## 1
Общество с ограниченной ответственностью "Инженерная геология" (ООО "ИнжГео") | [11 empty] | Общество с ограниченной ответственностью "Инженерная геология" (ООО "ИнжГео")
Юр. адрес: 117279, г. Москва, ул. Миклухо-Маклая, 36 а, этаж 5, пом. XXIII к. 76-84 | [11 empty] | Юр. адрес: 117279, г. Москва, ул. Миклухо-Маклая, 36 а, этаж 5, пом. XXIII к. 76-84 | [8 empty] | нагр |  |  | X0 | Y0 | R |  | нагр |  |  |  | X0 | Y0 | R | нагр |  |  |  | X0 | Y0 | R |  | нагр |  |  |  | X0 | Y0 | R
Телефон/факс +7 (495) 132-30-00, Адрес электронной почты inbox@inj-geo.ru | [11 empty] | Телефон/факс +7 (495) 132-30-00, Адрес электронной почты inbox@inj-geo.ru | [12 empty] | 0 | [7 empty] | 0 | [6 empty] | 0 | [7 empty] | 0
[21 empty] | девиатор | [6 empty] | девиатор | [6 empty] | девиатор | [7 empty] | девиатор
Испытательная лаборатория ООО «ИнжГео» | [11 empty] | Испытательная лаборатория ООО «ИнжГео» | [8 empty] | x0 | Угол | X | Y |  |  |  | x0 |  | Угол | X | Y |  |  | x0 |  | Угол | X | Y |  |  |  | x0 |  | Угол | X | Y
Адрес места осуществления деятельности лаборатории: г. Москва, просп. Вернадского, д. 51, стр. 1 | [11 empty] | Адрес места осуществления деятельности лаборатории: г. Москва, просп. Вернадского, д. 51, стр. 1 | [9 empty] | 0 | [7 empty] | 0 | [6 empty] | 0 | [7 empty] | 0
Телефон +7(910)4557682, E-mail: slg85@mail.ru | [11 empty] | Телефон +7(910)4557682, E-mail: slg85@mail.ru | [9 empty] | 5 | [7 empty] | 5 | [6 empty] | 5 | [7 empty] | 5
[22 empty] | 10 | [7 empty] | 10 | [6 empty] | 10 | [7 empty] | 10
[12 empty] | Протокол испытаний № 13-63/55 от 23-12-2022 | [9 empty] | 15 | [7 empty] | 15 | [6 empty] | 15 | [7 empty] | 15
[22 empty] | 20 | [7 empty] | 20 | [6 empty] | 20 | [7 empty] | 20
[12 empty] | Наименование и адрес заказчика: Переход трубопровода через р. Енисей | [9 empty] | 25 | [7 empty] | 25 | [6 empty] | 25 | [7 empty] | 25
[12 empty] | Наименование объекта: ООО Регионстрой | [9 empty] | 30 | [7 empty] | 30 | [6 empty] | 30 | [7 empty] | 30
Наименование используемого метода/методики: ГОСТ 12248.4-2020 | [11 empty] | Наименование используемого метода/методики: ГОСТ 12248.3-2020 | [9 empty] | 35 | [7 empty] | 35 | [6 empty] | 35 | [7 empty] | 35
Условия проведения испытания: температура окружающей среды (18 - 25)0С, влажность воздуха (40 - 75)% | [11 empty] | Условия проведения испытания: температура окружающей среды (18 - 25)0С, влажность воздуха (40 - 75)% | [9 empty] | 40 | [7 empty] | 40 | [6 empty] | 40 | [7 empty] | 40
[12 empty] | Дата получение объекта подлежащего испытаниям: 26-11-2022 | [9 empty] | 45 | [7 empty] | 45 | [6 empty] | 45 | [7 empty] | 45
[12 empty] | Дата испытания: 25.10.2022-19.11.2055 | [9 empty] | 50 | [7 empty] | 50 | [6 empty] | 50 | [7 empty] | 50
[22 empty] | 55 | [7 empty] | 55 | [6 empty] | 55 | [7 empty] | 55
Испытание грунтов методом трехосного сжатия | [11 empty] | Испытание грунтов методом трехосного сжатия | [9 empty] | 60 | [7 empty] | 60 | [6 empty] | 60 | [7 empty] | 60
[22 empty] | 65 | [7 empty] | 65 | [6 empty] | 65 | [7 empty] | 65
Лабораторный номер: | [6 empty] | We, д.е. = |  |  |  |  | Лабораторный номер: |  | 1090 |  |  |  | We, д.е. = | 0.596223276 |  |  | 70 | [7 empty] | 70 | [6 empty] | 70 | [7 empty] | 70
Номер скважины: | [6 empty] | ρ, г/см3 = |  |  |  |  | Номер скважины: |  | BH-017 |  |  |  | ρ, г/см3 = | 1.61 |  |  | 75 | [7 empty] | 75 | [6 empty] | 75 | [7 empty] | 75
Глубина отбора, м: | [6 empty] | ρs, г/см3 = |  |  |  |  | Глубина отбора, м: |  | 0.9 |  |  |  | ρs, г/см3 = | 2.73 |  |  | 80 | [7 empty] | 80 | [6 empty] | 80 | [7 empty] | 80
Наименование грунта: | [6 empty] | e, д.е. = |  |  |  |  | Наименование грунта: |  | Суглинок, после оттаивания текучий, легкий песчанистый |  |  |  | e, д.е. = | 1.706639468 |  |  | 85 | [7 empty] | 85 | [6 empty] | 85 | [7 empty] | 85
Схема проведения опыта: | [6 empty] | IL, д.е. = |  |  |  |  | Схема проведения опыта: |  | КД |  |  |  | IL, д.е. = | 3.492 |  |  | 90 | [7 empty] | 90 | [6 empty] | 90 | [7 empty] | 90
[22 empty] | 95 | [7 empty] | 95 | [6 empty] | 95 | [7 empty] | 95
[22 empty] | 100 | [7 empty] | 100 | [6 empty] | 100 | [7 empty] | 100
Результаты испытаний | [11 empty] | Результаты испытаний | [9 empty] | 105 | [7 empty] | 105 | [6 empty] | 105 | [7 empty] | 105
[22 empty] | 110 | [7 empty] | 110 | [6 empty] | 110 | [7 empty] | 110
[22 empty] | 115 | [7 empty] | 115 | [6 empty] | 115 | [7 empty] | 115
[22 empty] | 120 | [7 empty] | 120 | [6 empty] | 120 | [7 empty] | 120
[22 empty] | 125 | [7 empty] | 125 | [6 empty] | 125 | [7 empty] | 125
[22 empty] | 130 | [7 empty] | 130 | [6 empty] | 130 | [7 empty] | 130
[22 empty] | 135 | [7 empty] | 135 | [6 empty] | 135 | [7 empty] | 135
[22 empty] | 140 | [7 empty] | 140 | [6 empty] | 140 | [7 empty] | 140
[22 empty] | 145 | [7 empty] | 145 | [6 empty] | 145 | [7 empty] | 145
[22 empty] | 150 | [7 empty] | 150 | [6 empty] | 150 | [7 empty] | 150
[22 empty] | 155 | [7 empty] | 155 | [6 empty] | 155 | [7 empty] | 155
[22 empty] | 160 | [7 empty] | 160 | [6 empty] | 160 | [7 empty] | 160
[22 empty] | 165 | [7 empty] | 165 | [6 empty] | 165 | [7 empty] | 165
[22 empty] | 170 | [7 empty] | 170 | [6 empty] | 170 | [7 empty] | 170
[22 empty] | 175 | [7 empty] | 175 | [6 empty] | 175 | [7 empty] | 175
[22 empty] | 180 | [7 empty] | 180 | [6 empty] | 180 | [7 empty] | 180
[13 empty] | Давление в камере, Мпа σ3 | Вертикальная нагрузка, Мпа σ1 | Поровое давление, Мпа u
| K0, д.е. | 0.7580781 |  |  |  |  | Коэфф. Точки | [5 empty] | 0.05 | 0.09471195 | [5 empty] | 1 | [6 empty] | σ3,кПа | σ1,кПа | u, кПа |  |  |  | 4
| q_zg, МПа | 0.03790391 | [10 empty] | 0.15 | 0.258537 | [27 empty] | δ3, Мпа | δ1-δ3, МПа | δ1, МПа | δ1, КПа
|  |  | Модуль деформации, МПа: | [9 empty] | 0.25 | 0.4223621 | [21 empty] | С, МПа:
|  |  | Е0= |  | Точки модуля (полное напр.), МПа |  |  |  | 0.03790391 | 0.06064625 | [25 empty] | φ, град:
|  |  | E50 = |  | qf (полное напр.), МПа |  |  |  | 0.06023405 | [26 empty] | E, Мпа
|  |  | Коэф. Поперечной деформации, ϑ = | [9 empty] | Эффективные значения угла внутреннего трения и удельного сцепления ϕ', С' | [13 empty] | x | 0
[13 empty] | ϕ', град. = | 14 | [12 empty] | y |  |  |  | С, кПа | φ,°
[13 empty] | С', МПа = | 0.005
| Исполнитель: | [6 empty] | Морозов Д.С. |  |  |  |  | Исполнитель: |  |  |  |  | Морозов Д.С.
| Начальник исп. лаборатории: | [6 empty] | Семиколенова Л.Г. |  |  |  |  | Начальник исп. лаборатории: |  |  |  |  | Семиколенова Л.Г.
Лист 1 , всего листов 2 | [11 empty] | Лист 2 , всего листов 2
Частичное воспроизведение протокола испытаний без письменного разрешения ООО «ИнжГео» ЗАПРЕЩАЕТСЯ | [11 empty] | Частичное воспроизведение протокола испытаний без письменного разрешения ООО «ИнжГео» ЗАПРЕЩАЕТСЯ
[5 empty] | второй график |  | первый график | [9 empty] | К Пуассона
dev50 | epsE50 | ind | devE0 | epsE0 | dev | eps | sigma |  | dev1 | eps1 | dev2 | eps2 | dev3 | eps3 |  | Глины
0.01023405 | 0.007410419 |  |  |  | 0 | 0 |  |  | 0 | 0 | 0 | 0 | 0 | 0 |  | < 0 | 0,20-0,30
ind |  |  |  |  | 0.00131363 | 0.0004785901 |  |  | 0.002019569 | 0.0008685424 | 0.005453524 | 0.0008579724 | 0.009966277 | 0.0008486835 |  | 0-0,25 | 0,30-0,38
2 |  |  |  |  | 0.002577636 | 0.0009571802 |  |  | 0.00407137 | 0.001737085 | 0.01148507 | 0.001715945 | 0.02068889 | 0.001697367 |  | 0,25< | 0,38-0,45
E0 |  |  |  |  | 0.003742397 | 0.00143577 |  |  | 0.00599707 | 0.002605627 | 0.01771969 | 0.002573917 | 0.03016511 | 0.002546051 |  | Суглинки | 0,35-0,37
epsE0 | devE0 |  |  |  | 0.004758288 | 0.00191436 |  |  | 0.0075 | 0.003258424 | 0.0225 | 0.003503682 | 0.0375 | 0.003194533 |  | Пески и супеси | 0,30-0,35
0.00247014 | 0.005685586 |  |  |  | 0.005685586 | 0.00247014 |  |  | 0.008898027 | 0.004342712 | 0.0253838 | 0.004289862 | 0.04413488 | 0.004243418
[5 empty] | 0.006230332 | 0.002871541 |  |  | 0.01024819 | 0.005211254 | 0.02806887 | 0.005147835 | 0.04953688 | 0.005092101
График E50 |  | График E |  |  | 0.00685199 | 0.003350131 |  |  | 0.01121201 | 0.006079797 | 0.03208012 | 0.006005807 | 0.05483949 | 0.005940785
eps | q | sigma |  |  | 0.007438758 | 0.003828721 |  |  | 0.01250009 | 0.006948339 | 0.03485648 | 0.00686378 | 0.05972416 | 0.006789468
Горизонтальная линия E50 |  | Касательная |  |  | 0.00798577 | 0.004307311 |  |  | 0.01332306 | 0.007816882 | 0.03673686 | 0.007721752 | 0.06427237 | 0.007638152
0 |  | a | b |  | 0.008488159 | 0.004785901 |  |  | 0.01469153 | 0.008685424 | 0.03946017 | 0.008579724 | 0.06766555 | 0.008486835
|  |  | 0 |  | 0.008941059 | 0.005264491 |  |  | 0.01531613 | 0.009553966 | 0.04146533 | 0.009437697 | 0.07148519 | 0.009335519
Вертикальная линия E50 |  | p1 и p2 |  |  | 0.009339605 | 0.005743081 |  |  | 0.01610746 | 0.01042251 | 0.04419126 | 0.01029567 | 0.07541274 | 0.0101842
| 0 | 0 |  |  | 0.009678928 | 0.006221671 |  |  | 0.01697616 | 0.01129105 | 0.04577686 | 0.01115364 | 0.07922966 | 0.01103289
[5 empty] | 0.009954163 | 0.006700261 |  |  | 0.01783283 | 0.01215959 | 0.04806106 | 0.01201161 | 0.08618103 | 0.01223592
Касательная линия E50 |  |  |  |  | 0.01023405 | 0.007410419 |  |  | 0.0189881 | 0.01302814 | 0.05038278 | 0.01286959 | 0.08745485 | 0.01273025
0 | 0 | Горизонтальная 1 |  |  | 0.0103029 | 0.007657442 |  |  | 0.01955257 | 0.01389668 | 0.0542685 | 0.01408441 | 0.09206618 | 0.01357894
[5 empty] | 0.01043475 | 0.008136032 |  |  | 0.02053688 | 0.01476522 | 0.05519555 | 0.01458553 | 0.09552466 | 0.01442762
Горизонтальная линия qкр |  |  |  |  | 0.01056461 | 0.008614622 |  |  | 0.02145164 | 0.01563376 | 0.05774587 | 0.0154435 | 0.1007017 | 0.0152763
Горизонтальная линия q |  | Горизонтальная 2 |  |  | 0.01069248 | 0.009093212 |  |  | 0.02235597 | 0.01618783 | 0.06051397 | 0.01630148 | 0.1046687 | 0.01612499
0 |  | 0 |  |  | 0.01081838 | 0.009571802 |  |  | 0.02372698 | 0.01737085 | 0.06277966 | 0.01715945 | 0.110097 | 0.01697367
[5 empty] | 0.01094231 | 0.01005039 |  |  | 0.02440263 | 0.01823939 | 0.06572275 | 0.01801742 | 0.114658 | 0.01782235
Вертикальная линия q |  |  |  |  | 0.01106428 | 0.01052898 |  |  | 0.02552666 | 0.01910793 | 0.06842303 | 0.01887539 | 0.1187232 | 0.01867104
| 0 |  |  |  | 0.0111843 | 0.01100757 |  |  | 0.02669003 | 0.01997647 | 0.07226032 | 0.01973337 | 0.124364 | 0.01951972
[5 empty] | 0.01130239 | 0.01148616 |  |  | 0.02828372 | 0.02084502 | 0.07521441 | 0.02059134 | 0.1284517 | 0.0203684
[5 empty] | 0.01141855 | 0.01196475 |  |  | 0.02949868 | 0.02171356 | 0.07736512 | 0.02144931 | 0.1332577 | 0.02121709
[5 empty] | 0.01153279 | 0.01244334 |  |  | 0.0304259 | 0.0225821 | 0.08099224 | 0.02230728 | 0.1368534 | 0.02206577
[5 empty] | 0.01164512 | 0.01292193 |  |  | 0.03155633 | 0.02345064 | 0.08307558 | 0.02316526 | 0.1418103 | 0.02291446
[5 empty] | 0.01175556 | 0.01340052 |  |  | 0.03278095 | 0.02431919 | 0.08679495 | 0.02402323 | 0.1449997 | 0.02376314
[5 empty] | 0.0118641 | 0.01387911 |  |  | 0.03429071 | 0.02518773 | 0.08893016 | 0.0248812 | 0.1503931 | 0.02461182
[5 empty] | 0.01197077 | 0.0143577 |  |  | 0.0351766 | 0.02605627 | 0.09136099 | 0.02573917 | 0.1529618 | 0.02546051
[5 empty] | 0.01207556 | 0.01483629 |  |  | 0.03662958 | 0.02692481 | 0.09476728 | 0.02659715 | 0.1562772 | 0.02630919
[5 empty] | 0.0121785 | 0.01531488 |  |  | 0.03784062 | 0.02779336 | 0.0967288 | 0.02745512 | 0.1594107 | 0.02715787
[5 empty] | 0.01227959 | 0.01579347 |  |  | 0.03850068 | 0.0286619 | 0.09922538 | 0.02831309 | 0.1631338 | 0.02800656
[5 empty] | 0.01237884 | 0.01627206 |  |  | 0.03960073 | 0.02953044 | 0.1007368 | 0.02917106 | 0.1646177 | 0.02885524
[5 empty] | 0.01247626 | 0.01675065 |  |  | 0.04063175 | 0.03039898 | 0.1031429 | 0.03002904 | 0.1678341 | 0.02970392
[5 empty] | 0.01257185 | 0.01722924 |  |  | 0.04168469 | 0.03126753 | 0.1042235 | 0.03088701 | 0.1691541 | 0.03055261
[5 empty] | 0.01266564 | 0.01770783 |  |  | 0.04245053 | 0.03213607 | 0.1055583 | 0.03174498 | 0.1707492 | 0.03140129
[5 empty] | 0.01275762 | 0.01818642 |  |  | 0.04272023 | 0.03300461 | 0.1066272 | 0.03260295 | 0.1711909 | 0.03224997
[5 empty] | 0.01284782 | 0.01866501 |  |  | 0.04348477 | 0.03387315 | 0.10761 | 0.03346093 | 0.1723621 | 0.03309866
[5 empty] | 0.01293623 | 0.0191436 |  |  | 0.0438351 | 0.0347417 | 0.108537 | 0.0343189 | 0.1716621 | 0.03394734
[5 empty] | 0.01302287 | 0.01962219 |  |  | 0.04436221 | 0.03561024 | 0.108137 | 0.03517687 | 0.1716621 | 0.03479603
[5 empty] | 0.01310775 | 0.02010078 |  |  | 0.04471195 | 0.03647878 | 0.107837 | 0.03603484 | 0.1719621 | 0.03564471
[5 empty] | 0.01319088 | 0.02057937 |  |  | 0.04461195 | 0.03734732 | 0.107837 | 0.03689282 | 0.1720621 | 0.03649339
[5 empty] | 0.01327227 | 0.02105796 |  |  | 0.04441195 | 0.03821587 | 0.108237 | 0.03775079 | 0.1715621 | 0.03734208
[5 empty] | 0.01335192 | 0.02153655 |  |  | 0.04431195 | 0.03908441 | 0.108437 | 0.03860876 | 0.1706621 | 0.03819076
[5 empty] | 0.01342985 | 0.02201514 |  |  | 0.04461195 | 0.03995295 | 0.108437 | 0.03946673 | 0.1712621 | 0.03903944
[5 empty] | 0.01350606 | 0.02249373 |  |  | 0.04431195 | 0.04082149 | 0.107837 | 0.04032471 | 0.1713621 | 0.03988813
[5 empty] | 0.01358058 | 0.02297232 |  |  | 0.04431195 | 0.04169003 | 0.108237 | 0.04118268 | 0.1713621 | 0.04073681
[5 empty] | 0.0136534 | 0.02345091 |  |  | 0.04441195 | 0.04255858 | 0.108437 | 0.04204065 | 0.1713621 | 0.04158549
[5 empty] | 0.01372454 | 0.0239295 |  |  | 0.04471195 | 0.04342712 | 0.108137 | 0.04289862 | 0.1713621 | 0.04243418
[5 empty] | 0.013794 | 0.02440809 |  |  | 0.04461195 | 0.04429566 | 0.108437 | 0.04375659 | 0.1711621 | 0.04328286
[5 empty] | 0.0138618 | 0.02488668 |  |  | 0.04431195 | 0.0451642 | 0.108337 | 0.04461457 | 0.1707621 | 0.04413154
[5 empty] | 0.01392794 | 0.02536528 |  |  | 0.04471195 | 0.04603275 | 0.108137 | 0.04547254 | 0.1718621 | 0.04498023
[5 empty] | 0.01399244 | 0.02584387 |  |  | 0.04431195 | 0.04690129 | 0.107537 | 0.04633051 | 0.1722621 | 0.04582891
[5 empty] | 0.0140553 | 0.02632246 |  |  | 0.04471195 | 0.04776983 | 0.108337 | 0.04718848 | 0.1721621 | 0.04667759
[5 empty] | 0.01411654 | 0.02680105 |  |  | 0.04451195 | 0.04863837 | 0.108037 | 0.04804646 | 0.1712621 | 0.04752628
[5 empty] | 0.01417617 | 0.02727964 |  |  | 0.04471195 | 0.04950692 | 0.108437 | 0.04890443 | 0.1715621 | 0.04837496
[5 empty] | 0.01423419 | 0.02775823 |  |  | 0.04461195 | 0.05037546 | 0.107837 | 0.0497624 | 0.1709621 | 0.04922365
[5 empty] | 0.01429061 | 0.02823682 |  |  | 0.04451195 | 0.051244 | 0.107937 | 0.05062037 | 0.1710621 | 0.05007233
[5 empty] | 0.01434545 | 0.02871541 |  |  | 0.04471195 | 0.05211254 | 0.108537 | 0.05147835 | 0.1721621 | 0.05092101
[5 empty] | 0.01439871 | 0.029194 |  |  | 0.04431195 | 0.05298109 | 0.107937 | 0.05233632 | 0.1721621 | 0.0517697
[5 empty] | 0.0144504 | 0.02967259 |  |  | 0.04451195 | 0.05384963 | 0.108137 | 0.05319429 | 0.1714621 | 0.05261838
[5 empty] | 0.01450054 | 0.03015118 |  |  | 0.04441195 | 0.05471817 | 0.107937 | 0.05405226 | 0.1721621 | 0.05346706
[5 empty] | 0.01454913 | 0.03062977 |  |  | 0.04451195 | 0.05558671 | 0.107737 | 0.05491024 | 0.1716621 | 0.05431575
[5 empty] | 0.01459618 | 0.03110836 |  |  | 0.04471195 | 0.05645526 | 0.107737 | 0.05576821 | 0.1718621 | 0.05516443
[5 empty] | 0.01464171 | 0.03158695 |  |  | 0.04441195 | 0.0573238 | 0.108037 | 0.05662618 | 0.1719621 | 0.05601311
[5 empty] | 0.01468571 | 0.03206554 |  |  | 0.04441195 | 0.05819234 | 0.107937 | 0.05748415 | 0.1715621 | 0.0568618
[5 empty] | 0.01472821 | 0.03254413 |  |  | 0.04441195 | 0.05906088 | 0.107937 | 0.05834213 | 0.1708621 | 0.05771048
[5 empty] | 0.01476922 | 0.03302272 |  |  | 0.04471195 | 0.05992942 | 0.107637 | 0.0592001 | 0.1722621 | 0.05855916
[5 empty] | 0.01480873 | 0.03350131 |  |  | 0.04461195 | 0.06079797 | 0.107837 | 0.06005807 | 0.1711621 | 0.05940785
[5 empty] | 0.01484676 | 0.0339799 |  |  | 0.04431195 | 0.06166651 | 0.107737 | 0.06091604 | 0.1712621 | 0.06025653
[5 empty] | 0.01488333 | 0.03445849 |  |  | 0.04441195 | 0.06253505 | 0.108337 | 0.06177402 | 0.1717621 | 0.06110521
[5 empty] | 0.01491844 | 0.03493708 |  |  | 0.04471195 | 0.06340359 | 0.108037 | 0.06263199 | 0.1718621 | 0.0619539
[5 empty] | 0.01495209 | 0.03541567 |  |  | 0.04451195 | 0.06427214 | 0.107937 | 0.06348996 | 0.1707621 | 0.06280258
[5 empty] | 0.01498431 | 0.03589426 |  |  | 0.04431195 | 0.06514068 | 0.108537 | 0.06434793 | 0.1710621 | 0.06365127
[5 empty] | 0.0150151 | 0.03637285 |  |  | 0.04471195 | 0.06600922 | 0.107837 | 0.06520591 | 0.1710621 | 0.06449995
[5 empty] | 0.01504447 | 0.03685144 |  |  | 0.04461195 | 0.06687776 | 0.107537 | 0.06606388 | 0.1708621 | 0.06534863
[5 empty] | 0.01507243 | 0.03733003 |  |  | 0.04451195 | 0.06774631 | 0.107837 | 0.06692185 | 0.1717621 | 0.06619732
[5 empty] | 0.01509899 | 0.03780862 |  |  | 0.04461195 | 0.06861485 | 0.107937 | 0.06777982 | 0.1714621 | 0.067046
[5 empty] | 0.01512415 | 0.03828721 |  |  | 0.04441195 | 0.06948339 | 0.107837 | 0.0686378 | 0.1707621 | 0.06789468
[5 empty] | 0.01514794 | 0.0387658 |  |  | 0.04451195 | 0.07035193 | 0.107637 | 0.06949577 | 0.1722621 | 0.06874337
[5 empty] | 0.01517035 | 0.03924439 |  |  | 0.04461195 | 0.07122048 | 0.107737 | 0.07035374 | 0.1706621 | 0.06959205
[5 empty] | 0.01519141 | 0.03972298 |  |  | 0.04471195 | 0.07208902 | 0.108537 | 0.07121171 | 0.1714621 | 0.07044073
[5 empty] | 0.01521111 | 0.04020157 |  |  | 0.04441195 | 0.07295756 | 0.107937 | 0.07206969 | 0.1707589 | 0.07128942
[5 empty] | 0.01522947 | 0.04068016 |  |  | 0.04441195 | 0.0738261 | 0.1082361 | 0.07292766 | 0.1719451 | 0.0721381
[5 empty] | 0.0152465 | 0.04115875 |  |  | 0.04441193 | 0.07469465 | 0.108229 | 0.07378563 | 0.1715207 | 0.07298678
[5 empty] | 0.0152622 | 0.04163734 |  |  | 0.04431011 | 0.07556319 | 0.107615 | 0.0746436 | 0.172286 | 0.07383547
[5 empty] | 0.0152766 | 0.04211593 |  |  | 0.04450533 | 0.07643173 | 0.1074944 | 0.07550158 | 0.1708416 | 0.07468415
[5 empty] | 0.01528969 | 0.04259452 |  |  | 0.0443977 | 0.07730027 | 0.1077673 | 0.07635955 | 0.1705878 | 0.07553283
[5 empty] | 0.01530148 | 0.04307311 |  |  | 0.04428735 | 0.07816882 | 0.1078343 | 0.07721752 | 0.1713251 | 0.07638152
[5 empty] | 0.015312 | 0.0435517 |  |  | 0.04447439 | 0.07903736 | 0.1076954 | 0.07807549 | 0.1703539 | 0.0772302
[5 empty] | 0.01532124 | 0.04403029 |  |  | 0.04435895 | 0.0799059 | 0.107651 | 0.07893347 | 0.1712746 | 0.07807889
[5 empty] | 0.01532921 | 0.04450888 |  |  | 0.04444114 | 0.08077444 | 0.1081013 | 0.07979144 | 0.1712876 | 0.07892757
[5 empty] | 0.01533594 | 0.04498747 |  |  | 0.04452108 | 0.08164298 | 0.1082467 | 0.08064941 | 0.1714935 | 0.07977625
[5 empty] | 0.01534141 | 0.04546606 |  |  | 0.04449889 | 0.08251153 | 0.1073874 | 0.08150738 | 0.1710926 | 0.08062494
[5 empty] | 0.01534566 | 0.04594465 |  |  | 0.04447469 | 0.08338007 | 0.1077237 | 0.08236535 | 0.1708853 | 0.08147362
[5 empty] | 0.01534868 | 0.04642324 |  |  | 0.0445486 | 0.08424861 | 0.1074559 | 0.08322333 | 0.1701721 | 0.0823223
[5 empty] | 0.01535048 | 0.04690183 |  |  | 0.04442074 | 0.08511715 | 0.1069843 | 0.0840813 | 0.1702534 | 0.08317099
[5 empty] | 0.01535108 | 0.04738042 |  |  | 0.04419123 | 0.0859857 | 0.1077091 | 0.08493927 | 0.1703296 | 0.08401967
[5 empty] | 0.01535108 | 0.04738042 |  |  | 0.04446019 | 0.08685424 | 0.1076305 | 0.08579724 | 0.1694012 | 0.08486835
[5 empty] | 0.01496718 | 0.04738015 |  |  | 0.04442773 | 0.08772278 | 0.107449 | 0.08665522 | 0.1698686 | 0.08571704
[5 empty] | 0.0145876 | 0.04737988 |  |  | 0.04399398 | 0.08859132 | 0.1074648 | 0.08751319 | 0.1703322 | 0.08656572
[5 empty] | 0.01421289 | 0.04737961 |  |  | 0.04395905 | 0.08945987 | 0.1075781 | 0.08837116 | 0.1705925 | 0.0874144
[5 empty] | 0.01384357 | 0.04737935 |  |  | 0.04432307 | 0.09032841 | 0.1072892 | 0.08922913 | 0.1701498 | 0.08826309
[5 empty] | 0.01348016 | 0.04737908 |  |  | 0.04418615 | 0.09119695 | 0.1069985 | 0.09008711 | 0.1690047 | 0.08911177
[5 empty] | 0.01312319 | 0.04737881 |  |  | 0.04404841 | 0.09206549 | 0.1072061 | 0.09094508 | 0.1689575 | 0.08996046
[5 empty] | 0.01277318 | 0.04737854 |  |  | 0.04390998 | 0.09293404 | 0.1070124 | 0.09180305 | 0.1700086 | 0.09080914
[5 empty] | 0.01243067 | 0.04737827 |  |  | 0.04377096 | 0.09380258 | 0.1062176 | 0.09266102 | 0.1690585 | 0.09165782
[5 empty] | 0.01209618 | 0.047378 |  |  | 0.04373149 | 0.09467112 | 0.1070221 | 0.093519 | 0.1690077 | 0.09250651
[5 empty] | 0.01177024 | 0.04737773 |  |  | 0.04389167 | 0.09553966 | 0.106926 | 0.09437697 | 0.1688435 | 0.09335519
[5 empty] | 0.01145337 | 0.04737747 |  |  | 0.04395164 | 0.09640821 | 0.1066209 | 0.09523494 | 0.1688415 | 0.09420387
[5 empty] | 0.0111461 | 0.0473772 |  |  | 0.04390844 | 0.09727675 | 0.1061913 | 0.09609291 | 0.1692052 | 0.09505256
[5 empty] | 0.01084896 | 0.04737693 |  |  | 0.04375505 | 0.09814529 | 0.1062398 | 0.09695089 | 0.1685391 | 0.09590124
[5 empty] | 0.01056246 | 0.04737666 |  |  | 0.04349232 | 0.09901383 | 0.1062692 | 0.09780886 | 0.1674475 | 0.09674992
[5 empty] | 0.01028715 | 0.04737639 |  |  | 0.04352149 | 0.09988237 | 0.1055825 | 0.09866683 | 0.168135 | 0.09759861
[5 empty] | 0.01002355 | 0.04737612 |  |  | 0.04374382 | 0.1007509 | 0.1059826 | 0.0995248 | 0.1665061 | 0.09844729
[5 empty] | 0.009772175 | 0.04737585 |  |  | 0.04326052 | 0.1016195 | 0.1053723 | 0.1003828 | 0.1670652 | 0.09929597
[5 empty] | 0.009533562 | 0.04737559 |  |  | 0.04337285 | 0.102488 | 0.1048546 | 0.1012407 | 0.1669167 | 0.1001447
[5 empty] | 0.009308235 | 0.04737532 |  |  | 0.04318205 | 0.1033565 | 0.1045324 | 0.1020987 | 0.1663651 | 0.1009933
[5 empty] | 0.00909672 | 0.04737505 |  |  | 0.04308935 | 0.1042251 | 0.1041086 | 0.1029567 | 0.1653149 | 0.101842
[5 empty] | 0.008899544 | 0.04737478 |  |  | 0.04329599 | 0.1050936 | 0.104886 | 0.1038147 | 0.1660705 | 0.1026907
[5 empty] | 0.008717234 | 0.04737451 |  |  | 0.04280323 | 0.1059622 | 0.1045676 | 0.1046726 | 0.1649365 | 0.1035394
[5 empty] | 0.008550315 | 0.04737424 |  |  | 0.04281228 | 0.1068307 | 0.1044562 | 0.1055306 | 0.1654172 | 0.1043881
[5 empty] | 0.008399316 | 0.04737397 |  |  | 0.0430244 | 0.1076993 | 0.1040549 | 0.1063886 | 0.1650171 | 0.1052368
[5 empty] | 0.008262726 | 0.04737371 |  |  | 0.04284083 | 0.1085678 | 0.1038664 | 0.1072466 | 0.1639406 | 0.1060854
[5 empty] | 0.00812881 | 0.04737344 |  |  | 0.04246281 | 0.1094363 | 0.1029937 | 0.1081045 | 0.1644924 | 0.1069341
[5 empty] | 0.007995949 | 0.04737317 |  |  | 0.04269157 | 0.1103049 | 0.1031397 | 0.1089625 | 0.1631767 | 0.1077828
[5 empty] | 0.007864557 | 0.0473729 |  |  | 0.04272836 | 0.1111734 | 0.1029073 | 0.1098205 | 0.163398 | 0.1086315
[5 empty] | 0.007735047 | 0.04737263 |  |  | 0.04267441 | 0.112042 | 0.1028994 | 0.1106784 | 0.1637522 | 0.1094802
[5 empty] | 0.00760783 | 0.04737236 |  |  | 0.04253096 | 0.1129105 | 0.1033085 | 0.1115364 | 0.1628131 | 0.1103289
[5 empty] | 0.00748332 | 0.0473721 |  |  | 0.0421933 | 0.1137791 | 0.1027207 | 0.1123944 | 0.1628785 | 0.1111775
[5 empty] | 0.007361929 | 0.04737183 |  |  | 0.04215688 | 0.1146476 | 0.1022357 | 0.1132524 | 0.1625482 | 0.1120262
[5 empty] | 0.007244071 | 0.04737156 |  |  | 0.04242165 | 0.1155161 | 0.1029534 | 0.1141103 | 0.162322 | 0.1128749
[5 empty] | 0.007130157 | 0.04737129 |  |  | 0.04208757 | 0.1163847 | 0.1030739 | 0.1149683 | 0.1629998 | 0.1137236
[5 empty] | 0.007020602 | 0.04737102 |  |  | 0.0421546 | 0.1172532 | 0.1021968 | 0.1158263 | 0.1629815 | 0.1145723
[5 empty] | 0.006915816 | 0.04737075 |  |  | 0.0422227 | 0.1181218 | 0.1021223 | 0.1166843 | 0.162967 | 0.115421
[5 empty] | 0.006816215 | 0.04737048 |  |  | 0.04199184 | 0.1189903 | 0.1019501 | 0.1175422 | 0.162856 | 0.1162696
[5 empty] | 0.006722209 | 0.04737022 |  |  | 0.04226197 | 0.1198588 | 0.1024802 | 0.1184002 | 0.1631485 | 0.1171183
[5 empty] | 0.006634212 | 0.04736995 |  |  | 0.04193305 | 0.1207274 | 0.1024124 | 0.1192582 | 0.1615443 | 0.117967
[5 empty] | 0.006552637 | 0.04736968 |  |  | 0.04210505 | 0.1215959 | 0.1024468 | 0.1201161 | 0.1622433 | 0.1188157
[5 empty] | 0.006477896 | 0.04736941 |  |  | 0.04207791 | 0.1224645 | 0.1016832 | 0.1209741 | 0.1626452 | 0.1196644
[5 empty] | 0.006410403 | 0.04736914 |  |  | 0.04185162 | 0.123333 | 0.1020215 | 0.1218321 | 0.1622501 | 0.1205131
[5 empty] | 0.006350569 | 0.04736887 |  |  | 0.04182612 | 0.1242016 | 0.1022616 | 0.1226901 | 0.1619577 | 0.1213617
[5 empty] | 0.006298808 | 0.0473686 |  |  | 0.04190137 | 0.1250701 | 0.1014034 | 0.123548 | 0.1616678 | 0.1222104
[5 empty] | 0.006255533 | 0.04736834 |  |  | 0.04187734 | 0.1259386 | 0.1017469 | 0.124406 | 0.1615805 | 0.1230591
[5 empty] | 0.006221155 | 0.04736807 |  |  | 0.04195398 | 0.1268072 | 0.1021919 | 0.125264 | 0.1607954 | 0.1239078
[5 empty] | 0.006196089 | 0.0473678 |  |  | 0.04213125 | 0.1276757 | 0.1016383 | 0.1261219 | 0.1611125 | 0.1247565
[5 empty] | 0.006180747 | 0.04736753 |  |  | 0.04170913 | 0.1285443 | 0.1021861 | 0.1269799 | 0.1605316 | 0.1256052
[5 empty] | 0.006175541 | 0.04736726 |  |  | 0.04208756 | 0.1294128 | 0.1019351 | 0.1278379 | 0.1614526 | 0.1264538
[5 empty] | 0.006175541 | 0.04736726 |  |  | 0.0417665 | 0.1302814 | 0.1011853 | 0.1286959 | 0.1612753 | 0.1273025
[5 empty] | 0.005976717 | 0.04734951 |  |  | 0.04194592 | 0.1311499 | 0.1016366 | 0.1295538 | 0.1609996 | 0.1281512
[5 empty] | 0.00578342 | 0.04733175 |  |  | 0.04162578 | 0.1320184 | 0.1010889 | 0.1304118 | 0.1607253 | 0.1289999
[5 empty] | 0.005595889 | 0.04731399 |  |  | 0.04190603 | 0.132887 | 0.101942 | 0.1312698 | 0.1614523 | 0.1298486
[5 empty] | 0.005414365 | 0.04729624 |  |  | 0.04198665 | 0.1337555 | 0.101696 | 0.1321278 | 0.1608806 | 0.1306973
[5 empty] | 0.005239088 | 0.04727848 |  |  | 0.04186757 | 0.1346241 | 0.1010506 | 0.1329857 | 0.1611098 | 0.1315459
[5 empty] | 0.005070297 | 0.04726073 |  |  | 0.04164878 | 0.1354926 | 0.1008059 | 0.1338437 | 0.1600399 | 0.1323946
[5 empty] | 0.004908232 | 0.04724297 |  |  | 0.04163023 | 0.1363612 | 0.1007616 | 0.1347017 | 0.1611707 | 0.1332433
[5 empty] | 0.004753133 | 0.04722522 |  |  | 0.04171187 | 0.1372297 | 0.1009178 | 0.1355596 | 0.1605021 | 0.134092
[5 empty] | 0.004605239 | 0.04720746 |  |  | 0.04189367 | 0.1380982 | 0.1015743 | 0.1364176 | 0.160034 | 0.1349407
[5 empty] | 0.004464791 | 0.04718971 |  |  | 0.04187559 | 0.1389668 | 0.1013311 | 0.1372756 | 0.1601662 | 0.1357894
[5 empty] | 0.004332028 | 0.04717195 |  |  | 0.04185759 | 0.1398353 | 0.100888 | 0.1381336 | 0.1595985 | 0.136638
[5 empty] | 0.00420719 | 0.04715419 |  |  | 0.04163963 | 0.1407039 | 0.1012449 | 0.1389915 | 0.1596309 | 0.1374867
[5 empty] | 0.004090516 | 0.04713644 |  |  | 0.04162166 | 0.1415724 | 0.1010018 | 0.1398495 | 0.1605631 | 0.1383354
[5 empty] | 0.003982248 | 0.04711868 |  |  | 0.04150366 | 0.142441 | 0.1013586 | 0.1407075 | 0.159495 | 0.1391841
[5 empty] | 0.003882624 | 0.04710093 |  |  | 0.04178558 | 0.1433095 | 0.1005151 | 0.1415655 | 0.1598266 | 0.1400328
[5 empty] | 0.003791884 | 0.04708317 |  |  | 0.04176737 | 0.144178 | 0.1009713 | 0.1424234 | 0.1596576 | 0.1408815
[5 empty] | 0.003710269 | 0.04706542 |  |  | 0.04134901 | 0.1450466 | 0.1010271 | 0.1432814 | 0.1595878 | 0.1417302
[5 empty] | 0.003638017 | 0.04704766 |  |  | 0.04163045 | 0.1459151 | 0.1007824 | 0.1441394 | 0.1606176 | 0.1425788
[5 empty] | 0.003575369 | 0.04702991 |  |  | 0.04131184 | 0.1467837 | 0.1002379 | 0.1449973 | 0.159148 | 0.1434275
[5 empty] | 0.003522564 | 0.04701215 |  |  | 0.0416934 | 0.1476522 | 0.1011939 | 0.1458553 | 0.160179 | 0.1442762
[5 empty] | 0.003479843 | 0.04699439 |  |  | 0.04137513 | 0.1485207 | 0.1004502 | 0.1467133 | 0.1593106 | 0.1451249
[5 empty] | 0.003447445 | 0.04697664 |  |  | 0.04145703 | 0.1493893 | 0.1010069 | 0.1475713 | 0.1592428 | 0.1459736
[5 empty] | 0.003425609 | 0.04695888 |  |  | 0.04163911 | 0.1502578 | 0.1008641 | 0.1484292 | 0.1603757 | 0.1468223
[5 empty] | 0.003414577 | 0.04694113 |  |  | 0.04122137 | 0.1511264 | 0.1008217 | 0.1492872 | 0.1596093 | 0.1476709
[5 empty] | 0.003413608 | 0.04692337 |  |  | 0.04160381 | 0.1519949 | 0.1009797 | 0.1501452 | 0.1589436 | 0.1485196
[5 empty] | 0.003417066 | 0.04690562 |  |  | 0.04138645 | 0.1528635 | 0.1002382 | 0.1510032 | 0.1587785 | 0.1493683
[5 empty] | 0.003424213 | 0.04688786 |  |  | 0.04146927 | 0.153732 | 0.1000972 | 0.1518611 | 0.1602142 | 0.150217
[5 empty] | 0.003435289 | 0.0468701 |  |  | 0.04125229 | 0.1546005 | 0.1002566 | 0.1527191 | 0.1591506 | 0.1510657
[5 empty] | 0.003450532 | 0.04685235 |  |  | 0.04113551 | 0.1554691 | 0.09981645 | 0.1535771 | 0.1597877 | 0.1519144
[5 empty] | 0.003470184 | 0.04683459 |  |  | 0.04131893 | 0.1563376 | 0.1007768 | 0.154435 | 0.1595256 | 0.152763
[5 empty] | 0.003494483 | 0.04681684 |  |  | 0.04140255 | 0.1572062 | 0.1001376 | 0.155293 | 0.1582643 | 0.1536117
[5 empty] | 0.003523669 | 0.04679908 |  |  | 0.04128638 | 0.1580747 | 0.09969898 | 0.156151 | 0.1584037 | 0.1544604
[5 empty] | 0.003557983 | 0.04678133 |  |  | 0.04137043 | 0.1589433 | 0.1003608 | 0.157009 | 0.1596439 | 0.1553091
[5 empty] | 0.003597664 | 0.04676357 |  |  | 0.04125469 | 0.1598118 | 0.09972318 | 0.1578669 | 0.1593849 | 0.1561578
[5 empty] | 0.003642952 | 0.04674582 |  |  | 0.04113916 | 0.1606803 | 0.1001861 | 0.1587249 | 0.1584267 | 0.1570065
[5 empty] | 0.003694087 | 0.04672806 |  |  | 0.04142386 | 0.1615489 | 0.09974945 | 0.1595829 | 0.1586693 | 0.1578551
[5 empty] | 0.003751308 | 0.0467103 |  |  | 0.04130879 | 0.1624174 | 0.1001134 | 0.1604408 | 0.1582128 | 0.1587038
[5 empty] | 0.003814855 | 0.04669255 |  |  | 0.04139395 | 0.163286 | 0.1002779 | 0.1612988 | 0.1578571 | 0.1595525
[5 empty] | 0.003884969 | 0.04667479 |  |  | 0.04127933 | 0.1641545 | 0.1003429 | 0.1621568 | 0.1585023 | 0.1604012
[5 empty] | 0.003961888 | 0.04665704 |  |  | 0.04136496 | 0.1650231 | 0.1001085 | 0.1630148 | 0.1585483 | 0.1612499
[5 empty] | 0.004045854 | 0.04663928 |  |  | 0.04115082 | 0.1658916 | 0.1001747 | 0.1638727 | 0.1585953 | 0.1620986
[5 empty] | 0.004137104 | 0.04662153 |  |  | 0.04113693 | 0.1667601 | 0.1002414 | 0.1647307 | 0.1583431 | 0.1629472
[5 empty] | 0.004235881 | 0.04660377 |  |  | 0.04132328 | 0.1676287 | 0.09940872 | 0.1655887 | 0.1584918 | 0.1637959
[5 empty] | 0.004342422 | 0.04658602 |  |  | 0.04110989 | 0.1684972 | 0.09937664 | 0.1664467 | 0.1589415 | 0.1646446
[5 empty] | 0.004456969 | 0.04656826 |  |  | 0.04099674 | 0.1693658 | 0.09924516 | 0.1673046 | 0.1574921 | 0.1654933
[5 empty] | 0.00457976 | 0.0465505 |  |  | 0.04118386 | 0.1702343 | 0.1002143 | 0.1681626 | 0.1587436 | 0.166342
[5 empty] | 0.004711035 | 0.04653275 |  |  | 0.04127123 | 0.1711029 | 0.09998402 | 0.1690206 | 0.1575961 | 0.1671907
[5 empty] | 0.004851036 | 0.04651499 |  |  | 0.04105887 | 0.1719714 | 0.09945439 | 0.1698785 | 0.1583496 | 0.1680393
[5 empty] | 0.005 | 0.04649724 |  |  | 0.04104677 | 0.1728399 | 0.09932539 | 0.1707365 | 0.157404 | 0.168888
[5 empty] | 0.005 | 0.04648408
[5 empty] | 0.005263525 | 0.04648435
[5 empty] | 0.005524461 | 0.04648462
[5 empty] | 0.005782726 | 0.04648488
[5 empty] | 0.006038241 | 0.04648515
[5 empty] | 0.006290926 | 0.04648542
[5 empty] | 0.0065407 | 0.04648569
[5 empty] | 0.006787483 | 0.04648596
[5 empty] | 0.007031194 | 0.04648623
[5 empty] | 0.007271755 | 0.0464865
[5 empty] | 0.007509083 | 0.04648676
[5 empty] | 0.0077431 | 0.04648703
[5 empty] | 0.007973725 | 0.0464873
[5 empty] | 0.008200877 | 0.04648757
[5 empty] | 0.008424477 | 0.04648784
[5 empty] | 0.008644444 | 0.04648811
[5 empty] | 0.008860698 | 0.04648838
[5 empty] | 0.009073158 | 0.04648864
[5 empty] | 0.009281745 | 0.04648891
[5 empty] | 0.009486379 | 0.04648918
[5 empty] | 0.009686978 | 0.04648945
[5 empty] | 0.009883463 | 0.04648972
[5 empty] | 0.01007575 | 0.04648999
[5 empty] | 0.01026377 | 0.04649026
[5 empty] | 0.01044743 | 0.04649052
[5 empty] | 0.01062699 | 0.04649079
[5 empty] | 0.01080432 | 0.04649106
[5 empty] | 0.01097967 | 0.04649133
[5 empty] | 0.01115298 | 0.0464916
[5 empty] | 0.01132414 | 0.04649187
[5 empty] | 0.01149309 | 0.04649214
[5 empty] | 0.01165975 | 0.0464924
[5 empty] | 0.01182403 | 0.04649267
[5 empty] | 0.01198585 | 0.04649294
[5 empty] | 0.01214514 | 0.04649321
[5 empty] | 0.01230181 | 0.04649348
[5 empty] | 0.01245579 | 0.04649375
[5 empty] | 0.01260698 | 0.04649401
[5 empty] | 0.01275532 | 0.04649428
[5 empty] | 0.01290073 | 0.04649455
[5 empty] | 0.01304311 | 0.04649482
[5 empty] | 0.0131824 | 0.04649509
[5 empty] | 0.01331851 | 0.04649536
[5 empty] | 0.01345136 | 0.04649563
[5 empty] | 0.01358087 | 0.04649589
[5 empty] | 0.01370696 | 0.04649616
[5 empty] | 0.01382956 | 0.04649643
[5 empty] | 0.01394857 | 0.0464967
[5 empty] | 0.01406393 | 0.04649697
[5 empty] | 0.01417554 | 0.04649724
[5 empty] | 0.01417554 | 0.04648408
[5 empty] | 0.0142627 | 0.04650237
[5 empty] | 0.01434663 | 0.04652066
[5 empty] | 0.01442731 | 0.04653896
[5 empty] | 0.0145047 | 0.04655725
[5 empty] | 0.01457876 | 0.04657554
[5 empty] | 0.01464946 | 0.04659384
[5 empty] | 0.01471676 | 0.04661213
[5 empty] | 0.01478063 | 0.04663042
[5 empty] | 0.01484102 | 0.04664871
[5 empty] | 0.01489791 | 0.04666701
[5 empty] | 0.01495126 | 0.0466853
[5 empty] | 0.01500103 | 0.04670359
[5 empty] | 0.01504718 | 0.04672188
[5 empty] | 0.01508969 | 0.04674018
[5 empty] | 0.01512851 | 0.04675847
[5 empty] | 0.01516361 | 0.04677676
[5 empty] | 0.01519495 | 0.04679505
[5 empty] | 0.0152225 | 0.04681335
[5 empty] | 0.01524622 | 0.04683164
[5 empty] | 0.01526608 | 0.04684993
[5 empty] | 0.01528204 | 0.04686823
[5 empty] | 0.01529406 | 0.04688652
[5 empty] | 0.01530211 | 0.04690481
[5 empty] | 0.01530615 | 0.0469231
[5 empty] | 0.01530629 | 0.0469414
[5 empty] | 0.01530338 | 0.04695969
[5 empty] | 0.01529753 | 0.04697798
[5 empty] | 0.01528869 | 0.04699627
[5 empty] | 0.01527684 | 0.04701457
[5 empty] | 0.01526193 | 0.04703286
[5 empty] | 0.01524393 | 0.04705115
[5 empty] | 0.01522281 | 0.04706944
[5 empty] | 0.01519854 | 0.04708774
[5 empty] | 0.01517106 | 0.04710603
[5 empty] | 0.01514035 | 0.04712432
[5 empty] | 0.01510638 | 0.04714261
[5 empty] | 0.0150691 | 0.04716091
[5 empty] | 0.01502849 | 0.0471792
[5 empty] | 0.01498449 | 0.04719749
[5 empty] | 0.01493709 | 0.04721579
[5 empty] | 0.01488624 | 0.04723408
[5 empty] | 0.01483191 | 0.04725237
[5 empty] | 0.01477406 | 0.04727066
[5 empty] | 0.01471266 | 0.04728896
[5 empty] | 0.01464767 | 0.04730725
[5 empty] | 0.01457905 | 0.04732554
[5 empty] | 0.01450677 | 0.04734383
[5 empty] | 0.01443079 | 0.04736213
[5 empty] | 0.01435108 | 0.04738042
[5 empty] | 0.01435108 | 0.04738042
[5 empty] | 0.01465018 | 0.04896276
[5 empty] | 0.01494335 | 0.05054511
[5 empty] | 0.01523047 | 0.05212745
[5 empty] | 0.0155114 | 0.0537098
[5 empty] | 0.01578602 | 0.05529214
[5 empty] | 0.0160542 | 0.05687449
[5 empty] | 0.01631581 | 0.05845683
[5 empty] | 0.01657072 | 0.06003918
[5 empty] | 0.01681879 | 0.06162152
[5 empty] | 0.01705991 | 0.06320386
[5 empty] | 0.01729394 | 0.06478621
[5 empty] | 0.01752076 | 0.06636855
[5 empty] | 0.01774023 | 0.0679509
[5 empty] | 0.01795222 | 0.06953324
[5 empty] | 0.01815661 | 0.07111559
[5 empty] | 0.01835327 | 0.07269793
[5 empty] | 0.01854206 | 0.07428028
[5 empty] | 0.01872287 | 0.07586262
[5 empty] | 0.01889555 | 0.07744496
[5 empty] | 0.01905998 | 0.07902731
[5 empty] | 0.01921604 | 0.08060965
[5 empty] | 0.01936359 | 0.082192
[5 empty] | 0.0195025 | 0.08377434
[5 empty] | 0.01963264 | 0.08535669
[5 empty] | 0.01975389 | 0.08693903
[5 empty] | 0.01986612 | 0.08852138
[5 empty] | 0.01996919 | 0.09010372
[5 empty] | 0.02006298 | 0.09168607
[5 empty] | 0.02014736 | 0.09326841
[5 empty] | 0.02022219 | 0.09485075
[5 empty] | 0.02028736 | 0.0964331
[5 empty] | 0.02034273 | 0.09801544
[5 empty] | 0.02038817 | 0.09959779
[5 empty] | 0.02042356 | 0.1011801
[5 empty] | 0.02044875 | 0.1027625
[5 empty] | 0.02046811 | 0.1043448
[5 empty] | 0.02046809 | 0.1059272
[5 empty] | 0.02046545 | 0.1075095
[5 empty] | 0.02045845 | 0.1090919
[5 empty] | 0.02044744 | 0.1106742
[5 empty] | 0.02043275 | 0.1122565
[5 empty] | 0.02041469 | 0.1138389
[5 empty] | 0.02039362 | 0.1154212
[5 empty] | 0.02036985 | 0.1170036
[5 empty] | 0.02034371 | 0.1185859
[5 empty] | 0.02031554 | 0.1201683
[5 empty] | 0.02028566 | 0.1217506
[5 empty] | 0.02025441 | 0.123333
[5 empty] | 0.02022211 | 0.1249153
[5 empty] | 0.0201891 | 0.1264976
[5 empty] | 0.02015548 | 0.12808
[5 empty] | 0.02011136 | 0.1296623
[5 empty] | 0.02005376 | 0.1312447
[5 empty] | 0.01998611 | 0.132827
[5 empty] | 0.01991185 | 0.1344094
[5 empty] | 0.01983441 | 0.1359917
[5 empty] | 0.01975721 | 0.1375741
[5 empty] | 0.0196837 | 0.1391564
[5 empty] | 0.01961731 | 0.1407387
[5 empty] | 0.01956147 | 0.1423211
[5 empty] | 0.0195196 | 0.1439034
[5 empty] | 0.01948831 | 0.1454858
[5 empty] | 0.01945892 | 0.1470681
[5 empty] | 0.01943126 | 0.1486505
[5 empty] | 0.01940522 | 0.15
[5 empty] | 0.01938068 | 0.1518152
[5 empty] | 0.01935754 | 0.1533975
[5 empty] | 0.01933568 | 0.1549798
[5 empty] | 0.01931499 | 0.1565622
[5 empty] | 0.01929538 | 0.1581445
[5 empty] | 0.01927671 | 0.1597269
[5 empty] | 0.0192589 | 0.1613092
[5 empty] | 0.01924181 | 0.1628916
[5 empty] | 0.01922536 | 0.1644739
[5 empty] | 0.01920941 | 0.1660563
[5 empty] | 0.01919388 | 0.1676386
[5 empty] | 0.01917863 | 0.1692209
[5 empty] | 0.01916358 | 0.1708033
[5 empty] | 0.0191486 | 0.1723856
[5 empty] | 0.01913358 | 0.173968
[5 empty] | 0.01911842 | 0.1755503
[5 empty] | 0.019103 | 0.1771327
[5 empty] | 0.01908754 | 0.178715
[5 empty] | 0.01907234 | 0.1802974
[5 empty] | 0.01905741 | 0.1818797
[5 empty] | 0.01904276 | 0.183462
[5 empty] | 0.01902839 | 0.1850444
[5 empty] | 0.01901432 | 0.1866267
[5 empty] | 0.01900055 | 0.1882091
[5 empty] | 0.0189871 | 0.1897914
[5 empty] | 0.01897398 | 0.1913738
[5 empty] | 0.01896119 | 0.1929561
[5 empty] | 0.01894874 | 0.1945385
[5 empty] | 0.01893665 | 0.1961208
[5 empty] | 0.01892492 | 0.1977031
[5 empty] | 0.01891356 | 0.1992855
[5 empty] | 0.01890259 | 0.2008678
[5 empty] | 0.01889201 | 0.2024502
[5 empty] | 0.01888183 | 0.2040325