## 1
Общество с ограниченной ответственностью "Инженерная геология" (ООО "ИнжГео") | [11 empty] | Общество с ограниченной ответственностью "Инженерная геология" (ООО "ИнжГео")
Юр. адрес: 117279, г. Москва, ул. Миклухо-Маклая, 36 а, этаж 5, пом. XXIII к. 76-84 | [11 empty] | Юр. адрес: 117279, г. Москва, ул. Миклухо-Маклая, 36 а, этаж 5, пом. XXIII к. 76-84 | [8 empty] | нагр |  |  | X0 | Y0 | R |  | нагр |  |  |  | X0 | Y0 | R | нагр |  |  |  | X0 | Y0 | R |  | нагр |  |  |  | X0 | Y0 | R
Телефон/факс +7 (495) 132-30-00, Адрес электронной почты inbox@inj-geo.ru | [11 empty] | Телефон/факс +7 (495) 132-30-00, Адрес электронной почты inbox@inj-geo.ru | [12 empty] | 0 | [7 empty] | 0 | [6 empty] | 0 | [7 empty] | 0
[21 empty] | девиатор | [6 empty] | девиатор | [6 empty] | девиатор | [7 empty] | девиатор
Испытательная лаборатория ООО «ИнжГео» | [11 empty] | Испытательная лаборатория ООО «ИнжГео» | [8 empty] | x0 | Угол | X | Y |  |  |  | x0 |  | Угол | X | Y |  |  | x0 |  | Угол | X | Y |  |  |  | x0 |  | Угол | X | Y
Адрес места осуществления деятельности лаборатории: г. Москва, просп. Вернадского, д. 51, стр. 1 | [11 empty] | Адрес места осуществления деятельности лаборатории: г. Москва, просп. Вернадского, д. 51, стр. 1 | [9 empty] | 0 | [7 empty] | 0 | [6 empty] | 0 | [7 empty] | 0
Телефон +7(910)4557682, E-mail: slg85@mail.ru | [11 empty] | Телефон +7(910)4557682, E-mail: slg85@mail.ru | [9 empty] | 5 | [7 empty] | 5 | [6 empty] | 5 | [7 empty] | 5
[22 empty] | 10 | [7 empty] | 10 | [6 empty] | 10 | [7 empty] | 10
[12 empty] | Протокол испытаний № 13-63/60 от 28-12-2022 | [9 empty] | 15 | [7 empty] | 15 | [6 empty] | 15 | [7 empty] | 15
[22 empty] | 20 | [7 empty] | 20 | [6 empty] | 20 | [7 empty] | 20
[12 empty] | Наименование и адрес заказчика: Переход трубопровода через р. Енисей | [9 empty] | 25 | [7 empty] | 25 | [6 empty] | 25 | [7 empty] | 25
[12 empty] | Наименование объекта: ООО Регионстрой | [9 empty] | 30 | [7 empty] | 30 | [6 empty] | 30 | [7 empty] | 30
Наименование используемого метода/методики: ГОСТ 12248.4-2020 | [11 empty] | Наименование используемого метода/методики: ГОСТ 12248.3-2020 | [9 empty] | 35 | [7 empty] | 35 | [6 empty] | 35 | [7 empty] | 35
Условия проведения испытания: температура окружающей среды (18 - 25)0С, влажность воздуха (40 - 75)% | [11 empty] | Условия проведения испытания: температура окружающей среды (18 - 25)0С, влажность воздуха (40 - 75)% | [9 empty] | 40 | [7 empty] | 40 | [6 empty] | 40 | [7 empty] | 40
[12 empty] | Дата получение объекта подлежащего испытаниям: 01-12-2022 | [9 empty] | 45 | [7 empty] | 45 | [6 empty] | 45 | [7 empty] | 45
[12 empty] | Дата испытания: 25.10.2022-19.11.2060 | [9 empty] | 50 | [7 empty] | 50 | [6 empty] | 50 | [7 empty] | 50
[22 empty] | 55 | [7 empty] | 55 | [6 empty] | 55 | [7 empty] | 55
Испытание грунтов методом трехосного сжатия | [11 empty] | Испытание грунтов методом трехосного сжатия | [9 empty] | 60 | [7 empty] | 60 | [6 empty] | 60 | [7 empty] | 60
[22 empty] | 65 | [7 empty] | 65 | [6 empty] | 65 | [7 empty] | 65
Лабораторный номер: | [6 empty] | We, д.е. = |  |  |  |  | Лабораторный номер: |  | 1095 |  |  |  | We, д.е. = | 0.574907045 |  |  | 70 | [7 empty] | 70 | [6 empty] | 70 | [7 empty] | 70
Номер скважины: | [6 empty] | ρ, г/см3 = |  |  |  |  | Номер скважины: |  | BH-019 |  |  |  | ρ, г/см3 = | 1.64 |  |  | 75 | [7 empty] | 75 | [6 empty] | 75 | [7 empty] | 75
Глубина отбора, м: | [6 empty] | ρs, г/см3 = |  |  |  |  | Глубина отбора, м: |  | 2 |  |  |  | ρs, г/см3 = | 2.7 |  |  | 80 | [7 empty] | 80 | [6 empty] | 80 | [7 empty] | 80
Наименование грунта: | [6 empty] | e, д.е. = |  |  |  |  | Наименование грунта: |  | Суглинок, после оттаивания текучий, легкий пылеватый |  |  |  | e, д.е. = | 1.592835 |  |  | 85 | [7 empty] | 85 | [6 empty] | 85 | [7 empty] | 85
Схема проведения опыта: | [6 empty] | IL, д.е. = |  |  |  |  | Схема проведения опыта: |  | КД |  |  |  | IL, д.е. = | 2.945 |  |  | 90 | [7 empty] | 90 | [6 empty] | 90 | [7 empty] | 90
[22 empty] | 95 | [7 empty] | 95 | [6 empty] | 95 | [7 empty] | 95
[22 empty] | 100 | [7 empty] | 100 | [6 empty] | 100 | [7 empty] | 100
Результаты испытаний | [11 empty] | Результаты испытаний | [9 empty] | 105 | [7 empty] | 105 | [6 empty] | 105 | [7 empty] | 105
[22 empty] | 110 | [7 empty] | 110 | [6 empty] | 110 | [7 empty] | 110
[22 empty] | 115 | [7 empty] | 115 | [6 empty] | 115 | [7 empty] | 115
[22 empty] | 120 | [7 empty] | 120 | [6 empty] | 120 | [7 empty] | 120
[22 empty] | 125 | [7 empty] | 125 | [6 empty] | 125 | [7 empty] | 125
[22 empty] | 130 | [7 empty] | 130 | [6 empty] | 130 | [7 empty] | 130
[22 empty] | 135 | [7 empty] | 135 | [6 empty] | 135 | [7 empty] | 135
[22 empty] | 140 | [7 empty] | 140 | [6 empty] | 140 | [7 empty] | 140
[22 empty] | 145 | [7 empty] | 145 | [6 empty] | 145 | [7 empty] | 145
[22 empty] | 150 | [7 empty] | 150 | [6 empty] | 150 | [7 empty] | 150
[22 empty] | 155 | [7 empty] | 155 | [6 empty] | 155 | [7 empty] | 155
[22 empty] | 160 | [7 empty] | 160 | [6 empty] | 160 | [7 empty] | 160
[22 empty] | 165 | [7 empty] | 165 | [6 empty] | 165 | [7 empty] | 165
[22 empty] | 170 | [7 empty] | 170 | [6 empty] | 170 | [7 empty] | 170
[22 empty] | 175 | [7 empty] | 175 | [6 empty] | 175 | [7 empty] | 175
[22 empty] | 180 | [7 empty] | 180 | [6 empty] | 180 | [7 empty] | 180
[13 empty] | Давление в камере, Мпа σ3 | Вертикальная нагрузка, Мпа σ1 | Поровое давление, Мпа u
| K0, д.е. | 0.809191 |  |  |  |  | Коэфф. Точки | [5 empty] | 0.05 | 0.08328499 | [5 empty] | 1 | [6 empty] | σ3,кПа | σ1,кПа | u, кПа |  |  |  | 4
| q_zg, МПа | 0.04045955 | [10 empty] | 0.15 | 0.2304454 | [27 empty] | δ3, Мпа | δ1-δ3, МПа | δ1, МПа | δ1, КПа
|  |  | Модуль деформации, МПа: | [9 empty] | 0.25 | 0.3776059 | [21 empty] | С, МПа:
|  |  | Е0= |  | Точки модуля (полное напр.), МПа |  |  |  | 0.04045955 | 0.06473528 | [25 empty] | φ, град:
|  |  | E50 = |  | qf (полное напр.), МПа |  |  |  | 0.06092408 | [26 empty] | E, Мпа
|  |  | Коэф. Поперечной деформации, ϑ = | [9 empty] | Эффективные значения угла внутреннего трения и удельного сцепления ϕ', С' | [13 empty] | x | 0
[13 empty] | ϕ', град. = | 11 | [12 empty] | y |  |  |  | С, кПа | φ,°
[13 empty] | С', МПа = | 0.004
| Исполнитель: | [6 empty] | Морозов Д.С. |  |  |  |  | Исполнитель: |  |  |  |  | Морозов Д.С.
| Начальник исп. лаборатории: | [6 empty] | Семиколенова Л.Г. |  |  |  |  | Начальник исп. лаборатории: |  |  |  |  | Семиколенова Л.Г.
Лист 1 , всего листов 2 | [11 empty] | Лист 2 , всего листов 2
Частичное воспроизведение протокола испытаний без письменного разрешения ООО «ИнжГео» ЗАПРЕЩАЕТСЯ | [11 empty] | Частичное воспроизведение протокола испытаний без письменного разрешения ООО «ИнжГео» ЗАПРЕЩАЕТСЯ
[5 empty] | второй график |  | первый график | [9 empty] | К Пуассона
dev50 | epsE50 | ind | devE0 | epsE0 | dev | eps | sigma |  | dev1 | eps1 | dev2 | eps2 | dev3 | eps3 |  | Глины
0.01092408 | 0.0101073 |  |  |  | 0 | 0 |  |  | 0 | 0 | 0 | 0 | 0 | 0 |  | < 0 | 0,20-0,30
ind |  |  |  |  | 0.001089308 | 0.0005058313 |  |  | 0.001589327 | 0.0008645742 | 0.005928336 | 0.0008443866 | 0.00804088 | 0.0008523934 |  | 0-0,25 | 0,30-0,38
2 |  |  |  |  | 0.002153968 | 0.001011663 |  |  | 0.003529405 | 0.001729148 | 0.01136076 | 0.001688773 | 0.01604851 | 0.001704787 |  | 0,25< | 0,38-0,45
E0 |  |  |  |  | 0.003169334 | 0.001517494 |  |  | 0.004843186 | 0.002593723 | 0.01660499 | 0.00253316 | 0.02282641 | 0.00255718 |  | Суглинки | 0,35-0,37
epsE0 | devE0 |  |  |  | 0.004110759 | 0.002023325 |  |  | 0.006353624 | 0.003458297 | 0.01996877 | 0.003377546 | 0.02967811 | 0.003409573 |  | Пески и супеси | 0,30-0,35
0.0033691 | 0.006068933 |  |  |  | 0.004953594 | 0.002529157 |  |  | 0.0075 | 0.004163542 | 0.0225 | 0.003819763 | 0.0375 | 0.004575321
[5 empty] | 0.005673193 | 0.003034988 |  |  | 0.008552209 | 0.005187445 | 0.02587898 | 0.00506632 | 0.03904876 | 0.00511436
График E50 |  | График E |  |  | 0.006068933 | 0.0033691 |  |  | 0.009431101 | 0.006052019 | 0.02817299 | 0.005910706 | 0.04292373 | 0.005966753
eps | q | sigma |  |  | 0.006781977 | 0.004046651 |  |  | 0.01003583 | 0.006916594 | 0.03071408 | 0.006755093 | 0.04558426 | 0.006819147
Горизонтальная линия E50 |  | Касательная |  |  | 0.00728785 | 0.004552482 |  |  | 0.01077762 | 0.007781168 | 0.03186361 | 0.00759948 | 0.04851277 | 0.00767154
0 |  | a | b |  | 0.007769462 | 0.005058313 |  |  | 0.01166771 | 0.008645742 | 0.03358298 | 0.008443866 | 0.05129171 | 0.008523934
|  |  | 0 |  | 0.008225338 | 0.005564145 |  |  | 0.01231734 | 0.009510316 | 0.03573359 | 0.009288253 | 0.0531035 | 0.009376327
Вертикальная линия E50 |  | p1 и p2 |  |  | 0.008654002 | 0.006069976 |  |  | 0.01293773 | 0.01037489 | 0.03687681 | 0.01013264 | 0.05523057 | 0.01022872
| 0 | 0 |  |  | 0.009053978 | 0.006575807 |  |  | 0.01364013 | 0.01123946 | 0.04022271 | 0.01138083 | 0.05825535 | 0.01108111
[5 empty] | 0.009423792 | 0.007081639 |  |  | 0.01423575 | 0.01210404 | 0.0406786 | 0.01182141 | 0.05996028 | 0.01193351
Касательная линия E50 |  |  |  |  | 0.009761968 | 0.00758747 |  |  | 0.01483584 | 0.01296861 | 0.04227849 | 0.0126658 | 0.06380293 | 0.01297417
0 | 0 | Горизонтальная 1 |  |  | 0.01006703 | 0.008093301 |  |  | 0.01525163 | 0.01383319 | 0.04435605 | 0.01351019 | 0.06561312 | 0.01363829
[5 empty] | 0.0103375 | 0.008599133 |  |  | 0.01609436 | 0.01469776 | 0.04629755 | 0.01435457 | 0.06788195 | 0.01449069
Горизонтальная линия qкр |  |  |  |  | 0.01057191 | 0.009104964 |  |  | 0.0166425 | 0.01539816 | 0.04868928 | 0.01519896 | 0.07100796 | 0.01534308
Горизонтальная линия q |  | Горизонтальная 2 |  |  | 0.01076878 | 0.009610795 |  |  | 0.01720553 | 0.01642691 | 0.0511175 | 0.01604335 | 0.0747662 | 0.01619547
0 |  | 0 |  |  | 0.01092408 | 0.0101073 |  |  | 0.01818202 | 0.01729148 | 0.05336848 | 0.01688773 | 0.07753168 | 0.01704787
[5 empty] | 0.01106431 | 0.01062246 |  |  | 0.018798 | 0.01815606 | 0.05492849 | 0.01773212 | 0.08127944 | 0.01790026
Вертикальная линия q |  |  |  |  | 0.01120023 | 0.01112829 |  |  | 0.01964665 | 0.01902063 | 0.0573838 | 0.01857651 | 0.08448449 | 0.01875265
| 0 |  |  |  | 0.01133438 | 0.01163412 |  |  | 0.02062116 | 0.01988521 | 0.05962068 | 0.01942089 | 0.08772187 | 0.01960505
[5 empty] | 0.01146676 | 0.01213995 |  |  | 0.02171471 | 0.02074978 | 0.0620254 | 0.02026528 | 0.09126661 | 0.02045744
[5 empty] | 0.01159737 | 0.01264578 |  |  | 0.02242049 | 0.02161436 | 0.06338424 | 0.02110967 | 0.09509372 | 0.02130983
[5 empty] | 0.01172622 | 0.01315161 |  |  | 0.02343168 | 0.02247893 | 0.06528345 | 0.02195405 | 0.09847824 | 0.02216223
[5 empty] | 0.01185331 | 0.01365745 |  |  | 0.02414146 | 0.0233435 | 0.06740932 | 0.02279844 | 0.1013952 | 0.02301462
[5 empty] | 0.01197863 | 0.01416328 |  |  | 0.02514301 | 0.02420808 | 0.06934811 | 0.02364283 | 0.1052196 | 0.02386701
[5 empty] | 0.01210218 | 0.01466911 |  |  | 0.02602953 | 0.02507265 | 0.07148609 | 0.02448721 | 0.1071265 | 0.02471941
[5 empty] | 0.01222397 | 0.01517494 |  |  | 0.02679418 | 0.02593723 | 0.07250953 | 0.0253316 | 0.1109909 | 0.0255718
[5 empty] | 0.012344 | 0.01568077 |  |  | 0.02763016 | 0.0268018 | 0.07440471 | 0.02617599 | 0.1136879 | 0.02642419
[5 empty] | 0.01246226 | 0.0161866 |  |  | 0.02873064 | 0.02766637 | 0.07565789 | 0.02702037 | 0.1154924 | 0.02727659
[5 empty] | 0.01257876 | 0.01669243 |  |  | 0.02928882 | 0.02853095 | 0.07645535 | 0.02786476 | 0.1178795 | 0.02812898
[5 empty] | 0.0126935 | 0.01719827 |  |  | 0.02989787 | 0.02939552 | 0.07788334 | 0.02870915 | 0.1200242 | 0.02898137
[5 empty] | 0.01280648 | 0.0177041 |  |  | 0.03075098 | 0.0302601 | 0.07842816 | 0.02955353 | 0.1224016 | 0.02983377
[5 empty] | 0.01291769 | 0.01820993 |  |  | 0.03144133 | 0.03112467 | 0.07947605 | 0.03039792 | 0.1244866 | 0.03068616
[5 empty] | 0.01302714 | 0.01871576 |  |  | 0.03176211 | 0.03198925 | 0.0797133 | 0.03124231 | 0.1251544 | 0.03153855
[5 empty] | 0.01313483 | 0.01922159 |  |  | 0.03210649 | 0.03285382 | 0.08044543 | 0.03208669 | 0.1263799 | 0.03239095
[5 empty] | 0.01324076 | 0.01972742 |  |  | 0.03276766 | 0.03371839 | 0.07974543 | 0.03293108 | 0.1276059 | 0.03324334
[5 empty] | 0.01334492 | 0.02023325 |  |  | 0.03293881 | 0.03458297 | 0.07984543 | 0.03377546 | 0.1268059 | 0.03409573
[5 empty] | 0.01344733 | 0.02073908 |  |  | 0.03321311 | 0.03544754 | 0.07964543 | 0.03461985 | 0.1275059 | 0.03494813
[5 empty] | 0.01354798 | 0.02124492 |  |  | 0.03328499 | 0.03631212 | 0.08024543 | 0.03546424 | 0.1264059 | 0.03580052
[5 empty] | 0.01364686 | 0.02175075 |  |  | 0.03298499 | 0.03717669 | 0.08044543 | 0.03630862 | 0.1268059 | 0.03665291
[5 empty] | 0.01374399 | 0.02225658 |  |  | 0.03298499 | 0.03804127 | 0.08024543 | 0.03715301 | 0.1272059 | 0.03750531
[5 empty] | 0.01383936 | 0.02276241 |  |  | 0.03308499 | 0.03890584 | 0.07984543 | 0.0379974 | 0.1275059 | 0.0383577
[5 empty] | 0.01393296 | 0.02326824 |  |  | 0.03308499 | 0.03977041 | 0.07964543 | 0.03884178 | 0.1269059 | 0.03921009
[5 empty] | 0.01402481 | 0.02377407 |  |  | 0.03298499 | 0.04063499 | 0.08044543 | 0.03968617 | 0.1265059 | 0.04006249
[5 empty] | 0.01411491 | 0.0242799 |  |  | 0.03298499 | 0.04149956 | 0.07994543 | 0.04053056 | 0.1275059 | 0.04091488
[5 empty] | 0.01420324 | 0.02478574 |  |  | 0.03328499 | 0.04236414 | 0.07984543 | 0.04137494 | 0.1269059 | 0.04176727
[5 empty] | 0.01428982 | 0.02529157 |  |  | 0.03328499 | 0.04322871 | 0.08024543 | 0.04221933 | 0.1272059 | 0.04261967
[5 empty] | 0.01437464 | 0.0257974 |  |  | 0.03328499 | 0.04409328 | 0.07964543 | 0.04306372 | 0.1276059 | 0.04347206
[5 empty] | 0.0144577 | 0.02630323 |  |  | 0.03308499 | 0.04495786 | 0.07974543 | 0.0439081 | 0.1269059 | 0.04432445
[5 empty] | 0.01453901 | 0.02680906 |  |  | 0.03298499 | 0.04582243 | 0.08014543 | 0.04475249 | 0.1266059 | 0.04517685
[5 empty] | 0.01461856 | 0.02731489 |  |  | 0.03308499 | 0.04668701 | 0.07994543 | 0.04559688 | 0.1273059 | 0.04602924
[5 empty] | 0.01469635 | 0.02782072 |  |  | 0.03318499 | 0.04755158 | 0.08044543 | 0.04644126 | 0.1276059 | 0.04688163
[5 empty] | 0.01477239 | 0.02832655 |  |  | 0.03298499 | 0.04841616 | 0.08044543 | 0.04728565 | 0.1275059 | 0.04773403
[5 empty] | 0.01484667 | 0.02883239 |  |  | 0.03328499 | 0.04928073 | 0.08024543 | 0.04813004 | 0.1271059 | 0.04858642
[5 empty] | 0.0149192 | 0.02933822 |  |  | 0.03298499 | 0.0501453 | 0.08034543 | 0.04897442 | 0.1267059 | 0.04943881
[5 empty] | 0.01498997 | 0.02984405 |  |  | 0.03308499 | 0.05100988 | 0.08024543 | 0.04981881 | 0.1265059 | 0.05029121
[5 empty] | 0.01505899 | 0.03034988 |  |  | 0.03298499 | 0.05187445 | 0.08044543 | 0.0506632 | 0.1274059 | 0.0511436
[5 empty] | 0.01512626 | 0.03085571 |  |  | 0.03298499 | 0.05273903 | 0.08024543 | 0.05150758 | 0.1274059 | 0.05199599
[5 empty] | 0.01519177 | 0.03136154 |  |  | 0.03298499 | 0.0536036 | 0.08014543 | 0.05235197 | 0.1267059 | 0.05284839
[5 empty] | 0.01525553 | 0.03186737 |  |  | 0.03318499 | 0.05446818 | 0.08014543 | 0.05319636 | 0.1271059 | 0.05370078
[5 empty] | 0.01531754 | 0.0323732 |  |  | 0.03308499 | 0.05533275 | 0.08014543 | 0.05404074 | 0.1276059 | 0.05455317
[5 empty] | 0.01537779 | 0.03287904 |  |  | 0.03318499 | 0.05619732 | 0.08024543 | 0.05488513 | 0.1267059 | 0.05540557
[5 empty] | 0.01543629 | 0.03338487 |  |  | 0.03308499 | 0.0570619 | 0.08044543 | 0.05572952 | 0.1266059 | 0.05625796
[5 empty] | 0.01549305 | 0.0338907 |  |  | 0.03318499 | 0.05792647 | 0.07964543 | 0.0565739 | 0.1266059 | 0.05711035
[5 empty] | 0.01554804 | 0.03439653 |  |  | 0.03308499 | 0.05879105 | 0.08014543 | 0.05741829 | 0.1264059 | 0.05796275
[5 empty] | 0.01560129 | 0.03490236 |  |  | 0.03328499 | 0.05965562 | 0.08014543 | 0.05826268 | 0.1275059 | 0.05881514
[5 empty] | 0.01565279 | 0.03540819 |  |  | 0.03308499 | 0.06052019 | 0.08014543 | 0.05910706 | 0.1274059 | 0.05966753
[5 empty] | 0.01570253 | 0.03591402 |  |  | 0.03298499 | 0.06138477 | 0.07984543 | 0.05995145 | 0.1275059 | 0.06051993
[5 empty] | 0.01575053 | 0.03641986 |  |  | 0.03308499 | 0.06224934 | 0.07994543 | 0.06079584 | 0.1266059 | 0.06137232
[5 empty] | 0.01579678 | 0.03692569 |  |  | 0.03318499 | 0.06311392 | 0.08024543 | 0.06164022 | 0.1275059 | 0.06222471
[5 empty] | 0.01584127 | 0.03743152 |  |  | 0.03318499 | 0.06397849 | 0.07994543 | 0.06248461 | 0.1267059 | 0.06307711
[5 empty] | 0.01588402 | 0.03793735 |  |  | 0.03298499 | 0.06484307 | 0.08014543 | 0.063329 | 0.1268059 | 0.0639295
[5 empty] | 0.01592502 | 0.03844318 |  |  | 0.03318499 | 0.06570764 | 0.07994543 | 0.06417338 | 0.1267059 | 0.06478189
[5 empty] | 0.01596427 | 0.03894901 |  |  | 0.03298499 | 0.06657221 | 0.07984543 | 0.06501777 | 0.1265059 | 0.06563429
[5 empty] | 0.01600178 | 0.03945484 |  |  | 0.03328499 | 0.06743679 | 0.08024543 | 0.06586216 | 0.1270059 | 0.06648668
[5 empty] | 0.01603753 | 0.03996067 |  |  | 0.03328499 | 0.06830136 | 0.08024543 | 0.06670654 | 0.1272059 | 0.06733907
[5 empty] | 0.01607154 | 0.04046651 |  |  | 0.03318499 | 0.06916594 | 0.08034543 | 0.06755093 | 0.1274059 | 0.06819147
[5 empty] | 0.0161038 | 0.04097234 |  |  | 0.03318499 | 0.07003051 | 0.08044543 | 0.06839532 | 0.1272059 | 0.06904386
[5 empty] | 0.01613431 | 0.04147817 |  |  | 0.03308499 | 0.07089509 | 0.08044543 | 0.0692397 | 0.1267059 | 0.06989625
[5 empty] | 0.01616308 | 0.041984 |  |  | 0.03308499 | 0.07175966 | 0.08034514 | 0.07008409 | 0.1272059 | 0.07074865
[5 empty] | 0.0161901 | 0.04248983 |  |  | 0.03328499 | 0.07262423 | 0.07984084 | 0.07092848 | 0.1272056 | 0.07160104
[5 empty] | 0.01621538 | 0.04299566 |  |  | 0.03308499 | 0.07348881 | 0.08043154 | 0.07177286 | 0.1271994 | 0.07245343
[5 empty] | 0.01623891 | 0.04350149 |  |  | 0.03308456 | 0.07435338 | 0.08041744 | 0.07261725 | 0.1263851 | 0.07330583
[5 empty] | 0.01626069 | 0.04400733 |  |  | 0.03298208 | 0.07521796 | 0.08039873 | 0.07346164 | 0.1269631 | 0.07415822
[5 empty] | 0.01628073 | 0.04451316 |  |  | 0.03327745 | 0.07608253 | 0.08037562 | 0.07430602 | 0.1275335 | 0.07501061
[5 empty] | 0.01629903 | 0.04501899 |  |  | 0.03317076 | 0.0769471 | 0.08024829 | 0.07515041 | 0.1264968 | 0.07586301
[5 empty] | 0.01631558 | 0.04552482 |  |  | 0.03296212 | 0.07781168 | 0.08031695 | 0.0759948 | 0.1272533 | 0.0767154
[5 empty] | 0.01633039 | 0.04603065 |  |  | 0.03325159 | 0.07867625 | 0.0799818 | 0.07683918 | 0.1272033 | 0.0775678
[5 empty] | 0.01634345 | 0.04653648 |  |  | 0.03323927 | 0.07954083 | 0.07964302 | 0.07768357 | 0.1265472 | 0.07842019
[5 empty] | 0.01635477 | 0.04704231 |  |  | 0.03322525 | 0.0804054 | 0.08020083 | 0.07852796 | 0.1263851 | 0.07927258
[5 empty] | 0.01636435 | 0.04754814 |  |  | 0.03290962 | 0.08126998 | 0.07935541 | 0.07937234 | 0.1267176 | 0.08012498
[5 empty] | 0.01637219 | 0.04805398 |  |  | 0.03309245 | 0.08213455 | 0.07970696 | 0.08021673 | 0.1270448 | 0.08097737
[5 empty] | 0.01637828 | 0.04855981 |  |  | 0.03317385 | 0.08299912 | 0.08005567 | 0.08106112 | 0.1264671 | 0.08182976
[5 empty] | 0.01638264 | 0.04906564 |  |  | 0.03295389 | 0.0838637 | 0.07920176 | 0.0819055 | 0.1265849 | 0.08268216
[5 empty] | 0.01638525 | 0.04957147 |  |  | 0.03293267 | 0.08472827 | 0.07944541 | 0.08274989 | 0.1268984 | 0.08353455
[5 empty] | 0.01638612 | 0.0500773 |  |  | 0.03281026 | 0.08559285 | 0.07978682 | 0.08359428 | 0.125908 | 0.08438694
[5 empty] | 0.01638612 | 0.0500773 |  |  | 0.03288677 | 0.08645742 | 0.07942618 | 0.08443866 | 0.126014 | 0.08523934
[5 empty] | 0.01597816 | 0.05007703 |  |  | 0.03296228 | 0.08732199 | 0.0790637 | 0.08528305 | 0.1264167 | 0.08609173
[5 empty] | 0.01557479 | 0.05007676 |  |  | 0.03273687 | 0.08818657 | 0.07969958 | 0.08612744 | 0.1259164 | 0.08694412
[5 empty] | 0.01517657 | 0.0500765 |  |  | 0.03281063 | 0.08905114 | 0.079134 | 0.08697182 | 0.1255135 | 0.08779652
[5 empty] | 0.01478408 | 0.05007623 |  |  | 0.03268365 | 0.08991572 | 0.07926717 | 0.08781621 | 0.1251083 | 0.08864891
[5 empty] | 0.01439787 | 0.05007596 |  |  | 0.03295602 | 0.09078029 | 0.07879928 | 0.0886606 | 0.1256011 | 0.0895013
[5 empty] | 0.01401853 | 0.05007569 |  |  | 0.03292782 | 0.09164487 | 0.07933053 | 0.08950498 | 0.1260922 | 0.0903537
[5 empty] | 0.01364662 | 0.05007542 |  |  | 0.03259915 | 0.09250944 | 0.07916111 | 0.09034937 | 0.125582 | 0.09120609
[5 empty] | 0.01328271 | 0.05007515 |  |  | 0.03267009 | 0.09337401 | 0.07919124 | 0.09119376 | 0.1248707 | 0.09205848
[5 empty] | 0.01292736 | 0.05007488 |  |  | 0.03274072 | 0.09423859 | 0.07852048 | 0.09203814 | 0.1245587 | 0.09291088
[5 empty] | 0.01258115 | 0.05007462 |  |  | 0.03281114 | 0.09510316 | 0.07893626 | 0.09288253 | 0.1244439 | 0.09376327
[5 empty] | 0.01224465 | 0.05007435 |  |  | 0.03248134 | 0.09596774 | 0.07853506 | 0.09372692 | 0.1249044 | 0.09461566
[5 empty] | 0.01191842 | 0.05007408 |  |  | 0.03254637 | 0.09683231 | 0.07861893 | 0.0945713 | 0.1252381 | 0.09546806
[5 empty] | 0.01160304 | 0.05007381 |  |  | 0.03270396 | 0.09769689 | 0.07828992 | 0.09541569 | 0.1250482 | 0.09632045
[5 empty] | 0.01129907 | 0.05007354 |  |  | 0.03245503 | 0.09856146 | 0.07855008 | 0.09626007 | 0.123938 | 0.09717284
[5 empty] | 0.01100709 | 0.05007327 |  |  | 0.03260047 | 0.09942603 | 0.07810145 | 0.09710446 | 0.123811 | 0.09802524
[5 empty] | 0.01072765 | 0.050073 |  |  | 0.03234121 | 0.1002906 | 0.07774609 | 0.09794885 | 0.1234705 | 0.09887763
[5 empty] | 0.01046134 | 0.05007274 |  |  | 0.03237816 | 0.1011552 | 0.07808606 | 0.09879323 | 0.1232199 | 0.09973002
[5 empty] | 0.01020871 | 0.05007247 |  |  | 0.03241222 | 0.1020198 | 0.07762339 | 0.09963762 | 0.1236624 | 0.1005824
[5 empty] | 0.009970345 | 0.0500722 |  |  | 0.03234431 | 0.1028843 | 0.07726014 | 0.100482 | 0.1237014 | 0.1014348
[5 empty] | 0.009746806 | 0.05007193 |  |  | 0.03207533 | 0.1037489 | 0.07709836 | 0.1013264 | 0.1230402 | 0.1022872
[5 empty] | 0.009538664 | 0.05007166 |  |  | 0.03200621 | 0.1046135 | 0.0771401 | 0.1021708 | 0.1227823 | 0.1031396
[5 empty] | 0.009346487 | 0.05007139 |  |  | 0.03213783 | 0.1054781 | 0.07688742 | 0.1030152 | 0.1219309 | 0.103992
[5 empty] | 0.009170846 | 0.05007113 |  |  | 0.03177113 | 0.1063426 | 0.07704235 | 0.1038596 | 0.1215895 | 0.1048444
[5 empty] | 0.009012308 | 0.05007086 |  |  | 0.03190701 | 0.1072072 | 0.07710695 | 0.1047039 | 0.1220613 | 0.1056968
[5 empty] | 0.008869264 | 0.05007059 |  |  | 0.03174638 | 0.1080718 | 0.07628328 | 0.1055483 | 0.1214496 | 0.1065492
[5 empty] | 0.008729152 | 0.05007032 |  |  | 0.03179014 | 0.1089364 | 0.07667338 | 0.1063927 | 0.1219579 | 0.1074016
[5 empty] | 0.008590223 | 0.05007005 |  |  | 0.03163922 | 0.1098009 | 0.07627929 | 0.1072371 | 0.1212895 | 0.108254
[5 empty] | 0.008452902 | 0.05006978 |  |  | 0.03179452 | 0.1106655 | 0.07620308 | 0.1080815 | 0.1208477 | 0.1091063
[5 empty] | 0.008317613 | 0.05006951 |  |  | 0.03175695 | 0.1115301 | 0.07663713 | 0.1089259 | 0.121334 | 0.1099587
[5 empty] | 0.008184783 | 0.05006925 |  |  | 0.0315269 | 0.1123946 | 0.07587327 | 0.1097703 | 0.1206296 | 0.1108111
[5 empty] | 0.008054835 | 0.05006898 |  |  | 0.03169929 | 0.1132592 | 0.07571145 | 0.1106146 | 0.1205285 | 0.1116635
[5 empty] | 0.007928194 | 0.05006871 |  |  | 0.03137257 | 0.1141238 | 0.0763516 | 0.111459 | 0.1208306 | 0.1125159
[5 empty] | 0.007805286 | 0.05006844 |  |  | 0.03154673 | 0.1149884 | 0.07609364 | 0.1123034 | 0.1211359 | 0.1133683
[5 empty] | 0.007686535 | 0.05006817 |  |  | 0.03152172 | 0.1158529 | 0.07583752 | 0.1131478 | 0.1206443 | 0.1142207
[5 empty] | 0.007572366 | 0.0500679 |  |  | 0.03139753 | 0.1167175 | 0.07578317 | 0.1139922 | 0.1206555 | 0.1150731
[5 empty] | 0.007463205 | 0.05006763 |  |  | 0.03147412 | 0.1175821 | 0.07543052 | 0.1148366 | 0.1209696 | 0.1159255
[5 empty] | 0.007359475 | 0.05006737 |  |  | 0.03145146 | 0.1184467 | 0.07567951 | 0.115681 | 0.1200863 | 0.1167779
[5 empty] | 0.007261602 | 0.0500671 |  |  | 0.03122952 | 0.1193112 | 0.07603007 | 0.1165254 | 0.1197057 | 0.1176303
[5 empty] | 0.00717001 | 0.05006683 |  |  | 0.03120829 | 0.1201758 | 0.07578214 | 0.1173697 | 0.1205276 | 0.1184827
[5 empty] | 0.007085125 | 0.05006656 |  |  | 0.03128771 | 0.1210404 | 0.07543565 | 0.1182141 | 0.1198519 | 0.1193351
[5 empty] | 0.007007372 | 0.05006629 |  |  | 0.03146778 | 0.121905 | 0.07589053 | 0.1190585 | 0.1193784 | 0.1201875
[5 empty] | 0.006937175 | 0.05006602 |  |  | 0.03144845 | 0.1227695 | 0.07534672 | 0.1199029 | 0.1202071 | 0.1210399
[5 empty] | 0.006874958 | 0.05006575 |  |  | 0.0312297 | 0.1236341 | 0.07580416 | 0.1207473 | 0.1201379 | 0.1218922
[5 empty] | 0.006821148 | 0.05006549 |  |  | 0.0312115 | 0.1244987 | 0.07536277 | 0.1215917 | 0.1197707 | 0.1227446
[5 empty] | 0.006776169 | 0.05006522 |  |  | 0.03109381 | 0.1253633 | 0.07552249 | 0.1224361 | 0.1196053 | 0.123597
[5 empty] | 0.006740446 | 0.05006495 |  |  | 0.03117662 | 0.1262278 | 0.07528327 | 0.1232804 | 0.1196416 | 0.1244494
[5 empty] | 0.006714403 | 0.05006468 |  |  | 0.03135989 | 0.1270924 | 0.07534502 | 0.1241248 | 0.1189796 | 0.1253018
[5 empty] | 0.006698466 | 0.05006441 |  |  | 0.0312436 | 0.127957 | 0.07500769 | 0.1249692 | 0.1189191 | 0.1261542
[5 empty] | 0.006693059 | 0.05006414 |  |  | 0.0310277 | 0.1288216 | 0.0753712 | 0.1258136 | 0.1194601 | 0.1270066
[5 empty] | 0.006693059 | 0.05006414 |  |  | 0.03121218 | 0.1296861 | 0.0750355 | 0.126658 | 0.1200023 | 0.127859
[5 empty] | 0.006472007 | 0.05004134 |  |  | 0.03099701 | 0.1305507 | 0.07560052 | 0.1275024 | 0.1199458 | 0.1287114
[5 empty] | 0.006256194 | 0.05001854 |  |  | 0.03108215 | 0.1314153 | 0.07516619 | 0.1283468 | 0.1197904 | 0.1295638
[5 empty] | 0.006045966 | 0.04999573 |  |  | 0.03096757 | 0.1322799 | 0.07553245 | 0.1291912 | 0.1198359 | 0.1304162
[5 empty] | 0.005841667 | 0.04997293 |  |  | 0.03125326 | 0.1331444 | 0.07469923 | 0.1300355 | 0.1197824 | 0.1312686
[5 empty] | 0.005643645 | 0.04995013 |  |  | 0.03103917 | 0.134009 | 0.07486646 | 0.1308799 | 0.1192296 | 0.132121
[5 empty] | 0.005452243 | 0.04992732 |  |  | 0.03112528 | 0.1348736 | 0.07493408 | 0.1317243 | 0.1184775 | 0.1329734
[5 empty] | 0.005267807 | 0.04990452 |  |  | 0.03111156 | 0.1357382 | 0.07470203 | 0.1325687 | 0.119426 | 0.1338258
[5 empty] | 0.005090682 | 0.04988171 |  |  | 0.03089798 | 0.1366027 | 0.07517023 | 0.1334131 | 0.1192749 | 0.1346781
[5 empty] | 0.004921215 | 0.04985891 |  |  | 0.03088451 | 0.1374673 | 0.07493863 | 0.1342575 | 0.1191242 | 0.1355305
[5 empty] | 0.004759749 | 0.04983611 |  |  | 0.03107113 | 0.1383319 | 0.07470715 | 0.1351019 | 0.1192738 | 0.1363829
[5 empty] | 0.004606632 | 0.0498133 |  |  | 0.0311578 | 0.1391964 | 0.07467573 | 0.1359462 | 0.1194234 | 0.1372353
[5 empty] | 0.004462207 | 0.0497905 |  |  | 0.03084449 | 0.140061 | 0.07444431 | 0.1367906 | 0.1192731 | 0.1380877
[5 empty] | 0.004326821 | 0.0497677 |  |  | 0.03113117 | 0.1409256 | 0.07461282 | 0.137635 | 0.1190228 | 0.1389401
[5 empty] | 0.004200819 | 0.04974489 |  |  | 0.03111782 | 0.1417902 | 0.07478119 | 0.1384794 | 0.1188722 | 0.1397925
[5 empty] | 0.004084546 | 0.04972209 |  |  | 0.03110441 | 0.1426547 | 0.07454936 | 0.1393238 | 0.1181213 | 0.1406449
[5 empty] | 0.003978347 | 0.04969929 |  |  | 0.03079091 | 0.1435193 | 0.07481726 | 0.1401682 | 0.1186701 | 0.1414973
[5 empty] | 0.003882569 | 0.04967648 |  |  | 0.03077728 | 0.1443839 | 0.07468483 | 0.1410126 | 0.1190183 | 0.1423497
[5 empty] | 0.003797555 | 0.04965368 |  |  | 0.0310635 | 0.1452485 | 0.07435226 | 0.141857 | 0.1184661 | 0.1432021
[5 empty] | 0.003723653 | 0.04963087 |  |  | 0.03084973 | 0.146113 | 0.07491995 | 0.1427013 | 0.1187143 | 0.1440545
[5 empty] | 0.003661206 | 0.04960807 |  |  | 0.03103608 | 0.1469776 | 0.07478794 | 0.1435457 | 0.1181629 | 0.1449069
[5 empty] | 0.003610561 | 0.04958527 |  |  | 0.03072256 | 0.1478422 | 0.07435622 | 0.1443901 | 0.118912 | 0.1457593
[5 empty] | 0.003572062 | 0.04956246 |  |  | 0.03070916 | 0.1487068 | 0.0744248 | 0.1452345 | 0.1179615 | 0.1466117
[5 empty] | 0.003546056 | 0.04953966 |  |  | 0.0309959 | 0.1495713 | 0.07449369 | 0.1460789 | 0.1183116 | 0.147464
[5 empty] | 0.003532888 | 0.04951686 |  |  | 0.03088277 | 0.1504359 | 0.07426289 | 0.1469233 | 0.1185621 | 0.1483164
[5 empty] | 0.003531492 | 0.04949405 |  |  | 0.03086978 | 0.1513005 | 0.07463241 | 0.1477677 | 0.1185132 | 0.1491688
[5 empty] | 0.003533752 | 0.04947125 |  |  | 0.03065692 | 0.1521651 | 0.07450225 | 0.148612 | 0.1186648 | 0.1500212
[5 empty] | 0.003538604 | 0.04944844 |  |  | 0.03084421 | 0.1530296 | 0.07407242 | 0.1494564 | 0.1179169 | 0.1508736
[5 empty] | 0.003546392 | 0.04942564 |  |  | 0.03093164 | 0.1538942 | 0.07474292 | 0.1503008 | 0.1174696 | 0.151726
[5 empty] | 0.003557463 | 0.04940284 |  |  | 0.03091922 | 0.1547588 | 0.07411376 | 0.1511452 | 0.1173228 | 0.1525784
[5 empty] | 0.003572161 | 0.04938003 |  |  | 0.03090694 | 0.1556234 | 0.07468495 | 0.1519896 | 0.1183766 | 0.1534308
[5 empty] | 0.003590832 | 0.04935723 |  |  | 0.03069482 | 0.1564879 | 0.0738565 | 0.152834 | 0.1180309 | 0.1542832
[5 empty] | 0.003613821 | 0.04933443 |  |  | 0.03078285 | 0.1573525 | 0.0739284 | 0.1536784 | 0.1178858 | 0.1551356
[5 empty] | 0.003641474 | 0.04931162 |  |  | 0.03057104 | 0.1582171 | 0.07390066 | 0.1545228 | 0.1177413 | 0.155988
[5 empty] | 0.003674136 | 0.04928882 |  |  | 0.03075939 | 0.1590817 | 0.07417329 | 0.1553671 | 0.1180974 | 0.1568404
[5 empty] | 0.003712152 | 0.04926602 |  |  | 0.0307479 | 0.1599462 | 0.0741463 | 0.1562115 | 0.1180541 | 0.1576928
[5 empty] | 0.003755868 | 0.04924321 |  |  | 0.03073657 | 0.1608108 | 0.07381968 | 0.1570559 | 0.1174114 | 0.1585452
[5 empty] | 0.003805629 | 0.04922041 |  |  | 0.03052541 | 0.1616754 | 0.07369345 | 0.1579003 | 0.1175693 | 0.1593976
[5 empty] | 0.00386178 | 0.0491976 |  |  | 0.03051442 | 0.16254 | 0.07396762 | 0.1587447 | 0.1177279 | 0.16025
[5 empty] | 0.003924668 | 0.0491748 |  |  | 0.0307036 | 0.1634045 | 0.07414218 | 0.1595891 | 0.1172871 | 0.1611023
[5 empty] | 0.003994637 | 0.049152 |  |  | 0.03059295 | 0.1642691 | 0.07421715 | 0.1604335 | 0.1180469 | 0.1619547
[5 empty] | 0.004072032 | 0.04912919 |  |  | 0.03078249 | 0.1651337 | 0.07389252 | 0.1612778 | 0.1174074 | 0.1628071
[5 empty] | 0.004157199 | 0.04910639 |  |  | 0.0305722 | 0.1659982 | 0.07436831 | 0.1621222 | 0.1176686 | 0.1636595
[5 empty] | 0.004250484 | 0.04908359 |  |  | 0.03046209 | 0.1668628 | 0.07364451 | 0.1629666 | 0.1172305 | 0.1645119
[5 empty] | 0.004352232 | 0.04906078 |  |  | 0.03045217 | 0.1677274 | 0.07392115 | 0.163811 | 0.117393 | 0.1653643
[5 empty] | 0.004462788 | 0.04903798 |  |  | 0.03054243 | 0.168592 | 0.07419821 | 0.1646554 | 0.1177563 | 0.1662167
[5 empty] | 0.004582497 | 0.04901518 |  |  | 0.03053288 | 0.1694565 | 0.07387572 | 0.1654998 | 0.1173202 | 0.1670691
[5 empty] | 0.004711705 | 0.04899237 |  |  | 0.03052353 | 0.1703211 | 0.07375366 | 0.1663442 | 0.1170849 | 0.1679215
[5 empty] | 0.004850758 | 0.04896957 |  |  | 0.03051437 | 0.1711857 | 0.07423206 | 0.1671886 | 0.1176503 | 0.1687739
[5 empty] | 0.005 | 0.04894676 |  |  | 0.03040541 | 0.1720503 | 0.07361091 | 0.1680329 | 0.1174164 | 0.1696263
[5 empty] | 0.005 | 0.04893361
[5 empty] | 0.005278607 | 0.04893388
[5 empty] | 0.005554473 | 0.04893414
[5 empty] | 0.005827512 | 0.04893441
[5 empty] | 0.006097639 | 0.04893468
[5 empty] | 0.006364769 | 0.04893495
[5 empty] | 0.006628816 | 0.04893522
[5 empty] | 0.006889696 | 0.04893549
[5 empty] | 0.007147322 | 0.04893575
[5 empty] | 0.007401611 | 0.04893602
[5 empty] | 0.007652476 | 0.04893629
[5 empty] | 0.007899832 | 0.04893656
[5 empty] | 0.008143595 | 0.04893683
[5 empty] | 0.008383679 | 0.0489371
[5 empty] | 0.008619998 | 0.04893737
[5 empty] | 0.008852468 | 0.04893763
[5 empty] | 0.009081004 | 0.0489379
[5 empty] | 0.009305519 | 0.04893817
[5 empty] | 0.00952593 | 0.04893844
[5 empty] | 0.00974215 | 0.04893871
[5 empty] | 0.009954095 | 0.04893898
[5 empty] | 0.01016168 | 0.04893925
[5 empty] | 0.01036482 | 0.04893951
[5 empty] | 0.01056342 | 0.04893978
[5 empty] | 0.01075741 | 0.04894005
[5 empty] | 0.01094705 | 0.04894032
[5 empty] | 0.01113434 | 0.04894059
[5 empty] | 0.01131953 | 0.04894086
[5 empty] | 0.01150256 | 0.04894113
[5 empty] | 0.01168332 | 0.04894139
[5 empty] | 0.01186174 | 0.04894166
[5 empty] | 0.01203774 | 0.04894193
[5 empty] | 0.01221121 | 0.0489422
[5 empty] | 0.01238209 | 0.04894247
[5 empty] | 0.01255028 | 0.04894274
[5 empty] | 0.01271571 | 0.04894301
[5 empty] | 0.01287828 | 0.04894327
[5 empty] | 0.0130379 | 0.04894354
[5 empty] | 0.01319451 | 0.04894381
[5 empty] | 0.013348 | 0.04894408
[5 empty] | 0.01349829 | 0.04894435
[5 empty] | 0.0136453 | 0.04894462
[5 empty] | 0.01378895 | 0.04894488
[5 empty] | 0.01392915 | 0.04894515
[5 empty] | 0.01406581 | 0.04894542
[5 empty] | 0.01419884 | 0.04894569
[5 empty] | 0.01432817 | 0.04894596
[5 empty] | 0.01445371 | 0.04894623
[5 empty] | 0.01457536 | 0.0489465
[5 empty] | 0.01469306 | 0.04894676
[5 empty] | 0.01469306 | 0.04893361
[5 empty] | 0.01479652 | 0.04895695
[5 empty] | 0.01489729 | 0.04898029
[5 empty] | 0.01499524 | 0.04900363
[5 empty] | 0.01509022 | 0.04902697
[5 empty] | 0.01518209 | 0.04905031
[5 empty] | 0.01527071 | 0.04907365
[5 empty] | 0.01535594 | 0.04909699
[5 empty] | 0.01543763 | 0.04912033
[5 empty] | 0.01551565 | 0.04914367
[5 empty] | 0.01558986 | 0.04916701
[5 empty] | 0.0156601 | 0.04919035
[5 empty] | 0.01572625 | 0.0492137
[5 empty] | 0.01578815 | 0.04923704
[5 empty] | 0.01584568 | 0.04926038
[5 empty] | 0.01589868 | 0.04928372
[5 empty] | 0.01594702 | 0.04930706
[5 empty] | 0.01599055 | 0.0493304
[5 empty] | 0.01602913 | 0.04935374
[5 empty] | 0.01606263 | 0.04937708
[5 empty] | 0.01609089 | 0.04940042
[5 empty] | 0.01611378 | 0.04942376
[5 empty] | 0.01613117 | 0.0494471
[5 empty] | 0.01614289 | 0.04947044
[5 empty] | 0.01614882 | 0.04949378
[5 empty] | 0.01614939 | 0.04951712
[5 empty] | 0.01614793 | 0.04954047
[5 empty] | 0.01614486 | 0.04956381
[5 empty] | 0.01614005 | 0.04958715
[5 empty] | 0.01613336 | 0.04961049
[5 empty] | 0.01612464 | 0.04963383
[5 empty] | 0.01611375 | 0.04965717
[5 empty] | 0.01610056 | 0.04968051
[5 empty] | 0.01608492 | 0.04970385
[5 empty] | 0.01606668 | 0.04972719
[5 empty] | 0.01604572 | 0.04975053
[5 empty] | 0.01602188 | 0.04977387
[5 empty] | 0.01599502 | 0.04979721
[5 empty] | 0.01596501 | 0.04982055
[5 empty] | 0.0159317 | 0.04984389
[5 empty] | 0.01589495 | 0.04986724
[5 empty] | 0.01585462 | 0.04989058
[5 empty] | 0.01581057 | 0.04991392
[5 empty] | 0.01576265 | 0.04993726
[5 empty] | 0.01571073 | 0.0499606
[5 empty] | 0.01565467 | 0.04998394
[5 empty] | 0.01559432 | 0.05000728
[5 empty] | 0.01552953 | 0.05003062
[5 empty] | 0.01546018 | 0.05005396
[5 empty] | 0.01538612 | 0.0500773
[5 empty] | 0.01538612 | 0.0500773
[5 empty] | 0.01570225 | 0.05165965
[5 empty] | 0.01601211 | 0.05324199
[5 empty] | 0.01631555 | 0.05482433
[5 empty] | 0.01661245 | 0.05640668
[5 empty] | 0.01690265 | 0.05798902
[5 empty] | 0.01718604 | 0.05957137
[5 empty] | 0.01746247 | 0.06115371
[5 empty] | 0.01773181 | 0.06273606
[5 empty] | 0.01799392 | 0.0643184
[5 empty] | 0.01824867 | 0.06590075
[5 empty] | 0.01849592 | 0.06748309
[5 empty] | 0.01873554 | 0.06906544
[5 empty] | 0.01896738 | 0.07064778
[5 empty] | 0.01919132 | 0.07223012
[5 empty] | 0.01940722 | 0.07381247
[5 empty] | 0.01961494 | 0.07539481
[5 empty] | 0.01981435 | 0.07697716
[5 empty] | 0.02000532 | 0.0785595
[5 empty] | 0.02018769 | 0.08014185
[5 empty] | 0.02036135 | 0.08172419
[5 empty] | 0.02052616 | 0.08330654
[5 empty] | 0.02068197 | 0.08488888
[5 empty] | 0.02082866 | 0.08647122
[5 empty] | 0.02096609 | 0.08805357
[5 empty] | 0.02109412 | 0.08963591
[5 empty] | 0.02121261 | 0.09121826
[5 empty] | 0.02132144 | 0.0928006
[5 empty] | 0.02142046 | 0.09438295
[5 empty] | 0.02150955 | 0.09596529
[5 empty] | 0.02158856 | 0.09754764
[5 empty] | 0.02165736 | 0.09912998
[5 empty] | 0.02171581 | 0.1007123
[5 empty] | 0.02176378 | 0.1022947
[5 empty] | 0.02180113 | 0.103877
[5 empty] | 0.02182773 | 0.1054594
[5 empty] | 0.02184816 | 0.1070417
[5 empty] | 0.02184814 | 0.108624
[5 empty] | 0.02184531 | 0.1102064
[5 empty] | 0.02183785 | 0.1117887
[5 empty] | 0.0218261 | 0.1133711
[5 empty] | 0.02181041 | 0.1149534
[5 empty] | 0.02179114 | 0.1165358
[5 empty] | 0.02176864 | 0.1181181
[5 empty] | 0.02174327 | 0.1197005
[5 empty] | 0.02171537 | 0.1212828
[5 empty] | 0.0216853 | 0.1228651
[5 empty] | 0.02165341 | 0.1244475
[5 empty] | 0.02162005 | 0.1260298
[5 empty] | 0.02158557 | 0.1276122
[5 empty] | 0.02155033 | 0.1291945
[5 empty] | 0.02151445 | 0.1307769
[5 empty] | 0.02146735 | 0.1323592
[5 empty] | 0.02140587 | 0.1339416
[5 empty] | 0.02133366 | 0.1355239
[5 empty] | 0.0212544 | 0.1371062
[5 empty] | 0.02117173 | 0.1386886
[5 empty] | 0.02108933 | 0.1402709
[5 empty] | 0.02101086 | 0.1418533
[5 empty] | 0.02093999 | 0.1434356
[5 empty] | 0.02088038 | 0.145018
[5 empty] | 0.0208357 | 0.1466003
[5 empty] | 0.02080229 | 0.1481827
[5 empty] | 0.02077093 | 0.15
[5 empty] | 0.0207414 | 0.1513473
[5 empty] | 0.0207136 | 0.1529297
[5 empty] | 0.02068741 | 0.154512
[5 empty] | 0.0206627 | 0.1560944
[5 empty] | 0.02063937 | 0.1576767
[5 empty] | 0.02061729 | 0.1592591
[5 empty] | 0.02059635 | 0.1608414
[5 empty] | 0.02057643 | 0.1624238
[5 empty] | 0.02055741 | 0.1640061
[5 empty] | 0.02053918 | 0.1655884
[5 empty] | 0.02052161 | 0.1671708
[5 empty] | 0.0205046 | 0.1687531
[5 empty] | 0.02048801 | 0.1703355
[5 empty] | 0.02047174 | 0.1719178
[5 empty] | 0.02045567 | 0.1735002
[5 empty] | 0.02043968 | 0.1750825
[5 empty] | 0.02042365 | 0.1766649
[5 empty] | 0.02040746 | 0.1782472
[5 empty] | 0.02039101 | 0.1798296
[5 empty] | 0.02037451 | 0.1814119
[5 empty] | 0.02035828 | 0.1829942
[5 empty] | 0.02034234 | 0.1845766
[5 empty] | 0.0203267 | 0.1861589
[5 empty] | 0.02031136 | 0.1877413
[5 empty] | 0.02029634 | 0.1893236
[5 empty] | 0.02028165 | 0.190906
[5 empty] | 0.02026729 | 0.1924883
[5 empty] | 0.02025328 | 0.1940707
[5 empty] | 0.02023963 | 0.195653
[5 empty] | 0.02022635 | 0.1972353
[5 empty] | 0.02021344 | 0.1988177
[5 empty] | 0.02020092 | 0.2004
[5 empty] | 0.0201888 | 0.2019824
[5 empty] | 0.02017709 | 0.2035647
[5 empty] | 0.02016579 | 0.2051471
[5 empty] | 0.02015492 | 0.2067294