## 1
Общество с ограниченной ответственностью "Инженерная геология" (ООО "ИнжГео") | [11 empty] | Общество с ограниченной ответственностью "Инженерная геология" (ООО "ИнжГео")
Юр. адрес: 117279, г. Москва, ул. Миклухо-Маклая, 36 а, этаж 5, пом. XXIII к. 76-84 | [11 empty] | Юр. адрес: 117279, г. Москва, ул. Миклухо-Маклая, 36 а, этаж 5, пом. XXIII к. 76-84 | [8 empty] | нагр |  |  | X0 | Y0 | R |  | нагр |  |  |  | X0 | Y0 | R | нагр |  |  |  | X0 | Y0 | R |  | нагр |  |  |  | X0 | Y0 | R
Телефон/факс +7 (495) 132-30-00, Адрес электронной почты inbox@inj-geo.ru | [11 empty] | Телефон/факс +7 (495) 132-30-00, Адрес электронной почты inbox@inj-geo.ru | [12 empty] | 0 | [7 empty] | 0 | [6 empty] | 0 | [7 empty] | 0
[21 empty] | девиатор | [6 empty] | девиатор | [6 empty] | девиатор | [7 empty] | девиатор
Испытательная лаборатория ООО «ИнжГео» | [11 empty] | Испытательная лаборатория ООО «ИнжГео» | [8 empty] | x0 | Угол | X | Y |  |  |  | x0 |  | Угол | X | Y |  |  | x0 |  | Угол | X | Y |  |  |  | x0 |  | Угол | X | Y
Адрес места осуществления деятельности лаборатории: г. Москва, просп. Вернадского, д. 51, стр. 1 | [11 empty] | Адрес места осуществления деятельности лаборатории: г. Москва, просп. Вернадского, д. 51, стр. 1 | [9 empty] | 0 | [7 empty] | 0 | [6 empty] | 0 | [7 empty] | 0
Телефон +7(910)4557682, E-mail: slg85@mail.ru | [11 empty] | Телефон +7(910)4557682, E-mail: slg85@mail.ru | [9 empty] | 5 | [7 empty] | 5 | [6 empty] | 5 | [7 empty] | 5
[22 empty] | 10 | [7 empty] | 10 | [6 empty] | 10 | [7 empty] | 10
[12 empty] | Протокол испытаний № 13-63/65 от 02-01-2023 | [9 empty] | 15 | [7 empty] | 15 | [6 empty] | 15 | [7 empty] | 15
[22 empty] | 20 | [7 empty] | 20 | [6 empty] | 20 | [7 empty] | 20
[12 empty] | Наименование и адрес заказчика: Переход трубопровода через р. Енисей | [9 empty] | 25 | [7 empty] | 25 | [6 empty] | 25 | [7 empty] | 25
[12 empty] | Наименование объекта: ООО Регионстрой | [9 empty] | 30 | [7 empty] | 30 | [6 empty] | 30 | [7 empty] | 30
Наименование используемого метода/методики: ГОСТ 12248.4-2020 | [11 empty] | Наименование используемого метода/методики: ГОСТ 12248.3-2020 | [9 empty] | 35 | [7 empty] | 35 | [6 empty] | 35 | [7 empty] | 35
Условия проведения испытания: температура окружающей среды (18 - 25)0С, влажность воздуха (40 - 75)% | [11 empty] | Условия проведения испытания: температура окружающей среды (18 - 25)0С, влажность воздуха (40 - 75)% | [9 empty] | 40 | [7 empty] | 40 | [6 empty] | 40 | [7 empty] | 40
[12 empty] | Дата получение объекта подлежащего испытаниям: 06-12-2022 | [9 empty] | 45 | [7 empty] | 45 | [6 empty] | 45 | [7 empty] | 45
[12 empty] | Дата испытания: 25.10.2022-19.11.2065 | [9 empty] | 50 | [7 empty] | 50 | [6 empty] | 50 | [7 empty] | 50
[22 empty] | 55 | [7 empty] | 55 | [6 empty] | 55 | [7 empty] | 55
Испытание грунтов методом трехосного сжатия | [11 empty] | Испытание грунтов методом трехосного сжатия | [9 empty] | 60 | [7 empty] | 60 | [6 empty] | 60 | [7 empty] | 60
[22 empty] | 65 | [7 empty] | 65 | [6 empty] | 65 | [7 empty] | 65
Лабораторный номер: | [6 empty] | We, д.е. = |  |  |  |  | Лабораторный номер: |  | 1100 |  |  |  | We, д.е. = | 0.472777183 |  |  | 70 | [7 empty] | 70 | [6 empty] | 70 | [7 empty] | 70
Номер скважины: | [6 empty] | ρ, г/см3 = |  |  |  |  | Номер скважины: |  | BH-022 |  |  |  | ρ, г/см3 = | 1.64 |  |  | 75 | [7 empty] | 75 | [6 empty] | 75 | [7 empty] | 75
Глубина отбора, м: | [6 empty] | ρs, г/см3 = |  |  |  |  | Глубина отбора, м: |  | 1 |  |  |  | ρs, г/см3 = | 2.73 |  |  | 80 | [7 empty] | 80 | [6 empty] | 80 | [7 empty] | 80
Наименование грунта: | [6 empty] | e, д.е. = |  |  |  |  | Наименование грунта: |  | Суглинок, после оттаивания текучий, тяжелый пылеватый |  |  |  | e, д.е. = | 1.451635 |  |  | 85 | [7 empty] | 85 | [6 empty] | 85 | [7 empty] | 85
Схема проведения опыта: | [6 empty] | IL, д.е. = |  |  |  |  | Схема проведения опыта: |  | КД |  |  |  | IL, д.е. = | 2.287 |  |  | 90 | [7 empty] | 90 | [6 empty] | 90 | [7 empty] | 90
[22 empty] | 95 | [7 empty] | 95 | [6 empty] | 95 | [7 empty] | 95
[22 empty] | 100 | [7 empty] | 100 | [6 empty] | 100 | [7 empty] | 100
Результаты испытаний | [11 empty] | Результаты испытаний | [9 empty] | 105 | [7 empty] | 105 | [6 empty] | 105 | [7 empty] | 105
[22 empty] | 110 | [7 empty] | 110 | [6 empty] | 110 | [7 empty] | 110
[22 empty] | 115 | [7 empty] | 115 | [6 empty] | 115 | [7 empty] | 115
[22 empty] | 120 | [7 empty] | 120 | [6 empty] | 120 | [7 empty] | 120
[22 empty] | 125 | [7 empty] | 125 | [6 empty] | 125 | [7 empty] | 125
[22 empty] | 130 | [7 empty] | 130 | [6 empty] | 130 | [7 empty] | 130
[22 empty] | 135 | [7 empty] | 135 | [6 empty] | 135 | [7 empty] | 135
[22 empty] | 140 | [7 empty] | 140 | [6 empty] | 140 | [7 empty] | 140
[22 empty] | 145 | [7 empty] | 145 | [6 empty] | 145 | [7 empty] | 145
[22 empty] | 150 | [7 empty] | 150 | [6 empty] | 150 | [7 empty] | 150
[22 empty] | 155 | [7 empty] | 155 | [6 empty] | 155 | [7 empty] | 155
[22 empty] | 160 | [7 empty] | 160 | [6 empty] | 160 | [7 empty] | 160
[22 empty] | 165 | [7 empty] | 165 | [6 empty] | 165 | [7 empty] | 165
[22 empty] | 170 | [7 empty] | 170 | [6 empty] | 170 | [7 empty] | 170
[22 empty] | 175 | [7 empty] | 175 | [6 empty] | 175 | [7 empty] | 175
[22 empty] | 180 | [7 empty] | 180 | [6 empty] | 180 | [7 empty] | 180
[13 empty] | Давление в камере, Мпа σ3 | Вертикальная нагрузка, Мпа σ1 | Поровое давление, Мпа u
| K0, д.е. | 0.8608269 |  |  |  |  | Коэфф. Точки | [5 empty] | 0.05 | 0.07306958 | [5 empty] | 1 | [6 empty] | σ3,кПа | σ1,кПа | u, кПа |  |  |  | 4
| q_zg, МПа | 0.04304134 | [10 empty] | 0.15 | 0.2054043 | [27 empty] | δ3, Мпа | δ1-δ3, МПа | δ1, МПа | δ1, КПа
|  |  | Модуль деформации, МПа: | [9 empty] | 0.25 | 0.3377391 | [21 empty] | С, МПа:
|  |  | Е0= |  | Точки модуля (полное напр.), МПа |  |  |  | 0.04304134 | 0.06886615 | [25 empty] | φ, град:
|  |  | E50 = |  | qf (полное напр.), МПа |  |  |  | 0.06355802 | [26 empty] | E, Мпа
|  |  | Коэф. Поперечной деформации, ϑ = | [9 empty] | Эффективные значения угла внутреннего трения и удельного сцепления ϕ', С' | [13 empty] | x | 0
[13 empty] | ϕ', град. = | 8 | [12 empty] | y |  |  |  | С, кПа | φ,°
[13 empty] | С', МПа = | 0.003
| Исполнитель: | [6 empty] | Морозов Д.С. |  |  |  |  | Исполнитель: |  |  |  |  | Морозов Д.С.
| Начальник исп. лаборатории: | [6 empty] | Семиколенова Л.Г. |  |  |  |  | Начальник исп. лаборатории: |  |  |  |  | Семиколенова Л.Г.
Лист 1 , всего листов 2 | [11 empty] | Лист 2 , всего листов 2
Частичное воспроизведение протокола испытаний без письменного разрешения ООО «ИнжГео» ЗАПРЕЩАЕТСЯ | [11 empty] | Частичное воспроизведение протокола испытаний без письменного разрешения ООО «ИнжГео» ЗАПРЕЩАЕТСЯ
[5 empty] | второй график |  | первый график | [9 empty] | К Пуассона
dev50 | epsE50 | ind | devE0 | epsE0 | dev | eps | sigma |  | dev1 | eps1 | dev2 | eps2 | dev3 | eps3 |  | Глины
0.01355802 | 0.0120963 |  |  |  | 0 | 0 |  |  | 0 | 0 | 0 | 0 | 0 | 0 |  | < 0 | 0,20-0,30
ind |  |  |  |  | 0.00114625 | 0.0006268566 |  |  | 0.001543587 | 0.0008389111 | 0.00417655 | 0.0008298764 | 0.005981604 | 0.0008299536 |  | 0-0,25 | 0,30-0,38
2 |  |  |  |  | 0.002265115 | 0.001253713 |  |  | 0.003007587 | 0.001677822 | 0.008341326 | 0.001659753 | 0.01265867 | 0.001659907 |  | 0,25< | 0,38-0,45
E0 |  |  |  |  | 0.003339613 | 0.00188057 |  |  | 0.004342871 | 0.002516733 | 0.01221236 | 0.002489629 | 0.01842521 | 0.002501547 |  | Суглинки | 0,35-0,37
epsE0 | devE0 |  |  |  | 0.004352763 | 0.002507426 |  |  | 0.005882744 | 0.003673957 | 0.01495917 | 0.00321047 | 0.02223582 | 0.003319814 |  | Пески и супеси | 0,30-0,35
0.0040321 | 0.006456202 |  |  |  | 0.005287582 | 0.003134283 |  |  | 0.006462995 | 0.004194555 | 0.01764685 | 0.004149382 | 0.02648916 | 0.004149768
[5 empty] | 0.006456202 | 0.0040321 |  |  | 0.007131083 | 0.005033466 | 0.02002914 | 0.004979259 | 0.03002907 | 0.004979722
График E50 |  | График E |  |  | 0.006874017 | 0.004387996 |  |  | 0.00792595 | 0.005872377 | 0.02188986 | 0.005809135 | 0.03426471 | 0.005809675
eps | q | sigma |  |  | 0.007606726 | 0.005014852 |  |  | 0.008658366 | 0.006711289 | 0.0238595 | 0.006639012 | 0.0370052 | 0.006639629
Горизонтальная линия E50 |  | Касательная |  |  | 0.008329472 | 0.005641709 |  |  | 0.009339099 | 0.0075502 | 0.02556857 | 0.007468888 | 0.04055972 | 0.007469583
0 |  | a | b |  | 0.009035403 | 0.006268566 |  |  | 0.009978919 | 0.008389111 | 0.02770217 | 0.008493308 | 0.04386954 | 0.008508664
|  |  | 0 |  | 0.009717663 | 0.006895422 |  |  | 0.01058859 | 0.009228022 | 0.02865762 | 0.009128641 | 0.04572569 | 0.00912949
Вертикальная линия E50 |  | p1 и p2 |  |  | 0.0103694 | 0.007522279 |  |  | 0.01153479 | 0.0102912 | 0.03028123 | 0.009958517 | 0.04741698 | 0.009959443
| 0 | 0 |  |  | 0.01098376 | 0.008149135 |  |  | 0.01176581 | 0.01090584 | 0.03151521 | 0.01078839 | 0.05071116 | 0.0107894
[5 empty] | 0.01155388 | 0.008775992 |  |  | 0.01256664 | 0.01174475 | 0.0330532 | 0.01161827 | 0.05309904 | 0.01161935
Касательная линия E50 |  |  |  |  | 0.01207291 | 0.009402848 |  |  | 0.01297905 | 0.01258367 | 0.0346888 | 0.01244815 | 0.05527142 | 0.0124493
0 | 0 | Горизонтальная 1 |  |  | 0.01253401 | 0.0100297 |  |  | 0.0136998 | 0.01342258 | 0.03631565 | 0.01327802 | 0.05751909 | 0.01327926
[5 empty] | 0.01293031 | 0.01065656 |  |  | 0.01442569 | 0.01426149 | 0.03762737 | 0.0141079 | 0.06053288 | 0.01410921
Горизонтальная линия qкр |  |  |  |  | 0.01325495 | 0.01128342 |  |  | 0.01505348 | 0.0151004 | 0.03941757 | 0.01493778 | 0.06210357 | 0.01493917
Горизонтальная линия q |  | Горизонтальная 2 |  |  | 0.01355802 | 0.0120963 |  |  | 0.01547998 | 0.01593931 | 0.04067989 | 0.01576765 | 0.06472196 | 0.01576912
0 |  | 0 |  |  | 0.01368325 | 0.01253713 |  |  | 0.01610195 | 0.01677822 | 0.04200794 | 0.01659753 | 0.06707888 | 0.01659907
[5 empty] | 0.01385912 | 0.01316399 |  |  | 0.01671619 | 0.01761713 | 0.04329535 | 0.01742741 | 0.0688651 | 0.01742903
Вертикальная линия q |  |  |  |  | 0.01403243 | 0.01379084 |  |  | 0.01741947 | 0.01845604 | 0.04473574 | 0.01825728 | 0.07137145 | 0.01825898
| 0 |  |  |  | 0.01420318 | 0.0144177 |  |  | 0.01810857 | 0.01929495 | 0.04592273 | 0.01908716 | 0.07298872 | 0.01908893
[5 empty] | 0.01437139 | 0.01504456 |  |  | 0.01868028 | 0.02013387 | 0.04724994 | 0.01991703 | 0.07490771 | 0.01991889
[5 empty] | 0.01453705 | 0.01567141 |  |  | 0.01913138 | 0.02097278 | 0.048511 | 0.02074691 | 0.07691923 | 0.02074884
[5 empty] | 0.01470019 | 0.01629827 |  |  | 0.01965865 | 0.02181169 | 0.04989953 | 0.02157679 | 0.07871408 | 0.02157879
[5 empty] | 0.0148608 | 0.01692513 |  |  | 0.02015888 | 0.0226506 | 0.05070914 | 0.02240666 | 0.08068306 | 0.02240875
[5 empty] | 0.01501889 | 0.01755198 |  |  | 0.02052884 | 0.02348951 | 0.05173348 | 0.02323654 | 0.08201698 | 0.0232387
[5 empty] | 0.01517448 | 0.01817884 |  |  | 0.02116532 | 0.02432842 | 0.05266615 | 0.02406642 | 0.08280663 | 0.02406865
[5 empty] | 0.01532758 | 0.0188057 |  |  | 0.0215651 | 0.02516733 | 0.05330078 | 0.02489629 | 0.08424283 | 0.02489861
[5 empty] | 0.01547818 | 0.01943255 |  |  | 0.02182497 | 0.02600624 | 0.05353099 | 0.02572617 | 0.08531638 | 0.02572856
[5 empty] | 0.0156263 | 0.02005941 |  |  | 0.02214169 | 0.02684515 | 0.0545504 | 0.02655605 | 0.08581807 | 0.02655852
[5 empty] | 0.01577195 | 0.02068627 |  |  | 0.02231207 | 0.02768407 | 0.05465264 | 0.02738592 | 0.08673871 | 0.02738847
[5 empty] | 0.01591513 | 0.02131312 |  |  | 0.02263288 | 0.02852298 | 0.05493133 | 0.0282158 | 0.08676911 | 0.02821842
[5 empty] | 0.01605586 | 0.02193998 |  |  | 0.02280089 | 0.02936189 | 0.05540433 | 0.02904568 | 0.08773908 | 0.02904838
[5 empty] | 0.01619414 | 0.02256684 |  |  | 0.02301291 | 0.0302008 | 0.05500433 | 0.02987555 | 0.08743908 | 0.02987833
[5 empty] | 0.01632998 | 0.02319369 |  |  | 0.02306958 | 0.03103971 | 0.05500433 | 0.03070543 | 0.08733908 | 0.03070828
[5 empty] | 0.01646339 | 0.02382055 |  |  | 0.02286958 | 0.03187862 | 0.05510433 | 0.03153531 | 0.08713908 | 0.03153824
[5 empty] | 0.01659438 | 0.02444741 |  |  | 0.02286958 | 0.03271753 | 0.05520433 | 0.03236518 | 0.08773908 | 0.03236819
[5 empty] | 0.01672295 | 0.02507426 |  |  | 0.02306958 | 0.03355644 | 0.05510433 | 0.03319506 | 0.08713908 | 0.03319814
[5 empty] | 0.01684912 | 0.02570112 |  |  | 0.02306958 | 0.03439535 | 0.05530433 | 0.03402493 | 0.08763908 | 0.0340281
[5 empty] | 0.01697289 | 0.02632798 |  |  | 0.02306958 | 0.03523426 | 0.05530433 | 0.03485481 | 0.08763908 | 0.03485805
[5 empty] | 0.01709427 | 0.02695483 |  |  | 0.02286958 | 0.03607318 | 0.05490433 | 0.03568469 | 0.08703908 | 0.03568801
[5 empty] | 0.01721327 | 0.02758169 |  |  | 0.02306958 | 0.03691209 | 0.05530433 | 0.03651456 | 0.08773908 | 0.03651796
[5 empty] | 0.0173299 | 0.02820855 |  |  | 0.02286958 | 0.037751 | 0.05530433 | 0.03734444 | 0.08713908 | 0.03734791
[5 empty] | 0.01744416 | 0.0288354 |  |  | 0.02306958 | 0.03858991 | 0.05510433 | 0.03817432 | 0.08753908 | 0.03817787
[5 empty] | 0.01755607 | 0.02946226 |  |  | 0.02286958 | 0.03942882 | 0.05530433 | 0.03900419 | 0.08733908 | 0.03900782
[5 empty] | 0.01766563 | 0.03008911 |  |  | 0.02296958 | 0.04026773 | 0.05500433 | 0.03983407 | 0.08713908 | 0.03983777
[5 empty] | 0.01777286 | 0.03071597 |  |  | 0.02296958 | 0.04110664 | 0.05500433 | 0.04066395 | 0.08693908 | 0.04066773
[5 empty] | 0.01787775 | 0.03134283 |  |  | 0.02286958 | 0.04194555 | 0.05520433 | 0.04149382 | 0.08773908 | 0.04149768
[5 empty] | 0.01798032 | 0.03196968 |  |  | 0.02286958 | 0.04278446 | 0.05540433 | 0.0423237 | 0.08723908 | 0.04232763
[5 empty] | 0.01808057 | 0.03259654 |  |  | 0.02286958 | 0.04362338 | 0.05530433 | 0.04315358 | 0.08773908 | 0.04315759
[5 empty] | 0.01817853 | 0.0332234 |  |  | 0.02286958 | 0.04446229 | 0.05540433 | 0.04398345 | 0.08693908 | 0.04398754
[5 empty] | 0.01827418 | 0.03385025 |  |  | 0.02286958 | 0.0453012 | 0.05520433 | 0.04481333 | 0.08743908 | 0.0448175
[5 empty] | 0.01836755 | 0.03447711 |  |  | 0.02286958 | 0.04614011 | 0.05500433 | 0.0456432 | 0.08773908 | 0.04564745
[5 empty] | 0.01845863 | 0.03510397 |  |  | 0.02286958 | 0.04697902 | 0.05530433 | 0.04647308 | 0.08703908 | 0.0464774
[5 empty] | 0.01854744 | 0.03573082 |  |  | 0.02286958 | 0.04781793 | 0.05540433 | 0.04730296 | 0.08703908 | 0.04730736
[5 empty] | 0.01863399 | 0.03635768 |  |  | 0.02306958 | 0.04865684 | 0.05500433 | 0.04813283 | 0.08733908 | 0.04813731
[5 empty] | 0.01871829 | 0.03698454 |  |  | 0.02306958 | 0.04949575 | 0.05520433 | 0.04896271 | 0.08723908 | 0.04896726
[5 empty] | 0.01880034 | 0.03761139 |  |  | 0.02306958 | 0.05033466 | 0.05490433 | 0.04979259 | 0.08723908 | 0.04979722
[5 empty] | 0.01888015 | 0.03823825 |  |  | 0.02306958 | 0.05117358 | 0.05520433 | 0.05062246 | 0.08713908 | 0.05062717
[5 empty] | 0.01895773 | 0.03886511 |  |  | 0.02306958 | 0.05201249 | 0.05510433 | 0.05145234 | 0.08703908 | 0.05145712
[5 empty] | 0.01903309 | 0.03949196 |  |  | 0.02286958 | 0.0528514 | 0.05530433 | 0.05228222 | 0.08753908 | 0.05228708
[5 empty] | 0.01910623 | 0.04011882 |  |  | 0.02296958 | 0.05369031 | 0.05530433 | 0.05311209 | 0.08743908 | 0.05311703
[5 empty] | 0.01917717 | 0.04074568 |  |  | 0.02286958 | 0.05452922 | 0.05540433 | 0.05394197 | 0.08763908 | 0.05394699
[5 empty] | 0.01924591 | 0.04137253 |  |  | 0.02286958 | 0.05536813 | 0.05530433 | 0.05477185 | 0.08733908 | 0.05477694
[5 empty] | 0.01931247 | 0.04199939 |  |  | 0.02296958 | 0.05620704 | 0.05530433 | 0.05560172 | 0.08763908 | 0.05560689
[5 empty] | 0.01937685 | 0.04262625 |  |  | 0.02286958 | 0.05704595 | 0.05510433 | 0.0564316 | 0.08773908 | 0.05643685
[5 empty] | 0.01943905 | 0.0432531 |  |  | 0.02296958 | 0.05788486 | 0.05500433 | 0.05726148 | 0.08733908 | 0.0572668
[5 empty] | 0.01949909 | 0.04387996 |  |  | 0.02306958 | 0.05872377 | 0.05510433 | 0.05809135 | 0.08723908 | 0.05809675
[5 empty] | 0.01955698 | 0.04450682 |  |  | 0.02296958 | 0.05956269 | 0.05540433 | 0.05892123 | 0.08743908 | 0.05892671
[5 empty] | 0.01961272 | 0.04513367 |  |  | 0.02306958 | 0.0604016 | 0.05540433 | 0.0597511 | 0.08723908 | 0.05975666
[5 empty] | 0.01966632 | 0.04576053 |  |  | 0.02306958 | 0.06124051 | 0.05520433 | 0.06058098 | 0.08773908 | 0.06058661
[5 empty] | 0.0197178 | 0.04638739 |  |  | 0.02306958 | 0.06207942 | 0.05540433 | 0.06141086 | 0.08713908 | 0.06141657
[5 empty] | 0.01976715 | 0.04701424 |  |  | 0.02306958 | 0.06291833 | 0.05540433 | 0.06224073 | 0.08743908 | 0.06224652
[5 empty] | 0.01981439 | 0.0476411 |  |  | 0.02296958 | 0.06375724 | 0.05540433 | 0.06307061 | 0.08703908 | 0.06307647
[5 empty] | 0.01985952 | 0.04826795 |  |  | 0.02296958 | 0.06459615 | 0.05510433 | 0.06390049 | 0.08693908 | 0.06390643
[5 empty] | 0.01990256 | 0.04889481 |  |  | 0.02306958 | 0.06543506 | 0.05520433 | 0.06473036 | 0.08753908 | 0.06473638
[5 empty] | 0.01994351 | 0.04952167 |  |  | 0.02296958 | 0.06627397 | 0.05520433 | 0.06556024 | 0.08743908 | 0.06556634
[5 empty] | 0.01998239 | 0.05014852 |  |  | 0.02296958 | 0.06711289 | 0.05540433 | 0.06639012 | 0.08733908 | 0.06639629
[5 empty] | 0.02001919 | 0.05077538 |  |  | 0.02286958 | 0.0679518 | 0.0549041 | 0.06721999 | 0.08733873 | 0.06722624
[5 empty] | 0.02005393 | 0.05140224 |  |  | 0.02296958 | 0.06879071 | 0.05520112 | 0.06804987 | 0.08773407 | 0.0680562
[5 empty] | 0.02008661 | 0.05202909 |  |  | 0.02296871 | 0.06962962 | 0.05509482 | 0.06887975 | 0.08732415 | 0.06888615
[5 empty] | 0.02011725 | 0.05265595 |  |  | 0.02286641 | 0.07046853 | 0.05508532 | 0.06970962 | 0.08770916 | 0.0697161
[5 empty] | 0.02014585 | 0.05328281 |  |  | 0.02296274 | 0.07130744 | 0.05507276 | 0.0705395 | 0.08768932 | 0.07054606
[5 empty] | 0.02017242 | 0.05390966 |  |  | 0.02285775 | 0.07214635 | 0.05515726 | 0.07136937 | 0.08686481 | 0.07137601
[5 empty] | 0.02019698 | 0.05453652 |  |  | 0.0230515 | 0.07298526 | 0.05483895 | 0.07219925 | 0.08713586 | 0.07220596
[5 empty] | 0.02021951 | 0.05516338 |  |  | 0.02294404 | 0.07382417 | 0.05531796 | 0.07302913 | 0.08730266 | 0.07303592
[5 empty] | 0.02024005 | 0.05579023 |  |  | 0.02293543 | 0.07466309 | 0.05529442 | 0.073859 | 0.08686542 | 0.07386587
[5 empty] | 0.02025859 | 0.05641709 |  |  | 0.02292573 | 0.075502 | 0.05476845 | 0.07468888 | 0.08742434 | 0.07469583
[5 empty] | 0.02027514 | 0.05704395 |  |  | 0.02301498 | 0.07634091 | 0.0551402 | 0.07551876 | 0.08747962 | 0.07552578
[5 empty] | 0.02028972 | 0.0576708 |  |  | 0.02290324 | 0.07717982 | 0.05470978 | 0.07634863 | 0.08733148 | 0.07635573
[5 empty] | 0.02030232 | 0.05829766 |  |  | 0.02289058 | 0.07801873 | 0.05487732 | 0.07717851 | 0.0873801 | 0.07718569
[5 empty] | 0.02031296 | 0.05892452 |  |  | 0.02297704 | 0.07885764 | 0.05464296 | 0.07800839 | 0.08692571 | 0.07801564
[5 empty] | 0.02032165 | 0.05955137 |  |  | 0.02296269 | 0.07969655 | 0.05470682 | 0.07883826 | 0.0866685 | 0.07884559
[5 empty] | 0.02032839 | 0.06017823 |  |  | 0.02284757 | 0.08053546 | 0.05456903 | 0.07966814 | 0.08720867 | 0.07967555
[5 empty] | 0.0203332 | 0.06080509 |  |  | 0.02293174 | 0.08137437 | 0.05472972 | 0.08049802 | 0.08694644 | 0.0805055
[5 empty] | 0.02033608 | 0.06143194 |  |  | 0.02281526 | 0.08221328 | 0.05448902 | 0.08132789 | 0.08688199 | 0.08133545
[5 empty] | 0.02033704 | 0.0620588 |  |  | 0.02279818 | 0.0830522 | 0.05444705 | 0.08215777 | 0.08681555 | 0.08216541
[5 empty] | 0.02033704 | 0.0620588 |  |  | 0.02288056 | 0.08389111 | 0.05470396 | 0.08298764 | 0.08634731 | 0.08299536
[5 empty] | 0.01986655 | 0.06205853 |  |  | 0.02286245 | 0.08473002 | 0.05475985 | 0.08381752 | 0.08637748 | 0.08382532
[5 empty] | 0.01940151 | 0.06205826 |  |  | 0.02274391 | 0.08556893 | 0.05431488 | 0.0846474 | 0.08620626 | 0.08465527
[5 empty] | 0.01894248 | 0.06205799 |  |  | 0.022725 | 0.08640784 | 0.05446915 | 0.08547727 | 0.08673385 | 0.08548522
[5 empty] | 0.01849005 | 0.06205773 |  |  | 0.02270576 | 0.08724675 | 0.05472281 | 0.08630715 | 0.08636046 | 0.08631518
[5 empty] | 0.0180448 | 0.06205746 |  |  | 0.02258626 | 0.08808566 | 0.05467598 | 0.08713703 | 0.0864863 | 0.08714513
[5 empty] | 0.0176073 | 0.06205719 |  |  | 0.02256655 | 0.08892457 | 0.05422879 | 0.0879669 | 0.08631156 | 0.08797508
[5 empty] | 0.01717813 | 0.06205692 |  |  | 0.02264669 | 0.08976348 | 0.05428136 | 0.08879678 | 0.08633646 | 0.08880504
[5 empty] | 0.01675787 | 0.06205665 |  |  | 0.02262673 | 0.0906024 | 0.05432951 | 0.08962666 | 0.08625447 | 0.08963499
[5 empty] | 0.0163471 | 0.06205638 |  |  | 0.02250483 | 0.09144131 | 0.05426595 | 0.09045653 | 0.08575396 | 0.09046494
[5 empty] | 0.0159464 | 0.06205611 |  |  | 0.02257796 | 0.09228022 | 0.05399184 | 0.09128641 | 0.08563671 | 0.0912949
[5 empty] | 0.01555635 | 0.06205585 |  |  | 0.02244661 | 0.09311913 | 0.05380851 | 0.09211629 | 0.08600486 | 0.09212485
[5 empty] | 0.01517752 | 0.06205558 |  |  | 0.02251137 | 0.09395804 | 0.05391732 | 0.09294616 | 0.08506052 | 0.09295481
[5 empty] | 0.0148105 | 0.06205531 |  |  | 0.02237281 | 0.09479695 | 0.05391959 | 0.09377604 | 0.08520582 | 0.09378476
[5 empty] | 0.01445587 | 0.06205504 |  |  | 0.02243151 | 0.09563586 | 0.05391668 | 0.09460592 | 0.08504288 | 0.09461471
[5 empty] | 0.0141142 | 0.06205477 |  |  | 0.02248804 | 0.09647477 | 0.05370991 | 0.09543579 | 0.08507383 | 0.09544467
[5 empty] | 0.01378607 | 0.0620545 |  |  | 0.02224298 | 0.09731368 | 0.05350064 | 0.09626567 | 0.08480079 | 0.09627462
[5 empty] | 0.01347206 | 0.06205423 |  |  | 0.02219691 | 0.0981526 | 0.0536902 | 0.09709554 | 0.08442589 | 0.09710457
[5 empty] | 0.01317276 | 0.06205397 |  |  | 0.0223504 | 0.09899151 | 0.05347993 | 0.09792542 | 0.08485123 | 0.09793453
[5 empty] | 0.01288873 | 0.0620537 |  |  | 0.02230404 | 0.09983042 | 0.05347117 | 0.0987553 | 0.08457896 | 0.09876448
[5 empty] | 0.01262056 | 0.06205343 |  |  | 0.02225839 | 0.1006693 | 0.05306526 | 0.09958517 | 0.08411119 | 0.09959443
[5 empty] | 0.01236883 | 0.06205316 |  |  | 0.02221403 | 0.1015082 | 0.05316355 | 0.1004151 | 0.08435005 | 0.1004244
[5 empty] | 0.01213412 | 0.06205289 |  |  | 0.02217155 | 0.1023472 | 0.05266738 | 0.1012449 | 0.08339766 | 0.1012543
[5 empty] | 0.01191699 | 0.06205262 |  |  | 0.02213151 | 0.1031861 | 0.05297807 | 0.1020748 | 0.08355614 | 0.1020843
[5 empty] | 0.01171805 | 0.06205235 |  |  | 0.02199449 | 0.104025 | 0.05299698 | 0.1029047 | 0.08392762 | 0.1029142
[5 empty] | 0.01153549 | 0.06205209 |  |  | 0.02186108 | 0.1048639 | 0.05242545 | 0.1037346 | 0.08341421 | 0.1037442
[5 empty] | 0.01135572 | 0.06205182 |  |  | 0.02193184 | 0.1057028 | 0.05246482 | 0.1045644 | 0.08311805 | 0.1045742
[5 empty] | 0.01117694 | 0.06205155 |  |  | 0.02190736 | 0.1065417 | 0.05241599 | 0.1053943 | 0.08324063 | 0.1054041
[5 empty] | 0.01099975 | 0.06205128 |  |  | 0.0217876 | 0.1073806 | 0.05257168 | 0.1062242 | 0.08297043 | 0.1062341
[5 empty] | 0.01082471 | 0.06205101 |  |  | 0.02196908 | 0.1082195 | 0.05232875 | 0.1070541 | 0.08350243 | 0.107064
[5 empty] | 0.01065241 | 0.06205074 |  |  | 0.02175115 | 0.1090584 | 0.05238717 | 0.1078839 | 0.08263656 | 0.107894
[5 empty] | 0.01048342 | 0.06205047 |  |  | 0.02183379 | 0.1098974 | 0.05244688 | 0.1087138 | 0.08327274 | 0.1087239
[5 empty] | 0.01031833 | 0.06205021 |  |  | 0.02191697 | 0.1107363 | 0.05250786 | 0.1095437 | 0.08251092 | 0.1095539
[5 empty] | 0.01015771 | 0.06204994 |  |  | 0.02170069 | 0.1115752 | 0.05237004 | 0.1103736 | 0.08325102 | 0.1103838
[5 empty] | 0.01000214 | 0.06204967 |  |  | 0.02168492 | 0.1124141 | 0.0524334 | 0.1112034 | 0.08299298 | 0.1112138
[5 empty] | 0.009852206 | 0.0620494 |  |  | 0.02166964 | 0.113253 | 0.05229789 | 0.1120333 | 0.08233672 | 0.1120437
[5 empty] | 0.009708479 | 0.06204913 |  |  | 0.02175483 | 0.1140919 | 0.05226346 | 0.1128632 | 0.08268218 | 0.1128737
[5 empty] | 0.00957154 | 0.06204886 |  |  | 0.02174048 | 0.1149308 | 0.05223007 | 0.1136931 | 0.0822293 | 0.1137036
[5 empty] | 0.00944197 | 0.0620486 |  |  | 0.02172657 | 0.1157697 | 0.05199768 | 0.114523 | 0.08247799 | 0.1145336
[5 empty] | 0.009320346 | 0.06204833 |  |  | 0.02161307 | 0.1166086 | 0.05226625 | 0.1153528 | 0.0822282 | 0.1153636
[5 empty] | 0.009207247 | 0.06204806 |  |  | 0.02159998 | 0.1174475 | 0.05183573 | 0.1161827 | 0.08277986 | 0.1161935
[5 empty] | 0.009103252 | 0.06204779 |  |  | 0.02168727 | 0.1182865 | 0.05230608 | 0.1170126 | 0.0821329 | 0.1170235
[5 empty] | 0.009008941 | 0.06204752 |  |  | 0.02157492 | 0.1191254 | 0.05227726 | 0.1178425 | 0.08278725 | 0.1178534
[5 empty] | 0.008924891 | 0.06204725 |  |  | 0.02156292 | 0.1199643 | 0.05194923 | 0.1186723 | 0.08204284 | 0.1186834
[5 empty] | 0.008851683 | 0.06204698 |  |  | 0.02165125 | 0.1208032 | 0.05192193 | 0.1195022 | 0.0820996 | 0.1195133
[5 empty] | 0.008789894 | 0.06204672 |  |  | 0.02153988 | 0.1216421 | 0.05219533 | 0.1203321 | 0.08195747 | 0.1203433
[5 empty] | 0.008740105 | 0.06204645 |  |  | 0.0216288 | 0.122481 | 0.05176939 | 0.121162 | 0.08231638 | 0.1211732
[5 empty] | 0.008702893 | 0.06204618 |  |  | 0.02171799 | 0.1233199 | 0.05174406 | 0.1219918 | 0.08227627 | 0.1220032
[5 empty] | 0.008678838 | 0.06204591 |  |  | 0.02150744 | 0.1241588 | 0.05211931 | 0.1228217 | 0.08233705 | 0.1228331
[5 empty] | 0.008668518 | 0.06204564 |  |  | 0.02159712 | 0.1249977 | 0.05189507 | 0.1236516 | 0.08229867 | 0.1236631
[5 empty] | 0.008668518 | 0.06204564 |  |  | 0.02148702 | 0.1258367 | 0.05207132 | 0.1244815 | 0.08186105 | 0.124493
[5 empty] | 0.0083913 | 0.062015 |  |  | 0.02147711 | 0.1266756 | 0.05184802 | 0.1253113 | 0.08222414 | 0.125323
[5 empty] | 0.008117027 | 0.06198436 |  |  | 0.02166738 | 0.1275145 | 0.05172511 | 0.1261412 | 0.08168785 | 0.1261529
[5 empty] | 0.007846449 | 0.06195373 |  |  | 0.02145782 | 0.1283534 | 0.05170255 | 0.1269711 | 0.08225213 | 0.1269829
[5 empty] | 0.007580314 | 0.06192309 |  |  | 0.02154839 | 0.1291923 | 0.05198031 | 0.127801 | 0.0820169 | 0.1278129
[5 empty] | 0.007319369 | 0.06189245 |  |  | 0.02153909 | 0.1300312 | 0.05165834 | 0.1286308 | 0.08198209 | 0.1286428
[5 empty] | 0.007064364 | 0.06186181 |  |  | 0.02152989 | 0.1308701 | 0.05193659 | 0.1294607 | 0.08154765 | 0.1294728
[5 empty] | 0.006816047 | 0.06183117 |  |  | 0.02152078 | 0.131709 | 0.05141502 | 0.1302906 | 0.08191349 | 0.1303027
[5 empty] | 0.006575165 | 0.06180053 |  |  | 0.02141174 | 0.1325479 | 0.0513936 | 0.1311205 | 0.08197956 | 0.1311327
[5 empty] | 0.006342468 | 0.0617699 |  |  | 0.02140275 | 0.1333869 | 0.05137227 | 0.1319504 | 0.08194578 | 0.1319626
[5 empty] | 0.006118704 | 0.06173926 |  |  | 0.02139378 | 0.1342258 | 0.051751 | 0.1327802 | 0.08201209 | 0.1327926
[5 empty] | 0.005904621 | 0.06170862 |  |  | 0.02158484 | 0.1350647 | 0.05142973 | 0.1336101 | 0.08157841 | 0.1336225
[5 empty] | 0.005700967 | 0.06167798 |  |  | 0.02157588 | 0.1359036 | 0.05150844 | 0.13444 | 0.08174469 | 0.1344525
[5 empty] | 0.005508491 | 0.06164734 |  |  | 0.0215669 | 0.1367425 | 0.05168707 | 0.1352699 | 0.08121085 | 0.1352824
[5 empty] | 0.005327942 | 0.0616167 |  |  | 0.02145788 | 0.1375814 | 0.05166558 | 0.1360997 | 0.08137682 | 0.1361124
[5 empty] | 0.005160067 | 0.06158607 |  |  | 0.02154879 | 0.1384203 | 0.05124394 | 0.1369296 | 0.08174254 | 0.1369423
[5 empty] | 0.005005615 | 0.06155543 |  |  | 0.02133963 | 0.1392592 | 0.05132209 | 0.1377595 | 0.08140793 | 0.1377723
[5 empty] | 0.004865334 | 0.06152479 |  |  | 0.02133037 | 0.1400981 | 0.05130003 | 0.1385894 | 0.08167299 | 0.1386023
[5 empty] | 0.004739973 | 0.06149415 |  |  | 0.0214211 | 0.1409371 | 0.05157807 | 0.1394192 | 0.08103822 | 0.1394322
[5 empty] | 0.00463028 | 0.06146351 |  |  | 0.02141191 | 0.141776 | 0.05155631 | 0.1402491 | 0.08110375 | 0.1402622
[5 empty] | 0.004537004 | 0.06143287 |  |  | 0.02130281 | 0.1426149 | 0.05133474 | 0.141079 | 0.08136959 | 0.1410921
[5 empty] | 0.004460892 | 0.06140224 |  |  | 0.02139378 | 0.1434538 | 0.05141337 | 0.1419089 | 0.08133575 | 0.1419221
[5 empty] | 0.004402694 | 0.0613716 |  |  | 0.02148485 | 0.1442927 | 0.0511922 | 0.1427387 | 0.08140222 | 0.142752
[5 empty] | 0.004363157 | 0.06134096 |  |  | 0.021276 | 0.1451316 | 0.05157124 | 0.1435686 | 0.08096902 | 0.143582
[5 empty] | 0.00434303 | 0.06131032 |  |  | 0.02126724 | 0.1459705 | 0.05145048 | 0.1443985 | 0.08153614 | 0.1444119
[5 empty] | 0.004340484 | 0.06127968 |  |  | 0.02125857 | 0.1468094 | 0.05142994 | 0.1452284 | 0.08090361 | 0.1452419
[5 empty] | 0.00434063 | 0.06124905 |  |  | 0.02134999 | 0.1476483 | 0.05130961 | 0.1460583 | 0.08117142 | 0.1460718
[5 empty] | 0.004341179 | 0.06121841 |  |  | 0.0213415 | 0.1484873 | 0.05138951 | 0.1468881 | 0.08143958 | 0.1469018
[5 empty] | 0.004342401 | 0.06118777 |  |  | 0.02143311 | 0.1493262 | 0.05126963 | 0.147718 | 0.08140809 | 0.1477317
[5 empty] | 0.004344565 | 0.06115713 |  |  | 0.02142482 | 0.1501651 | 0.05134998 | 0.1485479 | 0.08107696 | 0.1485617
[5 empty] | 0.00434794 | 0.06112649 |  |  | 0.02121662 | 0.151004 | 0.05123055 | 0.1493778 | 0.0811462 | 0.1493917
[5 empty] | 0.004352795 | 0.06109585 |  |  | 0.02140853 | 0.1518429 | 0.05141137 | 0.1502076 | 0.08141582 | 0.1502216
[5 empty] | 0.004359398 | 0.06106522 |  |  | 0.02130053 | 0.1526818 | 0.05109242 | 0.1510375 | 0.08128581 | 0.1510516
[5 empty] | 0.00436802 | 0.06103458 |  |  | 0.02129264 | 0.1535207 | 0.05097372 | 0.1518674 | 0.08075618 | 0.1518815
[5 empty] | 0.004378929 | 0.06100394 |  |  | 0.02138486 | 0.1543596 | 0.05135526 | 0.1526973 | 0.08092695 | 0.1527115
[5 empty] | 0.004392394 | 0.0609733 |  |  | 0.02127717 | 0.1551985 | 0.05123705 | 0.1535271 | 0.08079811 | 0.1535414
[5 empty] | 0.004408685 | 0.06094266 |  |  | 0.0211696 | 0.1560375 | 0.0513191 | 0.154357 | 0.08126968 | 0.1543714
[5 empty] | 0.00442807 | 0.06091202 |  |  | 0.02116214 | 0.1568764 | 0.0508014 | 0.1551869 | 0.08074165 | 0.1552013
[5 empty] | 0.004450818 | 0.06088139 |  |  | 0.02125479 | 0.1577153 | 0.05128397 | 0.1560168 | 0.08091404 | 0.1560313
[5 empty] | 0.004477199 | 0.06085075 |  |  | 0.02114755 | 0.1585542 | 0.0508668 | 0.1568466 | 0.08108684 | 0.1568612
[5 empty] | 0.004507482 | 0.06082011 |  |  | 0.02124042 | 0.1593931 | 0.05084989 | 0.1576765 | 0.08046008 | 0.1576912
[5 empty] | 0.004541936 | 0.06078947 |  |  | 0.02133341 | 0.160232 | 0.05123327 | 0.1585064 | 0.08033374 | 0.1585211
[5 empty] | 0.004580829 | 0.06075883 |  |  | 0.02112652 | 0.1610709 | 0.05101691 | 0.1593363 | 0.08050784 | 0.1593511
[5 empty] | 0.004624431 | 0.06072819 |  |  | 0.02131974 | 0.1619098 | 0.05100084 | 0.1601662 | 0.08058239 | 0.160181
[5 empty] | 0.004673011 | 0.06069756 |  |  | 0.02131309 | 0.1627487 | 0.05088505 | 0.160996 | 0.08105738 | 0.161011
[5 empty] | 0.004726839 | 0.06066692 |  |  | 0.02110656 | 0.1635877 | 0.05116955 | 0.1618259 | 0.08103283 | 0.161841
[5 empty] | 0.004786182 | 0.06063628 |  |  | 0.02130015 | 0.1644266 | 0.05075434 | 0.1626558 | 0.08020874 | 0.1626709
[5 empty] | 0.004851311 | 0.06060564 |  |  | 0.02119387 | 0.1652655 | 0.05113943 | 0.1634857 | 0.08088512 | 0.1635009
[5 empty] | 0.004922494 | 0.060575 |  |  | 0.02118772 | 0.1661044 | 0.05102481 | 0.1643155 | 0.08026197 | 0.1643308
[5 empty] | 0.005 | 0.06054436 |  |  | 0.02108169 | 0.1669433 | 0.0508105 | 0.1651454 | 0.0809393 | 0.1651608
[5 empty] | 0.005 | 0.06053121
[5 empty] | 0.005324616 | 0.06053147
[5 empty] | 0.005646224 | 0.06053174
[5 empty] | 0.005964742 | 0.06053201
[5 empty] | 0.00628009 | 0.06053228
[5 empty] | 0.006592185 | 0.06053255
[5 empty] | 0.006900948 | 0.06053282
[5 empty] | 0.007206296 | 0.06053309
[5 empty] | 0.007508148 | 0.06053335
[5 empty] | 0.007806424 | 0.06053362
[5 empty] | 0.008101043 | 0.06053389
[5 empty] | 0.008391922 | 0.06053416
[5 empty] | 0.008678981 | 0.06053443
[5 empty] | 0.008962138 | 0.0605347
[5 empty] | 0.009241313 | 0.06053497
[5 empty] | 0.009516424 | 0.06053523
[5 empty] | 0.009787389 | 0.0605355
[5 empty] | 0.01005413 | 0.06053577
[5 empty] | 0.01031656 | 0.06053604
[5 empty] | 0.01057461 | 0.06053631
[5 empty] | 0.01082818 | 0.06053658
[5 empty] | 0.0110772 | 0.06053684
[5 empty] | 0.01132159 | 0.06053711
[5 empty] | 0.01156127 | 0.06053738
[5 empty] | 0.01179615 | 0.06053765
[5 empty] | 0.01202649 | 0.06053792
[5 empty] | 0.01225419 | 0.06053819
[5 empty] | 0.01247951 | 0.06053846
[5 empty] | 0.01270236 | 0.06053872
[5 empty] | 0.01292266 | 0.06053899
[5 empty] | 0.01314033 | 0.06053926
[5 empty] | 0.01335529 | 0.06053953
[5 empty] | 0.01356746 | 0.0605398
[5 empty] | 0.01377676 | 0.06054007
[5 empty] | 0.0139831 | 0.06054034
[5 empty] | 0.01418641 | 0.0605406
[5 empty] | 0.0143866 | 0.06054087
[5 empty] | 0.01458359 | 0.06054114
[5 empty] | 0.0147773 | 0.06054141
[5 empty] | 0.01496766 | 0.06054168
[5 empty] | 0.01515457 | 0.06054195
[5 empty] | 0.01533796 | 0.06054222
[5 empty] | 0.01551774 | 0.06054248
[5 empty] | 0.01569384 | 0.06054275
[5 empty] | 0.01586618 | 0.06054302
[5 empty] | 0.01603467 | 0.06054329
[5 empty] | 0.01619922 | 0.06054356
[5 empty] | 0.01635977 | 0.06054383
[5 empty] | 0.01651623 | 0.0605441
[5 empty] | 0.01666852 | 0.06054436
[5 empty] | 0.01666852 | 0.06053121
[5 empty] | 0.01680073 | 0.06056238
[5 empty] | 0.01693135 | 0.06059356
[5 empty] | 0.01706004 | 0.06062473
[5 empty] | 0.01718644 | 0.06065591
[5 empty] | 0.01731024 | 0.06068708
[5 empty] | 0.01743107 | 0.06071826
[5 empty] | 0.01754861 | 0.06074943
[5 empty] | 0.01766251 | 0.06078061
[5 empty] | 0.01777243 | 0.06081178
[5 empty] | 0.01787803 | 0.06084296
[5 empty] | 0.01797898 | 0.06087413
[5 empty] | 0.01807493 | 0.06090531
[5 empty] | 0.01816553 | 0.06093649
[5 empty] | 0.01825046 | 0.06096766
[5 empty] | 0.01832937 | 0.06099884
[5 empty] | 0.01840191 | 0.06103001
[5 empty] | 0.01846776 | 0.06106119
[5 empty] | 0.01852656 | 0.06109236
[5 empty] | 0.01857799 | 0.06112354
[5 empty] | 0.01862169 | 0.06115471
[5 empty] | 0.01865733 | 0.06118589
[5 empty] | 0.01868456 | 0.06121706
[5 empty] | 0.01870306 | 0.06124824
[5 empty] | 0.01871247 | 0.06127941
[5 empty] | 0.01871366 | 0.06131059
[5 empty] | 0.01871357 | 0.06134177
[5 empty] | 0.01871326 | 0.06137294
[5 empty] | 0.01871256 | 0.06140412
[5 empty] | 0.01871133 | 0.06143529
[5 empty] | 0.0187094 | 0.06146647
[5 empty] | 0.01870663 | 0.06149764
[5 empty] | 0.01870285 | 0.06152882
[5 empty] | 0.01869793 | 0.06155999
[5 empty] | 0.0186917 | 0.06159117
[5 empty] | 0.01868401 | 0.06162234
[5 empty] | 0.01867471 | 0.06165352
[5 empty] | 0.01866364 | 0.06168469
[5 empty] | 0.01865065 | 0.06171587
[5 empty] | 0.01863558 | 0.06174705
[5 empty] | 0.01861829 | 0.06177822
[5 empty] | 0.01859862 | 0.0618094
[5 empty] | 0.01857641 | 0.06184057
[5 empty] | 0.01855151 | 0.06187175
[5 empty] | 0.01852376 | 0.06190292
[5 empty] | 0.01849303 | 0.0619341
[5 empty] | 0.01845914 | 0.06196527
[5 empty] | 0.01842195 | 0.06199645
[5 empty] | 0.0183813 | 0.06202762
[5 empty] | 0.01833704 | 0.0620588
[5 empty] | 0.01833704 | 0.0620588
[5 empty] | 0.01876462 | 0.06364114
[5 empty] | 0.01918388 | 0.06522349
[5 empty] | 0.01959463 | 0.06680583
[5 empty] | 0.01999668 | 0.06838818
[5 empty] | 0.02038982 | 0.06997052
[5 empty] | 0.02077387 | 0.07155287
[5 empty] | 0.02114864 | 0.07313521
[5 empty] | 0.02151392 | 0.07471756
[5 empty] | 0.02186954 | 0.0762999
[5 empty] | 0.02221528 | 0.07788224
[5 empty] | 0.02255097 | 0.07946459
[5 empty] | 0.02287641 | 0.08104693
[5 empty] | 0.02319141 | 0.08262928
[5 empty] | 0.02349577 | 0.08421162
[5 empty] | 0.02378929 | 0.08579397
[5 empty] | 0.0240718 | 0.08737631
[5 empty] | 0.02434308 | 0.08895866
[5 empty] | 0.02460296 | 0.090541
[5 empty] | 0.02485123 | 0.09212334
[5 empty] | 0.02508771 | 0.09370569
[5 empty] | 0.0253122 | 0.09528803
[5 empty] | 0.02552451 | 0.09687038
[5 empty] | 0.02572444 | 0.09845272
[5 empty] | 0.0259118 | 0.1000351
[5 empty] | 0.02608641 | 0.1016174
[5 empty] | 0.02624806 | 0.1031998
[5 empty] | 0.02639656 | 0.1047821
[5 empty] | 0.02653172 | 0.1063644
[5 empty] | 0.02665335 | 0.1079468
[5 empty] | 0.02676125 | 0.1095291
[5 empty] | 0.02685523 | 0.1111115
[5 empty] | 0.0269351 | 0.1126938
[5 empty] | 0.02700066 | 0.1142762
[5 empty] | 0.02705173 | 0.1158585
[5 empty] | 0.0270881 | 0.1174409
[5 empty] | 0.02711605 | 0.1190232
[5 empty] | 0.02711603 | 0.1206055
[5 empty] | 0.02711252 | 0.1221879
[5 empty] | 0.02710325 | 0.1237702
[5 empty] | 0.02708867 | 0.1253526
[5 empty] | 0.0270692 | 0.1269349
[5 empty] | 0.02704528 | 0.1285173
[5 empty] | 0.02701736 | 0.1300996
[5 empty] | 0.02698587 | 0.131682
[5 empty] | 0.02695124 | 0.1332643
[5 empty] | 0.02691392 | 0.1348466
[5 empty] | 0.02687434 | 0.136429
[5 empty] | 0.02683294 | 0.1380113
[5 empty] | 0.02679015 | 0.1395937
[5 empty] | 0.02674642 | 0.141176
[5 empty] | 0.02670188 | 0.1427584
[5 empty] | 0.02664343 | 0.1443407
[5 empty] | 0.02656712 | 0.1459231
[5 empty] | 0.0264775 | 0.1475054
[5 empty] | 0.02637912 | 0.1490877
[5 empty] | 0.02627652 | 0.15
[5 empty] | 0.02617426 | 0.1522524
[5 empty] | 0.02607687 | 0.1538348
[5 empty] | 0.02598891 | 0.1554171
[5 empty] | 0.02591493 | 0.1569995
[5 empty] | 0.02585947 | 0.1585818
[5 empty] | 0.02581801 | 0.1601642
[5 empty] | 0.02577908 | 0.1617465
[5 empty] | 0.02574244 | 0.1633288
[5 empty] | 0.02570794 | 0.1649112
[5 empty] | 0.02567543 | 0.1664935
[5 empty] | 0.02564477 | 0.1680759
[5 empty] | 0.02561581 | 0.1696582
[5 empty] | 0.02558841 | 0.1712406
[5 empty] | 0.02556242 | 0.1728229
[5 empty] | 0.02553769 | 0.1744053
[5 empty] | 0.02551409 | 0.1759876
[5 empty] | 0.02549146 | 0.1775699
[5 empty] | 0.02546965 | 0.1791523
[5 empty] | 0.02544853 | 0.1807346
[5 empty] | 0.02542795 | 0.182317
[5 empty] | 0.02540776 | 0.1838993
[5 empty] | 0.02538781 | 0.1854817
[5 empty] | 0.02536796 | 0.187064
[5 empty] | 0.02534807 | 0.1886464
[5 empty] | 0.02532798 | 0.1902287
[5 empty] | 0.02530756 | 0.191811
[5 empty] | 0.02528708 | 0.1933934
[5 empty] | 0.02526694 | 0.1949757
[5 empty] | 0.02524716 | 0.1965581
[5 empty] | 0.02522775 | 0.1981404
[5 empty] | 0.02520871 | 0.1997228
[5 empty] | 0.02519007 | 0.2013051
[5 empty] | 0.02517183 | 0.2028875
[5 empty] | 0.02515401 | 0.2044698
[5 empty] | 0.02513663 | 0.2060521
[5 empty] | 0.02511968 | 0.2076345
[5 empty] | 0.0251032 | 0.2092168
[5 empty] | 0.02508718 | 0.2107992
[5 empty] | 0.02507164 | 0.2123815
[5 empty] | 0.02505659 | 0.2139639
[5 empty] | 0.02504206 | 0.2155462
[5 empty] | 0.02502804 | 0.2171286
[5 empty] | 0.02501455 | 0.2187109