## 1
Общество с ограниченной ответственностью "Инженерная геология" (ООО "ИнжГео") | [11 empty] | Общество с ограниченной ответственностью "Инженерная геология" (ООО "ИнжГео")
Юр. адрес: 117279, г. Москва, ул. Миклухо-Маклая, 36 а, этаж 5, пом. XXIII к. 76-84 | [11 empty] | Юр. адрес: 117279, г. Москва, ул. Миклухо-Маклая, 36 а, этаж 5, пом. XXIII к. 76-84 | [8 empty] | нагр |  |  | X0 | Y0 | R |  | нагр |  |  |  | X0 | Y0 | R | нагр |  |  |  | X0 | Y0 | R |  | нагр |  |  |  | X0 | Y0 | R
Телефон/факс +7 (495) 132-30-00, Адрес электронной почты inbox@inj-geo.ru | [11 empty] | Телефон/факс +7 (495) 132-30-00, Адрес электронной почты inbox@inj-geo.ru | [12 empty] | 0 | [7 empty] | 0 | [6 empty] | 0 | [7 empty] | 0
[21 empty] | девиатор | [6 empty] | девиатор | [6 empty] | девиатор | [7 empty] | девиатор
Испытательная лаборатория ООО «ИнжГео» | [11 empty] | Испытательная лаборатория ООО «ИнжГео» | [8 empty] | x0 | Угол | X | Y |  |  |  | x0 |  | Угол | X | Y |  |  | x0 |  | Угол | X | Y |  |  |  | x0 |  | Угол | X | Y
Адрес места осуществления деятельности лаборатории: г. Москва, просп. Вернадского, д. 51, стр. 1 | [11 empty] | Адрес места осуществления деятельности лаборатории: г. Москва, просп. Вернадского, д. 51, стр. 1 | [9 empty] | 0 | [7 empty] | 0 | [6 empty] | 0 | [7 empty] | 0
Телефон +7(910)4557682, E-mail: slg85@mail.ru | [11 empty] | Телефон +7(910)4557682, E-mail: slg85@mail.ru | [9 empty] | 5 | [7 empty] | 5 | [6 empty] | 5 | [7 empty] | 5
[22 empty] | 10 | [7 empty] | 10 | [6 empty] | 10 | [7 empty] | 10
[12 empty] | Протокол испытаний № 13-63/68 от 05-01-2023 | [9 empty] | 15 | [7 empty] | 15 | [6 empty] | 15 | [7 empty] | 15
[22 empty] | 20 | [7 empty] | 20 | [6 empty] | 20 | [7 empty] | 20
[12 empty] | Наименование и адрес заказчика: Переход трубопровода через р. Енисей | [9 empty] | 25 | [7 empty] | 25 | [6 empty] | 25 | [7 empty] | 25
[12 empty] | Наименование объекта: ООО Регионстрой | [9 empty] | 30 | [7 empty] | 30 | [6 empty] | 30 | [7 empty] | 30
Наименование используемого метода/методики: ГОСТ 12248.4-2020 | [11 empty] | Наименование используемого метода/методики: ГОСТ 12248.3-2020 | [9 empty] | 35 | [7 empty] | 35 | [6 empty] | 35 | [7 empty] | 35
Условия проведения испытания: температура окружающей среды (18 - 25)0С, влажность воздуха (40 - 75)% | [11 empty] | Условия проведения испытания: температура окружающей среды (18 - 25)0С, влажность воздуха (40 - 75)% | [9 empty] | 40 | [7 empty] | 40 | [6 empty] | 40 | [7 empty] | 40
[12 empty] | Дата получение объекта подлежащего испытаниям: 09-12-2022 | [9 empty] | 45 | [7 empty] | 45 | [6 empty] | 45 | [7 empty] | 45
[12 empty] | Дата испытания: 25.10.2022-19.11.2068 | [9 empty] | 50 | [7 empty] | 50 | [6 empty] | 50 | [7 empty] | 50
[22 empty] | 55 | [7 empty] | 55 | [6 empty] | 55 | [7 empty] | 55
Испытание грунтов методом трехосного сжатия | [11 empty] | Испытание грунтов методом трехосного сжатия | [9 empty] | 60 | [7 empty] | 60 | [6 empty] | 60 | [7 empty] | 60
[22 empty] | 65 | [7 empty] | 65 | [6 empty] | 65 | [7 empty] | 65
Лабораторный номер: | [6 empty] | We, д.е. = |  |  |  |  | Лабораторный номер: |  | 1103 |  |  |  | We, д.е. = | 0.523531488 |  |  | 70 | [7 empty] | 70 | [6 empty] | 70 | [7 empty] | 70
Номер скважины: | [6 empty] | ρ, г/см3 = |  |  |  |  | Номер скважины: |  | BH-024 |  |  |  | ρ, г/см3 = | 1.56 |  |  | 75 | [7 empty] | 75 | [6 empty] | 75 | [7 empty] | 75
Глубина отбора, м: | [6 empty] | ρs, г/см3 = |  |  |  |  | Глубина отбора, м: |  | 0.5 |  |  |  | ρs, г/см3 = | 2.72 |  |  | 80 | [7 empty] | 80 | [6 empty] | 80 | [7 empty] | 80
Наименование грунта: | [6 empty] | e, д.е. = |  |  |  |  | Наименование грунта: |  | Суглинок, после оттаивания текучий, легкий песчанистый |  |  |  | e, д.е. = | 1.656414 |  |  | 85 | [7 empty] | 85 | [6 empty] | 85 | [7 empty] | 85
Схема проведения опыта: | [6 empty] | IL, д.е. = |  |  |  |  | Схема проведения опыта: |  | КД |  |  |  | IL, д.е. = | 2.184 |  |  | 90 | [7 empty] | 90 | [6 empty] | 90 | [7 empty] | 90
[22 empty] | 95 | [7 empty] | 95 | [6 empty] | 95 | [7 empty] | 95
[22 empty] | 100 | [7 empty] | 100 | [6 empty] | 100 | [7 empty] | 100
Результаты испытаний | [11 empty] | Результаты испытаний | [9 empty] | 105 | [7 empty] | 105 | [6 empty] | 105 | [7 empty] | 105
[22 empty] | 110 | [7 empty] | 110 | [6 empty] | 110 | [7 empty] | 110
[22 empty] | 115 | [7 empty] | 115 | [6 empty] | 115 | [7 empty] | 115
[22 empty] | 120 | [7 empty] | 120 | [6 empty] | 120 | [7 empty] | 120
[22 empty] | 125 | [7 empty] | 125 | [6 empty] | 125 | [7 empty] | 125
[22 empty] | 130 | [7 empty] | 130 | [6 empty] | 130 | [7 empty] | 130
[22 empty] | 135 | [7 empty] | 135 | [6 empty] | 135 | [7 empty] | 135
[22 empty] | 140 | [7 empty] | 140 | [6 empty] | 140 | [7 empty] | 140
[22 empty] | 145 | [7 empty] | 145 | [6 empty] | 145 | [7 empty] | 145
[22 empty] | 150 | [7 empty] | 150 | [6 empty] | 150 | [7 empty] | 150
[22 empty] | 155 | [7 empty] | 155 | [6 empty] | 155 | [7 empty] | 155
[22 empty] | 160 | [7 empty] | 160 | [6 empty] | 160 | [7 empty] | 160
[22 empty] | 165 | [7 empty] | 165 | [6 empty] | 165 | [7 empty] | 165
[22 empty] | 170 | [7 empty] | 170 | [6 empty] | 170 | [7 empty] | 170
[22 empty] | 175 | [7 empty] | 175 | [6 empty] | 175 | [7 empty] | 175
[22 empty] | 180 | [7 empty] | 180 | [6 empty] | 180 | [7 empty] | 180
[13 empty] | Давление в камере, Мпа σ3 | Вертикальная нагрузка, Мпа σ1 | Поровое давление, Мпа u
| K0, д.е. | 0.809191 |  |  |  |  | Коэфф. Точки | [5 empty] | 0.05 | 0.08571119 | [5 empty] | 1 | [6 empty] | σ3,кПа | σ1,кПа | u, кПа |  |  |  | 4
| q_zg, МПа | 0.04045955 | [10 empty] | 0.15 | 0.2328716 | [27 empty] | δ3, Мпа | δ1-δ3, МПа | δ1, МПа | δ1, КПа
|  |  | Модуль деформации, МПа: | [9 empty] | 0.25 | 0.3800321 | [21 empty] | С, МПа:
|  |  | Е0= |  | Точки модуля (полное напр.), МПа |  |  |  | 0.04045955 | 0.06473528 | [25 empty] | φ, град:
|  |  | E50 = |  | qf (полное напр.), МПа |  |  |  | 0.06274476 | [26 empty] | E, Мпа
|  |  | Коэф. Поперечной деформации, ϑ = | [9 empty] | Эффективные значения угла внутреннего трения и удельного сцепления ϕ', С' | [13 empty] | x | 0
[13 empty] | ϕ', град. = | 11 | [12 empty] | y |  |  |  | С, кПа | φ,°
[13 empty] | С', МПа = | 0.005
| Исполнитель: | [6 empty] | Морозов Д.С. |  |  |  |  | Исполнитель: |  |  |  |  | Морозов Д.С.
| Начальник исп. лаборатории: | [6 empty] | Семиколенова Л.Г. |  |  |  |  | Начальник исп. лаборатории: |  |  |  |  | Семиколенова Л.Г.
Лист 1 , всего листов 2 | [11 empty] | Лист 2 , всего листов 2
Частичное воспроизведение протокола испытаний без письменного разрешения ООО «ИнжГео» ЗАПРЕЩАЕТСЯ | [11 empty] | Частичное воспроизведение протокола испытаний без письменного разрешения ООО «ИнжГео» ЗАПРЕЩАЕТСЯ
[5 empty] | второй график |  | первый график | [9 empty] | К Пуассона
dev50 | epsE50 | ind | devE0 | epsE0 | dev | eps | sigma |  | dev1 | eps1 | dev2 | eps2 | dev3 | eps3 |  | Глины
0.01274476 | 0.01137071 |  |  |  | 0 | 0 |  |  | 0 | 0 | 0 | 0 | 0 | 0 |  | < 0 | 0,20-0,30
ind |  |  |  |  | 0.0009493267 | 0.0005185931 |  |  | 0.001454481 | 0.0008672495 | 0.004807643 | 0.0008485072 | 0.007201468 | 0.0008498825 |  | 0-0,25 | 0,30-0,38
2 |  |  |  |  | 0.001880198 | 0.001037186 |  |  | 0.002971403 | 0.001734499 | 0.00891799 | 0.001697014 | 0.01379392 | 0.001699765 |  | 0,25< | 0,38-0,45
E0 |  |  |  |  | 0.002781731 | 0.001555779 |  |  | 0.004417417 | 0.002601748 | 0.01313393 | 0.002545522 | 0.02144939 | 0.002549648 |  | Суглинки | 0,35-0,37
epsE0 | devE0 |  |  |  | 0.003643046 | 0.002074372 |  |  | 0.005659174 | 0.003468998 | 0.01685837 | 0.003394029 | 0.02653994 | 0.00339953 |  | Пески и супеси | 0,30-0,35
0.003790238 | 0.006068933 |  |  |  | 0.00445326 | 0.002592965 |  |  | 0.0075 | 0.004683984375 | 0.0225 | 0.004637608 | 0.03203761 | 0.004249413
[5 empty] | 0.005201492 | 0.003111558 |  |  | 0.007917804 | 0.005203497 | 0.02329672 | 0.005091043 | 0.0375 | 0.005036542
График E50 |  | График E |  |  | 0.006068933 | 0.003790238 |  |  | 0.008894717 | 0.006070746 | 0.02579763 | 0.00593955 | 0.04055402 | 0.005949178
eps | q | sigma |  |  | 0.006489226 | 0.004148745 |  |  | 0.00971052 | 0.006937996 | 0.02817203 | 0.006788058 | 0.04539843 | 0.00679906
Горизонтальная линия E50 |  | Касательная |  |  | 0.007092976 | 0.004667338 |  |  | 0.01057324 | 0.007805245 | 0.03096022 | 0.007636565 | 0.04762013 | 0.007648943
0 |  | a | b |  | 0.00768825 | 0.005185931 |  |  | 0.01139091 | 0.008672495 | 0.03310246 | 0.008485072 | 0.05099031 | 0.008498825
|  |  | 0 |  | 0.008271165 | 0.005704524 |  |  | 0.01227155 | 0.009539744 | 0.03473906 | 0.009333579 | 0.05468013 | 0.009348708
Вертикальная линия E50 |  | p1 и p2 |  |  | 0.008837838 | 0.006223117 |  |  | 0.0130232 | 0.01040699 | 0.03681028 | 0.01018209 | 0.05646078 | 0.01019859
| 0 | 0 |  |  | 0.009384386 | 0.00674171 |  |  | 0.01375388 | 0.01127424 | 0.0383564 | 0.01103059 | 0.06000342 | 0.01104847
[5 empty] | 0.009906924 | 0.007260303 |  |  | 0.01457162 | 0.01214149 | 0.04143581 | 0.01220083 | 0.06267923 | 0.01189836
Касательная линия E50 |  |  |  |  | 0.01040157 | 0.007778896 |  |  | 0.01528444 | 0.01300874 | 0.04203738 | 0.01272761 | 0.06501603 | 0.01247451
0 | 0 | Горизонтальная 1 |  |  | 0.01086444 | 0.008297489 |  |  | 0.01580039 | 0.01387599 | 0.04394273 | 0.01357612 | 0.06769165 | 0.01359812
[5 empty] | 0.01129165 | 0.008816082 |  |  | 0.01652748 | 0.01474324 | 0.04622216 | 0.01442462 | 0.0715606 | 0.014448
Горизонтальная линия qкр |  |  |  |  | 0.01167931 | 0.009334675 |  |  | 0.01785559 | 0.01593054 | 0.04856165 | 0.01527313 | 0.07424348 | 0.01529789
Горизонтальная линия q |  | Горизонтальная 2 |  |  | 0.01202355 | 0.009853268 |  |  | 0.01825156 | 0.01647774 | 0.0506472 | 0.01612164 | 0.0775173 | 0.01614777
0 |  | 0 |  |  | 0.01232048 | 0.01037186 |  |  | 0.01887821 | 0.01734499 | 0.05246482 | 0.01697014 | 0.08115908 | 0.01699765
[5 empty] | 0.01256622 | 0.01089045 |  |  | 0.01984835 | 0.01821224 | 0.0553005 | 0.01781865 | 0.08554583 | 0.01784753
Вертикальная линия q |  |  |  |  | 0.01274476 | 0.01137071 |  |  | 0.02065484 | 0.01907949 | 0.05694023 | 0.01866716 | 0.08825457 | 0.01869742
| 0 |  |  |  | 0.01292195 | 0.01192764 |  |  | 0.0217905 | 0.01994674 | 0.05947001 | 0.01951567 | 0.09216231 | 0.0195473
[5 empty] | 0.01308469 | 0.01244623 |  |  | 0.02254818 | 0.02081399 | 0.06177585 | 0.02036417 | 0.09524607 | 0.02039718
[5 empty] | 0.01324523 | 0.01296483 |  |  | 0.02372072 | 0.02168124 | 0.06404373 | 0.02121268 | 0.09888286 | 0.02124706
[5 empty] | 0.01340359 | 0.01348342 |  |  | 0.02480095 | 0.02254849 | 0.06645966 | 0.02206119 | 0.1018497 | 0.02209695
[5 empty] | 0.01355977 | 0.01400201 |  |  | 0.02558172 | 0.02341574 | 0.06830963 | 0.02290969 | 0.1057236 | 0.02294683
[5 empty] | 0.01371376 | 0.01452061 |  |  | 0.02645586 | 0.02428298 | 0.07017964 | 0.0237582 | 0.1092815 | 0.02379671
[5 empty] | 0.01386557 | 0.0150392 |  |  | 0.02771621 | 0.02515023 | 0.07165569 | 0.02460671 | 0.1123006 | 0.02464659
[5 empty] | 0.0140152 | 0.01555779 |  |  | 0.02835562 | 0.02601748 | 0.07362377 | 0.02545522 | 0.1145577 | 0.02549648
[5 empty] | 0.01416265 | 0.01607639 |  |  | 0.02936691 | 0.02688473 | 0.07496988 | 0.02630372 | 0.11723 | 0.02634636
[5 empty] | 0.01430791 | 0.01659498 |  |  | 0.03034293 | 0.02775198 | 0.07668003 | 0.02715223 | 0.1201944 | 0.02719624
[5 empty] | 0.014451 | 0.01711357 |  |  | 0.03127652 | 0.02861923 | 0.0778402 | 0.02800074 | 0.1216279 | 0.02804612
[5 empty] | 0.01459191 | 0.01763216 |  |  | 0.03196051 | 0.02948648 | 0.07903639 | 0.02884925 | 0.1238076 | 0.02889601
[5 empty] | 0.01473064 | 0.01815076 |  |  | 0.03268775 | 0.03035373 | 0.0802546 | 0.02969775 | 0.1260105 | 0.02974589
[5 empty] | 0.01486719 | 0.01866935 |  |  | 0.03335107 | 0.03122098 | 0.08128084 | 0.03054626 | 0.1276135 | 0.03059577
[5 empty] | 0.01500157 | 0.01918794 |  |  | 0.03374332 | 0.03208823 | 0.08200109 | 0.03139477 | 0.1281938 | 0.03144565
[5 empty] | 0.01513377 | 0.01970654 |  |  | 0.03425732 | 0.03295548 | 0.08210135 | 0.03224327 | 0.1289282 | 0.03229554
[5 empty] | 0.01526379 | 0.02022513 |  |  | 0.03498593 | 0.03382273 | 0.08287162 | 0.03309178 | 0.1300321 | 0.03314542
[5 empty] | 0.01539165 | 0.02074372 |  |  | 0.03502198 | 0.03468998 | 0.08217162 | 0.03394029 | 0.1290321 | 0.0339953
[5 empty] | 0.01551733 | 0.02126232 |  |  | 0.0352583 | 0.03555723 | 0.08207162 | 0.0347888 | 0.1289321 | 0.03484518
[5 empty] | 0.01564084 | 0.02178091 |  |  | 0.03571119 | 0.03642448 | 0.08257162 | 0.0356373 | 0.1299321 | 0.03569507
[5 empty] | 0.01576217 | 0.0222995 |  |  | 0.03561119 | 0.03729173 | 0.08247162 | 0.03648581 | 0.1297321 | 0.03654495
[5 empty] | 0.01588134 | 0.0228181 |  |  | 0.03571119 | 0.03815898 | 0.08237162 | 0.03733432 | 0.1291321 | 0.03739483
[5 empty] | 0.01599834 | 0.02333669 |  |  | 0.03561119 | 0.03902623 | 0.08237162 | 0.03818282 | 0.1295321 | 0.03824471
[5 empty] | 0.01611316 | 0.02385528 |  |  | 0.03561119 | 0.03989348 | 0.08247162 | 0.03903133 | 0.1289321 | 0.0390946
[5 empty] | 0.01622582 | 0.02437387 |  |  | 0.03551119 | 0.04076072 | 0.08257162 | 0.03987984 | 0.1287321 | 0.03994448
[5 empty] | 0.01633632 | 0.02489247 |  |  | 0.03561119 | 0.04162797 | 0.08207162 | 0.04072835 | 0.1290321 | 0.04079436
[5 empty] | 0.01644464 | 0.02541106 |  |  | 0.03541119 | 0.04249522 | 0.08207162 | 0.04157685 | 0.1288321 | 0.04164424
[5 empty] | 0.0165508 | 0.02592965 |  |  | 0.03551119 | 0.04336247 | 0.08227162 | 0.04242536 | 0.1300321 | 0.04249413
[5 empty] | 0.0166548 | 0.02644825 |  |  | 0.03571119 | 0.04422972 | 0.08257162 | 0.04327387 | 0.1292321 | 0.04334401
[5 empty] | 0.01675663 | 0.02696684 |  |  | 0.03541119 | 0.04509697 | 0.08257162 | 0.04412237 | 0.1293321 | 0.04419389
[5 empty] | 0.0168563 | 0.02748543 |  |  | 0.03551119 | 0.04596422 | 0.08227162 | 0.04497088 | 0.1295321 | 0.04504377
[5 empty] | 0.01695381 | 0.02800403 |  |  | 0.03541119 | 0.04683147 | 0.08247162 | 0.04581939 | 0.1291321 | 0.04589366
[5 empty] | 0.01704916 | 0.02852262 |  |  | 0.03571119 | 0.04769872 | 0.08277162 | 0.0466679 | 0.1290321 | 0.04674354
[5 empty] | 0.01714234 | 0.02904121 |  |  | 0.03551119 | 0.04856597 | 0.08217162 | 0.0475164 | 0.1292321 | 0.04759342
[5 empty] | 0.01723337 | 0.02955981 |  |  | 0.03551119 | 0.04943322 | 0.08217162 | 0.04836491 | 0.1296321 | 0.0484433
[5 empty] | 0.01732223 | 0.0300784 |  |  | 0.03551119 | 0.05030047 | 0.08277162 | 0.04921342 | 0.1292321 | 0.04929319
[5 empty] | 0.01740894 | 0.03059699 |  |  | 0.03541119 | 0.05116772 | 0.08227162 | 0.05006193 | 0.1295321 | 0.05014307
[5 empty] | 0.01749349 | 0.03111558 |  |  | 0.03551119 | 0.05203497 | 0.08247162 | 0.05091043 | 0.1288321 | 0.05099295
[5 empty] | 0.01757589 | 0.03163418 |  |  | 0.03571119 | 0.05290222 | 0.08207162 | 0.05175894 | 0.1293321 | 0.05184283
[5 empty] | 0.01765613 | 0.03215277 |  |  | 0.03571119 | 0.05376947 | 0.08237162 | 0.05260745 | 0.1300321 | 0.05269272
[5 empty] | 0.01773421 | 0.03267136 |  |  | 0.03561119 | 0.05463672 | 0.08207162 | 0.05345595 | 0.1287321 | 0.0535426
[5 empty] | 0.01781014 | 0.03318996 |  |  | 0.03541119 | 0.05550397 | 0.08207162 | 0.05430446 | 0.1290321 | 0.05439248
[5 empty] | 0.01788392 | 0.03370855 |  |  | 0.03551119 | 0.05637122 | 0.08277162 | 0.05515297 | 0.1290321 | 0.05524236
[5 empty] | 0.01795554 | 0.03422714 |  |  | 0.03571119 | 0.05723846 | 0.08247162 | 0.05600148 | 0.1295321 | 0.05609225
[5 empty] | 0.01802502 | 0.03474574 |  |  | 0.03541119 | 0.05810571 | 0.08217162 | 0.05684998 | 0.1287321 | 0.05694213
[5 empty] | 0.01809234 | 0.03526433 |  |  | 0.03551119 | 0.05897296 | 0.08257162 | 0.05769849 | 0.1289321 | 0.05779201
[5 empty] | 0.01815751 | 0.03578292 |  |  | 0.03541119 | 0.05984021 | 0.08217162 | 0.058547 | 0.1290321 | 0.05864189
[5 empty] | 0.01822054 | 0.03630151 |  |  | 0.03571119 | 0.06070746 | 0.08237162 | 0.0593955 | 0.1289321 | 0.05949178
[5 empty] | 0.01828142 | 0.03682011 |  |  | 0.03551119 | 0.06157471 | 0.08277162 | 0.06024401 | 0.1287321 | 0.06034166
[5 empty] | 0.01834014 | 0.0373387 |  |  | 0.03571119 | 0.06244196 | 0.08207162 | 0.06109252 | 0.1297321 | 0.06119154
[5 empty] | 0.01839673 | 0.03785729 |  |  | 0.03561119 | 0.06330921 | 0.08277162 | 0.06194103 | 0.1292321 | 0.06204142
[5 empty] | 0.01845116 | 0.03837589 |  |  | 0.03551119 | 0.06417646 | 0.08237162 | 0.06278953 | 0.1298321 | 0.06289131
[5 empty] | 0.01850345 | 0.03889448 |  |  | 0.03561119 | 0.06504371 | 0.08247162 | 0.06363804 | 0.1290321 | 0.06374119
[5 empty] | 0.0185536 | 0.03941307 |  |  | 0.03551119 | 0.06591096 | 0.08277162 | 0.06448655 | 0.1294321 | 0.06459107
[5 empty] | 0.01860161 | 0.03993167 |  |  | 0.03571119 | 0.06677821 | 0.08207162 | 0.06533506 | 0.1300321 | 0.06544095
[5 empty] | 0.01864747 | 0.04045026 |  |  | 0.03571119 | 0.06764546 | 0.08257162 | 0.06618356 | 0.1297321 | 0.06629084
[5 empty] | 0.01869119 | 0.04096885 |  |  | 0.03551119 | 0.06851271 | 0.08267162 | 0.06703207 | 0.1293321 | 0.06714072
[5 empty] | 0.01873277 | 0.04148745 |  |  | 0.03551119 | 0.06937996 | 0.08287162 | 0.06788058 | 0.1299321 | 0.0679906
[5 empty] | 0.01877221 | 0.04200604 |  |  | 0.03571119 | 0.07024721 | 0.08217162 | 0.06872908 | 0.1287321 | 0.06884048
[5 empty] | 0.01880951 | 0.04252463 |  |  | 0.03551119 | 0.07111446 | 0.08227162 | 0.06957759 | 0.1292321 | 0.06969037
[5 empty] | 0.01884467 | 0.04304322 |  |  | 0.03551119 | 0.07198171 | 0.08257162 | 0.0704261 | 0.1290321 | 0.07054025
[5 empty] | 0.0188777 | 0.04356182 |  |  | 0.03561119 | 0.07284895 | 0.08287003 | 0.07127461 | 0.1288306 | 0.07139013
[5 empty] | 0.01890858 | 0.04408041 |  |  | 0.03551119 | 0.0737162 | 0.08256327 | 0.07212311 | 0.1289215 | 0.07224001
[5 empty] | 0.01893734 | 0.044599 |  |  | 0.0354111 | 0.07458345 | 0.0826514 | 0.07297162 | 0.1295043 | 0.0730899
[5 empty] | 0.01896395 | 0.0451176 |  |  | 0.03570925 | 0.0754507 | 0.08253462 | 0.07382013 | 0.1294793 | 0.07393978
[5 empty] | 0.01898844 | 0.04563619 |  |  | 0.03560505 | 0.07631795 | 0.08261315 | 0.07466863 | 0.1295469 | 0.07478966
[5 empty] | 0.01901079 | 0.04615478 |  |  | 0.0356986 | 0.0771852 | 0.08198719 | 0.07551714 | 0.1291073 | 0.07563954
[5 empty] | 0.01903101 | 0.04667338 |  |  | 0.03559 | 0.07805245 | 0.08215695 | 0.07636565 | 0.129861 | 0.07648943
[5 empty] | 0.01904909 | 0.04719197 |  |  | 0.03567934 | 0.0789197 | 0.08272262 | 0.07721416 | 0.1292081 | 0.07733931
[5 empty] | 0.01906505 | 0.04771056 |  |  | 0.03546672 | 0.07978695 | 0.08198442 | 0.07806266 | 0.1292491 | 0.07818919
[5 empty] | 0.01907887 | 0.04822916 |  |  | 0.03565222 | 0.0806542 | 0.08264256 | 0.07891117 | 0.1296843 | 0.07903907
[5 empty] | 0.01909057 | 0.04874775 |  |  | 0.03563595 | 0.08152145 | 0.08229723 | 0.07975968 | 0.129214 | 0.07988896
[5 empty] | 0.01910013 | 0.04926634 |  |  | 0.035318 | 0.0823887 | 0.08204865 | 0.08060818 | 0.1290385 | 0.08073884
[5 empty] | 0.01910757 | 0.04978493 |  |  | 0.03529846 | 0.08325595 | 0.08229702 | 0.08145669 | 0.1283581 | 0.08158872
[5 empty] | 0.01911289 | 0.05030353 |  |  | 0.03537744 | 0.0841232 | 0.08244255 | 0.0823052 | 0.1288732 | 0.0824386
[5 empty] | 0.01911608 | 0.05082212 |  |  | 0.03545501 | 0.08499045 | 0.08198543 | 0.08315371 | 0.1285841 | 0.08328849
[5 empty] | 0.01911714 | 0.05134071 |  |  | 0.03523129 | 0.0858577 | 0.08202589 | 0.08400221 | 0.1278912 | 0.08413837
[5 empty] | 0.01911714 | 0.05134071 |  |  | 0.03540636 | 0.08672495 | 0.08196413 | 0.08485072 | 0.1290946 | 0.08498825
[5 empty] | 0.01867324 | 0.05134045 |  |  | 0.03518031 | 0.0875922 | 0.08220034 | 0.08569923 | 0.1289949 | 0.08583813
[5 empty] | 0.01823449 | 0.05134018 |  |  | 0.03545326 | 0.08845945 | 0.08213475 | 0.08654774 | 0.1283922 | 0.08668802
[5 empty] | 0.01780142 | 0.05133991 |  |  | 0.03542527 | 0.08932669 | 0.08206754 | 0.08739624 | 0.127987 | 0.0875379
[5 empty] | 0.01737457 | 0.05133964 |  |  | 0.03519647 | 0.09019394 | 0.08189894 | 0.08824475 | 0.1284795 | 0.08838778
[5 empty] | 0.01695447 | 0.05133937 |  |  | 0.03526692 | 0.09106119 | 0.08112914 | 0.08909326 | 0.12747 | 0.08923766
[5 empty] | 0.01654168 | 0.0513391 |  |  | 0.03503675 | 0.09192844 | 0.08135835 | 0.08994176 | 0.127859 | 0.09008755
[5 empty] | 0.01613672 | 0.05133883 |  |  | 0.03530602 | 0.09279569 | 0.08128678 | 0.09079027 | 0.1276467 | 0.09093743
[5 empty] | 0.01574014 | 0.05133857 |  |  | 0.03497486 | 0.09366294 | 0.08131463 | 0.09163878 | 0.1276334 | 0.09178731
[5 empty] | 0.01535247 | 0.0513383 |  |  | 0.03524333 | 0.09453019 | 0.08134212 | 0.09248729 | 0.1268195 | 0.09263719
[5 empty] | 0.01497425 | 0.05133803 |  |  | 0.03511155 | 0.09539744 | 0.08136293 | 0.09333579 | 0.1267983 | 0.09348708
[5 empty] | 0.01460603 | 0.05133776 |  |  | 0.03497961 | 0.09626469 | 0.0813655 | 0.0941843 | 0.1267492 | 0.09433696
[5 empty] | 0.01424834 | 0.05133749 |  |  | 0.03504423 | 0.09713194 | 0.08085162 | 0.09503281 | 0.1272737 | 0.09518684
[5 empty] | 0.01390172 | 0.05133722 |  |  | 0.03500064 | 0.09799919 | 0.08112344 | 0.09588131 | 0.1273752 | 0.09603672
[5 empty] | 0.0135667 | 0.05133695 |  |  | 0.03504973 | 0.09886644 | 0.0804831 | 0.09672982 | 0.1271571 | 0.09688661
[5 empty] | 0.01324384 | 0.05133669 |  |  | 0.03479251 | 0.09973369 | 0.08033273 | 0.09757833 | 0.1266227 | 0.09773649
[5 empty] | 0.01293366 | 0.05133642 |  |  | 0.03492995 | 0.1006009 | 0.0807745 | 0.09842684 | 0.1260755 | 0.09858637
[5 empty] | 0.0126367 | 0.05133615 |  |  | 0.03486304 | 0.1014682 | 0.08041052 | 0.09927534 | 0.1255188 | 0.09943625
[5 empty] | 0.01235351 | 0.05133588 |  |  | 0.03449277 | 0.1023354 | 0.08024296 | 0.1001239 | 0.125056 | 0.1002861
[5 empty] | 0.01208462 | 0.05133561 |  |  | 0.03462012 | 0.1032027 | 0.07967395 | 0.1009724 | 0.1248905 | 0.101136
[5 empty] | 0.01183058 | 0.05133534 |  |  | 0.03454607 | 0.1040699 | 0.07980564 | 0.1018209 | 0.1249257 | 0.1019859
[5 empty] | 0.01159191 | 0.05133507 |  |  | 0.03457163 | 0.1049372 | 0.07974017 | 0.1026694 | 0.1245648 | 0.1028358
[5 empty] | 0.01136916 | 0.05133481 |  |  | 0.03449776 | 0.1058044 | 0.07947968 | 0.1035179 | 0.1239114 | 0.1036857
[5 empty] | 0.01116288 | 0.05133454 |  |  | 0.03442546 | 0.1066717 | 0.07942632 | 0.1043664 | 0.1243688 | 0.1045355
[5 empty] | 0.01097359 | 0.05133427 |  |  | 0.03425572 | 0.1075389 | 0.07928222 | 0.1052149 | 0.1246404 | 0.1053854
[5 empty] | 0.01079963 | 0.051334 |  |  | 0.03418951 | 0.1084062 | 0.07924954 | 0.1060634 | 0.1241295 | 0.1062353
[5 empty] | 0.01062835 | 0.05133373 |  |  | 0.03392783 | 0.1092734 | 0.07903041 | 0.1069119 | 0.1230396 | 0.1070852
[5 empty] | 0.01045808 | 0.05133346 |  |  | 0.03387166 | 0.1101407 | 0.07872698 | 0.1077604 | 0.123474 | 0.1079351
[5 empty] | 0.01028936 | 0.0513332 |  |  | 0.03402199 | 0.1110079 | 0.0788414 | 0.1086089 | 0.1234361 | 0.108785
[5 empty] | 0.01012272 | 0.05133293 |  |  | 0.0340798 | 0.1118752 | 0.07847143 | 0.1094574 | 0.1227245 | 0.1096348
[5 empty] | 0.00995872 | 0.05133266 |  |  | 0.03394598 | 0.1127424 | 0.0786046 | 0.1103059 | 0.122919 | 0.1104847
[5 empty] | 0.009797881 | 0.05133239 |  |  | 0.03381605 | 0.1136097 | 0.07843991 | 0.1111544 | 0.123217 | 0.1113346
[5 empty] | 0.009640749 | 0.05133212 |  |  | 0.0337871 | 0.1144769 | 0.07837728 | 0.112003 | 0.1226182 | 0.1121845
[5 empty] | 0.00948786 | 0.05133185 |  |  | 0.03375909 | 0.1153442 | 0.07791665 | 0.1128515 | 0.1229226 | 0.1130344
[5 empty] | 0.009339755 | 0.05133158 |  |  | 0.033832 | 0.1162114 | 0.07855796 | 0.1137 | 0.1226301 | 0.1138843
[5 empty] | 0.009196971 | 0.05133132 |  |  | 0.03380579 | 0.1170787 | 0.07800113 | 0.1145485 | 0.1232404 | 0.1147341
[5 empty] | 0.009060049 | 0.05133105 |  |  | 0.03388043 | 0.1179459 | 0.07804609 | 0.115397 | 0.1226536 | 0.115584
[5 empty] | 0.008929526 | 0.05133078 |  |  | 0.03355589 | 0.1188132 | 0.07779277 | 0.1162455 | 0.1218696 | 0.1164339
[5 empty] | 0.008805941 | 0.05133051 |  |  | 0.03353214 | 0.1196804 | 0.07794111 | 0.117094 | 0.1222881 | 0.1172838
[5 empty] | 0.008689834 | 0.05133024 |  |  | 0.03370915 | 0.1205477 | 0.07779104 | 0.1179425 | 0.1228092 | 0.1181337
[5 empty] | 0.008581744 | 0.05132997 |  |  | 0.03368688 | 0.1214149 | 0.07754248 | 0.118791 | 0.1226327 | 0.1189836
[5 empty] | 0.008482208 | 0.0513297 |  |  | 0.0335653 | 0.1222822 | 0.07759538 | 0.1196395 | 0.1224584 | 0.1198334
[5 empty] | 0.008391766 | 0.05132944 |  |  | 0.03344438 | 0.1231494 | 0.07774966 | 0.120488 | 0.1220864 | 0.1206833
[5 empty] | 0.008310957 | 0.05132917 |  |  | 0.0334241 | 0.1240167 | 0.07810525 | 0.1213365 | 0.1220164 | 0.1215332
[5 empty] | 0.00824032 | 0.0513289 |  |  | 0.03350441 | 0.1248839 | 0.07746208 | 0.122185 | 0.1215484 | 0.1223831
[5 empty] | 0.008180393 | 0.05132863 |  |  | 0.03338529 | 0.1257512 | 0.07792009 | 0.1230335 | 0.1213822 | 0.123233
[5 empty] | 0.008131716 | 0.05132836 |  |  | 0.0336667 | 0.1266184 | 0.0777792 | 0.1238821 | 0.1215178 | 0.1240828
[5 empty] | 0.008094827 | 0.05132809 |  |  | 0.03364862 | 0.1274857 | 0.07803936 | 0.1247306 | 0.1214551 | 0.1249327
[5 empty] | 0.008070265 | 0.05132782 |  |  | 0.03333101 | 0.1283529 | 0.07750048 | 0.1255791 | 0.1214938 | 0.1257826
[5 empty] | 0.008058569 | 0.05132756 |  |  | 0.03361384 | 0.1292202 | 0.0771625 | 0.1264276 | 0.121534 | 0.1266325
[5 empty] | 0.008058569 | 0.05132756 |  |  | 0.03349707 | 0.1300874 | 0.07752536 | 0.1272761 | 0.1217756 | 0.1274824
[5 empty] | 0.007805828 | 0.05129797 |  |  | 0.03358069 | 0.1309547 | 0.07738897 | 0.1281246 | 0.1214183 | 0.1283323
[5 empty] | 0.007556444 | 0.05126838 |  |  | 0.03356465 | 0.1318219 | 0.07735329 | 0.1289731 | 0.1220621 | 0.1291821
[5 empty] | 0.007311041 | 0.0512388 |  |  | 0.03354892 | 0.1326892 | 0.07701822 | 0.1298216 | 0.1212069 | 0.130032
[5 empty] | 0.007070242 | 0.05120921 |  |  | 0.03353348 | 0.1335564 | 0.07768372 | 0.1306701 | 0.1219527 | 0.1308819
[5 empty] | 0.006834672 | 0.05117963 |  |  | 0.03341828 | 0.1344237 | 0.0771497 | 0.1315186 | 0.1207991 | 0.1317318
[5 empty] | 0.006604954 | 0.05115004 |  |  | 0.03340331 | 0.1352909 | 0.0777161 | 0.1323671 | 0.1213463 | 0.1325817
[5 empty] | 0.006381712 | 0.05112045 |  |  | 0.03338852 | 0.1361582 | 0.07758286 | 0.1332156 | 0.120894 | 0.1334316
[5 empty] | 0.006165571 | 0.05109087 |  |  | 0.03327389 | 0.1370254 | 0.07694989 | 0.1340641 | 0.1208422 | 0.1342814
[5 empty] | 0.005957154 | 0.05106128 |  |  | 0.03335938 | 0.1378927 | 0.07701714 | 0.1349126 | 0.1206907 | 0.1351313
[5 empty] | 0.005757085 | 0.0510317 |  |  | 0.03344497 | 0.1387599 | 0.07678454 | 0.1357612 | 0.1206394 | 0.1359812
[5 empty] | 0.005565988 | 0.05100211 |  |  | 0.03313062 | 0.1396272 | 0.07735201 | 0.1366097 | 0.1206883 | 0.1368311
[5 empty] | 0.005384487 | 0.05097253 |  |  | 0.03341629 | 0.1404944 | 0.07711949 | 0.1374582 | 0.1215372 | 0.137681
[5 empty] | 0.005213207 | 0.05094294 |  |  | 0.03340196 | 0.1413617 | 0.07698691 | 0.1383067 | 0.121086 | 0.1385308
[5 empty] | 0.00505277 | 0.05091335 |  |  | 0.0332876 | 0.1422289 | 0.0769542 | 0.1391552 | 0.1211346 | 0.1393807
[5 empty] | 0.004903801 | 0.05088377 |  |  | 0.03317318 | 0.1430962 | 0.07672129 | 0.1400037 | 0.1203829 | 0.1402306
[5 empty] | 0.004766923 | 0.05085418 |  |  | 0.03315866 | 0.1439634 | 0.07738811 | 0.1408522 | 0.1210308 | 0.1410805
[5 empty] | 0.004642762 | 0.0508246 |  |  | 0.03314401 | 0.1448307 | 0.0773546 | 0.1417007 | 0.1209782 | 0.1419304
[5 empty] | 0.00453194 | 0.05079501 |  |  | 0.03322919 | 0.1456979 | 0.07682085 | 0.1425492 | 0.1210251 | 0.1427803
[5 empty] | 0.004435082 | 0.05076542 |  |  | 0.03321436 | 0.1465652 | 0.07708737 | 0.1433977 | 0.1201725 | 0.1436301
[5 empty] | 0.004352811 | 0.05073584 |  |  | 0.03329966 | 0.1474324 | 0.07665419 | 0.1442462 | 0.1201203 | 0.14448
[5 empty] | 0.004285752 | 0.05070625 |  |  | 0.03308509 | 0.1482997 | 0.07682131 | 0.1450947 | 0.1206686 | 0.1453299
[5 empty] | 0.004234528 | 0.05067667 |  |  | 0.03327066 | 0.1491669 | 0.07648874 | 0.1459432 | 0.1207174 | 0.1461798
[5 empty] | 0.004199763 | 0.05064708 |  |  | 0.03325638 | 0.1500342 | 0.07635649 | 0.1467917 | 0.1198667 | 0.1470297
[5 empty] | 0.004182082 | 0.05061749 |  |  | 0.03294224 | 0.1509014 | 0.07662457 | 0.1476403 | 0.1210165 | 0.1478796
[5 empty] | 0.00417985 | 0.05058791 |  |  | 0.03312824 | 0.1517687 | 0.07659297 | 0.1484888 | 0.1200668 | 0.1487294
[5 empty] | 0.004180031 | 0.05055832 |  |  | 0.0330144 | 0.1526359 | 0.07656171 | 0.1493373 | 0.1209177 | 0.1495793
[5 empty] | 0.004180714 | 0.05052874 |  |  | 0.0330007 | 0.1535032 | 0.0770308 | 0.1501858 | 0.1198691 | 0.1504292
[5 empty] | 0.004182234 | 0.05049915 |  |  | 0.03288717 | 0.1543704 | 0.07650023 | 0.1510343 | 0.119621 | 0.1512791
[5 empty] | 0.004184925 | 0.05046956 |  |  | 0.03287379 | 0.1552377 | 0.07627001 | 0.1518828 | 0.1205735 | 0.152129
[5 empty] | 0.004189121 | 0.05043998 |  |  | 0.03296057 | 0.1561049 | 0.07664015 | 0.1527313 | 0.1204265 | 0.1529789
[5 empty] | 0.004195158 | 0.05041039 |  |  | 0.03284751 | 0.1569722 | 0.07651066 | 0.1535798 | 0.1199802 | 0.1538287
[5 empty] | 0.004203371 | 0.05038081 |  |  | 0.03293462 | 0.1578394 | 0.07668154 | 0.1544283 | 0.1198344 | 0.1546786
[5 empty] | 0.004214092 | 0.05035122 |  |  | 0.0329219 | 0.1587067 | 0.07625279 | 0.1552768 | 0.1203892 | 0.1555285
[5 empty] | 0.004227658 | 0.05032163 |  |  | 0.03280935 | 0.1595739 | 0.07622443 | 0.1561253 | 0.1201446 | 0.1563784
[5 empty] | 0.004244403 | 0.05029205 |  |  | 0.03309698 | 0.1604412 | 0.07609646 | 0.1569738 | 0.1202006 | 0.1572283
[5 empty] | 0.004264662 | 0.05026246 |  |  | 0.03298478 | 0.1613084 | 0.07606889 | 0.1578223 | 0.1199573 | 0.1580781
[5 empty] | 0.004288768 | 0.05023288 |  |  | 0.03287276 | 0.1621756 | 0.07674171 | 0.1586708 | 0.1204146 | 0.158928
[5 empty] | 0.004317057 | 0.05020329 |  |  | 0.03276093 | 0.1630429 | 0.07591494 | 0.1595194 | 0.1195725 | 0.1597779
[5 empty] | 0.004349864 | 0.05017371 |  |  | 0.03284928 | 0.1639101 | 0.07658859 | 0.1603679 | 0.1192311 | 0.1606278
[5 empty] | 0.004387522 | 0.05014412 |  |  | 0.03293781 | 0.1647774 | 0.07626265 | 0.1612164 | 0.1189903 | 0.1614777
[5 empty] | 0.004430367 | 0.05011453 |  |  | 0.03292654 | 0.1656446 | 0.07663714 | 0.1620649 | 0.1202502 | 0.1623276
[5 empty] | 0.004478734 | 0.05008495 |  |  | 0.03271547 | 0.1665119 | 0.07611206 | 0.1629134 | 0.1189108 | 0.1631774
[5 empty] | 0.004532956 | 0.05005536 |  |  | 0.03270458 | 0.1673791 | 0.07628742 | 0.1637619 | 0.119072 | 0.1640273
[5 empty] | 0.004593369 | 0.05002578 |  |  | 0.0327939 | 0.1682464 | 0.07586322 | 0.1646104 | 0.120034 | 0.1648772
[5 empty] | 0.004660306 | 0.04999619 |  |  | 0.03298342 | 0.1691136 | 0.07633947 | 0.1654589 | 0.1192967 | 0.1657271
[5 empty] | 0.004734104 | 0.0499666 |  |  | 0.03287314 | 0.1699809 | 0.07631617 | 0.1663074 | 0.11946 | 0.166577
[5 empty] | 0.004815095 | 0.04993702 |  |  | 0.03266308 | 0.1708481 | 0.07619334 | 0.1671559 | 0.1187241 | 0.1674269
[5 empty] | 0.004903616 | 0.04990743 |  |  | 0.03285322 | 0.1717154 | 0.07627097 | 0.1680044 | 0.119789 | 0.1682767
[5 empty] | 0.005 | 0.04987785 |  |  | 0.03274357 | 0.1725826 | 0.07614907 | 0.1688529 | 0.1190546 | 0.1691266
[5 empty] | 0.005 | 0.04986469
[5 empty] | 0.005307534 | 0.04986496
[5 empty] | 0.00561222 | 0.04986522
[5 empty] | 0.005913981 | 0.04986549
[5 empty] | 0.006212741 | 0.04986576
[5 empty] | 0.006508422 | 0.04986603
[5 empty] | 0.006800949 | 0.0498663
[5 empty] | 0.007090245 | 0.04986657
[5 empty] | 0.007376232 | 0.04986684
[5 empty] | 0.007658834 | 0.0498671
[5 empty] | 0.007937974 | 0.04986737
[5 empty] | 0.008213576 | 0.04986764
[5 empty] | 0.008485562 | 0.04986791
[5 empty] | 0.008753856 | 0.04986818
[5 empty] | 0.009018382 | 0.04986845
[5 empty] | 0.009279062 | 0.04986872
[5 empty] | 0.00953582 | 0.04986898
[5 empty] | 0.009788579 | 0.04986925
[5 empty] | 0.01003726 | 0.04986952
[5 empty] | 0.01028179 | 0.04986979
[5 empty] | 0.0105221 | 0.04987006
[5 empty] | 0.01075809 | 0.04987033
[5 empty] | 0.01098971 | 0.0498706
[5 empty] | 0.01121686 | 0.04987086
[5 empty] | 0.01143948 | 0.04987113
[5 empty] | 0.0116578 | 0.0498714
[5 empty] | 0.01187362 | 0.04987167
[5 empty] | 0.01208718 | 0.04987194
[5 empty] | 0.01229841 | 0.04987221
[5 empty] | 0.01250722 | 0.04987248
[5 empty] | 0.01271354 | 0.04987274
[5 empty] | 0.0129173 | 0.04987301
[5 empty] | 0.01311841 | 0.04987328
[5 empty] | 0.01331681 | 0.04987355
[5 empty] | 0.0135124 | 0.04987382
[5 empty] | 0.01370513 | 0.04987409
[5 empty] | 0.0138949 | 0.04987435
[5 empty] | 0.01408165 | 0.04987462
[5 empty] | 0.01426529 | 0.04987489
[5 empty] | 0.01444575 | 0.04987516
[5 empty] | 0.01462296 | 0.04987543
[5 empty] | 0.01479683 | 0.0498757
[5 empty] | 0.01496729 | 0.04987597
[5 empty] | 0.01513426 | 0.04987623
[5 empty] | 0.01529767 | 0.0498765
[5 empty] | 0.01545744 | 0.04987677
[5 empty] | 0.01561349 | 0.04987704
[5 empty] | 0.01576575 | 0.04987731
[5 empty] | 0.01591413 | 0.04987758
[5 empty] | 0.01605857 | 0.04987785
[5 empty] | 0.01605857 | 0.04986469
[5 empty] | 0.01619426 | 0.04989481
[5 empty] | 0.01632913 | 0.04992493
[5 empty] | 0.01646275 | 0.04995506
[5 empty] | 0.01659471 | 0.04998518
[5 empty] | 0.01672459 | 0.0500153
[5 empty] | 0.01685195 | 0.05004543
[5 empty] | 0.0169764 | 0.05007555
[5 empty] | 0.01709749 | 0.05010567
[5 empty] | 0.01721483 | 0.05013579
[5 empty] | 0.01732798 | 0.05016592
[5 empty] | 0.01743652 | 0.05019604
[5 empty] | 0.01754004 | 0.05022616
[5 empty] | 0.01763811 | 0.05025629
[5 empty] | 0.01773032 | 0.05028641
[5 empty] | 0.01781625 | 0.05031653
[5 empty] | 0.01789547 | 0.05034666
[5 empty] | 0.01796756 | 0.05037678
[5 empty] | 0.01803211 | 0.0504069
[5 empty] | 0.0180887 | 0.05043702
[5 empty] | 0.0181369 | 0.05046715
[5 empty] | 0.0181763 | 0.05049727
[5 empty] | 0.01820648 | 0.05052739
[5 empty] | 0.01822701 | 0.05055752
[5 empty] | 0.01823747 | 0.05058764
[5 empty] | 0.0182388 | 0.05061776
[5 empty] | 0.01823877 | 0.05064789
[5 empty] | 0.01823867 | 0.05067801
[5 empty] | 0.01823845 | 0.05070813
[5 empty] | 0.01823805 | 0.05073825
[5 empty] | 0.01823742 | 0.05076838
[5 empty] | 0.01823653 | 0.0507985
[5 empty] | 0.01823531 | 0.05082862
[5 empty] | 0.01823372 | 0.05085875
[5 empty] | 0.01823171 | 0.05088887
[5 empty] | 0.01822922 | 0.05091899
[5 empty] | 0.01822622 | 0.05094912
[5 empty] | 0.01822264 | 0.05097924
[5 empty] | 0.01821845 | 0.05100936
[5 empty] | 0.01821358 | 0.05103948
[5 empty] | 0.01820799 | 0.05106961
[5 empty] | 0.01820164 | 0.05109973
[5 empty] | 0.01819446 | 0.05112985
[5 empty] | 0.01818642 | 0.05115998
[5 empty] | 0.01817746 | 0.0511901
[5 empty] | 0.01816753 | 0.05122022
[5 empty] | 0.01815658 | 0.05125035
[5 empty] | 0.01814457 | 0.05128047
[5 empty] | 0.01813144 | 0.05131059
[5 empty] | 0.01811714 | 0.05134071
[5 empty] | 0.01811714 | 0.05134071
[5 empty] | 0.01847823 | 0.05292306
[5 empty] | 0.0188321 | 0.0545054
[5 empty] | 0.01917862 | 0.05608775
[5 empty] | 0.01951763 | 0.05767009
[5 empty] | 0.01984896 | 0.05925244
[5 empty] | 0.02017248 | 0.06083478
[5 empty] | 0.02048803 | 0.06241713
[5 empty] | 0.02079545 | 0.06399947
[5 empty] | 0.02109459 | 0.06558181
[5 empty] | 0.0213853 | 0.06716416
[5 empty] | 0.02166743 | 0.0687465
[5 empty] | 0.02194082 | 0.07032885
[5 empty] | 0.02220532 | 0.07191119
[5 empty] | 0.02246078 | 0.07349354
[5 empty] | 0.02270705 | 0.07507588
[5 empty] | 0.02294397 | 0.07665823
[5 empty] | 0.02317138 | 0.07824057
[5 empty] | 0.02338915 | 0.07982292
[5 empty] | 0.02359711 | 0.08140526
[5 empty] | 0.02379511 | 0.0829876
[5 empty] | 0.023983 | 0.08456995
[5 empty] | 0.02416063 | 0.08615229
[5 empty] | 0.02432784 | 0.08773464
[5 empty] | 0.02448448 | 0.08931698
[5 empty] | 0.0246304 | 0.09089933
[5 empty] | 0.02476544 | 0.09248167
[5 empty] | 0.02488946 | 0.09406402
[5 empty] | 0.02500229 | 0.09564636
[5 empty] | 0.02510379 | 0.0972287
[5 empty] | 0.02519381 | 0.09881105
[5 empty] | 0.02527219 | 0.1003934
[5 empty] | 0.02533877 | 0.1019757
[5 empty] | 0.02539341 | 0.1035581
[5 empty] | 0.02543596 | 0.1051404
[5 empty] | 0.02546625 | 0.1067228
[5 empty] | 0.02548952 | 0.1083051
[5 empty] | 0.0254895 | 0.1098875
[5 empty] | 0.0254862 | 0.1114698
[5 empty] | 0.02547749 | 0.1130521
[5 empty] | 0.02546378 | 0.1146345
[5 empty] | 0.02544548 | 0.1162168
[5 empty] | 0.025423 | 0.1177992
[5 empty] | 0.02539675 | 0.1193815
[5 empty] | 0.02536715 | 0.1209639
[5 empty] | 0.0253346 | 0.1225462
[5 empty] | 0.02529952 | 0.1241286
[5 empty] | 0.02526231 | 0.1257109
[5 empty] | 0.02522339 | 0.1272933
[5 empty] | 0.02518317 | 0.1288756
[5 empty] | 0.02514206 | 0.1304579
[5 empty] | 0.02510019 | 0.1320403
[5 empty] | 0.02504525 | 0.1336226
[5 empty] | 0.02497352 | 0.135205
[5 empty] | 0.02488928 | 0.1367873
[5 empty] | 0.02479679 | 0.1383697
[5 empty] | 0.02470035 | 0.139952
[5 empty] | 0.02460422 | 0.1415344
[5 empty] | 0.02451267 | 0.1431167
[5 empty] | 0.02442999 | 0.144699
[5 empty] | 0.02436045 | 0.1462814
[5 empty] | 0.02430832 | 0.1478637
[5 empty] | 0.02426934 | 0.15
[5 empty] | 0.02423275 | 0.1510284
[5 empty] | 0.0241983 | 0.1526108
[5 empty] | 0.02416587 | 0.1541931
[5 empty] | 0.02413531 | 0.1557755
[5 empty] | 0.02410649 | 0.1573578
[5 empty] | 0.02407927 | 0.1589401
[5 empty] | 0.02405351 | 0.1605225
[5 empty] | 0.02402908 | 0.1621048
[5 empty] | 0.02400584 | 0.1636872
[5 empty] | 0.02398365 | 0.1652695
[5 empty] | 0.02396238 | 0.1668519
[5 empty] | 0.02394188 | 0.1684342
[5 empty] | 0.02392203 | 0.1700166
[5 empty] | 0.02390268 | 0.1715989
[5 empty] | 0.0238837 | 0.1731812
[5 empty] | 0.02386495 | 0.1747636
[5 empty] | 0.02384629 | 0.1763459
[5 empty] | 0.02382759 | 0.1779283
[5 empty] | 0.02380871 | 0.1795106
[5 empty] | 0.02378951 | 0.181093
[5 empty] | 0.02377026 | 0.1826753
[5 empty] | 0.02375133 | 0.1842577
[5 empty] | 0.02373273 | 0.18584
[5 empty] | 0.02371448 | 0.1874223
[5 empty] | 0.02369659 | 0.1890047
[5 empty] | 0.02367907 | 0.190587
[5 empty] | 0.02366192 | 0.1921694
[5 empty] | 0.02364517 | 0.1937517
[5 empty] | 0.02362883 | 0.1953341
[5 empty] | 0.0236129 | 0.1969164
[5 empty] | 0.0235974 | 0.1984988
[5 empty] | 0.02358235 | 0.2000811
[5 empty] | 0.02356774 | 0.2016634
[5 empty] | 0.0235536 | 0.2032458
[5 empty] | 0.02353993 | 0.2048281
[5 empty] | 0.02352676 | 0.2064105
[5 empty] | 0.02351408 | 0.2079928