## 1
Общество с ограниченной ответственностью "Инженерная геология" (ООО "ИнжГео") | [11 empty] | Общество с ограниченной ответственностью "Инженерная геология" (ООО "ИнжГео")
Юр. адрес: 117279, г. Москва, ул. Миклухо-Маклая, 36 а, этаж 5, пом. XXIII к. 76-84 | [11 empty] | Юр. адрес: 117279, г. Москва, ул. Миклухо-Маклая, 36 а, этаж 5, пом. XXIII к. 76-84 | [8 empty] | нагр |  |  | X0 | Y0 | R |  | нагр |  |  |  | X0 | Y0 | R | нагр |  |  |  | X0 | Y0 | R |  | нагр |  |  |  | X0 | Y0 | R
Телефон/факс +7 (495) 132-30-00, Адрес электронной почты inbox@inj-geo.ru | [11 empty] | Телефон/факс +7 (495) 132-30-00, Адрес электронной почты inbox@inj-geo.ru | [12 empty] | 0 | [7 empty] | 0 | [6 empty] | 0 | [7 empty] | 0
[21 empty] | девиатор | [6 empty] | девиатор | [6 empty] | девиатор | [7 empty] | девиатор
Испытательная лаборатория ООО «ИнжГео» | [11 empty] | Испытательная лаборатория ООО «ИнжГео» | [8 empty] | x0 | Угол | X | Y |  |  |  | x0 |  | Угол | X | Y |  |  | x0 |  | Угол | X | Y |  |  |  | x0 |  | Угол | X | Y
Адрес места осуществления деятельности лаборатории: г. Москва, просп. Вернадского, д. 51, стр. 1 | [11 empty] | Адрес места осуществления деятельности лаборатории: г. Москва, просп. Вернадского, д. 51, стр. 1 | [9 empty] | 0 | [7 empty] | 0 | [6 empty] | 0 | [7 empty] | 0
Телефон +7(910)4557682, E-mail: slg85@mail.ru | [11 empty] | Телефон +7(910)4557682, E-mail: slg85@mail.ru | [9 empty] | 5 | [7 empty] | 5 | [6 empty] | 5 | [7 empty] | 5
[22 empty] | 10 | [7 empty] | 10 | [6 empty] | 10 | [7 empty] | 10
[12 empty] | Протокол испытаний № 13-63/77 от 14-01-2023 | [9 empty] | 15 | [7 empty] | 15 | [6 empty] | 15 | [7 empty] | 15
[22 empty] | 20 | [7 empty] | 20 | [6 empty] | 20 | [7 empty] | 20
[12 empty] | Наименование и адрес заказчика: Переход трубопровода через р. Енисей | [9 empty] | 25 | [7 empty] | 25 | [6 empty] | 25 | [7 empty] | 25
[12 empty] | Наименование объекта: ООО Регионстрой | [9 empty] | 30 | [7 empty] | 30 | [6 empty] | 30 | [7 empty] | 30
Наименование используемого метода/методики: ГОСТ 12248.4-2020 | [11 empty] | Наименование используемого метода/методики: ГОСТ 12248.3-2020 | [9 empty] | 35 | [7 empty] | 35 | [6 empty] | 35 | [7 empty] | 35
Условия проведения испытания: температура окружающей среды (18 - 25)0С, влажность воздуха (40 - 75)% | [11 empty] | Условия проведения испытания: температура окружающей среды (18 - 25)0С, влажность воздуха (40 - 75)% | [9 empty] | 40 | [7 empty] | 40 | [6 empty] | 40 | [7 empty] | 40
[12 empty] | Дата получение объекта подлежащего испытаниям: 18-12-2022 | [9 empty] | 45 | [7 empty] | 45 | [6 empty] | 45 | [7 empty] | 45
[12 empty] | Дата испытания: 25.10.2022-19.11.2077 | [9 empty] | 50 | [7 empty] | 50 | [6 empty] | 50 | [7 empty] | 50
[22 empty] | 55 | [7 empty] | 55 | [6 empty] | 55 | [7 empty] | 55
Испытание грунтов методом трехосного сжатия | [11 empty] | Испытание грунтов методом трехосного сжатия | [9 empty] | 60 | [7 empty] | 60 | [6 empty] | 60 | [7 empty] | 60
[22 empty] | 65 | [7 empty] | 65 | [6 empty] | 65 | [7 empty] | 65
Лабораторный номер: | [6 empty] | We, д.е. = |  |  |  |  | Лабораторный номер: |  | 1112 |  |  |  | We, д.е. = | 0.583066768 |  |  | 70 | [7 empty] | 70 | [6 empty] | 70 | [7 empty] | 70
Номер скважины: | [6 empty] | ρ, г/см3 = |  |  |  |  | Номер скважины: |  | BH-029 |  |  |  | ρ, г/см3 = | 1.57 |  |  | 75 | [7 empty] | 75 | [6 empty] | 75 | [7 empty] | 75
Глубина отбора, м: | [6 empty] | ρs, г/см3 = |  |  |  |  | Глубина отбора, м: |  | 0.5 |  |  |  | ρs, г/см3 = | 2.72 |  |  | 80 | [7 empty] | 80 | [6 empty] | 80 | [7 empty] | 80
Наименование грунта: | [6 empty] | e, д.е. = |  |  |  |  | Наименование грунта: |  | Суглинок, после оттаивания текучий, легкий пылеватый |  |  |  | e, д.е. = | 1.742638 |  |  | 85 | [7 empty] | 85 | [6 empty] | 85 | [7 empty] | 85
Схема проведения опыта: | [6 empty] | IL, д.е. = |  |  |  |  | Схема проведения опыта: |  | КД |  |  |  | IL, д.е. = | 3.798 |  |  | 90 | [7 empty] | 90 | [6 empty] | 90 | [7 empty] | 90
[22 empty] | 95 | [7 empty] | 95 | [6 empty] | 95 | [7 empty] | 95
[22 empty] | 100 | [7 empty] | 100 | [6 empty] | 100 | [7 empty] | 100
Результаты испытаний | [11 empty] | Результаты испытаний | [9 empty] | 105 | [7 empty] | 105 | [6 empty] | 105 | [7 empty] | 105
[22 empty] | 110 | [7 empty] | 110 | [6 empty] | 110 | [7 empty] | 110
[22 empty] | 115 | [7 empty] | 115 | [6 empty] | 115 | [7 empty] | 115
[22 empty] | 120 | [7 empty] | 120 | [6 empty] | 120 | [7 empty] | 120
[22 empty] | 125 | [7 empty] | 125 | [6 empty] | 125 | [7 empty] | 125
[22 empty] | 130 | [7 empty] | 130 | [6 empty] | 130 | [7 empty] | 130
[22 empty] | 135 | [7 empty] | 135 | [6 empty] | 135 | [7 empty] | 135
[22 empty] | 140 | [7 empty] | 140 | [6 empty] | 140 | [7 empty] | 140
[22 empty] | 145 | [7 empty] | 145 | [6 empty] | 145 | [7 empty] | 145
[22 empty] | 150 | [7 empty] | 150 | [6 empty] | 150 | [7 empty] | 150
[22 empty] | 155 | [7 empty] | 155 | [6 empty] | 155 | [7 empty] | 155
[22 empty] | 160 | [7 empty] | 160 | [6 empty] | 160 | [7 empty] | 160
[22 empty] | 165 | [7 empty] | 165 | [6 empty] | 165 | [7 empty] | 165
[22 empty] | 170 | [7 empty] | 170 | [6 empty] | 170 | [7 empty] | 170
[22 empty] | 175 | [7 empty] | 175 | [6 empty] | 175 | [7 empty] | 175
[22 empty] | 180 | [7 empty] | 180 | [6 empty] | 180 | [7 empty] | 180
[13 empty] | Давление в камере, Мпа σ3 | Вертикальная нагрузка, Мпа σ1 | Поровое давление, Мпа u
| K0, д.е. | 0.8781307 |  |  |  |  | Коэфф. Точки | [5 empty] | 0.05 | 0.07066004 | [5 empty] | 1 | [6 empty] | σ3,кПа | σ1,кПа | u, кПа |  |  |  | 4
| q_zg, МПа | 0.04390653 | [10 empty] | 0.15 | 0.1984166 | [27 empty] | δ3, Мпа | δ1-δ3, МПа | δ1, МПа | δ1, КПа
|  |  | Модуль деформации, МПа: | [9 empty] | 0.25 | 0.3261731 | [21 empty] | С, МПа:
|  |  | Е0= |  | Точки модуля (полное напр.), МПа |  |  |  | 0.04390653 | 0.07025045 | [25 empty] | φ, град:
|  |  | E50 = |  | qf (полное напр.), МПа |  |  |  | 0.06185476 | [26 empty] | E, Мпа
|  |  | Коэф. Поперечной деформации, ϑ = | [9 empty] | Эффективные значения угла внутреннего трения и удельного сцепления ϕ', С' | [13 empty] | x | 0
[13 empty] | ϕ', град. = | 7 | [12 empty] | y |  |  |  | С, кПа | φ,°
[13 empty] | С', МПа = | 0.003
| Исполнитель: | [6 empty] | Морозов Д.С. |  |  |  |  | Исполнитель: |  |  |  |  | Морозов Д.С.
| Начальник исп. лаборатории: | [6 empty] | Семиколенова Л.Г. |  |  |  |  | Начальник исп. лаборатории: |  |  |  |  | Семиколенова Л.Г.
Лист 1 , всего листов 2 | [11 empty] | Лист 2 , всего листов 2
Частичное воспроизведение протокола испытаний без письменного разрешения ООО «ИнжГео» ЗАПРЕЩАЕТСЯ | [11 empty] | Частичное воспроизведение протокола испытаний без письменного разрешения ООО «ИнжГео» ЗАПРЕЩАЕТСЯ
[5 empty] | второй график |  | первый график | [9 empty] | К Пуассона
dev50 | epsE50 | ind | devE0 | epsE0 | dev | eps | sigma |  | dev1 | eps1 | dev2 | eps2 | dev3 | eps3 |  | Глины
0.01185476 | 0.01410223 |  |  |  | 0 | 0 |  |  | 0 | 0 | 0 | 0 | 0 | 0 |  | < 0 | 0,20-0,30
ind |  |  |  |  | 0.0009162119 | 0.0005461841 |  |  | 0.001359207 | 0.0008489474 | 0.003790035 | 0.000835434 | 0.006819748 | 0.0008301539 |  | 0-0,25 | 0,30-0,38
2 |  |  |  |  | 0.001820027 | 0.001092368 |  |  | 0.002454595 | 0.001697895 | 0.008093754 | 0.001670868 | 0.01261649 | 0.001660308 |  | 0,25< | 0,38-0,45
E0 |  |  |  |  | 0.002699047 | 0.001638552 |  |  | 0.003693036 | 0.002546842 | 0.01123607 | 0.002506302 | 0.01713895 | 0.002308099 |  | Суглинки | 0,35-0,37
epsE0 | devE0 |  |  |  | 0.003540877 | 0.002184737 |  |  | 0.004545208 | 0.003244142 | 0.01379872 | 0.003282946 | 0.02165942 | 0.003320616 |  | Пески и супеси | 0,30-0,35
0.004700743 | 0.00658598 |  |  |  | 0.004333118 | 0.002730921 |  |  | 0.005424747 | 0.004244737 | 0.01574889 | 0.00417717 | 0.02447712 | 0.004150769
[5 empty] | 0.005063374 | 0.003277105 |  |  | 0.006093981 | 0.005093684 | 0.01729522 | 0.005012604 | 0.02743518 | 0.004980923
График E50 |  | График E |  |  | 0.005719247 | 0.003823289 |  |  | 0.006502947 | 0.005942631 | 0.01863417 | 0.005848038 | 0.03029357 | 0.005811077
eps | q | sigma |  |  | 0.00628834 | 0.004369473 |  |  | 0.007161482 | 0.006791579 | 0.0201171 | 0.006683472 | 0.03241225 | 0.006641231
Горизонтальная линия E50 |  | Касательная |  |  | 0.00658598 | 0.004700743 |  |  | 0.007679423 | 0.007640526 | 0.02139534 | 0.007518906 | 0.03465118 | 0.007471385
0 |  | a | b |  | 0.007209293 | 0.005461841 |  |  | 0.008166607 | 0.008489474 | 0.02242022 | 0.00835434 | 0.03808656 | 0.008548516
|  |  | 0 |  | 0.007636128 | 0.006008026 |  |  | 0.008532872 | 0.009338421 | 0.02420829 | 0.009599259 | 0.03894347 | 0.009131693
Вертикальная линия E50 |  | p1 и p2 |  |  | 0.008045688 | 0.00655421 |  |  | 0.008988054 | 0.01018737 | 0.02480993 | 0.01002521 | 0.04103687 | 0.009961847
| 0 | 0 |  |  | 0.00843782 | 0.007100394 |  |  | 0.009441991 | 0.01103632 | 0.026019 | 0.01086064 | 0.04314525 | 0.010792
[5 empty] | 0.008812372 | 0.007646578 |  |  | 0.01033002 | 0.01228842 | 0.02706056 | 0.01169608 | 0.04535981 | 0.01162215
Касательная линия E50 |  |  |  |  | 0.009169195 | 0.008192762 |  |  | 0.0105852 | 0.01273421 | 0.0282275 | 0.01253151 | 0.04797177 | 0.01245231
0 | 0 | Горизонтальная 1 |  |  | 0.009508135 | 0.008738946 |  |  | 0.01098722 | 0.01358316 | 0.02941271 | 0.01336694 | 0.04997235 | 0.01328246
[5 empty] | 0.009829042 | 0.00928513 |  |  | 0.0115074 | 0.0144321 | 0.03070905 | 0.01420238 | 0.05205275 | 0.01411262
Горизонтальная линия qкр |  |  |  |  | 0.01013176 | 0.009831314 |  |  | 0.01214229 | 0.01528105 | 0.03210941 | 0.01503781 | 0.05370419 | 0.01494277
Горизонтальная линия q |  | Горизонтальная 2 |  |  | 0.01041615 | 0.0103775 |  |  | 0.01258843 | 0.01613 | 0.03330666 | 0.01587325 | 0.05581788 | 0.01577292
0 |  | 0 |  |  | 0.01068205 | 0.01092368 |  |  | 0.01314238 | 0.01697895 | 0.0349937 | 0.01670868 | 0.05808504 | 0.01660308
[5 empty] | 0.01092931 | 0.01146987 |  |  | 0.01360067 | 0.01782789 | 0.03606339 | 0.01754411 | 0.06009688 | 0.01743323
Вертикальная линия q |  |  |  |  | 0.01115778 | 0.01201605 |  |  | 0.01425987 | 0.01867684 | 0.03750861 | 0.01837955 | 0.06154461 | 0.01826339
| 0 |  |  |  | 0.0113673 | 0.01256224 |  |  | 0.0147165 | 0.01952579 | 0.03862225 | 0.01921498 | 0.06331945 | 0.01909354
[5 empty] | 0.01155773 | 0.01310842 |  |  | 0.01526713 | 0.02037474 | 0.03979719 | 0.02005042 | 0.0654126 | 0.01992369
[5 empty] | 0.01172892 | 0.0136546 |  |  | 0.01600831 | 0.02122368 | 0.04062631 | 0.02088585 | 0.06631529 | 0.02075385
[5 empty] | 0.01185476 | 0.01410223 |  |  | 0.01633656 | 0.02207263 | 0.04170247 | 0.02172128 | 0.06821872 | 0.021584
[5 empty] | 0.01202568 | 0.01474697 |  |  | 0.01694846 | 0.02292158 | 0.04291857 | 0.02255672 | 0.06961411 | 0.02241415
[5 empty] | 0.01216901 | 0.01529316 |  |  | 0.01744053 | 0.02377053 | 0.04386749 | 0.02339215 | 0.07079267 | 0.02324431
[5 empty] | 0.01231098 | 0.01583934 |  |  | 0.01790933 | 0.02461947 | 0.0447421 | 0.02422759 | 0.07194562 | 0.02407446
[5 empty] | 0.01245158 | 0.01638552 |  |  | 0.01845141 | 0.02546842 | 0.04563528 | 0.02506302 | 0.07276417 | 0.02490462
[5 empty] | 0.01259079 | 0.01693171 |  |  | 0.01866332 | 0.02631737 | 0.04643992 | 0.02589845 | 0.07373952 | 0.02573477
[5 empty] | 0.01272858 | 0.01747789 |  |  | 0.01904159 | 0.02716632 | 0.04664888 | 0.02673389 | 0.07486291 | 0.02656492
[5 empty] | 0.01286495 | 0.01802408 |  |  | 0.01958279 | 0.02801526 | 0.04755506 | 0.02756932 | 0.07552553 | 0.02739508
[5 empty] | 0.01299987 | 0.01857026 |  |  | 0.01968345 | 0.02886421 | 0.04765133 | 0.02840476 | 0.0756186 | 0.02822523
[5 empty] | 0.01313332 | 0.01911644 |  |  | 0.02004013 | 0.02971316 | 0.04803057 | 0.02924019 | 0.07617312 | 0.02905539
[5 empty] | 0.01326528 | 0.01966263 |  |  | 0.02014936 | 0.0305621 | 0.04841658 | 0.03007562 | 0.07597312 | 0.02988554
[5 empty] | 0.01339575 | 0.02020881 |  |  | 0.02030771 | 0.03141105 | 0.04821658 | 0.03091106 | 0.07567312 | 0.03071569
[5 empty] | 0.01352469 | 0.020755 |  |  | 0.02051171 | 0.03226 | 0.04841658 | 0.03174649 | 0.07607312 | 0.03154585
[5 empty] | 0.01365209 | 0.02130118 |  |  | 0.02066004 | 0.03310895 | 0.04841658 | 0.03258193 | 0.07547312 | 0.032376
[5 empty] | 0.01377794 | 0.02184737 |  |  | 0.02046004 | 0.03395789 | 0.04831658 | 0.03341736 | 0.07577312 | 0.03320616
[5 empty] | 0.0139022 | 0.02239355 |  |  | 0.02046004 | 0.03480684 | 0.04801658 | 0.03425279 | 0.07577312 | 0.03403631
[5 empty] | 0.01402488 | 0.02293973 |  |  | 0.02066004 | 0.03565579 | 0.04841658 | 0.03508823 | 0.07547312 | 0.03486646
[5 empty] | 0.01414593 | 0.02348592 |  |  | 0.02066004 | 0.03650474 | 0.04821658 | 0.03592366 | 0.07547312 | 0.03569662
[5 empty] | 0.01426536 | 0.0240321 |  |  | 0.02066004 | 0.03735368 | 0.04811658 | 0.0367591 | 0.07597312 | 0.03652677
[5 empty] | 0.01438314 | 0.02457829 |  |  | 0.02056004 | 0.03820263 | 0.04831658 | 0.03759453 | 0.07547312 | 0.03735692
[5 empty] | 0.01449925 | 0.02512447 |  |  | 0.02066004 | 0.03905158 | 0.04821658 | 0.03842996 | 0.07607312 | 0.03818708
[5 empty] | 0.01461367 | 0.02567065 |  |  | 0.02056004 | 0.03990053 | 0.04841658 | 0.0392654 | 0.07547312 | 0.03901723
[5 empty] | 0.01472638 | 0.02621684 |  |  | 0.02046004 | 0.04074947 | 0.04821658 | 0.04010083 | 0.07557312 | 0.03984739
[5 empty] | 0.01483737 | 0.02676302 |  |  | 0.02066004 | 0.04159842 | 0.04831658 | 0.04093627 | 0.07557312 | 0.04067754
[5 empty] | 0.01494662 | 0.02730921 |  |  | 0.02066004 | 0.04244737 | 0.04841658 | 0.0417717 | 0.07597312 | 0.04150769
[5 empty] | 0.01505411 | 0.02785539 |  |  | 0.02056004 | 0.04329631 | 0.04841658 | 0.04260713 | 0.07597312 | 0.04233785
[5 empty] | 0.01515982 | 0.02840158 |  |  | 0.02066004 | 0.04414526 | 0.04821658 | 0.04344257 | 0.07547312 | 0.043168
[5 empty] | 0.01526373 | 0.02894776 |  |  | 0.02056004 | 0.04499421 | 0.04841658 | 0.044278 | 0.07617312 | 0.04399816
[5 empty] | 0.01536582 | 0.02949394 |  |  | 0.02066004 | 0.04584316 | 0.04801658 | 0.04511344 | 0.07557312 | 0.04482831
[5 empty] | 0.01546608 | 0.03004013 |  |  | 0.02066004 | 0.0466921 | 0.04811658 | 0.04594887 | 0.07597312 | 0.04565846
[5 empty] | 0.01556449 | 0.03058631 |  |  | 0.02056004 | 0.04754105 | 0.04811658 | 0.0467843 | 0.07617312 | 0.04648862
[5 empty] | 0.01566103 | 0.0311325 |  |  | 0.02046004 | 0.04839 | 0.04821658 | 0.04761974 | 0.07587312 | 0.04731877
[5 empty] | 0.01575568 | 0.03167868 |  |  | 0.02046004 | 0.04923895 | 0.04811658 | 0.04845517 | 0.07567312 | 0.04814892
[5 empty] | 0.01584841 | 0.03222486 |  |  | 0.02046004 | 0.05008789 | 0.04811658 | 0.04929061 | 0.07587312 | 0.04897908
[5 empty] | 0.01593923 | 0.03277105 |  |  | 0.02066004 | 0.05093684 | 0.04841658 | 0.05012604 | 0.07597312 | 0.04980923
[5 empty] | 0.0160281 | 0.03331723 |  |  | 0.02056004 | 0.05178579 | 0.04841658 | 0.05096147 | 0.07567312 | 0.05063939
[5 empty] | 0.016115 | 0.03386342 |  |  | 0.02066004 | 0.05263474 | 0.04801658 | 0.05179691 | 0.07577312 | 0.05146954
[5 empty] | 0.01619992 | 0.0344096 |  |  | 0.02046004 | 0.05348368 | 0.04821658 | 0.05263234 | 0.07597312 | 0.05229969
[5 empty] | 0.01628285 | 0.03495578 |  |  | 0.02046004 | 0.05433263 | 0.04821658 | 0.05346778 | 0.07557312 | 0.05312985
[5 empty] | 0.01636375 | 0.03550197 |  |  | 0.02066004 | 0.05518158 | 0.04811658 | 0.05430321 | 0.07607312 | 0.05396
[5 empty] | 0.01644262 | 0.03604815 |  |  | 0.02046004 | 0.05603053 | 0.04831658 | 0.05513864 | 0.07577312 | 0.05479016
[5 empty] | 0.01651943 | 0.03659434 |  |  | 0.02056004 | 0.05687947 | 0.04841658 | 0.05597408 | 0.07547312 | 0.05562031
[5 empty] | 0.01659417 | 0.03714052 |  |  | 0.02066004 | 0.05772842 | 0.04821658 | 0.05680951 | 0.07557312 | 0.05645046
[5 empty] | 0.01666682 | 0.03768671 |  |  | 0.02056004 | 0.05857737 | 0.04801658 | 0.05764495 | 0.07597312 | 0.05728062
[5 empty] | 0.01673735 | 0.03823289 |  |  | 0.02056004 | 0.05942631 | 0.04841658 | 0.05848038 | 0.07567312 | 0.05811077
[5 empty] | 0.01680576 | 0.03877907 |  |  | 0.02056004 | 0.06027526 | 0.04841658 | 0.05931581 | 0.07597312 | 0.05894093
[5 empty] | 0.01687202 | 0.03932526 |  |  | 0.02066004 | 0.06112421 | 0.04831658 | 0.06015125 | 0.07547312 | 0.05977108
[5 empty] | 0.01693612 | 0.03987144 |  |  | 0.02056004 | 0.06197316 | 0.04811658 | 0.06098668 | 0.07547312 | 0.06060123
[5 empty] | 0.01699803 | 0.04041763 |  |  | 0.02066004 | 0.0628221 | 0.04821658 | 0.06182212 | 0.07587312 | 0.06143139
[5 empty] | 0.01705773 | 0.04096381 |  |  | 0.02046004 | 0.06367105 | 0.04841658 | 0.06265755 | 0.07607312 | 0.06226154
[5 empty] | 0.01711522 | 0.04150999 |  |  | 0.02066004 | 0.06452 | 0.04811658 | 0.06349298 | 0.07597312 | 0.06309169
[5 empty] | 0.01717047 | 0.04205618 |  |  | 0.02066004 | 0.06536895 | 0.04821658 | 0.06432842 | 0.07597312 | 0.06392185
[5 empty] | 0.01722346 | 0.04260236 |  |  | 0.02066004 | 0.06621789 | 0.04811658 | 0.06516385 | 0.07557312 | 0.064752
[5 empty] | 0.01727417 | 0.04314855 |  |  | 0.02056004 | 0.06706684 | 0.04831658 | 0.06599929 | 0.07617312 | 0.06558216
[5 empty] | 0.01732259 | 0.04369473 |  |  | 0.02066004 | 0.06791579 | 0.04811658 | 0.06683472 | 0.07587312 | 0.06641231
[5 empty] | 0.0173687 | 0.04424092 |  |  | 0.02046004 | 0.06876474 | 0.04801658 | 0.06767015 | 0.07607286 | 0.06724246
[5 empty] | 0.01741248 | 0.0447871 |  |  | 0.02056004 | 0.06961368 | 0.04801606 | 0.06850559 | 0.07606895 | 0.06807262
[5 empty] | 0.0174539 | 0.04533328 |  |  | 0.02056004 | 0.07046263 | 0.04801279 | 0.06934102 | 0.07546046 | 0.06890277
[5 empty] | 0.01749296 | 0.04587947 |  |  | 0.0206597 | 0.07131158 | 0.0482066 | 0.07017646 | 0.07544756 | 0.06973293
[5 empty] | 0.01752963 | 0.04642565 |  |  | 0.02065809 | 0.07216052 | 0.04819761 | 0.07101189 | 0.07553044 | 0.07056308
[5 empty] | 0.0175639 | 0.04697184 |  |  | 0.0204552 | 0.07300947 | 0.04818592 | 0.07184732 | 0.07560927 | 0.07139323
[5 empty] | 0.01759574 | 0.04751802 |  |  | 0.02065109 | 0.07385842 | 0.04807167 | 0.07268276 | 0.07588423 | 0.07222339
[5 empty] | 0.01762514 | 0.0480642 |  |  | 0.0204458 | 0.07470737 | 0.04835495 | 0.07351819 | 0.0756555 | 0.07305354
[5 empty] | 0.01765209 | 0.04861039 |  |  | 0.02063939 | 0.07555631 | 0.04793589 | 0.07435363 | 0.07532325 | 0.0738837
[5 empty] | 0.01767655 | 0.04915657 |  |  | 0.0206319 | 0.07640526 | 0.0481146 | 0.07518906 | 0.07598766 | 0.07471385
[5 empty] | 0.01769851 | 0.04970276 |  |  | 0.0204234 | 0.07725421 | 0.0482912 | 0.07602449 | 0.07554891 | 0.075544
[5 empty] | 0.01771797 | 0.05024894 |  |  | 0.02061392 | 0.07810316 | 0.0482658 | 0.07685993 | 0.07530718 | 0.07637416
[5 empty] | 0.01773488 | 0.05079512 |  |  | 0.02060353 | 0.0789521 | 0.04823851 | 0.07769536 | 0.07556264 | 0.07720431
[5 empty] | 0.01774925 | 0.05134131 |  |  | 0.02039227 | 0.07980105 | 0.04800945 | 0.0785308 | 0.07581547 | 0.07803446
[5 empty] | 0.01776104 | 0.05188749 |  |  | 0.02038019 | 0.08065 | 0.04797874 | 0.07936623 | 0.07536584 | 0.07886462
[5 empty] | 0.01777025 | 0.05243368 |  |  | 0.02036735 | 0.08149895 | 0.04804649 | 0.08020166 | 0.07501395 | 0.07969477
[5 empty] | 0.01777685 | 0.05297986 |  |  | 0.0205538 | 0.08234789 | 0.04771281 | 0.0810371 | 0.07505995 | 0.08052493
[5 empty] | 0.01778082 | 0.05352605 |  |  | 0.02043959 | 0.08319684 | 0.04787783 | 0.08187253 | 0.07490404 | 0.08135508
[5 empty] | 0.01778215 | 0.05407223 |  |  | 0.02042477 | 0.08404579 | 0.04784165 | 0.08270797 | 0.07554638 | 0.08218523
[5 empty] | 0.01778215 | 0.05407223 |  |  | 0.02040939 | 0.08489474 | 0.04760438 | 0.0835434 | 0.07538715 | 0.08301539
[5 empty] | 0.01734175 | 0.05407196 |  |  | 0.02039351 | 0.08574368 | 0.04766616 | 0.08437883 | 0.07532654 | 0.08384554
[5 empty] | 0.01690628 | 0.05407169 |  |  | 0.02037716 | 0.08659263 | 0.04792708 | 0.08521427 | 0.07486472 | 0.0846757
[5 empty] | 0.01647635 | 0.05407142 |  |  | 0.02046042 | 0.08744158 | 0.04748727 | 0.0860497 | 0.07530187 | 0.08550585
[5 empty] | 0.0160526 | 0.05407116 |  |  | 0.02034333 | 0.08829052 | 0.04764683 | 0.08688514 | 0.07513816 | 0.086336
[5 empty] | 0.01563565 | 0.05407089 |  |  | 0.02022593 | 0.08913947 | 0.04750589 | 0.08772057 | 0.07447377 | 0.08716616
[5 empty] | 0.01522613 | 0.05407062 |  |  | 0.02020828 | 0.08998842 | 0.04736456 | 0.088556 | 0.07480888 | 0.08799631
[5 empty] | 0.01482466 | 0.05407035 |  |  | 0.02019044 | 0.09083737 | 0.04762295 | 0.08939144 | 0.07484366 | 0.08882646
[5 empty] | 0.01443187 | 0.05407008 |  |  | 0.02027245 | 0.09168631 | 0.04748092 | 0.09022687 | 0.07477277 | 0.08965662
[5 empty] | 0.01404839 | 0.05406981 |  |  | 0.02025436 | 0.09253526 | 0.0472312 | 0.09106231 | 0.07488582 | 0.09048677
[5 empty] | 0.01367484 | 0.05406954 |  |  | 0.02023479 | 0.09338421 | 0.04757142 | 0.09189774 | 0.0744843 | 0.09131693
[5 empty] | 0.01331185 | 0.05406928 |  |  | 0.02011069 | 0.09423316 | 0.04740278 | 0.09273317 | 0.07407005 | 0.09214708
[5 empty] | 0.01296005 | 0.05406901 |  |  | 0.02008246 | 0.0950821 | 0.04712647 | 0.09356861 | 0.07384492 | 0.09297723
[5 empty] | 0.01262007 | 0.05406874 |  |  | 0.02015064 | 0.09593105 | 0.04704369 | 0.09440404 | 0.07441075 | 0.09380739
[5 empty] | 0.01229252 | 0.05406847 |  |  | 0.02011575 | 0.09678 | 0.04685562 | 0.09523948 | 0.07356939 | 0.09463754
[5 empty] | 0.01197804 | 0.0540682 |  |  | 0.01997835 | 0.09762895 | 0.04716347 | 0.09607491 | 0.07392268 | 0.0954677
[5 empty] | 0.01167725 | 0.05406793 |  |  | 0.02013895 | 0.09847789 | 0.04686842 | 0.09691034 | 0.07397246 | 0.09629785
[5 empty] | 0.01139078 | 0.05406766 |  |  | 0.0199981 | 0.09932684 | 0.04657169 | 0.09774578 | 0.07332059 | 0.097128
[5 empty] | 0.01111926 | 0.0540674 |  |  | 0.02005633 | 0.1001758 | 0.04657445 | 0.09858121 | 0.0735689 | 0.09795816
[5 empty] | 0.01086331 | 0.05406713 |  |  | 0.02001418 | 0.1010247 | 0.04657791 | 0.09941664 | 0.07341925 | 0.09878831
[5 empty] | 0.01062356 | 0.05406686 |  |  | 0.01987218 | 0.1018737 | 0.04638326 | 0.1002521 | 0.07317347 | 0.09961847
[5 empty] | 0.01040064 | 0.05406659 |  |  | 0.01973087 | 0.1027226 | 0.0464917 | 0.1010875 | 0.07323341 | 0.1004486
[5 empty] | 0.01019517 | 0.05406632 |  |  | 0.01989078 | 0.1035716 | 0.04610441 | 0.1019229 | 0.07250091 | 0.1012788
[5 empty] | 0.01000777 | 0.05406605 |  |  | 0.01975244 | 0.1044205 | 0.04602261 | 0.1027584 | 0.07247783 | 0.1021089
[5 empty] | 0.009839086 | 0.05406578 |  |  | 0.0197164 | 0.1052695 | 0.04614747 | 0.1035938 | 0.072666 | 0.1029391
[5 empty] | 0.009687357 | 0.05406552 |  |  | 0.01968319 | 0.1061184 | 0.0459802 | 0.1044292 | 0.07266727 | 0.1037692
[5 empty] | 0.009538904 | 0.05406525 |  |  | 0.01955333 | 0.1069674 | 0.04582199 | 0.1052647 | 0.07258348 | 0.1045994
[5 empty] | 0.009391803 | 0.05406498 |  |  | 0.01972738 | 0.1078163 | 0.04597404 | 0.1061001 | 0.07221601 | 0.1054295
[5 empty] | 0.009246496 | 0.05406471 |  |  | 0.01960586 | 0.1086653 | 0.04593422 | 0.1069356 | 0.07225502 | 0.1062597
[5 empty] | 0.009103424 | 0.05406444 |  |  | 0.01958833 | 0.1095142 | 0.04569589 | 0.107771 | 0.07179594 | 0.1070899
[5 empty] | 0.008963028 | 0.05406417 |  |  | 0.01967164 | 0.1103632 | 0.04595876 | 0.1086064 | 0.0720387 | 0.10792
[5 empty] | 0.008825749 | 0.05406391 |  |  | 0.01965548 | 0.1112121 | 0.0456228 | 0.1094419 | 0.07208326 | 0.1087502
[5 empty] | 0.00869203 | 0.05406364 |  |  | 0.01943984 | 0.1120611 | 0.04558797 | 0.1102773 | 0.07192954 | 0.1095803
[5 empty] | 0.008562311 | 0.05406337 |  |  | 0.01952471 | 0.11291 | 0.04565423 | 0.1111127 | 0.0720775 | 0.1104105
[5 empty] | 0.008437034 | 0.0540631 |  |  | 0.01941005 | 0.1137589 | 0.04592155 | 0.1119482 | 0.07162707 | 0.1112406
[5 empty] | 0.008316641 | 0.05406283 |  |  | 0.01959586 | 0.1146079 | 0.04558988 | 0.1127836 | 0.07157819 | 0.1120708
[5 empty] | 0.008201572 | 0.05406256 |  |  | 0.01958211 | 0.1154568 | 0.04545919 | 0.113619 | 0.07153081 | 0.1129009
[5 empty] | 0.00809227 | 0.05406229 |  |  | 0.0195688 | 0.1163058 | 0.04542944 | 0.1144545 | 0.07158486 | 0.1137311
[5 empty] | 0.007989175 | 0.05406203 |  |  | 0.0193559 | 0.1171547 | 0.04540059 | 0.1152899 | 0.07174029 | 0.1145612
[5 empty] | 0.007892729 | 0.05406176 |  |  | 0.0194434 | 0.1180037 | 0.0456726 | 0.1161253 | 0.07199704 | 0.1153914
[5 empty] | 0.007803373 | 0.05406149 |  |  | 0.01953128 | 0.1188526 | 0.04564544 | 0.1169608 | 0.07145504 | 0.1162215
[5 empty] | 0.007721549 | 0.05406122 |  |  | 0.01941952 | 0.1197016 | 0.04551906 | 0.1177962 | 0.07141424 | 0.1170517
[5 empty] | 0.007647699 | 0.05406095 |  |  | 0.0195081 | 0.1205505 | 0.04559343 | 0.1186316 | 0.07157458 | 0.1178819
[5 empty] | 0.007582263 | 0.05406068 |  |  | 0.01939702 | 0.1213995 | 0.04526851 | 0.1194671 | 0.071536 | 0.118712
[5 empty] | 0.007525683 | 0.05406041 |  |  | 0.01948624 | 0.1222484 | 0.04524426 | 0.1203025 | 0.07119845 | 0.1195422
[5 empty] | 0.0074784 | 0.05406015 |  |  | 0.01947576 | 0.1230974 | 0.04552064 | 0.1211379 | 0.07126185 | 0.1203723
[5 empty] | 0.007440857 | 0.05405988 |  |  | 0.01936556 | 0.1239463 | 0.04539762 | 0.1219734 | 0.07112616 | 0.1212025
[5 empty] | 0.007413493 | 0.05405961 |  |  | 0.01945561 | 0.1247953 | 0.04527515 | 0.1228088 | 0.07099131 | 0.1220326
[5 empty] | 0.007396752 | 0.05405934 |  |  | 0.01924591 | 0.1256442 | 0.0452532 | 0.1236442 | 0.07115724 | 0.1228628
[5 empty] | 0.007391073 | 0.05405907 |  |  | 0.01943643 | 0.1264932 | 0.04523173 | 0.1244797 | 0.07102391 | 0.1236929
[5 empty] | 0.007391073 | 0.05405907 |  |  | 0.01932716 | 0.1273421 | 0.0451107 | 0.1253151 | 0.07149123 | 0.1245231
[5 empty] | 0.00714004 | 0.05403025 |  |  | 0.01921808 | 0.1281911 | 0.04519008 | 0.1261505 | 0.07125917 | 0.1253532
[5 empty] | 0.006893859 | 0.05400143 |  |  | 0.01930917 | 0.12904 | 0.04546982 | 0.126986 | 0.07092765 | 0.1261834
[5 empty] | 0.006653016 | 0.05397261 |  |  | 0.01930042 | 0.1298889 | 0.04534988 | 0.1278214 | 0.07139663 | 0.1270135
[5 empty] | 0.006418 | 0.05394379 |  |  | 0.01939181 | 0.1307379 | 0.04543023 | 0.1286568 | 0.07126603 | 0.1278437
[5 empty] | 0.006189299 | 0.05391497 |  |  | 0.01928333 | 0.1315868 | 0.04531084 | 0.1294923 | 0.0714358 | 0.1286739
[5 empty] | 0.0059674 | 0.05388615 |  |  | 0.01917494 | 0.1324358 | 0.04539165 | 0.1303277 | 0.07110589 | 0.129504
[5 empty] | 0.005752791 | 0.05385733 |  |  | 0.01936665 | 0.1332847 | 0.04497264 | 0.1311631 | 0.07097622 | 0.1303342
[5 empty] | 0.00554596 | 0.05382851 |  |  | 0.01925842 | 0.1341337 | 0.04495376 | 0.1319986 | 0.07074676 | 0.1311643
[5 empty] | 0.005347394 | 0.05379969 |  |  | 0.01915026 | 0.1349826 | 0.04523497 | 0.132834 | 0.07101742 | 0.1319945
[5 empty] | 0.005157582 | 0.05377087 |  |  | 0.01934212 | 0.1358316 | 0.04501625 | 0.1336694 | 0.07078816 | 0.1328246
[5 empty] | 0.004977011 | 0.05374205 |  |  | 0.01923401 | 0.1366805 | 0.04489755 | 0.1345049 | 0.07095892 | 0.1336548
[5 empty] | 0.004806168 | 0.05371323 |  |  | 0.0193259 | 0.1375295 | 0.04487882 | 0.1353403 | 0.07102964 | 0.1344849
[5 empty] | 0.004645543 | 0.05368441 |  |  | 0.01931777 | 0.1383784 | 0.04486005 | 0.1361757 | 0.07050025 | 0.1353151
[5 empty] | 0.004495621 | 0.05365559 |  |  | 0.01930961 | 0.1392274 | 0.04504117 | 0.1370112 | 0.0705707 | 0.1361452
[5 empty] | 0.004356892 | 0.05362677 |  |  | 0.0191014 | 0.1400763 | 0.04492216 | 0.1378466 | 0.07094093 | 0.1369754
[5 empty] | 0.004229843 | 0.05359795 |  |  | 0.01929313 | 0.1409253 | 0.04520298 | 0.138682 | 0.07101088 | 0.1378055
[5 empty] | 0.004114962 | 0.05356913 |  |  | 0.01908477 | 0.1417742 | 0.0450836 | 0.1395175 | 0.07088055 | 0.1386357
[5 empty] | 0.004012736 | 0.05354031 |  |  | 0.01917636 | 0.1426232 | 0.04486425 | 0.1403529 | 0.07065035 | 0.1394659
[5 empty] | 0.003923654 | 0.05351149 |  |  | 0.019068 | 0.1434721 | 0.04474507 | 0.1411883 | 0.07032042 | 0.140296
[5 empty] | 0.003848202 | 0.05348267 |  |  | 0.01905972 | 0.144321 | 0.04492606 | 0.1420238 | 0.07029075 | 0.1411262
[5 empty] | 0.003786869 | 0.05345385 |  |  | 0.01905152 | 0.14517 | 0.04510723 | 0.1428592 | 0.07076135 | 0.1419563
[5 empty] | 0.003740143 | 0.05342503 |  |  | 0.0192434 | 0.1460189 | 0.04488857 | 0.1436946 | 0.07093224 | 0.1427865
[5 empty] | 0.003708512 | 0.05339621 |  |  | 0.01913535 | 0.1468679 | 0.0450701 | 0.1445301 | 0.0703034 | 0.1436166
[5 empty] | 0.003692462 | 0.05336739 |  |  | 0.01912739 | 0.1477168 | 0.04505181 | 0.1453655 | 0.07027486 | 0.1444468
[5 empty] | 0.003690491 | 0.05333857 |  |  | 0.01901951 | 0.1485658 | 0.04463371 | 0.1462009 | 0.0701466 | 0.1452769
[5 empty] | 0.003691135 | 0.05330975 |  |  | 0.01911171 | 0.1494147 | 0.0450158 | 0.1470364 | 0.07061865 | 0.1461071
[5 empty] | 0.003692891 | 0.05328093 |  |  | 0.019204 | 0.1502637 | 0.04499808 | 0.1478718 | 0.07009099 | 0.1469372
[5 empty] | 0.003696246 | 0.05325211 |  |  | 0.01899637 | 0.1511126 | 0.04468056 | 0.1487073 | 0.07016365 | 0.1477674
[5 empty] | 0.003701688 | 0.05322329 |  |  | 0.01898883 | 0.1519616 | 0.04486324 | 0.1495427 | 0.07003662 | 0.1485975
[5 empty] | 0.003709705 | 0.05319447 |  |  | 0.01898138 | 0.1528105 | 0.04494613 | 0.1503781 | 0.0701099 | 0.1494277
[5 empty] | 0.003720785 | 0.05316565 |  |  | 0.01907403 | 0.1536595 | 0.04482923 | 0.1512136 | 0.07068352 | 0.1502579
[5 empty] | 0.003735415 | 0.05313683 |  |  | 0.01906676 | 0.1545084 | 0.04481253 | 0.152049 | 0.07065746 | 0.151088
[5 empty] | 0.003754084 | 0.05310801 |  |  | 0.01895959 | 0.1553574 | 0.04489606 | 0.1528844 | 0.07033173 | 0.1519182
[5 empty] | 0.003777278 | 0.05307919 |  |  | 0.01895252 | 0.1562063 | 0.0444798 | 0.1537199 | 0.07020634 | 0.1527483
[5 empty] | 0.003805487 | 0.05305037 |  |  | 0.01914554 | 0.1570553 | 0.04456376 | 0.1545553 | 0.0699813 | 0.1535785
[5 empty] | 0.003839196 | 0.05302155 |  |  | 0.01893866 | 0.1579042 | 0.04454794 | 0.1553907 | 0.0705566 | 0.1544086
[5 empty] | 0.003878896 | 0.05299273 |  |  | 0.01913188 | 0.1587532 | 0.04473235 | 0.1562262 | 0.07053226 | 0.1552388
[5 empty] | 0.003925072 | 0.05296391 |  |  | 0.0190252 | 0.1596021 | 0.044817 | 0.1570616 | 0.06980828 | 0.1560689
[5 empty] | 0.003978213 | 0.05293509 |  |  | 0.01891863 | 0.160451 | 0.04470188 | 0.157897 | 0.06988467 | 0.1568991
[5 empty] | 0.004038807 | 0.05290627 |  |  | 0.01891216 | 0.1613 | 0.04478699 | 0.1587325 | 0.07046142 | 0.1577292
[5 empty] | 0.004107341 | 0.05287745 |  |  | 0.0190058 | 0.1621489 | 0.04437235 | 0.1595679 | 0.07023855 | 0.1585594
[5 empty] | 0.004184303 | 0.05284863 |  |  | 0.01899954 | 0.1629979 | 0.04475795 | 0.1604033 | 0.07041606 | 0.1593895
[5 empty] | 0.004270181 | 0.05281981 |  |  | 0.01909339 | 0.1638468 | 0.0443438 | 0.1612388 | 0.07019396 | 0.1602197
[5 empty] | 0.004365463 | 0.05279099 |  |  | 0.01888736 | 0.1646958 | 0.0447299 | 0.1620742 | 0.06977224 | 0.1610499
[5 empty] | 0.004470636 | 0.05276217 |  |  | 0.01908143 | 0.1655447 | 0.04471626 | 0.1629096 | 0.07005092 | 0.16188
[5 empty] | 0.004586189 | 0.05273335 |  |  | 0.01897562 | 0.1663937 | 0.04440287 | 0.1637451 | 0.07003 | 0.1627102
[5 empty] | 0.004712609 | 0.05270453 |  |  | 0.01886992 | 0.1672426 | 0.04458975 | 0.1645805 | 0.06960949 | 0.1635403
[5 empty] | 0.004850383 | 0.05267571 |  |  | 0.01906435 | 0.1680916 | 0.04467689 | 0.1654159 | 0.07018939 | 0.1643705
[5 empty] | 0.005 | 0.05264689 |  |  | 0.01895888 | 0.1689405 | 0.04446429 | 0.1662514 | 0.0698697 | 0.1652006
[5 empty] | 0.005 | 0.05263373
[5 empty] | 0.00529895 | 0.052634
[5 empty] | 0.005594954 | 0.05263427
[5 empty] | 0.005887919 | 0.05263454
[5 empty] | 0.006177754 | 0.05263481
[5 empty] | 0.006464367 | 0.05263507
[5 empty] | 0.006747666 | 0.05263534
[5 empty] | 0.007027558 | 0.05263561
[5 empty] | 0.007303953 | 0.05263588
[5 empty] | 0.007576758 | 0.05263615
[5 empty] | 0.00784588 | 0.05263642
[5 empty] | 0.008111229 | 0.05263669
[5 empty] | 0.008372712 | 0.05263695
[5 empty] | 0.008630237 | 0.05263722
[5 empty] | 0.008883713 | 0.05263749
[5 empty] | 0.009133047 | 0.05263776
[5 empty] | 0.009378147 | 0.05263803
[5 empty] | 0.009618922 | 0.0526383
[5 empty] | 0.00985528 | 0.05263857
[5 empty] | 0.01008713 | 0.05263883
[5 empty] | 0.01031437 | 0.0526391
[5 empty] | 0.01053693 | 0.05263937
[5 empty] | 0.0107547 | 0.05263964
[5 empty] | 0.01096759 | 0.05263991
[5 empty] | 0.01117551 | 0.05264018
[5 empty] | 0.01137875 | 0.05264044
[5 empty] | 0.01157946 | 0.05264071
[5 empty] | 0.01177793 | 0.05264098
[5 empty] | 0.01197406 | 0.05264125
[5 empty] | 0.01216777 | 0.05264152
[5 empty] | 0.01235897 | 0.05264179
[5 empty] | 0.01254755 | 0.05264206
[5 empty] | 0.01273344 | 0.05264232
[5 empty] | 0.01291653 | 0.05264259
[5 empty] | 0.01309673 | 0.05264286
[5 empty] | 0.01327396 | 0.05264313
[5 empty] | 0.01344812 | 0.0526434
[5 empty] | 0.01361912 | 0.05264367
[5 empty] | 0.01378686 | 0.05264394
[5 empty] | 0.01395126 | 0.0526442
[5 empty] | 0.01411222 | 0.05264447
[5 empty] | 0.01426966 | 0.05264474
[5 empty] | 0.01442347 | 0.05264501
[5 empty] | 0.01457358 | 0.05264528
[5 empty] | 0.01471987 | 0.05264555
[5 empty] | 0.01486227 | 0.05264582
[5 empty] | 0.01500069 | 0.05264608
[5 empty] | 0.01513502 | 0.05264635
[5 empty] | 0.01526518 | 0.05264662
[5 empty] | 0.01539107 | 0.05264689
[5 empty] | 0.01539107 | 0.05263373
[5 empty] | 0.01551652 | 0.05266309
[5 empty] | 0.01564001 | 0.05269245
[5 empty] | 0.01576125 | 0.0527218
[5 empty] | 0.01587995 | 0.05275116
[5 empty] | 0.01599584 | 0.05278052
[5 empty] | 0.01610863 | 0.05280987
[5 empty] | 0.01621804 | 0.05283923
[5 empty] | 0.01632378 | 0.05286859
[5 empty] | 0.01642557 | 0.05289795
[5 empty] | 0.01652313 | 0.0529273
[5 empty] | 0.01661617 | 0.05295666
[5 empty] | 0.0167044 | 0.05298602
[5 empty] | 0.01678756 | 0.05301537
[5 empty] | 0.01686534 | 0.05304473
[5 empty] | 0.01693746 | 0.05307409
[5 empty] | 0.01700366 | 0.05310345
[5 empty] | 0.01706363 | 0.0531328
[5 empty] | 0.01711709 | 0.05316216
[5 empty] | 0.01716377 | 0.05319152
[5 empty] | 0.01720337 | 0.05322087356
[5 empty] | 0.01723562 | 0.05325023
[5 empty] | 0.01726023 | 0.05327959
[5 empty] | 0.01727692 | 0.05330894
[5 empty] | 0.0172854 | 0.0533383
[5 empty] | 0.01728647 | 0.05336766
[5 empty] | 0.01728636 | 0.05339702
[5 empty] | 0.01728594 | 0.05342637
[5 empty] | 0.017285 | 0.05345573
[5 empty] | 0.01728335 | 0.05348509
[5 empty] | 0.01728077 | 0.05351444
[5 empty] | 0.01727705 | 0.0535438
[5 empty] | 0.017272 | 0.05357316
[5 empty] | 0.01726541 | 0.05360252
[5 empty] | 0.01725707 | 0.05363187
[5 empty] | 0.01724677 | 0.05366123
[5 empty] | 0.01723432 | 0.05369059
[5 empty] | 0.01721949 | 0.05371994
[5 empty] | 0.0172021 | 0.0537493
[5 empty] | 0.01718192 | 0.05377866
[5 empty] | 0.01715877 | 0.05380802
[5 empty] | 0.01713242 | 0.05383737
[5 empty] | 0.01710268 | 0.05386673
[5 empty] | 0.01706934 | 0.05389609
[5 empty] | 0.01703219 | 0.05392544
[5 empty] | 0.01699103 | 0.0539548
[5 empty] | 0.01694565 | 0.05398416
[5 empty] | 0.01689585 | 0.05401352
[5 empty] | 0.01684141 | 0.05404287
[5 empty] | 0.01678215 | 0.05407223
[5 empty] | 0.01678215 | 0.05407223
[5 empty] | 0.01712126 | 0.05565457
[5 empty] | 0.01745362 | 0.05723692
[5 empty] | 0.01777908 | 0.05881926
[5 empty] | 0.0180975 | 0.06040161
[5 empty] | 0.01840873 | 0.06198395
[5 empty] | 0.01871263 | 0.0635663
[5 empty] | 0.01900906 | 0.06514864
[5 empty] | 0.01929786 | 0.06673099
[5 empty] | 0.0195789 | 0.06831333
[5 empty] | 0.01985204 | 0.06989567
[5 empty] | 0.02011711 | 0.07147802
[5 empty] | 0.020374 | 0.07306036
[5 empty] | 0.02062253 | 0.07464271
[5 empty] | 0.02086259 | 0.07622505
[5 empty] | 0.02109401 | 0.0778074
[5 empty] | 0.02131666 | 0.07938974
[5 empty] | 0.02153038 | 0.08097209
[5 empty] | 0.02173505 | 0.08255443
[5 empty] | 0.0219305 | 0.08413678
[5 empty] | 0.0221166 | 0.08571912
[5 empty] | 0.02229321 | 0.08730146
[5 empty] | 0.02246017 | 0.08888381
[5 empty] | 0.02261735 | 0.09046615
[5 empty] | 0.0227646 | 0.0920485
[5 empty] | 0.02290177 | 0.09363084
[5 empty] | 0.02302873 | 0.09521319
[5 empty] | 0.02314532 | 0.09679553
[5 empty] | 0.0232514 | 0.09837788
[5 empty] | 0.02334684 | 0.09996022
[5 empty] | 0.02343147 | 0.1015426
[5 empty] | 0.02350517 | 0.1031249
[5 empty] | 0.02356778 | 0.1047073
[5 empty] | 0.02361915 | 0.1062896
[5 empty] | 0.02365916 | 0.1078719
[5 empty] | 0.02368765 | 0.1094543
[5 empty] | 0.02370953 | 0.1110366
[5 empty] | 0.02370951 | 0.112619
[5 empty] | 0.02370644 | 0.1142013
[5 empty] | 0.02369834 | 0.1157837
[5 empty] | 0.02368559 | 0.117366
[5 empty] | 0.02366856 | 0.1189484
[5 empty] | 0.02364765 | 0.1205307
[5 empty] | 0.02362324 | 0.122113
[5 empty] | 0.0235957 | 0.1236954
[5 empty] | 0.02356543 | 0.1252777
[5 empty] | 0.0235328 | 0.1268601
[5 empty] | 0.02349819 | 0.1284424
[5 empty] | 0.02346198 | 0.1300248
[5 empty] | 0.02342457 | 0.1316071
[5 empty] | 0.02338633 | 0.1331895
[5 empty] | 0.02334739 | 0.1347718
[5 empty] | 0.02329628 | 0.1363541
[5 empty] | 0.02322956 | 0.1379365
[5 empty] | 0.0231512 | 0.1395188
[5 empty] | 0.02306518 | 0.1411012
[5 empty] | 0.02297547 | 0.1426835
[5 empty] | 0.02288605 | 0.1442659
[5 empty] | 0.0228009 | 0.1458482
[5 empty] | 0.02272399 | 0.1474306
[5 empty] | 0.0226593 | 0.1490129
[5 empty] | 0.02261081 | 0.15
[5 empty] | 0.02257456 | 0.1521776
[5 empty] | 0.02254052 | 0.1537599
[5 empty] | 0.02250848 | 0.1553423
[5 empty] | 0.02247831 | 0.1569246
[5 empty] | 0.02244989 | 0.158507
[5 empty] | 0.02242308 | 0.1600893
[5 empty] | 0.02239776 | 0.1616717
[5 empty] | 0.0223738 | 0.163254
[5 empty] | 0.02235108 | 0.1648363
[5 empty] | 0.02232946 | 0.1664187
[5 empty] | 0.02230882 | 0.168001
[5 empty] | 0.02228903 | 0.1695834
[5 empty] | 0.02226997 | 0.1711657
[5 empty] | 0.0222515 | 0.1727481
[5 empty] | 0.0222335 | 0.1743304
[5 empty] | 0.02221585 | 0.1759128
[5 empty] | 0.02219841 | 0.1774951
[5 empty] | 0.02218105 | 0.1790774
[5 empty] | 0.02216366 | 0.1806598
[5 empty] | 0.02214609 | 0.1822421
[5 empty] | 0.02212824 | 0.1838245
[5 empty] | 0.02211033 | 0.1854068
[5 empty] | 0.02209272 | 0.1869892
[5 empty] | 0.02207542 | 0.1885715
[5 empty] | 0.02205845 | 0.1901539
[5 empty] | 0.02204181 | 0.1917362
[5 empty] | 0.02202551 | 0.1933185
[5 empty] | 0.02200956 | 0.1949009
[5 empty] | 0.02199398 | 0.1964832
[5 empty] | 0.02197878 | 0.1980656
[5 empty] | 0.02196396 | 0.1996479
[5 empty] | 0.02194954 | 0.2012303
[5 empty] | 0.02193554 | 0.2028126
[5 empty] | 0.02192195 | 0.204395
[5 empty] | 0.0219088 | 0.2059773
[5 empty] | 0.02189609 | 0.2075596
[5 empty] | 0.02188383 | 0.209142
[5 empty] | 0.02187204 | 0.2107243