## 1
Общество с ограниченной ответственностью "Инженерная геология" (ООО "ИнжГео") | [11 empty] | Общество с ограниченной ответственностью "Инженерная геология" (ООО "ИнжГео")
Юр. адрес: 117279, г. Москва, ул. Миклухо-Маклая, 36 а, этаж 5, пом. XXIII к. 76-84 | [11 empty] | Юр. адрес: 117279, г. Москва, ул. Миклухо-Маклая, 36 а, этаж 5, пом. XXIII к. 76-84 | [8 empty] | нагр |  |  | X0 | Y0 | R |  | нагр |  |  |  | X0 | Y0 | R | нагр |  |  |  | X0 | Y0 | R |  | нагр |  |  |  | X0 | Y0 | R
Телефон/факс +7 (495) 132-30-00, Адрес электронной почты inbox@inj-geo.ru | [11 empty] | Телефон/факс +7 (495) 132-30-00, Адрес электронной почты inbox@inj-geo.ru | [12 empty] | 0 | [7 empty] | 0 | [6 empty] | 0 | [7 empty] | 0
[21 empty] | девиатор | [6 empty] | девиатор | [6 empty] | девиатор | [7 empty] | девиатор
Испытательная лаборатория ООО «ИнжГео» | [11 empty] | Испытательная лаборатория ООО «ИнжГео» | [8 empty] | x0 | Угол | X | Y |  |  |  | x0 |  | Угол | X | Y |  |  | x0 |  | Угол | X | Y |  |  |  | x0 |  | Угол | X | Y
Адрес места осуществления деятельности лаборатории: г. Москва, просп. Вернадского, д. 51, стр. 1 | [11 empty] | Адрес места осуществления деятельности лаборатории: г. Москва, просп. Вернадского, д. 51, стр. 1 | [9 empty] | 0 | [7 empty] | 0 | [6 empty] | 0 | [7 empty] | 0
Телефон +7(910)4557682, E-mail: slg85@mail.ru | [11 empty] | Телефон +7(910)4557682, E-mail: slg85@mail.ru | [9 empty] | 5 | [7 empty] | 5 | [6 empty] | 5 | [7 empty] | 5
[22 empty] | 10 | [7 empty] | 10 | [6 empty] | 10 | [7 empty] | 10
[12 empty] | Протокол испытаний № 13-63/79 от 16-01-2023 | [9 empty] | 15 | [7 empty] | 15 | [6 empty] | 15 | [7 empty] | 15
[22 empty] | 20 | [7 empty] | 20 | [6 empty] | 20 | [7 empty] | 20
[12 empty] | Наименование и адрес заказчика: Переход трубопровода через р. Енисей | [9 empty] | 25 | [7 empty] | 25 | [6 empty] | 25 | [7 empty] | 25
[12 empty] | Наименование объекта: ООО Регионстрой | [9 empty] | 30 | [7 empty] | 30 | [6 empty] | 30 | [7 empty] | 30
Наименование используемого метода/методики: ГОСТ 12248.4-2020 | [11 empty] | Наименование используемого метода/методики: ГОСТ 12248.3-2020 | [9 empty] | 35 | [7 empty] | 35 | [6 empty] | 35 | [7 empty] | 35
Условия проведения испытания: температура окружающей среды (18 - 25)0С, влажность воздуха (40 - 75)% | [11 empty] | Условия проведения испытания: температура окружающей среды (18 - 25)0С, влажность воздуха (40 - 75)% | [9 empty] | 40 | [7 empty] | 40 | [6 empty] | 40 | [7 empty] | 40
[12 empty] | Дата получение объекта подлежащего испытаниям: 20-12-2022 | [9 empty] | 45 | [7 empty] | 45 | [6 empty] | 45 | [7 empty] | 45
[12 empty] | Дата испытания: 25.10.2022-19.11.2079 | [9 empty] | 50 | [7 empty] | 50 | [6 empty] | 50 | [7 empty] | 50
[22 empty] | 55 | [7 empty] | 55 | [6 empty] | 55 | [7 empty] | 55
Испытание грунтов методом трехосного сжатия | [11 empty] | Испытание грунтов методом трехосного сжатия | [9 empty] | 60 | [7 empty] | 60 | [6 empty] | 60 | [7 empty] | 60
[22 empty] | 65 | [7 empty] | 65 | [6 empty] | 65 | [7 empty] | 65
Лабораторный номер: | [6 empty] | We, д.е. = |  |  |  |  | Лабораторный номер: |  | 1114 |  |  |  | We, д.е. = | 0.51016955 |  |  | 70 | [7 empty] | 70 | [6 empty] | 70 | [7 empty] | 70
Номер скважины: | [6 empty] | ρ, г/см3 = |  |  |  |  | Номер скважины: |  | BH-030 |  |  |  | ρ, г/см3 = | 1.56 |  |  | 75 | [7 empty] | 75 | [6 empty] | 75 | [7 empty] | 75
Глубина отбора, м: | [6 empty] | ρs, г/см3 = |  |  |  |  | Глубина отбора, м: |  | 0.9 |  |  |  | ρs, г/см3 = | 2.73 |  |  | 80 | [7 empty] | 80 | [6 empty] | 80 | [7 empty] | 80
Наименование грунта: | [6 empty] | e, д.е. = |  |  |  |  | Наименование грунта: |  | Суглинок, после оттаивания текучий, легкий пылеватый |  |  |  | e, д.е. = | 1.642797 |  |  | 85 | [7 empty] | 85 | [6 empty] | 85 | [7 empty] | 85
Схема проведения опыта: | [6 empty] | IL, д.е. = |  |  |  |  | Схема проведения опыта: |  | КД |  |  |  | IL, д.е. = | 3.035 |  |  | 90 | [7 empty] | 90 | [6 empty] | 90 | [7 empty] | 90
[22 empty] | 95 | [7 empty] | 95 | [6 empty] | 95 | [7 empty] | 95
[22 empty] | 100 | [7 empty] | 100 | [6 empty] | 100 | [7 empty] | 100
Результаты испытаний | [11 empty] | Результаты испытаний | [9 empty] | 105 | [7 empty] | 105 | [6 empty] | 105 | [7 empty] | 105
[22 empty] | 110 | [7 empty] | 110 | [6 empty] | 110 | [7 empty] | 110
[22 empty] | 115 | [7 empty] | 115 | [6 empty] | 115 | [7 empty] | 115
[22 empty] | 120 | [7 empty] | 120 | [6 empty] | 120 | [7 empty] | 120
[22 empty] | 125 | [7 empty] | 125 | [6 empty] | 125 | [7 empty] | 125
[22 empty] | 130 | [7 empty] | 130 | [6 empty] | 130 | [7 empty] | 130
[22 empty] | 135 | [7 empty] | 135 | [6 empty] | 135 | [7 empty] | 135
[22 empty] | 140 | [7 empty] | 140 | [6 empty] | 140 | [7 empty] | 140
[22 empty] | 145 | [7 empty] | 145 | [6 empty] | 145 | [7 empty] | 145
[22 empty] | 150 | [7 empty] | 150 | [6 empty] | 150 | [7 empty] | 150
[22 empty] | 155 | [7 empty] | 155 | [6 empty] | 155 | [7 empty] | 155
[22 empty] | 160 | [7 empty] | 160 | [6 empty] | 160 | [7 empty] | 160
[22 empty] | 165 | [7 empty] | 165 | [6 empty] | 165 | [7 empty] | 165
[22 empty] | 170 | [7 empty] | 170 | [6 empty] | 170 | [7 empty] | 170
[22 empty] | 175 | [7 empty] | 175 | [6 empty] | 175 | [7 empty] | 175
[22 empty] | 180 | [7 empty] | 180 | [6 empty] | 180 | [7 empty] | 180
[13 empty] | Давление в камере, Мпа σ3 | Вертикальная нагрузка, Мпа σ1 | Поровое давление, Мпа u
| K0, д.е. | 0.8781307 |  |  |  |  | Коэфф. Точки | [5 empty] | 0.05 | 0.07292063 | [5 empty] | 1 | [6 empty] | σ3,кПа | σ1,кПа | u, кПа |  |  |  | 4
| q_zg, МПа | 0.04390653 | [10 empty] | 0.15 | 0.2006772 | [27 empty] | δ3, Мпа | δ1-δ3, МПа | δ1, МПа | δ1, КПа
|  |  | Модуль деформации, МПа: | [9 empty] | 0.25 | 0.3284337 | [21 empty] | С, МПа:
|  |  | Е0= |  | Точки модуля (полное напр.), МПа |  |  |  | 0.04390653 | 0.07025045 | [25 empty] | φ, град:
|  |  | E50 = |  | qf (полное напр.), МПа |  |  |  | 0.06185476 | [26 empty] | E, Мпа
|  |  | Коэф. Поперечной деформации, ϑ = | [9 empty] | Эффективные значения угла внутреннего трения и удельного сцепления ϕ', С' | [13 empty] | x | 0
[13 empty] | ϕ', град. = | 7 | [12 empty] | y |  |  |  | С, кПа | φ,°
[13 empty] | С', МПа = | 0.004
| Исполнитель: | [6 empty] | Морозов Д.С. |  |  |  |  | Исполнитель: |  |  |  |  | Морозов Д.С.
| Начальник исп. лаборатории: | [6 empty] | Семиколенова Л.Г. |  |  |  |  | Начальник исп. лаборатории: |  |  |  |  | Семиколенова Л.Г.
Лист 1 , всего листов 2 | [11 empty] | Лист 2 , всего листов 2
Частичное воспроизведение протокола испытаний без письменного разрешения ООО «ИнжГео» ЗАПРЕЩАЕТСЯ | [11 empty] | Частичное воспроизведение протокола испытаний без письменного разрешения ООО «ИнжГео» ЗАПРЕЩАЕТСЯ
[5 empty] | второй график |  | первый график | [9 empty] | К Пуассона
dev50 | epsE50 | ind | devE0 | epsE0 | dev | eps | sigma |  | dev1 | eps1 | dev2 | eps2 | dev3 | eps3 |  | Глины
0.01185476 | 0.0116136 |  |  |  | 0 | 0 |  |  | 0 | 0 | 0 | 0 | 0 | 0 |  | < 0 | 0,20-0,30
ind |  |  |  |  | 0.001060521 | 0.0005210465 |  |  | 0.001672113 | 0.0008436145 | 0.004921001 | 0.0008267963 | 0.007870239 | 0.0008282732 |  | 0-0,25 | 0,30-0,38
2 |  |  |  |  | 0.002101771 | 0.001042093 |  |  | 0.003055787 | 0.001687229 | 0.009481026 | 0.001653593 | 0.01441254 | 0.001656546 |  | 0,25< | 0,38-0,45
E0 |  |  |  |  | 0.00310448 | 0.001563139 |  |  | 0.004545804 | 0.002530843 | 0.01266929 | 0.002364106 | 0.02235361 | 0.0027956 |  | Суглинки | 0,35-0,37
epsE0 | devE0 |  |  |  | 0.004049378 | 0.002084186 |  |  | 0.005730156 | 0.003368152 | 0.01513031 | 0.003307185 | 0.02447689 | 0.003313093 |  | Пески и супеси | 0,30-0,35
0.0038712 | 0.00658598 |  |  |  | 0.004917193 | 0.002605232 |  |  | 0.006593394 | 0.004218072 | 0.01766904 | 0.004133981 | 0.0275431 | 0.004141366
[5 empty] | 0.005688656 | 0.003126279 |  |  | 0.007355084 | 0.005061687 | 0.01933067 | 0.004960778 | 0.03064661 | 0.004969639
График E50 |  | График E |  |  | 0.00658598 | 0.0038712 |  |  | 0.007837043 | 0.005905301 | 0.02136929 | 0.005787574 | 0.03289496 | 0.005797913
eps | q | sigma |  |  | 0.006886051 | 0.004168372 |  |  | 0.008554297 | 0.006748916 | 0.023039 | 0.00661437 | 0.03479568 | 0.006626186
Горизонтальная линия E50 |  | Касательная |  |  | 0.007396065 | 0.004689418 |  |  | 0.009221867 | 0.00759253 | 0.02439389 | 0.007441167 | 0.03705631 | 0.007454459
0 |  | a | b |  | 0.007884878 | 0.005210465 |  |  | 0.009654778 | 0.008436145 | 0.02533858 | 0.007880354 | 0.03921685 | 0.008174268
|  |  | 0 |  | 0.008351703 | 0.005731511 |  |  | 0.01026805 | 0.009279759 | 0.02719596 | 0.009094759 | 0.0413481 | 0.009111006
Вертикальная линия E50 |  | p1 и p2 |  |  | 0.008795754 | 0.006252558 |  |  | 0.01067672 | 0.01012337 | 0.02870754 | 0.009921555 | 0.04344453 | 0.009939279
| 0 | 0 |  |  | 0.009216245 | 0.006773604 |  |  | 0.01146031 | 0.01122717 | 0.03012151 | 0.01074835 | 0.04536376 | 0.01076755
[5 empty] | 0.009612387 | 0.007294651 |  |  | 0.01173788 | 0.0118106 | 0.03143229 | 0.01157515 | 0.04729603 | 0.01159583
Касательная линия E50 |  |  |  |  | 0.009983394 | 0.007815697 |  |  | 0.01220188 | 0.01265422 | 0.03283434 | 0.01240194 | 0.05003161 | 0.0124241
0 | 0 | Горизонтальная 1 |  |  | 0.01032848 | 0.008336744 |  |  | 0.01298393 | 0.01349783 | 0.03442209 | 0.01322874 | 0.05176073 | 0.01325237
[5 empty] | 0.01064686 | 0.00885779 |  |  | 0.01348035 | 0.01434145 | 0.03548998 | 0.01405554 | 0.05407367 | 0.01408064
Горизонтальная линия qкр |  |  |  |  | 0.01093774 | 0.009378837 |  |  | 0.01418748 | 0.01518506 | 0.03703244 | 0.01488233 | 0.05626066 | 0.01490892
Горизонтальная линия q |  | Горизонтальная 2 |  |  | 0.01120034 | 0.009899883 |  |  | 0.01470164 | 0.01602867 | 0.03844393 | 0.01570913 | 0.05781196 | 0.01573719
0 |  | 0 |  |  | 0.01143387 | 0.01042093 |  |  | 0.01541915 | 0.01687229 | 0.03931887 | 0.01653593 | 0.05991783 | 0.01656546
[5 empty] | 0.01163755 | 0.01094198 |  |  | 0.01593633 | 0.0177159 | 0.04055172 | 0.01736272 | 0.06236852 | 0.01739374
Вертикальная линия q |  |  |  |  | 0.01185476 | 0.0116136 |  |  | 0.01644952 | 0.01855952 | 0.0419369 | 0.01818952 | 0.06425429 | 0.01822201
| 0 |  |  |  | 0.0119598 | 0.01198407 |  |  | 0.01715504 | 0.01940313 | 0.04296886 | 0.01901631 | 0.06606537 | 0.01905028
[5 empty] | 0.01210608 | 0.01250512 |  |  | 0.01774921 | 0.02024675 | 0.04414204 | 0.01984311 | 0.06759204 | 0.01987856
[5 empty] | 0.01225066 | 0.01302616 |  |  | 0.01832836 | 0.02109036 | 0.04485088 | 0.02066991 | 0.06902454 | 0.02070683
[5 empty] | 0.01239353 | 0.01354721 |  |  | 0.01898882 | 0.02193398 | 0.04608981 | 0.0214967 | 0.07065313 | 0.0215351
[5 empty] | 0.01253469 | 0.01406825 |  |  | 0.01952691 | 0.02277759 | 0.04665328 | 0.0223235 | 0.07236805 | 0.02236338
[5 empty] | 0.01267412 | 0.0145893 |  |  | 0.01983895 | 0.02362121 | 0.04793573 | 0.0231503 | 0.07365957 | 0.02319165
[5 empty] | 0.01281183 | 0.01511035 |  |  | 0.02032127 | 0.02446482 | 0.04813159 | 0.02397709 | 0.07481793 | 0.02401992
[5 empty] | 0.0129478 | 0.01563139 |  |  | 0.0209702 | 0.02530843 | 0.04913531 | 0.02480389 | 0.07563339 | 0.0248482
[5 empty] | 0.01308204 | 0.01615244 |  |  | 0.02128206 | 0.02615205 | 0.04974133 | 0.02563068 | 0.0765962 | 0.02567647
[5 empty] | 0.01321453 | 0.01667349 |  |  | 0.02165318 | 0.02699566 | 0.05004408 | 0.02645748 | 0.07689662 | 0.02650474
[5 empty] | 0.01334526 | 0.01719453 |  |  | 0.02187988 | 0.02783928 | 0.04993801 | 0.02728428 | 0.0779249 | 0.02733302
[5 empty] | 0.01347424 | 0.01771558 |  |  | 0.02235848 | 0.02868289 | 0.05067717 | 0.02811107 | 0.07807129 | 0.02816129
[5 empty] | 0.01360145 | 0.01823663 |  |  | 0.02238532 | 0.02952651 | 0.05047717 | 0.02893787 | 0.07843371 | 0.02898956
[5 empty] | 0.01372689 | 0.01875767 |  |  | 0.02255672 | 0.03037012 | 0.05037717 | 0.02976467 | 0.07803371 | 0.02981784
[5 empty] | 0.01385056 | 0.01927872 |  |  | 0.022769 | 0.03121374 | 0.05057717 | 0.03059146 | 0.07833371 | 0.03064611
[5 empty] | 0.01397244 | 0.01979977 |  |  | 0.02292063 | 0.03205735 | 0.05027717 | 0.03141826 | 0.07783371 | 0.03147438
[5 empty] | 0.01409253 | 0.02032081 |  |  | 0.02282063 | 0.03290096 | 0.05057717 | 0.03224505 | 0.07773371 | 0.03230266
[5 empty] | 0.01421082 | 0.02084186 |  |  | 0.02292063 | 0.03374458 | 0.05057717 | 0.03307185 | 0.07783371 | 0.03313093
[5 empty] | 0.01432731 | 0.02136291 |  |  | 0.02272063 | 0.03458819 | 0.05057717 | 0.03389865 | 0.07773371 | 0.0339592
[5 empty] | 0.01444199 | 0.02188395 |  |  | 0.02282063 | 0.03543181 | 0.05027717 | 0.03472544 | 0.07813371 | 0.03478748
[5 empty] | 0.01455485 | 0.022405 |  |  | 0.02292063 | 0.03627542 | 0.05047717 | 0.03555224 | 0.07843371 | 0.03561575
[5 empty] | 0.01466589 | 0.02292604 |  |  | 0.02282063 | 0.03711904 | 0.05027717 | 0.03637904 | 0.07783371 | 0.03644402
[5 empty] | 0.0147751 | 0.02344709 |  |  | 0.02282063 | 0.03796265 | 0.05067717 | 0.03720583 | 0.07823371 | 0.0372723
[5 empty] | 0.01488248 | 0.02396814 |  |  | 0.02282063 | 0.03880627 | 0.05037717 | 0.03803263 | 0.07813371 | 0.03810057
[5 empty] | 0.01498802 | 0.02448918 |  |  | 0.02292063 | 0.03964988 | 0.05047717 | 0.03885943 | 0.07843371 | 0.03892884
[5 empty] | 0.01509171 | 0.02501023 |  |  | 0.02282063 | 0.04049349 | 0.05037717 | 0.03968622 | 0.07803371 | 0.03975712
[5 empty] | 0.01519355 | 0.02553128 |  |  | 0.02282063 | 0.04133711 | 0.05067717 | 0.04051302 | 0.07773371 | 0.04058539
[5 empty] | 0.01529352 | 0.02605232 |  |  | 0.02272063 | 0.04218072 | 0.05017717 | 0.04133981 | 0.07813371 | 0.04141366
[5 empty] | 0.01539164 | 0.02657337 |  |  | 0.02272063 | 0.04302434 | 0.05037717 | 0.04216661 | 0.07773371 | 0.04224193
[5 empty] | 0.01548787 | 0.02709442 |  |  | 0.02292063 | 0.04386795 | 0.05017717 | 0.04299341 | 0.07793371 | 0.04307021
[5 empty] | 0.01558223 | 0.02761546 |  |  | 0.02292063 | 0.04471157 | 0.05037717 | 0.0438202 | 0.07833371 | 0.04389848
[5 empty] | 0.01567471 | 0.02813651 |  |  | 0.02282063 | 0.04555518 | 0.05057717 | 0.044647 | 0.07833371 | 0.04472675
[5 empty] | 0.01576529 | 0.02865756 |  |  | 0.02282063 | 0.0463988 | 0.05067717 | 0.0454738 | 0.07773371 | 0.04555503
[5 empty] | 0.01585397 | 0.0291786 |  |  | 0.02272063 | 0.04724241 | 0.05067717 | 0.04630059 | 0.07793371 | 0.0463833
[5 empty] | 0.01594075 | 0.02969965 |  |  | 0.02292063 | 0.04808602 | 0.05057717 | 0.04712739 | 0.07833371 | 0.04721157
[5 empty] | 0.01602562 | 0.0302207 |  |  | 0.02282063 | 0.04892964 | 0.05047717 | 0.04795418 | 0.07773371 | 0.04803985
[5 empty] | 0.01610857 | 0.03074174 |  |  | 0.02272063 | 0.04977325 | 0.05047717 | 0.04878098 | 0.07833371 | 0.04886812
[5 empty] | 0.0161896 | 0.03126279 |  |  | 0.02292063 | 0.05061687 | 0.05017717 | 0.04960778 | 0.07823371 | 0.04969639
[5 empty] | 0.0162687 | 0.03178383 |  |  | 0.02292063 | 0.05146048 | 0.05017717 | 0.05043457 | 0.07773371 | 0.05052467
[5 empty] | 0.01634586 | 0.03230488 |  |  | 0.02282063 | 0.0523041 | 0.05017717 | 0.05126137 | 0.07803371 | 0.05135294
[5 empty] | 0.01642108 | 0.03282593 |  |  | 0.02292063 | 0.05314771 | 0.05027717 | 0.05208817 | 0.07793371 | 0.05218121
[5 empty] | 0.01649436 | 0.03334697 |  |  | 0.02272063 | 0.05399133 | 0.05067717 | 0.05291496 | 0.07843371 | 0.05300949
[5 empty] | 0.01656568 | 0.03386802 |  |  | 0.02272063 | 0.05483494 | 0.05067717 | 0.05374176 | 0.07843371 | 0.05383776
[5 empty] | 0.01663503 | 0.03438907 |  |  | 0.02292063 | 0.05567855 | 0.05037717 | 0.05456855 | 0.07843371 | 0.05466603
[5 empty] | 0.01670242 | 0.03491011 |  |  | 0.02272063 | 0.05652217 | 0.05017717 | 0.05539535 | 0.07843371 | 0.05549431
[5 empty] | 0.01676784 | 0.03543116 |  |  | 0.02292063 | 0.05736578 | 0.05047717 | 0.05622215 | 0.07793371 | 0.05632258
[5 empty] | 0.01683127 | 0.03595221 |  |  | 0.02292063 | 0.0582094 | 0.05057717 | 0.05704894 | 0.07833371 | 0.05715085
[5 empty] | 0.01689272 | 0.03647325 |  |  | 0.02272063 | 0.05905301 | 0.05057717 | 0.05787574 | 0.07773371 | 0.05797913
[5 empty] | 0.01695217 | 0.0369943 |  |  | 0.02272063 | 0.05989663 | 0.05047717 | 0.05870254 | 0.07773371 | 0.0588074
[5 empty] | 0.01700963 | 0.03751535 |  |  | 0.02282063 | 0.06074024 | 0.05017717 | 0.05952933 | 0.07813371 | 0.05963567
[5 empty] | 0.01706508 | 0.03803639 |  |  | 0.02282063 | 0.06158386 | 0.05057717 | 0.06035613 | 0.07803371 | 0.06046395
[5 empty] | 0.01711852 | 0.03855744 |  |  | 0.02292063 | 0.06242747 | 0.05017717 | 0.06118292 | 0.07833371 | 0.06129222
[5 empty] | 0.01716994 | 0.03907849 |  |  | 0.02292063 | 0.06327109 | 0.05067717 | 0.06200972 | 0.07783371 | 0.06212049
[5 empty] | 0.01721934 | 0.03959953 |  |  | 0.02292063 | 0.0641147 | 0.05017717 | 0.06283652 | 0.07773371 | 0.06294877
[5 empty] | 0.0172667 | 0.04012058 |  |  | 0.02292063 | 0.06495831 | 0.05057717 | 0.06366331 | 0.07783371 | 0.06377704
[5 empty] | 0.01731203 | 0.04064162 |  |  | 0.02282063 | 0.06580193 | 0.05047717 | 0.06449011 | 0.07773371 | 0.06460531
[5 empty] | 0.01735532 | 0.04116267 |  |  | 0.02272063 | 0.06664554 | 0.05057717 | 0.06531691 | 0.07783371 | 0.06543359
[5 empty] | 0.01739655 | 0.04168372 |  |  | 0.02282063 | 0.06748916 | 0.05057717 | 0.0661437 | 0.07813371 | 0.06626186
[5 empty] | 0.01743573 | 0.04220476 |  |  | 0.02272063 | 0.06833277 | 0.05017614 | 0.0669705 | 0.07823284 | 0.06709013
[5 empty] | 0.01747285 | 0.04272581 |  |  | 0.02292063 | 0.06917639 | 0.05047209 | 0.0677973 | 0.07772755 | 0.06791841
[5 empty] | 0.0175079 | 0.04324686 |  |  | 0.02282048 | 0.07002 | 0.05066508 | 0.06862409 | 0.07801761 | 0.06874668
[5 empty] | 0.01754087 | 0.0437679 |  |  | 0.0229191 | 0.07086362 | 0.05025521 | 0.06945089 | 0.07800321 | 0.06957495
[5 empty] | 0.01757176 | 0.04428895 |  |  | 0.02281631 | 0.07170723 | 0.05024261 | 0.07027768 | 0.07818453 | 0.07040322
[5 empty] | 0.01760056 | 0.04481 |  |  | 0.02271216 | 0.07255084 | 0.05032739 | 0.07110448 | 0.07836174 | 0.0712315
[5 empty] | 0.01762727 | 0.04533104 |  |  | 0.0227067 | 0.07339446 | 0.05040967 | 0.07193128 | 0.07813503 | 0.07205977
[5 empty] | 0.01765188 | 0.04585209 |  |  | 0.0227 | 0.07423807 | 0.05058957 | 0.07275807 | 0.07760458 | 0.07288804
[5 empty] | 0.01767438 | 0.04637314 |  |  | 0.0227921 | 0.07508169 | 0.05036719 | 0.07358487 | 0.07827057 | 0.07371632
[5 empty] | 0.01769477 | 0.04689418 |  |  | 0.02278307 | 0.0759253 | 0.05054267 | 0.07441167 | 0.07763319 | 0.07454459
[5 empty] | 0.01771304 | 0.04741523 |  |  | 0.02267296 | 0.07676892 | 0.05031611 | 0.07523846 | 0.07769261 | 0.07537286
[5 empty] | 0.01772919 | 0.04793628 |  |  | 0.02276182 | 0.07761253 | 0.05038764 | 0.07606526 | 0.07794902 | 0.07620114
[5 empty] | 0.0177432 | 0.04845732 |  |  | 0.02284972 | 0.07845615 | 0.05045736 | 0.07689205 | 0.07770259 | 0.07702941
[5 empty] | 0.01775507 | 0.04897837 |  |  | 0.0227367 | 0.07929976 | 0.0504254 | 0.07771885 | 0.07795351 | 0.07785768
[5 empty] | 0.0177648 | 0.04949941 |  |  | 0.02282283 | 0.08014337 | 0.04989186 | 0.07854565 | 0.07730196 | 0.07868596
[5 empty] | 0.01777238 | 0.05002046 |  |  | 0.02280816 | 0.08098699 | 0.05005688 | 0.07937244 | 0.07734812 | 0.07951423
[5 empty] | 0.0177778 | 0.05054151 |  |  | 0.02269275 | 0.0818306 | 0.04992056 | 0.08019924 | 0.07719217 | 0.0803425
[5 empty] | 0.01778106 | 0.05106255 |  |  | 0.02257664 | 0.08267422 | 0.04978303 | 0.08102604 | 0.0772343 | 0.08117078
[5 empty] | 0.01778215 | 0.0515836 |  |  | 0.02275991 | 0.08351783 | 0.05024439 | 0.08185283 | 0.07757469 | 0.08199905
[5 empty] | 0.01778215 | 0.0515836 |  |  | 0.0225426 | 0.08436145 | 0.04980476 | 0.08267963 | 0.07721351 | 0.08282732
[5 empty] | 0.01734175 | 0.05158333 |  |  | 0.02262477 | 0.08520506 | 0.05016427 | 0.08350642 | 0.07755095 | 0.0836556
[5 empty] | 0.01690628 | 0.05158306 |  |  | 0.02260647 | 0.08604868 | 0.04972302 | 0.08433322 | 0.07698718 | 0.08448387
[5 empty] | 0.01647635 | 0.0515828 |  |  | 0.02268777 | 0.08689229 | 0.05008114 | 0.08516002 | 0.0774224 | 0.08531214
[5 empty] | 0.0160526 | 0.05158253 |  |  | 0.02256872 | 0.0877359 | 0.05003873 | 0.08598681 | 0.07695678 | 0.08614042
[5 empty] | 0.01563565 | 0.05158226 |  |  | 0.02254937 | 0.08857952 | 0.04999593 | 0.08681361 | 0.07739051 | 0.08696869
[5 empty] | 0.01522613 | 0.05158199 |  |  | 0.02252978 | 0.08942313 | 0.04995284 | 0.08764041 | 0.07692376 | 0.08779696
[5 empty] | 0.01482466 | 0.05158172 |  |  | 0.02241001 | 0.09026675 | 0.0498094 | 0.0884672 | 0.07665671 | 0.08862524
[5 empty] | 0.01443187 | 0.05158145 |  |  | 0.02239011 | 0.09111036 | 0.0498585 | 0.089294 | 0.0767806 | 0.08945351
[5 empty] | 0.01404839 | 0.05158118 |  |  | 0.02256983 | 0.09195398 | 0.04929721 | 0.09012079 | 0.07678805 | 0.09028178
[5 empty] | 0.01367484 | 0.05158092 |  |  | 0.02254544 | 0.09279759 | 0.04922675 | 0.09094759 | 0.07668095 | 0.09111006
[5 empty] | 0.01331185 | 0.05158065 |  |  | 0.02251627 | 0.09364121 | 0.04934833 | 0.09177439 | 0.07616118 | 0.09193833
[5 empty] | 0.01296005 | 0.05158038 |  |  | 0.0224829 | 0.09448482 | 0.04936316 | 0.09260118 | 0.07613064 | 0.0927666
[5 empty] | 0.01262007 | 0.05158011 |  |  | 0.02234591 | 0.09532844 | 0.04947245 | 0.09342798 | 0.0760912 | 0.09359488
[5 empty] | 0.01229252 | 0.05157984 |  |  | 0.02240588 | 0.09617205 | 0.04937742 | 0.09425478 | 0.07634476 | 0.09442315
[5 empty] | 0.01197804 | 0.05157957 |  |  | 0.0223634 | 0.09701566 | 0.04877928 | 0.09508157 | 0.0755932 | 0.09525142
[5 empty] | 0.01167725 | 0.0515793 |  |  | 0.02231906 | 0.09785928 | 0.04897924 | 0.09590837 | 0.07603841 | 0.0960797
[5 empty] | 0.01139078 | 0.05157904 |  |  | 0.02207343 | 0.09870289 | 0.04897851 | 0.09673516 | 0.07558228 | 0.09690797
[5 empty] | 0.01111926 | 0.05157877 |  |  | 0.02202709 | 0.09954651 | 0.04857831 | 0.09756196 | 0.07572669 | 0.09773624
[5 empty] | 0.01086331 | 0.0515785 |  |  | 0.02208063 | 0.1003901 | 0.04837985 | 0.09838876 | 0.07547352 | 0.09856451
[5 empty] | 0.01062356 | 0.05157823 |  |  | 0.02203463 | 0.1012337 | 0.04868434 | 0.09921555 | 0.07492467 | 0.09939279
[5 empty] | 0.01040064 | 0.05157796 |  |  | 0.02198967 | 0.1020774 | 0.048493 | 0.1000424 | 0.07468203 | 0.1002211
[5 empty] | 0.01019517 | 0.05157769 |  |  | 0.02204634 | 0.102921 | 0.04860703 | 0.1008691 | 0.07474747 | 0.1010493
[5 empty] | 0.01000777 | 0.05157742 |  |  | 0.02200522 | 0.1037646 | 0.04812765 | 0.1016959 | 0.07482289 | 0.1018776
[5 empty] | 0.009839086 | 0.05157716 |  |  | 0.02186689 | 0.1046082 | 0.04845607 | 0.1025227 | 0.07481016 | 0.1027059
[5 empty] | 0.009687357 | 0.05157689 |  |  | 0.02183194 | 0.1054518 | 0.04809351 | 0.1033495 | 0.07481119 | 0.1035342
[5 empty] | 0.009538904 | 0.05157662 |  |  | 0.02190093 | 0.1062954 | 0.04834117 | 0.1041763 | 0.07442786 | 0.1043624
[5 empty] | 0.009391803 | 0.05157635 |  |  | 0.02177447 | 0.107139 | 0.04819871 | 0.1050031 | 0.07426065 | 0.1051907
[5 empty] | 0.009246496 | 0.05157608 |  |  | 0.02175311 | 0.1079827 | 0.04785867 | 0.1058299 | 0.07419832 | 0.106019
[5 empty] | 0.009103424 | 0.05157581 |  |  | 0.02173438 | 0.1088263 | 0.04781987 | 0.1066567 | 0.07403793 | 0.1068472
[5 empty] | 0.008963028 | 0.05157554 |  |  | 0.02181624 | 0.1096699 | 0.04818229 | 0.1074835 | 0.07437942 | 0.1076755
[5 empty] | 0.008825749 | 0.05157528 |  |  | 0.02159867 | 0.1105135 | 0.04774587 | 0.1083103 | 0.07392274 | 0.1085038
[5 empty] | 0.00869203 | 0.05157501 |  |  | 0.02158167 | 0.1113571 | 0.04811059 | 0.1091371 | 0.07436782 | 0.1093321
[5 empty] | 0.008562311 | 0.05157474 |  |  | 0.0215652 | 0.1122007 | 0.04797639 | 0.1099639 | 0.07381461 | 0.1101603
[5 empty] | 0.008437034 | 0.05157447 |  |  | 0.02154926 | 0.1130443 | 0.04764326 | 0.1107907 | 0.07376304 | 0.1109886
[5 empty] | 0.008316641 | 0.0515742 |  |  | 0.02163382 | 0.113888 | 0.04751113 | 0.1116175 | 0.07371306 | 0.1118169
[5 empty] | 0.008201572 | 0.05157393 |  |  | 0.02161886 | 0.1147316 | 0.04747998 | 0.1124443 | 0.0742646 | 0.1126452
[5 empty] | 0.00809227 | 0.05157367 |  |  | 0.02150436 | 0.1155752 | 0.04754977 | 0.1132711 | 0.0742176 | 0.1134734
[5 empty] | 0.007989175 | 0.0515734 |  |  | 0.02159031 | 0.1164188 | 0.04782046 | 0.1140979 | 0.073572 | 0.1143017
[5 empty] | 0.007892729 | 0.05157313 |  |  | 0.02167669 | 0.1172624 | 0.04779201 | 0.1149247 | 0.07342774 | 0.11513
[5 empty] | 0.007803373 | 0.05157286 |  |  | 0.02166348 | 0.118106 | 0.04766438 | 0.1157515 | 0.07398476 | 0.1159583
[5 empty] | 0.007721549 | 0.05157259 |  |  | 0.02155066 | 0.1189496 | 0.04773753 | 0.1165783 | 0.07394301 | 0.1167865
[5 empty] | 0.007647699 | 0.05157232 |  |  | 0.02163821 | 0.1197933 | 0.04781142 | 0.1174051 | 0.07400241 | 0.1176148
[5 empty] | 0.007582263 | 0.05157205 |  |  | 0.02152611 | 0.1206369 | 0.04758601 | 0.1182319 | 0.07376292 | 0.1184431
[5 empty] | 0.007525683 | 0.05157179 |  |  | 0.02161434 | 0.1214805 | 0.04756127 | 0.1190587 | 0.07342446 | 0.1192713
[5 empty] | 0.0074784 | 0.05157152 |  |  | 0.02160289 | 0.1223241 | 0.04763716 | 0.1198855 | 0.07338698 | 0.1200996
[5 empty] | 0.007440857 | 0.05157125 |  |  | 0.02139174 | 0.1231677 | 0.04771363 | 0.1207123 | 0.07355042 | 0.1209279
[5 empty] | 0.007413493 | 0.05157098 |  |  | 0.02138087 | 0.1240113 | 0.04739066 | 0.1215391 | 0.07361472 | 0.1217562
[5 empty] | 0.007396752 | 0.05157071 |  |  | 0.02147025 | 0.1248549 | 0.04766819 | 0.1223658 | 0.07357981 | 0.1225844
[5 empty] | 0.007391073 | 0.05157044 |  |  | 0.02145988 | 0.1256986 | 0.04714619 | 0.1231926 | 0.07364564 | 0.1234127
[5 empty] | 0.007391073 | 0.05157044 |  |  | 0.02154972 | 0.1265422 | 0.04752463 | 0.1240194 | 0.07361215 | 0.124241
[5 empty] | 0.00714004 | 0.05154584 |  |  | 0.02143977 | 0.1273858 | 0.04760346 | 0.1248462 | 0.07357927 | 0.1250693
[5 empty] | 0.006893859 | 0.05152123 |  |  | 0.02143001 | 0.1282294 | 0.04728264 | 0.125673 | 0.07364695 | 0.1258975
[5 empty] | 0.006653016 | 0.05149663 |  |  | 0.02132041 | 0.129073 | 0.04726214 | 0.1264998 | 0.07291513 | 0.1267258
[5 empty] | 0.006418 | 0.05147202 |  |  | 0.02131096 | 0.1299166 | 0.04734191 | 0.1273266 | 0.07308374 | 0.1275541
[5 empty] | 0.006189299 | 0.05144742 |  |  | 0.02130164 | 0.1307602 | 0.04722192 | 0.1281534 | 0.07295272 | 0.1283824
[5 empty] | 0.0059674 | 0.05142282 |  |  | 0.02129242 | 0.1316039 | 0.04720214 | 0.1289802 | 0.07352201 | 0.1292106
[5 empty] | 0.005752791 | 0.05139821 |  |  | 0.0213833 | 0.1324475 | 0.04728251 | 0.129807 | 0.07309156 | 0.1300389
[5 empty] | 0.00554596 | 0.05137361 |  |  | 0.02147425 | 0.1332911 | 0.047463 | 0.1306338 | 0.0729613 | 0.1308672
[5 empty] | 0.005347394 | 0.051349 |  |  | 0.02146526 | 0.1341347 | 0.04694357 | 0.1314606 | 0.07283118 | 0.1316954
[5 empty] | 0.005157582 | 0.0513244 |  |  | 0.0213563 | 0.1349783 | 0.04702419 | 0.1322874 | 0.07320112 | 0.1325237
[5 empty] | 0.004977011 | 0.05129979 |  |  | 0.02144736 | 0.1358219 | 0.04740481 | 0.1331142 | 0.07327108 | 0.133352
[5 empty] | 0.004806168 | 0.05127519 |  |  | 0.02123841 | 0.1366655 | 0.0469854 | 0.133941 | 0.07264099 | 0.1341803
[5 empty] | 0.004645543 | 0.05125058 |  |  | 0.02132945 | 0.1375092 | 0.04686591 | 0.1347678 | 0.07311078 | 0.1350085
[5 empty] | 0.004495621 | 0.05122598 |  |  | 0.02142044 | 0.1383528 | 0.04694632 | 0.1355946 | 0.07318041 | 0.1358368
[5 empty] | 0.004356892 | 0.05120137 |  |  | 0.02141138 | 0.1391964 | 0.04722657 | 0.1364214 | 0.07254981 | 0.1366651
[5 empty] | 0.004229843 | 0.05117677 |  |  | 0.02130224 | 0.14004 | 0.04680663 | 0.1372482 | 0.07251892 | 0.1374934
[5 empty] | 0.004114962 | 0.05115216 |  |  | 0.02119301 | 0.1408836 | 0.04728652 | 0.138075 | 0.07318774 | 0.1383216
[5 empty] | 0.004012736 | 0.05112756 |  |  | 0.02118373 | 0.1417272 | 0.04686654 | 0.1389018 | 0.07295674 | 0.1391499
[5 empty] | 0.003923654 | 0.05110295 |  |  | 0.02137454 | 0.1425708 | 0.04724672 | 0.1397286 | 0.072626 | 0.1399782
[5 empty] | 0.003848202 | 0.05107835 |  |  | 0.02126543 | 0.1434145 | 0.04672709 | 0.1405554 | 0.07269554 | 0.1408064
[5 empty] | 0.003786869 | 0.05105375 |  |  | 0.0211564 | 0.1442581 | 0.04720763 | 0.1413822 | 0.07266536 | 0.1416347
[5 empty] | 0.003740143 | 0.05102914 |  |  | 0.02114746 | 0.1451017 | 0.04668836 | 0.142209 | 0.07283547 | 0.142463
[5 empty] | 0.003708512 | 0.05100454 |  |  | 0.02133861 | 0.1459453 | 0.04666927 | 0.1430358 | 0.07260586 | 0.1432913
[5 empty] | 0.003692462 | 0.05097993 |  |  | 0.02132984 | 0.1467889 | 0.04695038 | 0.1438626 | 0.07237655 | 0.1441195
[5 empty] | 0.003690491 | 0.05095533 |  |  | 0.02132117 | 0.1476325 | 0.04693168 | 0.1446893 | 0.07264754 | 0.1449478
[5 empty] | 0.003691135 | 0.05093072 |  |  | 0.02111258 | 0.1484761 | 0.04711317 | 0.1455161 | 0.07291884 | 0.1457761
[5 empty] | 0.003692891 | 0.05090612 |  |  | 0.02120409 | 0.1493198 | 0.04699487 | 0.1463429 | 0.07249045 | 0.1466044
[5 empty] | 0.003696246 | 0.05088151 |  |  | 0.0212957 | 0.1501634 | 0.04687677 | 0.1471697 | 0.07286237 | 0.1474326
[5 empty] | 0.003701688 | 0.05085691 |  |  | 0.0212874 | 0.151007 | 0.04675887 | 0.1479965 | 0.07233461 | 0.1482609
[5 empty] | 0.003709705 | 0.0508323 |  |  | 0.0212792 | 0.1518506 | 0.04694119 | 0.1488233 | 0.07240719 | 0.1490892
[5 empty] | 0.003720785 | 0.0508077 |  |  | 0.0210711 | 0.1526942 | 0.04702372 | 0.1496501 | 0.07278009 | 0.1499175
[5 empty] | 0.003735415 | 0.05078309 |  |  | 0.0211631 | 0.1535378 | 0.04670647 | 0.1504769 | 0.07215333 | 0.1507457
[5 empty] | 0.003754084 | 0.05075849 |  |  | 0.02125521 | 0.1543814 | 0.04658944 | 0.1513037 | 0.07272691 | 0.151574
[5 empty] | 0.003777278 | 0.05073389 |  |  | 0.02124742 | 0.1552251 | 0.04657263 | 0.1521305 | 0.07220084 | 0.1524023
[5 empty] | 0.003805487 | 0.05070928 |  |  | 0.02103974 | 0.1560687 | 0.04645605 | 0.1529573 | 0.07267513 | 0.1532305
[5 empty] | 0.003839196 | 0.05068468 |  |  | 0.02123216 | 0.1569123 | 0.0467397 | 0.1537841 | 0.07224977 | 0.1540588
[5 empty] | 0.003878896 | 0.05066007 |  |  | 0.0212247 | 0.1577559 | 0.04672359 | 0.1546109 | 0.07252477 | 0.1548871
[5 empty] | 0.003925072 | 0.05063547 |  |  | 0.02121735 | 0.1585995 | 0.04680771 | 0.1554377 | 0.07230015 | 0.1557154
[5 empty] | 0.003978213 | 0.05061086 |  |  | 0.02121011 | 0.1594431 | 0.04689207 | 0.1562645 | 0.07217589 | 0.1565436
[5 empty] | 0.004038807 | 0.05058626 |  |  | 0.02100298 | 0.1602867 | 0.04667668 | 0.1570913 | 0.07185202 | 0.1573719
[5 empty] | 0.004107341 | 0.05056165 |  |  | 0.02109597 | 0.1611304 | 0.04686153 | 0.1579181 | 0.07192853 | 0.1582002
[5 empty] | 0.004184303 | 0.05053705 |  |  | 0.02098908 | 0.161974 | 0.04634664 | 0.1587449 | 0.07220543 | 0.1590285
[5 empty] | 0.004270181 | 0.05051244 |  |  | 0.02108231 | 0.1628176 | 0.046332 | 0.1595717 | 0.07238273 | 0.1598567
[5 empty] | 0.004365463 | 0.05048784 |  |  | 0.02097566 | 0.1636612 | 0.04681761 | 0.1603985 | 0.07196043 | 0.160685
[5 empty] | 0.004470636 | 0.05046323 |  |  | 0.02106913 | 0.1645048 | 0.04650349 | 0.1612253 | 0.07243853 | 0.1615133
[5 empty] | 0.004586189 | 0.05043863 |  |  | 0.02096273 | 0.1653484 | 0.04658964 | 0.1620521 | 0.07221704 | 0.1623416
[5 empty] | 0.004712609 | 0.05041403 |  |  | 0.02105645 | 0.1661921 | 0.04667605 | 0.1628789 | 0.07189597 | 0.1631698
[5 empty] | 0.004850383 | 0.05038942 |  |  | 0.0210503 | 0.1670357 | 0.04646273 | 0.1637057 | 0.07237532 | 0.1639981
[5 empty] | 0.005 | 0.05036482 |  |  | 0.02104428 | 0.1678793 | 0.04664968 | 0.1645325 | 0.07165509 | 0.1648264
[5 empty] | 0.005 | 0.05035166
[5 empty] | 0.00529895 | 0.05035193
[5 empty] | 0.005594954 | 0.05035219
[5 empty] | 0.005887919 | 0.05035246
[5 empty] | 0.006177754 | 0.05035273
[5 empty] | 0.006464367 | 0.050353
[5 empty] | 0.006747666 | 0.05035327
[5 empty] | 0.007027558 | 0.05035354
[5 empty] | 0.007303953 | 0.05035381
[5 empty] | 0.007576758 | 0.05035407
[5 empty] | 0.00784588 | 0.05035434
[5 empty] | 0.008111229 | 0.05035461
[5 empty] | 0.008372712 | 0.05035488
[5 empty] | 0.008630237 | 0.05035515
[5 empty] | 0.008883713 | 0.05035542
[5 empty] | 0.009133047 | 0.05035569
[5 empty] | 0.009378147 | 0.05035595
[5 empty] | 0.009618922 | 0.05035622
[5 empty] | 0.00985528 | 0.05035649
[5 empty] | 0.01008713 | 0.05035676
[5 empty] | 0.01031437 | 0.05035703
[5 empty] | 0.01053693 | 0.0503573
[5 empty] | 0.0107547 | 0.05035757
[5 empty] | 0.01096759 | 0.05035783
[5 empty] | 0.01117551 | 0.0503581
[5 empty] | 0.01137875 | 0.05035837
[5 empty] | 0.01157946 | 0.05035864
[5 empty] | 0.01177793 | 0.05035891
[5 empty] | 0.01197406 | 0.05035918
[5 empty] | 0.01216777 | 0.05035945
[5 empty] | 0.01235897 | 0.05035971
[5 empty] | 0.01254755 | 0.05035998
[5 empty] | 0.01273344 | 0.05036025
[5 empty] | 0.01291653 | 0.05036052
[5 empty] | 0.01309673 | 0.05036079
[5 empty] | 0.01327396 | 0.05036106
[5 empty] | 0.01344812 | 0.05036132
[5 empty] | 0.01361912 | 0.05036159
[5 empty] | 0.01378686 | 0.05036186
[5 empty] | 0.01395126 | 0.05036213
[5 empty] | 0.01411222 | 0.0503624
[5 empty] | 0.01426966 | 0.05036267
[5 empty] | 0.01442347 | 0.05036294
[5 empty] | 0.01457358 | 0.0503632
[5 empty] | 0.01471987 | 0.05036347
[5 empty] | 0.01486227 | 0.05036374
[5 empty] | 0.01500069 | 0.05036401
[5 empty] | 0.01513502 | 0.05036428
[5 empty] | 0.01526518 | 0.05036455
[5 empty] | 0.01539107 | 0.05036482
[5 empty] | 0.01539107 | 0.05035166
[5 empty] | 0.01549452 | 0.0503768
[5 empty] | 0.01559457 | 0.05040194
[5 empty] | 0.01569114 | 0.05042708
[5 empty] | 0.01578417 | 0.05045222
[5 empty] | 0.01587356 | 0.05047737
[5 empty] | 0.01595924 | 0.05050251
[5 empty] | 0.01604113 | 0.05052765
[5 empty] | 0.01611915 | 0.05055279
[5 empty] | 0.01619322 | 0.05057793
[5 empty] | 0.01626325 | 0.05060307
[5 empty] | 0.01632918 | 0.05062822
[5 empty] | 0.01639091 | 0.05065336
[5 empty] | 0.01644837 | 0.0506785
[5 empty] | 0.01650149 | 0.05070364
[5 empty] | 0.01655017 | 0.05072878
[5 empty] | 0.01659435 | 0.05075392
[5 empty] | 0.01663393 | 0.05077907
[5 empty] | 0.01666885 | 0.05080421
[5 empty] | 0.01669901 | 0.05082935
[5 empty] | 0.01672435 | 0.05085449
[5 empty] | 0.01674478 | 0.05087963
[5 empty] | 0.01676022 | 0.05090478
[5 empty] | 0.01677059 | 0.05092992
[5 empty] | 0.01677582 | 0.05095506
[5 empty] | 0.01677614 | 0.0509802
[5 empty] | 0.01677343 | 0.05100534
[5 empty] | 0.01676795 | 0.05103048
[5 empty] | 0.0167596 | 0.05105563
[5 empty] | 0.01674831 | 0.05108077
[5 empty] | 0.016734 | 0.05110591
[5 empty] | 0.0167166 | 0.05113105
[5 empty] | 0.01669601 | 0.05115619
[5 empty] | 0.01667216 | 0.05118133
[5 empty] | 0.01664497 | 0.05120648
[5 empty] | 0.01661436 | 0.05123162
[5 empty] | 0.01658026 | 0.05125676
[5 empty] | 0.01654257 | 0.0512819
[5 empty] | 0.01650123 | 0.05130704
[5 empty] | 0.01645614 | 0.05133218
[5 empty] | 0.01640724 | 0.05135733
[5 empty] | 0.01635444 | 0.05138247
[5 empty] | 0.01629767 | 0.05140761
[5 empty] | 0.01623683 | 0.05143275
[5 empty] | 0.01617186 | 0.05145789
[5 empty] | 0.01610267 | 0.05148303
[5 empty] | 0.01602918 | 0.05150818
[5 empty] | 0.01595132 | 0.05153332
[5 empty] | 0.015869 | 0.05155846
[5 empty] | 0.01578215 | 0.0515836
[5 empty] | 0.01578215 | 0.0515836
[5 empty] | 0.01616768 | 0.05316595
[5 empty] | 0.01654576 | 0.05474829
[5 empty] | 0.01691621 | 0.05633063
[5 empty] | 0.01727886 | 0.05791298
[5 empty] | 0.01763353 | 0.05949532
[5 empty] | 0.01798003 | 0.06107767
[5 empty] | 0.01831821 | 0.06266001
[5 empty] | 0.01864787 | 0.06424236
[5 empty] | 0.01896884 | 0.0658247
[5 empty] | 0.01928095 | 0.06740705
[5 empty] | 0.01958401 | 0.06898939
[5 empty] | 0.01987785 | 0.07057173
[5 empty] | 0.02016229 | 0.07215408
[5 empty] | 0.02043716 | 0.07373642
[5 empty] | 0.02070228 | 0.07531877
[5 empty] | 0.02095747 | 0.07690111
[5 empty] | 0.02120255 | 0.07848346
[5 empty] | 0.02143736 | 0.0800658
[5 empty] | 0.0216617 | 0.08164815
[5 empty] | 0.0218754 | 0.08323049
[5 empty] | 0.0220783 | 0.08481284
[5 empty] | 0.0222702 | 0.08639518
[5 empty] | 0.02245093 | 0.08797752
[5 empty] | 0.02262032 | 0.08955987
[5 empty] | 0.02277819 | 0.09114221
[5 empty] | 0.02292436 | 0.09272456
[5 empty] | 0.02305865 | 0.0943069
[5 empty] | 0.02318089 | 0.09588925
[5 empty] | 0.0232909 | 0.09747159
[5 empty] | 0.02338851 | 0.09905394
[5 empty] | 0.02347353 | 0.1006363
[5 empty] | 0.02354579 | 0.1022186
[5 empty] | 0.02360511 | 0.103801
[5 empty] | 0.02365132 | 0.1053833
[5 empty] | 0.02368424 | 0.1069657
[5 empty] | 0.02370953 | 0.108548
[5 empty] | 0.02370951 | 0.1101303
[5 empty] | 0.02370644 | 0.1117127
[5 empty] | 0.02369834 | 0.113295
[5 empty] | 0.02368559 | 0.1148774
[5 empty] | 0.02366856 | 0.1164597
[5 empty] | 0.02364765 | 0.1180421
[5 empty] | 0.02362324 | 0.1196244
[5 empty] | 0.0235957 | 0.1212068
[5 empty] | 0.02356543 | 0.1227891
[5 empty] | 0.0235328 | 0.1243714
[5 empty] | 0.02349819 | 0.1259538
[5 empty] | 0.02346198 | 0.1275361
[5 empty] | 0.02342457 | 0.1291185
[5 empty] | 0.02338633 | 0.1307008
[5 empty] | 0.02334739 | 0.1322832
[5 empty] | 0.02329628 | 0.1338655
[5 empty] | 0.02322956 | 0.1354479
[5 empty] | 0.0231512 | 0.1370302
[5 empty] | 0.02306518 | 0.1386125
[5 empty] | 0.02297547 | 0.1401949
[5 empty] | 0.02288605 | 0.1417772
[5 empty] | 0.0228009 | 0.1433596
[5 empty] | 0.02272399 | 0.1449419
[5 empty] | 0.0226593 | 0.1465243
[5 empty] | 0.02261081 | 0.1481066
[5 empty] | 0.02257456 | 0.15
[5 empty] | 0.02254052 | 0.1512713
[5 empty] | 0.02250848 | 0.1528536
[5 empty] | 0.02247831 | 0.154436
[5 empty] | 0.02244989 | 0.1560183
[5 empty] | 0.02242308 | 0.1576007
[5 empty] | 0.02239776 | 0.159183
[5 empty] | 0.0223738 | 0.1607654
[5 empty] | 0.02235108 | 0.1623477
[5 empty] | 0.02232946 | 0.1639301
[5 empty] | 0.02230882 | 0.1655124
[5 empty] | 0.02228903 | 0.1670947
[5 empty] | 0.02226997 | 0.1686771
[5 empty] | 0.0222515 | 0.1702594
[5 empty] | 0.0222335 | 0.1718418
[5 empty] | 0.02221585 | 0.1734241
[5 empty] | 0.02219841 | 0.1750065
[5 empty] | 0.02218105 | 0.1765888
[5 empty] | 0.02216366 | 0.1781712
[5 empty] | 0.02214609 | 0.1797535
[5 empty] | 0.02212824 | 0.1813358
[5 empty] | 0.02211033 | 0.1829182
[5 empty] | 0.02209272 | 0.1845005
[5 empty] | 0.02207542 | 0.1860829
[5 empty] | 0.02205845 | 0.1876652
[5 empty] | 0.02204181 | 0.1892476
[5 empty] | 0.02202551 | 0.1908299
[5 empty] | 0.02200956 | 0.1924123
[5 empty] | 0.02199398 | 0.1939946
[5 empty] | 0.02197878 | 0.195577
[5 empty] | 0.02196396 | 0.1971593
[5 empty] | 0.02194954 | 0.1987416
[5 empty] | 0.02193554 | 0.200324
[5 empty] | 0.02192195 | 0.2019063
[5 empty] | 0.0219088 | 0.2034887
[5 empty] | 0.02189609 | 0.205071
[5 empty] | 0.02188383 | 0.2066534
[5 empty] | 0.02187204 | 0.2082357