## 1
Общество с ограниченной ответственностью "Инженерная геология" (ООО "ИнжГео") | [11 empty] | Общество с ограниченной ответственностью "Инженерная геология" (ООО "ИнжГео")
Юр. адрес: 117279, г. Москва, ул. Миклухо-Маклая, 36 а, этаж 5, пом. XXIII к. 76-84 | [11 empty] | Юр. адрес: 117279, г. Москва, ул. Миклухо-Маклая, 36 а, этаж 5, пом. XXIII к. 76-84 | [8 empty] | нагр |  |  | X0 | Y0 | R |  | нагр |  |  |  | X0 | Y0 | R | нагр |  |  |  | X0 | Y0 | R |  | нагр |  |  |  | X0 | Y0 | R
Телефон/факс +7 (495) 132-30-00, Адрес электронной почты inbox@inj-geo.ru | [11 empty] | Телефон/факс +7 (495) 132-30-00, Адрес электронной почты inbox@inj-geo.ru | [12 empty] | 0 | [7 empty] | 0 | [6 empty] | 0 | [7 empty] | 0
[21 empty] | девиатор | [6 empty] | девиатор | [6 empty] | девиатор | [7 empty] | девиатор
Испытательная лаборатория ООО «ИнжГео» | [11 empty] | Испытательная лаборатория ООО «ИнжГео» | [8 empty] | x0 | Угол | X | Y |  |  |  | x0 |  | Угол | X | Y |  |  | x0 |  | Угол | X | Y |  |  |  | x0 |  | Угол | X | Y
Адрес места осуществления деятельности лаборатории: г. Москва, просп. Вернадского, д. 51, стр. 1 | [11 empty] | Адрес места осуществления деятельности лаборатории: г. Москва, просп. Вернадского, д. 51, стр. 1 | [9 empty] | 0 | [7 empty] | 0 | [6 empty] | 0 | [7 empty] | 0
Телефон +7(910)4557682, E-mail: slg85@mail.ru | [11 empty] | Телефон +7(910)4557682, E-mail: slg85@mail.ru | [9 empty] | 5 | [7 empty] | 5 | [6 empty] | 5 | [7 empty] | 5
[22 empty] | 10 | [7 empty] | 10 | [6 empty] | 10 | [7 empty] | 10
[12 empty] | Протокол испытаний № 13-63/86 от 23-01-2023 | [9 empty] | 15 | [7 empty] | 15 | [6 empty] | 15 | [7 empty] | 15
[22 empty] | 20 | [7 empty] | 20 | [6 empty] | 20 | [7 empty] | 20
[12 empty] | Наименование и адрес заказчика: Переход трубопровода через р. Енисей | [9 empty] | 25 | [7 empty] | 25 | [6 empty] | 25 | [7 empty] | 25
[12 empty] | Наименование объекта: ООО Регионстрой | [9 empty] | 30 | [7 empty] | 30 | [6 empty] | 30 | [7 empty] | 30
Наименование используемого метода/методики: ГОСТ 12248.4-2020 | [11 empty] | Наименование используемого метода/методики: ГОСТ 12248.3-2020 | [9 empty] | 35 | [7 empty] | 35 | [6 empty] | 35 | [7 empty] | 35
Условия проведения испытания: температура окружающей среды (18 - 25)0С, влажность воздуха (40 - 75)% | [11 empty] | Условия проведения испытания: температура окружающей среды (18 - 25)0С, влажность воздуха (40 - 75)% | [9 empty] | 40 | [7 empty] | 40 | [6 empty] | 40 | [7 empty] | 40
[12 empty] | Дата получение объекта подлежащего испытаниям: 27-12-2022 | [9 empty] | 45 | [7 empty] | 45 | [6 empty] | 45 | [7 empty] | 45
[12 empty] | Дата испытания: 25.10.2022-19.11.2086 | [9 empty] | 50 | [7 empty] | 50 | [6 empty] | 50 | [7 empty] | 50
[22 empty] | 55 | [7 empty] | 55 | [6 empty] | 55 | [7 empty] | 55
Испытание грунтов методом трехосного сжатия | [11 empty] | Испытание грунтов методом трехосного сжатия | [9 empty] | 60 | [7 empty] | 60 | [6 empty] | 60 | [7 empty] | 60
[22 empty] | 65 | [7 empty] | 65 | [6 empty] | 65 | [7 empty] | 65
Лабораторный номер: | [6 empty] | We, д.е. = |  |  |  |  | Лабораторный номер: |  | 1121 |  |  |  | We, д.е. = | 0.593877242 |  |  | 70 | [7 empty] | 70 | [6 empty] | 70 | [7 empty] | 70
Номер скважины: | [6 empty] | ρ, г/см3 = |  |  |  |  | Номер скважины: |  | BH-034 |  |  |  | ρ, г/см3 = | 1.52 |  |  | 75 | [7 empty] | 75 | [6 empty] | 75 | [7 empty] | 75
Глубина отбора, м: | [6 empty] | ρs, г/см3 = |  |  |  |  | Глубина отбора, м: |  | 4.6 |  |  |  | ρs, г/см3 = | 2.74 |  |  | 80 | [7 empty] | 80 | [6 empty] | 80 | [7 empty] | 80
Наименование грунта: | [6 empty] | e, д.е. = |  |  |  |  | Наименование грунта: |  | Суглинок, после оттаивания текучий, легкий пылеватый |  |  |  | e, д.е. = | 1.873173 |  |  | 85 | [7 empty] | 85 | [6 empty] | 85 | [7 empty] | 85
Схема проведения опыта: | [6 empty] | IL, д.е. = |  |  |  |  | Схема проведения опыта: |  | КД |  |  |  | IL, д.е. = | 3.671 |  |  | 90 | [7 empty] | 90 | [6 empty] | 90 | [7 empty] | 90
[22 empty] | 95 | [7 empty] | 95 | [6 empty] | 95 | [7 empty] | 95
[22 empty] | 100 | [7 empty] | 100 | [6 empty] | 100 | [7 empty] | 100
Результаты испытаний | [11 empty] | Результаты испытаний | [9 empty] | 105 | [7 empty] | 105 | [6 empty] | 105 | [7 empty] | 105
[22 empty] | 110 | [7 empty] | 110 | [6 empty] | 110 | [7 empty] | 110
[22 empty] | 115 | [7 empty] | 115 | [6 empty] | 115 | [7 empty] | 115
[22 empty] | 120 | [7 empty] | 120 | [6 empty] | 120 | [7 empty] | 120
[22 empty] | 125 | [7 empty] | 125 | [6 empty] | 125 | [7 empty] | 125
[22 empty] | 130 | [7 empty] | 130 | [6 empty] | 130 | [7 empty] | 130
[22 empty] | 135 | [7 empty] | 135 | [6 empty] | 135 | [7 empty] | 135
[22 empty] | 140 | [7 empty] | 140 | [6 empty] | 140 | [7 empty] | 140
[22 empty] | 145 | [7 empty] | 145 | [6 empty] | 145 | [7 empty] | 145
[22 empty] | 150 | [7 empty] | 150 | [6 empty] | 150 | [7 empty] | 150
[22 empty] | 155 | [7 empty] | 155 | [6 empty] | 155 | [7 empty] | 155
[22 empty] | 160 | [7 empty] | 160 | [6 empty] | 160 | [7 empty] | 160
[22 empty] | 165 | [7 empty] | 165 | [6 empty] | 165 | [7 empty] | 165
[22 empty] | 170 | [7 empty] | 170 | [6 empty] | 170 | [7 empty] | 170
[22 empty] | 175 | [7 empty] | 175 | [6 empty] | 175 | [7 empty] | 175
[22 empty] | 180 | [7 empty] | 180 | [6 empty] | 180 | [7 empty] | 180
[13 empty] | Давление в камере, Мпа σ3 | Вертикальная нагрузка, Мпа σ1 | Поровое давление, Мпа u
| K0, д.е. | 0.8781307 |  |  |  |  | Коэфф. Точки | [5 empty] | 0.0685216 | 0.1033649 | [5 empty] | 1 | [6 empty] | σ3,кПа | σ1,кПа | u, кПа |  |  |  | 4
| q_zg, МПа | 0.06017092 | [10 empty] | 0.1685216 | 0.2311215 | [27 empty] | δ3, Мпа | δ1-δ3, МПа | δ1, МПа | δ1, КПа
|  |  | Модуль деформации, МПа: | [9 empty] | 0.2685216 | 0.358878 | [21 empty] | С, МПа:
|  |  | Е0= |  | Точки модуля (полное напр.), МПа |  |  |  | 0.06017092 | 0.09627347 | [25 empty] | φ, град:
|  |  | E50 = |  | qf (полное напр.), МПа |  |  |  | 0.08476775 | [26 empty] | E, Мпа
|  |  | Коэф. Поперечной деформации, ϑ = | [9 empty] | Эффективные значения угла внутреннего трения и удельного сцепления ϕ', С' | [13 empty] | x | 0
[13 empty] | ϕ', град. = | 7 | [12 empty] | y |  |  |  | С, кПа | φ,°
[13 empty] | С', МПа = | 0.007
| Исполнитель: | [6 empty] | Морозов Д.С. |  |  |  |  | Исполнитель: |  |  |  |  | Морозов Д.С.
| Начальник исп. лаборатории: | [6 empty] | Семиколенова Л.Г. |  |  |  |  | Начальник исп. лаборатории: |  |  |  |  | Семиколенова Л.Г.
Лист 1 , всего листов 2 | [11 empty] | Лист 2 , всего листов 2
Частичное воспроизведение протокола испытаний без письменного разрешения ООО «ИнжГео» ЗАПРЕЩАЕТСЯ | [11 empty] | Частичное воспроизведение протокола испытаний без письменного разрешения ООО «ИнжГео» ЗАПРЕЩАЕТСЯ
[5 empty] | второй график |  | первый график | [9 empty] | К Пуассона
dev50 | epsE50 | ind | devE0 | epsE0 | dev | eps | sigma |  | dev1 | eps1 | dev2 | eps2 | dev3 | eps3 |  | Глины
0.01624615 | 0.01691038 |  |  |  | 0 | 0 |  |  | 0 | 0 | 0 | 0 | 0 | 0 |  | < 0 | 0,20-0,30
ind |  |  |  |  | 0.001102051 | 0.0005745493 |  |  | 0.001606331 | 0.000878322 | 0.003522401 | 0.0008580135 | 0.00506622 | 0.0008527415 |  | 0-0,25 | 0,30-0,38
2 |  |  |  |  | 0.002192632 | 0.001149099 |  |  | 0.003074606 | 0.001756644 | 0.006519481 | 0.001716027 | 0.01040628 | 0.001705483 |  | 0,25< | 0,38-0,45
E0 |  |  |  |  | 0.003260275 | 0.001723648 |  |  | 0.004872587 | 0.002634966 | 0.009989629 | 0.002574041 | 0.01590228 | 0.002558224 |  | Суглинки | 0,35-0,37
epsE0 | devE0 |  |  |  | 0.004293509 | 0.002298197 |  |  | 0.006468035 | 0.003513288 | 0.01345898 | 0.003635886 | 0.02078198 | 0.003599992 |  | Пески и супеси | 0,30-0,35
0.005636793 | 0.009025638 |  |  |  | 0.005280865 | 0.002872746 |  |  | 0.007728713 | 0.00439161 | 0.01472608 | 0.004290068 | 0.02299521 | 0.004263707
[5 empty] | 0.006210873 | 0.003447296 |  |  | 0.009022382 | 0.005269932 | 0.01681881 | 0.005148081 | 0.02592677 | 0.005116449
График E50 |  | График E |  |  | 0.007072065 | 0.004021845 |  |  | 0.01027824 | 0.006419082075 | 0.01864843 | 0.006006095 | 0.02799414 | 0.00596919
eps | q | sigma |  |  | 0.007852969 | 0.004596394 |  |  | 0.01061755 | 0.007026576 | 0.01963826 | 0.006864108 | 0.03083868 | 0.006821932
Горизонтальная линия E50 |  | Касательная |  |  | 0.008542118 | 0.005170943 |  |  | 0.01142608 | 0.007904898 | 0.02151162 | 0.007722122 | 0.03290173 | 0.007674673
0 |  | a | b |  | 0.009025638 | 0.005636793 |  |  | 0.01216096 | 0.00878322 | 0.02309185 | 0.008580135 | 0.03512465 | 0.008527415
|  |  | 0 |  | 0.009667958 | 0.006320042 |  |  | 0.01273392 | 0.009661542 | 0.02440225 | 0.009438149 | 0.03644879 | 0.009380156
Вертикальная линия E50 |  | p1 и p2 |  |  | 0.01018643 | 0.006894591 |  |  | 0.01295671 | 0.01053986 | 0.02566616 | 0.01029616 | 0.03831549 | 0.0102329
| 0 | 0 |  |  | 0.01068531 | 0.007469141 |  |  | 0.01374105 | 0.01141819 | 0.0268069 | 0.01115418 | 0.04046613 | 0.01108564
[5 empty] | 0.0111648 | 0.00804369 |  |  | 0.01419871 | 0.01229651 | 0.02784779 | 0.01201219 | 0.04264204 | 0.01193838
Касательная линия E50 |  |  |  |  | 0.01162508 | 0.008618239 |  |  | 0.0146414 | 0.01317483 | 0.02921214 | 0.0128702 | 0.04517821 | 0.01304345
0 | 0 | Горизонтальная 1 |  |  | 0.01206636 | 0.009192788 |  |  | 0.01508088 | 0.01405315 | 0.03129994 | 0.01409258 | 0.04623099 | 0.01364386
[5 empty] | 0.01248881 | 0.009767338 |  |  | 0.01532888 | 0.01493147 | 0.03180478 | 0.01458623 | 0.04838309 | 0.01449661
Горизонтальная линия qкр |  |  |  |  | 0.01289263 | 0.01034189 |  |  | 0.01589714 | 0.0158098 | 0.03356643 | 0.01544424 | 0.05102485 | 0.01534935
Горизонтальная линия q |  | Горизонтальная 2 |  |  | 0.01327801 | 0.01091644 |  |  | 0.0164974 | 0.01668812 | 0.03509767 | 0.01630226 | 0.05254013 | 0.01620209
0 |  | 0 |  |  | 0.01364514 | 0.01149099 |  |  | 0.0167414 | 0.01756644 | 0.03648674 | 0.01716027 | 0.05541278 | 0.01705483
[5 empty] | 0.01399422 | 0.01206553 |  |  | 0.01742167 | 0.01813397 | 0.03782188 | 0.01801828 | 0.05762667 | 0.01790757
Вертикальная линия q |  |  |  |  | 0.01432543 | 0.01264008 |  |  | 0.01811513 | 0.01932308 | 0.03959134 | 0.0188763 | 0.06006565 | 0.01876031
| 0 |  |  |  | 0.01463897 | 0.01321463 |  |  | 0.01895704 | 0.02020141 | 0.04128337 | 0.01973431 | 0.06251357 | 0.01961305
[5 empty] | 0.01493503 | 0.01378918 |  |  | 0.01975871 | 0.02107973 | 0.04318622 | 0.02059232 | 0.06505431 | 0.0204658
[5 empty] | 0.01521379 | 0.01436373 |  |  | 0.02071131 | 0.02195805 | 0.04508813 | 0.02145034 | 0.06747171 | 0.02131854
[5 empty] | 0.01547545 | 0.01493828 |  |  | 0.02130598 | 0.02283637 | 0.04677734 | 0.02230835 | 0.06964963 | 0.02217128
[5 empty] | 0.01572021 | 0.01551283 |  |  | 0.02233387 | 0.02371469 | 0.04844211 | 0.02316636 | 0.07187194 | 0.02302402
[5 empty] | 0.01594825 | 0.01608738 |  |  | 0.02318615 | 0.02459302 | 0.04987067 | 0.02402438 | 0.07412249 | 0.02387676
[5 empty] | 0.01624615 | 0.01691038 |  |  | 0.02445396 | 0.02547134 | 0.05145128 | 0.02488239 | 0.07668514 | 0.0247295
[5 empty] | 0.01635735 | 0.01723648 |  |  | 0.02512845 | 0.02634966 | 0.05287218 | 0.02574041 | 0.07844374 | 0.02558224
[5 empty] | 0.01655229 | 0.01781103 |  |  | 0.02630079 | 0.02722798 | 0.05412162 | 0.02659842 | 0.08008217 | 0.02643499
[5 empty] | 0.01674594 | 0.01838558 |  |  | 0.02716212 | 0.0281063 | 0.05568783 | 0.02745643 | 0.08208427 | 0.02728773
[5 empty] | 0.01693826 | 0.01896013 |  |  | 0.02830361 | 0.02898462 | 0.05665908 | 0.02831445 | 0.0844339 | 0.02814047
[5 empty] | 0.0171292 | 0.01953468 |  |  | 0.02891639 | 0.02986295 | 0.0584236 | 0.02917246 | 0.08511492 | 0.02899321
[5 empty] | 0.01731872 | 0.02010922 |  |  | 0.02999163 | 0.03074127 | 0.05896965 | 0.03003047 | 0.08641119 | 0.02984595
[5 empty] | 0.01750677 | 0.02068377 |  |  | 0.03092048 | 0.03161959 | 0.06018546 | 0.03088849 | 0.08750657 | 0.03069869
[5 empty] | 0.0176933 | 0.02125832 |  |  | 0.0315941 | 0.03249791 | 0.06055928 | 0.0317465 | 0.08838491 | 0.03155143
[5 empty] | 0.01787826 | 0.02183287 |  |  | 0.03230363 | 0.03337623 | 0.06147937 | 0.03260451 | 0.08973008 | 0.03240418
[5 empty] | 0.01806161 | 0.02240742 |  |  | 0.03284023 | 0.03425456 | 0.06163396 | 0.03346253 | 0.09035643 | 0.03325692
[5 empty] | 0.01824331 | 0.02298197 |  |  | 0.03339506 | 0.03513288 | 0.06259989 | 0.03432054 | 0.08985643 | 0.03410966
[5 empty] | 0.01842331 | 0.02355652 |  |  | 0.03405927 | 0.0360112 | 0.06219989 | 0.03517855 | 0.09005643 | 0.0349624
[5 empty] | 0.01860155 | 0.02413107 |  |  | 0.03422401 | 0.03688952 | 0.06199989 | 0.03603657 | 0.09015643 | 0.03581514
[5 empty] | 0.01877801 | 0.02470562 |  |  | 0.03438044 | 0.03776784 | 0.06239989 | 0.03689458 | 0.08955643 | 0.03666788
[5 empty] | 0.01895262 | 0.02528017 |  |  | 0.03484335 | 0.03864617 | 0.06209989 | 0.03775259 | 0.08945643 | 0.03752062
[5 empty] | 0.01912534 | 0.02585472 |  |  | 0.03474335 | 0.03952449 | 0.06229989 | 0.03861061 | 0.08965643 | 0.03837337
[5 empty] | 0.01929613 | 0.02642927 |  |  | 0.03454335 | 0.04040281 | 0.06249989 | 0.03946862 | 0.09035643 | 0.03922611
[5 empty] | 0.01946494 | 0.02700382 |  |  | 0.03464335 | 0.04128113 | 0.06249989 | 0.04032663 | 0.09035643 | 0.04007885
[5 empty] | 0.01963173 | 0.02757837 |  |  | 0.03474335 | 0.04215945 | 0.06219989 | 0.04118465 | 0.08985643 | 0.04093159
[5 empty] | 0.01979644 | 0.02815291 |  |  | 0.03454335 | 0.04303778 | 0.06199989 | 0.04204266 | 0.08985643 | 0.04178433
[5 empty] | 0.01995903 | 0.02872746 |  |  | 0.03484335 | 0.0439161 | 0.06209989 | 0.04290068 | 0.08945643 | 0.04263707
[5 empty] | 0.02011946 | 0.02930201 |  |  | 0.03474335 | 0.04479442 | 0.06209989 | 0.04375869 | 0.09025643 | 0.04348982
[5 empty] | 0.02027768 | 0.02987656 |  |  | 0.03464335 | 0.04567274 | 0.06219989 | 0.0446167 | 0.09025643 | 0.04434256
[5 empty] | 0.02043365 | 0.03045111 |  |  | 0.03464335 | 0.04655106 | 0.06219989 | 0.04547472 | 0.08995643 | 0.0451953
[5 empty] | 0.0205873 | 0.03102566 |  |  | 0.03474335 | 0.04742939 | 0.06219989 | 0.04633273 | 0.09015643 | 0.04604804
[5 empty] | 0.02073862 | 0.03160021 |  |  | 0.03474335 | 0.04830771 | 0.06199989 | 0.04719074 | 0.09005643 | 0.04690078
[5 empty] | 0.02088753 | 0.03217476 |  |  | 0.03484335 | 0.04918603 | 0.06229989 | 0.04804876 | 0.08975643 | 0.04775352
[5 empty] | 0.021034 | 0.03274931 |  |  | 0.03464335 | 0.05006435 | 0.06209989 | 0.04890677 | 0.09025643 | 0.04860626
[5 empty] | 0.02117799 | 0.03332386 |  |  | 0.03484335 | 0.05094267 | 0.06239989 | 0.04976478 | 0.08985643 | 0.04945901
[5 empty] | 0.02131944 | 0.03389841 |  |  | 0.03454335 | 0.051821 | 0.06219989 | 0.0506228 | 0.08985643 | 0.05031175
[5 empty] | 0.02145831 | 0.03447296 |  |  | 0.03484335 | 0.05269932 | 0.06249989 | 0.05148081 | 0.09035643 | 0.05116449
[5 empty] | 0.02159456 | 0.03504751 |  |  | 0.03464335 | 0.05357764 | 0.06209989 | 0.05233882 | 0.08945643 | 0.05201723
[5 empty] | 0.02172813 | 0.03562206 |  |  | 0.03464335 | 0.05445596 | 0.06199989 | 0.05319684 | 0.09035643 | 0.05286997
[5 empty] | 0.02185898 | 0.0361966 |  |  | 0.03484335 | 0.05533428 | 0.06209989 | 0.05405485 | 0.09015643 | 0.05372271
[5 empty] | 0.02198707 | 0.03677115 |  |  | 0.03484335 | 0.05621261 | 0.06229989 | 0.05491286 | 0.09005643 | 0.05457545
[5 empty] | 0.02211235 | 0.0373457 |  |  | 0.03454335 | 0.05709093 | 0.06239989 | 0.05577088 | 0.08995643 | 0.0554282
[5 empty] | 0.02223477 | 0.03792025 |  |  | 0.03454335 | 0.05796925 | 0.06239989 | 0.05662889 | 0.08945643 | 0.05628094
[5 empty] | 0.02235428 | 0.0384948 |  |  | 0.03464335 | 0.05884757 | 0.06229989 | 0.0574869 | 0.08955643 | 0.05713368
[5 empty] | 0.02247085 | 0.03906935 |  |  | 0.03484335 | 0.05972589 | 0.06209989 | 0.05834492 | 0.09015643 | 0.05798642
[5 empty] | 0.02258442 | 0.0396439 |  |  | 0.03474335 | 0.06060422 | 0.06219989 | 0.05920293 | 0.09005643 | 0.05883916
[5 empty] | 0.02269495 | 0.04021845 |  |  | 0.03464335 | 0.06148254 | 0.06199989 | 0.06006095 | 0.09005643 | 0.0596919
[5 empty] | 0.02280239 | 0.040793 |  |  | 0.03464335 | 0.06236086 | 0.06209989 | 0.06091896 | 0.08995643 | 0.06054464
[5 empty] | 0.02290669 | 0.04136755 |  |  | 0.03484335 | 0.06323918 | 0.06199989 | 0.06177697 | 0.09015643 | 0.06139739
[5 empty] | 0.02300782 | 0.0419421 |  |  | 0.03484335 | 0.0641175 | 0.06199989 | 0.06263499 | 0.09005643 | 0.06225013
[5 empty] | 0.02310571 | 0.04251665 |  |  | 0.03454335 | 0.06499583 | 0.06249989 | 0.063493 | 0.08985643 | 0.06310287
[5 empty] | 0.02320034 | 0.0430912 |  |  | 0.03464335 | 0.06587415 | 0.06209989 | 0.06435101 | 0.09025643 | 0.06395561
[5 empty] | 0.02329164 | 0.04366574 |  |  | 0.03474335 | 0.06675247 | 0.06219989 | 0.06520903 | 0.08965643 | 0.06480835
[5 empty] | 0.02337958 | 0.04424029 |  |  | 0.03464335 | 0.06763079 | 0.06239989 | 0.06606704 | 0.08945643 | 0.06566109
[5 empty] | 0.02346411 | 0.04481484 |  |  | 0.03464335 | 0.06850911 | 0.06229989 | 0.06692505 | 0.09015643 | 0.06651384
[5 empty] | 0.02354518 | 0.04538939 |  |  | 0.03484335 | 0.06938744 | 0.06229989 | 0.06778307 | 0.08985643 | 0.06736658
[5 empty] | 0.02362274 | 0.04596394 |  |  | 0.03454335 | 0.07026576 | 0.06209989 | 0.06864108 | 0.09035643 | 0.06821932
[5 empty] | 0.02369676 | 0.04653849 |  |  | 0.03484335 | 0.07114408 | 0.06209989 | 0.06949909 | 0.08985643 | 0.06907206
[5 empty] | 0.02376717 | 0.04711304 |  |  | 0.03454335 | 0.0720224 | 0.06199989 | 0.07035711 | 0.08945643 | 0.0699248
[5 empty] | 0.02383395 | 0.04768759 |  |  | 0.03464335 | 0.07290072 | 0.06219989 | 0.07121512 | 0.09005643 | 0.07077754
[5 empty] | 0.02389703 | 0.04826214 |  |  | 0.03454335 | 0.07377905 | 0.06199989 | 0.07207313 | 0.09025632 | 0.07163028
[5 empty] | 0.02395638 | 0.04883669 |  |  | 0.03454335 | 0.07465737 | 0.06239939 | 0.07293115 | 0.09005221 | 0.07248303
[5 empty] | 0.02401195 | 0.04941124 |  |  | 0.03464335 | 0.07553569 | 0.06239532 | 0.07378916 | 0.09034235 | 0.07333577
[5 empty] | 0.0240637 | 0.04998579 |  |  | 0.03474335 | 0.07641401 | 0.06228725 | 0.07464717 | 0.08942696 | 0.07418851
[5 empty] | 0.02411156 | 0.05056034 |  |  | 0.03474249 | 0.07729233 | 0.06227536 | 0.07550519 | 0.09020627 | 0.07504125
[5 empty] | 0.02415551 | 0.05113489 |  |  | 0.03473928 | 0.07817066 | 0.0624598 | 0.0763632 | 0.0893805 | 0.07589399
[5 empty] | 0.02419549 | 0.05170943 |  |  | 0.03463379 | 0.07904898 | 0.06204073 | 0.07722122 | 0.0900499 | 0.07674673
[5 empty] | 0.02423146 | 0.05228398 |  |  | 0.0347261 | 0.07992729896 | 0.06231832 | 0.07807923 | 0.08961468 | 0.07759947
[5 empty] | 0.02426337 | 0.05285853 |  |  | 0.03471631 | 0.08080562 | 0.06209273 | 0.07893724 | 0.08937507 | 0.07845222
[5 empty] | 0.02429118 | 0.05343308 |  |  | 0.03480452 | 0.08168394 | 0.06186411 | 0.07979526 | 0.0892313 | 0.07930496
[5 empty] | 0.02431483 | 0.05400763 |  |  | 0.03449083 | 0.08256226 | 0.06193263 | 0.08065327 | 0.08988361 | 0.0801577
[5 empty] | 0.02433429 | 0.05458218 |  |  | 0.03477533 | 0.08344059 | 0.06239845 | 0.08151128 | 0.0900322 | 0.08101044
[5 empty] | 0.0243495 | 0.05515673 |  |  | 0.03445811 | 0.08431891 | 0.06186172 | 0.0823693 | 0.08967733 | 0.08186318
[5 empty] | 0.02436043 | 0.05573128 |  |  | 0.03443928 | 0.08519723 | 0.06232262 | 0.08322731 | 0.0894192 | 0.08271592
[5 empty] | 0.02436702 | 0.05630583 |  |  | 0.03441893 | 0.08607555 | 0.0617813 | 0.08408532 | 0.08905806 | 0.08356866
[5 empty] | 0.02436922 | 0.05688038 |  |  | 0.03469715 | 0.08695387 | 0.06223792 | 0.08494334 | 0.08969412 | 0.08442141
[5 empty] | 0.02436922 | 0.05688038 |  |  | 0.03467405 | 0.0878322 | 0.06189265 | 0.08580135 | 0.08892763 | 0.08527415
[5 empty] | 0.02377576 | 0.05688011 |  |  | 0.03444971 | 0.08871052 | 0.06154564 | 0.08665936 | 0.08885879 | 0.08612689
[5 empty] | 0.02318879 | 0.05687984 |  |  | 0.03452424 | 0.08958884 | 0.06169705 | 0.08751738 | 0.08958785 | 0.08697963
[5 empty] | 0.02260921 | 0.05687957 |  |  | 0.03429772 | 0.09046716 | 0.06184705 | 0.08837539 | 0.08951503 | 0.08783237
[5 empty] | 0.02203793 | 0.0568793 |  |  | 0.03437027 | 0.09134548 | 0.0617958 | 0.0892334 | 0.08874056 | 0.08868511
[5 empty] | 0.02147585 | 0.05687904 |  |  | 0.03444196 | 0.09222381 | 0.06154345 | 0.09009142 | 0.08846467 | 0.08953786
[5 empty] | 0.02092386 | 0.05687877 |  |  | 0.0345129 | 0.09310213 | 0.06129018 | 0.09094943 | 0.08858758 | 0.0903906
[5 empty] | 0.02038286 | 0.0568785 |  |  | 0.03438319 | 0.09398045 | 0.06123613 | 0.09180744 | 0.08870952 | 0.09124334
[5 empty] | 0.01985376 | 0.05687823 |  |  | 0.03425291 | 0.09485877 | 0.06148148 | 0.09266546 | 0.08853073 | 0.09209608
[5 empty] | 0.01933745 | 0.05687796 |  |  | 0.03442218 | 0.09573709 | 0.06122637 | 0.09352347 | 0.08845142 | 0.09294882
[5 empty] | 0.01883483 | 0.05687769 |  |  | 0.03419107 | 0.09661542 | 0.06127098 | 0.09438149 | 0.08817035 | 0.09380156
[5 empty] | 0.01834681 | 0.05687742 |  |  | 0.03415969 | 0.09749374 | 0.06101038 | 0.0952395 | 0.0882723 | 0.0946543
[5 empty] | 0.01787429 | 0.05687716 |  |  | 0.03432814 | 0.09837206 | 0.0615357 | 0.09609751 | 0.0881551 | 0.09550705
[5 empty] | 0.01741816 | 0.05687689 |  |  | 0.03419392 | 0.09925038 | 0.06144835 | 0.09695553 | 0.08792113 | 0.09635979
[5 empty] | 0.01697932 | 0.05687662 |  |  | 0.03415155 | 0.1001287 | 0.06115002 | 0.09781354 | 0.08847274 | 0.09721253
[5 empty] | 0.01655867 | 0.05687635 |  |  | 0.03410179 | 0.101007 | 0.06124237 | 0.09867155 | 0.08761233 | 0.09806527
[5 empty] | 0.01615712 | 0.05687608 |  |  | 0.03394562 | 0.1018853 | 0.06082708 | 0.09952957 | 0.08794225 | 0.09891801
[5 empty] | 0.01577557 | 0.05687581 |  |  | 0.03378406 | 0.1027637 | 0.06040582 | 0.1003876 | 0.08756487 | 0.09977075
[5 empty] | 0.0154149 | 0.05687554 |  |  | 0.0340181 | 0.103642 | 0.06078027 | 0.1012456 | 0.08688258 | 0.1006235
[5 empty] | 0.01507603 | 0.05687528 |  |  | 0.03374874 | 0.1045203 | 0.0603521 | 0.1021036 | 0.08709775 | 0.1014762
[5 empty] | 0.01475986 | 0.05687501 |  |  | 0.03367698 | 0.1053986 | 0.06062298 | 0.1029616 | 0.08711273 | 0.102329
[5 empty] | 0.01446727 | 0.05687474 |  |  | 0.03380382 | 0.106277 | 0.06019459 | 0.1038196 | 0.08652992 | 0.1031817
[5 empty] | 0.01419918 | 0.05687447 |  |  | 0.03343025 | 0.1071553 | 0.05986861 | 0.1046776 | 0.08675167 | 0.1040345
[5 empty] | 0.01395649 | 0.0568742 |  |  | 0.03335729 | 0.1080336 | 0.0596467 | 0.1055357 | 0.08678037 | 0.1048872
[5 empty] | 0.01374008 | 0.05687393 |  |  | 0.03328592 | 0.1089119 | 0.05983054 | 0.1063937 | 0.08611837 | 0.1057399
[5 empty] | 0.01354758 | 0.05687367 |  |  | 0.03341715 | 0.1097902 | 0.0594218 | 0.1072517 | 0.08596806 | 0.1065927
[5 empty] | 0.01335995 | 0.0568734 |  |  | 0.03325198 | 0.1106686 | 0.05982216 | 0.1081097 | 0.08563181 | 0.1074454
[5 empty] | 0.01317444 | 0.05687313 |  |  | 0.0333914 | 0.1115469 | 0.0593333 | 0.1089677 | 0.08601198 | 0.1082982
[5 empty] | 0.01299157 | 0.05687286 |  |  | 0.03323641 | 0.1124252 | 0.05935687 | 0.1098257 | 0.08621096 | 0.1091509
[5 empty] | 0.01281186 | 0.05687259 |  |  | 0.03318803 | 0.1133035 | 0.05919457 | 0.1106837 | 0.08572999 | 0.1100037
[5 empty] | 0.01263583 | 0.05687232 |  |  | 0.03294723 | 0.1141819 | 0.05904214 | 0.1115418 | 0.08525593 | 0.1108564
[5 empty] | 0.012464 | 0.05687205 |  |  | 0.0331147 | 0.1150602 | 0.05929148 | 0.1123998 | 0.08568425 | 0.1117091
[5 empty] | 0.01229691 | 0.05687179 |  |  | 0.03298526 | 0.1159385 | 0.05914245 | 0.1132578 | 0.08501488 | 0.1125619
[5 empty] | 0.01213505 | 0.05687152 |  |  | 0.0330568 | 0.1168168 | 0.05889501 | 0.1141158 | 0.08584773 | 0.1134146
[5 empty] | 0.01197897 | 0.05687125 |  |  | 0.03312927 | 0.1176951 | 0.0589491 | 0.1149738 | 0.08488273 | 0.1142674
[5 empty] | 0.01182918 | 0.05687098 |  |  | 0.03290266 | 0.1185735 | 0.05880467 | 0.1158318 | 0.0857198 | 0.1151201
[5 empty] | 0.0116862 | 0.05687071 |  |  | 0.03277692 | 0.1194518 | 0.05906165 | 0.1166898 | 0.08515888 | 0.1159728
[5 empty] | 0.01155055 | 0.05687044 |  |  | 0.03305203 | 0.1203301 | 0.05902001 | 0.1175478 | 0.08559988 | 0.1168256
[5 empty] | 0.01142276 | 0.05687017 |  |  | 0.03282795 | 0.1212084 | 0.05877969 | 0.1184059 | 0.08524272 | 0.1176783
[5 empty] | 0.01130334 | 0.05686991 |  |  | 0.03290465 | 0.1220868 | 0.05914062 | 0.1192639 | 0.08508733 | 0.1185311
[5 empty] | 0.01119282 | 0.05686964 |  |  | 0.03298211 | 0.1229651 | 0.05860277 | 0.1201219 | 0.08493365 | 0.1193838
[5 empty] | 0.01109173 | 0.05686937 |  |  | 0.03276027 | 0.1238434 | 0.05906607 | 0.1209799 | 0.08448157 | 0.1202365
[5 empty] | 0.01100057 | 0.0568691 |  |  | 0.03273913 | 0.1247217 | 0.05863047 | 0.1218379 | 0.08493105 | 0.1210893
[5 empty] | 0.01091987 | 0.05686883 |  |  | 0.03271864 | 0.1256 | 0.05869592 | 0.1226959 | 0.08458199 | 0.121942
[5 empty] | 0.01085016 | 0.05686856 |  |  | 0.03259877 | 0.1264784 | 0.05886236 | 0.1235539 | 0.08473432 | 0.1227948
[5 empty] | 0.01079195 | 0.05686829 |  |  | 0.03277949 | 0.1273567 | 0.05892974 | 0.124412 | 0.08428796 | 0.1236475
[5 empty] | 0.01074577 | 0.05686803 |  |  | 0.03276076 | 0.128235 | 0.05889801 | 0.12527 | 0.08514284 | 0.1245003
[5 empty] | 0.01071214 | 0.05686776 |  |  | 0.03284256 | 0.1291133 | 0.05836712 | 0.126128 | 0.08419889 | 0.125353
[5 empty] | 0.01069158 | 0.05686749 |  |  | 0.03282486 | 0.1299917 | 0.058437 | 0.126986 | 0.08505602 | 0.1262057
[5 empty] | 0.01068461 | 0.05686722 |  |  | 0.03250761 | 0.13087 | 0.05840761 | 0.127844 | 0.08481417 | 0.1270585
[5 empty] | 0.01068461 | 0.05686722 |  |  | 0.0326908 | 0.1317483 | 0.05857889 | 0.128702 | 0.08477325 | 0.1279112
[5 empty] | 0.01029212 | 0.05682158 |  |  | 0.03267438 | 0.1326266 | 0.05875079 | 0.12956 | 0.08453319 | 0.128764
[5 empty] | 0.009902643 | 0.05677594 |  |  | 0.03245832 | 0.1335049 | 0.05822325 | 0.1304181 | 0.08489391 | 0.1296167
[5 empty] | 0.009517349 | 0.05673031 |  |  | 0.0327426 | 0.1343833 | 0.05879622 | 0.1312761 | 0.08475533 | 0.1304694
[5 empty] | 0.009137394 | 0.05668467 |  |  | 0.03242718 | 0.1352616 | 0.05876966 | 0.1321341 | 0.08481739 | 0.1313222
[5 empty] | 0.008763938 | 0.05663903 |  |  | 0.03251203 | 0.1361399 | 0.05844349 | 0.1329921 | 0.08438001 | 0.1321749
[5 empty] | 0.008398141 | 0.05659339 |  |  | 0.03249712 | 0.1370182 | 0.05861768 | 0.1338501 | 0.0838431 | 0.1330277
[5 empty] | 0.008041162 | 0.05654775 |  |  | 0.03268241 | 0.1378965 | 0.05859217 | 0.1347081 | 0.08380659 | 0.1338804
[5 empty] | 0.00769416 | 0.05650211 |  |  | 0.03246788 | 0.1387749 | 0.05806689 | 0.1355661 | 0.08397042 | 0.1347332
[5 empty] | 0.007358297 | 0.05645647 |  |  | 0.03245348 | 0.1396532 | 0.05814181 | 0.1364241 | 0.08433449 | 0.1355859
[5 empty] | 0.00703473 | 0.05641084 |  |  | 0.03243919 | 0.1405315 | 0.05821686 | 0.1372822 | 0.08459874 | 0.1364386
[5 empty] | 0.006724621 | 0.0563652 |  |  | 0.03252499 | 0.1414098 | 0.058192 | 0.1381402 | 0.08396308 | 0.1372914
[5 empty] | 0.006429128 | 0.05631956 |  |  | 0.03231082 | 0.1422882 | 0.05836716 | 0.1389982 | 0.08412745 | 0.1381441
[5 empty] | 0.006149411 | 0.05627392 |  |  | 0.03239667 | 0.1431665 | 0.0579423 | 0.1398562 | 0.08359177 | 0.1389969
[5 empty] | 0.005886629 | 0.05622828 |  |  | 0.0322825 | 0.1440448 | 0.05811736 | 0.1407142 | 0.08405595 | 0.1398496
[5 empty] | 0.005641943 | 0.05618264 |  |  | 0.03246828 | 0.1449231 | 0.05819228 | 0.1415722 | 0.08351994 | 0.1407023
[5 empty] | 0.005416513 | 0.05613701 |  |  | 0.03225397 | 0.1458014 | 0.05816702 | 0.1424302 | 0.08398364 | 0.1415551
[5 empty] | 0.005211496 | 0.05609137 |  |  | 0.03223955 | 0.1466798 | 0.05844152 | 0.1432883 | 0.08434698 | 0.1424078
[5 empty] | 0.005028055 | 0.05604573 |  |  | 0.03252498 | 0.1475581 | 0.05811576 | 0.1441463 | 0.08351 | 0.1432606
[5 empty] | 0.004867347 | 0.05600009 |  |  | 0.03221029 | 0.1484364 | 0.05839011 | 0.1450043 | 0.08357326 | 0.1441133
[5 empty] | 0.004730532 | 0.05595445 |  |  | 0.03239572 | 0.1493147 | 0.05826469 | 0.1458623 | 0.08343685 | 0.1449661
[5 empty] | 0.004618771 | 0.05590881 |  |  | 0.03248127 | 0.1501931 | 0.0582395 | 0.1467203 | 0.08360078 | 0.1458188
[5 empty] | 0.004533223 | 0.05586317 |  |  | 0.03216697 | 0.1510714 | 0.05791455 | 0.1475783 | 0.08346505 | 0.1466715
[5 empty] | 0.004475048 | 0.05581754 |  |  | 0.03215281 | 0.1519497 | 0.05818984 | 0.1484363 | 0.08412966 | 0.1475243
[5 empty] | 0.004445404 | 0.0557719 |  |  | 0.03243878 | 0.152828 | 0.05786539 | 0.1492943 | 0.08379464 | 0.148377
[5 empty] | 0.004441649 | 0.05572626 |  |  | 0.03212491 | 0.1537063 | 0.05824118 | 0.1501524 | 0.08405997 | 0.1492298
[5 empty] | 0.004441772 | 0.05568062 |  |  | 0.03221118 | 0.1545847 | 0.05811724 | 0.1510104 | 0.08402567 | 0.1500825
[5 empty] | 0.004442237 | 0.05563498 |  |  | 0.03239761 | 0.155463 | 0.05779355 | 0.1518684 | 0.08329175 | 0.1509352
[5 empty] | 0.004443272 | 0.05558934 |  |  | 0.03208419 | 0.1563413 | 0.05797014 | 0.1527264 | 0.08315821 | 0.151788
[5 empty] | 0.004445104 | 0.05554371 |  |  | 0.03217093 | 0.1572196 | 0.05794699 | 0.1535844 | 0.08372506 | 0.1526407
[5 empty] | 0.004447961 | 0.05549807 |  |  | 0.03205783 | 0.158098 | 0.05792413 | 0.1544424 | 0.08359231 | 0.1534935
[5 empty] | 0.004452071 | 0.05545243 |  |  | 0.03214489 | 0.1589763 | 0.05800154 | 0.1553004 | 0.08315995 | 0.1543462
[5 empty] | 0.004457662 | 0.05540679 |  |  | 0.03213211 | 0.1598546 | 0.05787924 | 0.1561585 | 0.08352801 | 0.1551989
[5 empty] | 0.004464961 | 0.05536115 |  |  | 0.03211951 | 0.1607329 | 0.05745723 | 0.1570165 | 0.08289648 | 0.1560517
[5 empty] | 0.004474197 | 0.05531551 |  |  | 0.03210707 | 0.1616112 | 0.05743552 | 0.1578745 | 0.08346537 | 0.1569044
[5 empty] | 0.004485596 | 0.05526987 |  |  | 0.03229481 | 0.1624896 | 0.0580141 | 0.1587325 | 0.08353469 | 0.1577572
[5 empty] | 0.004499388 | 0.05522424 |  |  | 0.03208273 | 0.1633679 | 0.05799299 | 0.1595905 | 0.08370444 | 0.1586099
[5 empty] | 0.0045158 | 0.0551786 |  |  | 0.03227083 | 0.1642462 | 0.05737219 | 0.1604485 | 0.08347464 | 0.1594627
[5 empty] | 0.004535059 | 0.05513296 |  |  | 0.0322591 | 0.1651245 | 0.05745171 | 0.1613065 | 0.08284528 | 0.1603154
[5 empty] | 0.004557393 | 0.05508732 |  |  | 0.03204757 | 0.1660029 | 0.05793154 | 0.1621646 | 0.08361638 | 0.1611681
[5 empty] | 0.004583031 | 0.05504168 |  |  | 0.03223622 | 0.1668812 | 0.05791169 | 0.1630226 | 0.08298794 | 0.1620209
[5 empty] | 0.004612199 | 0.05499604 |  |  | 0.03202506 | 0.1677595 | 0.05749218 | 0.1638806 | 0.08265996 | 0.1628736
[5 empty] | 0.004645127 | 0.05495041 |  |  | 0.03191409 | 0.1686378 | 0.05787299 | 0.1647386 | 0.08313246 | 0.1637264
[5 empty] | 0.004682041 | 0.05490477 |  |  | 0.03190333 | 0.1695161 | 0.05765414 | 0.1655966 | 0.08310545 | 0.1645791
[5 empty] | 0.004723169 | 0.05485913 |  |  | 0.03219276 | 0.1703945 | 0.05783564 | 0.1664546 | 0.08337891 | 0.1654318
[5 empty] | 0.00476874 | 0.05481349 |  |  | 0.03208239 | 0.1712728 | 0.05751748 | 0.1673126 | 0.08305288 | 0.1662846
[5 empty] | 0.00481898 | 0.05476785 |  |  | 0.03217222 | 0.1721511 | 0.05769967 | 0.1681706 | 0.08252734 | 0.1671373
[5 empty] | 0.004874119 | 0.05472221 |  |  | 0.03196227 | 0.1730294 | 0.05768222 | 0.1690287 | 0.08280231 | 0.1679901
[5 empty] | 0.004934383 | 0.05467657 |  |  | 0.03185252 | 0.1739077 | 0.05716512 | 0.1698867 | 0.0829778 | 0.1688428
[5 empty] | 0.005 | 0.05463094 |  |  | 0.03204299 | 0.1747861 | 0.0575484 | 0.1707447 | 0.0828538 | 0.1696956
[5 empty] | 0.005 | 0.05461778
[5 empty] | 0.005394935 | 0.05461805
[5 empty] | 0.005785958 | 0.05461832
[5 empty] | 0.006172945 | 0.05461858
[5 empty] | 0.006555772 | 0.05461885
[5 empty] | 0.006934316 | 0.05461912
[5 empty] | 0.007308452 | 0.05461939
[5 empty] | 0.007678057 | 0.05461966
[5 empty] | 0.008043008 | 0.05461993
[5 empty] | 0.008403181 | 0.0546202
[5 empty] | 0.008758451 | 0.05462046
[5 empty] | 0.009108696 | 0.05462073
[5 empty] | 0.009453792 | 0.054621
[5 empty] | 0.009793615 | 0.05462127
[5 empty] | 0.01012804 | 0.05462154
[5 empty] | 0.01045695 | 0.05462181
[5 empty] | 0.01078021 | 0.05462208
[5 empty] | 0.0110977 | 0.05462234
[5 empty] | 0.0114093 | 0.05462261
[5 empty] | 0.01171489 | 0.05462288
[5 empty] | 0.01201434 | 0.05462315
[5 empty] | 0.01230752 | 0.05462342
[5 empty] | 0.01259432 | 0.05462369
[5 empty] | 0.01287461 | 0.05462395
[5 empty] | 0.01314827 | 0.05462422
[5 empty] | 0.01341567 | 0.05462449
[5 empty] | 0.01367973 | 0.05462476
[5 empty] | 0.01394082 | 0.05462503
[5 empty] | 0.01419883 | 0.0546253
[5 empty] | 0.01445362 | 0.05462557
[5 empty] | 0.01470508 | 0.05462583
[5 empty] | 0.01495308 | 0.0546261
[5 empty] | 0.0151975 | 0.05462637
[5 empty] | 0.01543821 | 0.05462664
[5 empty] | 0.01567509 | 0.05462691
[5 empty] | 0.01590802 | 0.05462718
[5 empty] | 0.01613687 | 0.05462745
[5 empty] | 0.01636152 | 0.05462771
[5 empty] | 0.01658185 | 0.05462798
[5 empty] | 0.01679772 | 0.05462825
[5 empty] | 0.01700903 | 0.05462852
[5 empty] | 0.01721564 | 0.05462879
[5 empty] | 0.01741742 | 0.05462906
[5 empty] | 0.01761427 | 0.05462933
[5 empty] | 0.01780605 | 0.05462959
[5 empty] | 0.01799264 | 0.05462986
[5 empty] | 0.01817391 | 0.05463013
[5 empty] | 0.01834975 | 0.0546304
[5 empty] | 0.01852002 | 0.05463067
[5 empty] | 0.01868461 | 0.05463094
[5 empty] | 0.01868461 | 0.05461778
[5 empty] | 0.01891188 | 0.05466395
[5 empty] | 0.01913702 | 0.05471013
[5 empty] | 0.01935959 | 0.05475631
[5 empty] | 0.01957912 | 0.05480248
[5 empty] | 0.01979516 | 0.05484866
[5 empty] | 0.02000724 | 0.05489483
[5 empty] | 0.0202149 | 0.05494101
[5 empty] | 0.02041769 | 0.05498718
[5 empty] | 0.02061514 | 0.05503336
[5 empty] | 0.0208068 | 0.05507953
[5 empty] | 0.02099221 | 0.05512571
[5 empty] | 0.0211709 | 0.05517188
[5 empty] | 0.02134242 | 0.05521806
[5 empty] | 0.02150631 | 0.05526424
[5 empty] | 0.02166211 | 0.05531041
[5 empty] | 0.02180936 | 0.05535659
[5 empty] | 0.0219476 | 0.05540276
[5 empty] | 0.02207638 | 0.05544894
[5 empty] | 0.02219522 | 0.05549511
[5 empty] | 0.02230368 | 0.05554129
[5 empty] | 0.02240129 | 0.05558746
[5 empty] | 0.02248759 | 0.05563364
[5 empty] | 0.02256213 | 0.05567982
[5 empty] | 0.02262444 | 0.05572599
[5 empty] | 0.02267558 | 0.05577217
[5 empty] | 0.02272425 | 0.05581834
[5 empty] | 0.02277187 | 0.05586452
[5 empty] | 0.02281833 | 0.05591069
[5 empty] | 0.02286356 | 0.05595687
[5 empty] | 0.02290745 | 0.05600304
[5 empty] | 0.02294993 | 0.05604922
[5 empty] | 0.02299089 | 0.05609539
[5 empty] | 0.02303026 | 0.05614157
[5 empty] | 0.02306793 | 0.05618775
[5 empty] | 0.02310383 | 0.05623392
[5 empty] | 0.02313786 | 0.0562801
[5 empty] | 0.02316992 | 0.05632627
[5 empty] | 0.02319994 | 0.05637245
[5 empty] | 0.02322782 | 0.05641862
[5 empty] | 0.02325348 | 0.0564648
[5 empty] | 0.02327681 | 0.05651097
[5 empty] | 0.02329774 | 0.05655715
[5 empty] | 0.02331616 | 0.05660333
[5 empty] | 0.023332 | 0.0566495
[5 empty] | 0.02334516 | 0.05669568
[5 empty] | 0.02335555 | 0.05674185
[5 empty] | 0.02336309 | 0.05678803
[5 empty] | 0.02336767 | 0.0568342
[5 empty] | 0.02336922 | 0.05688038
[5 empty] | 0.02336922 | 0.05688038
[5 empty] | 0.02381676 | 0.05846272
[5 empty] | 0.0242553 | 0.06004507
[5 empty] | 0.02468466 | 0.06162741
[5 empty] | 0.02510464 | 0.06320976
[5 empty] | 0.02551508 | 0.0647921
[5 empty] | 0.02591577 | 0.06637445
[5 empty] | 0.02630654 | 0.06795679
[5 empty] | 0.02668719 | 0.06953913
[5 empty] | 0.02705754 | 0.07112148
[5 empty] | 0.02741742 | 0.07270382
[5 empty] | 0.02776662 | 0.07428617
[5 empty] | 0.02810496 | 0.07586851
[5 empty] | 0.02843227 | 0.07745086
[5 empty] | 0.02874835 | 0.0790332
[5 empty] | 0.02905301 | 0.08061555
[5 empty] | 0.02934608 | 0.08219789
[5 empty] | 0.02962736 | 0.08378023
[5 empty] | 0.02989668 | 0.08536258
[5 empty] | 0.03015383 | 0.08694492
[5 empty] | 0.03039865 | 0.08852727
[5 empty] | 0.03063094 | 0.09010961
[5 empty] | 0.03085051 | 0.09169196
[5 empty] | 0.03105719 | 0.0932743
[5 empty] | 0.03125078 | 0.09485665
[5 empty] | 0.0314311 | 0.09643899
[5 empty] | 0.03159797 | 0.09802134
[5 empty] | 0.03175119 | 0.09960368
[5 empty] | 0.03189059 | 0.101186
[5 empty] | 0.03201597 | 0.1027684
[5 empty] | 0.03212715 | 0.1043507
[5 empty] | 0.03222395 | 0.1059331
[5 empty] | 0.03230618 | 0.1075154
[5 empty] | 0.03237365 | 0.1090977
[5 empty] | 0.03242618 | 0.1106801
[5 empty] | 0.03246358 | 0.1122624
[5 empty] | 0.0324923 | 0.1138448
[5 empty] | 0.03249227 | 0.1154271
[5 empty] | 0.03248807 | 0.1170095
[5 empty] | 0.03247696 | 0.1185918
[5 empty] | 0.03245949 | 0.1201742
[5 empty] | 0.03243616 | 0.1217565
[5 empty] | 0.0324075 | 0.1233388
[5 empty] | 0.03237404 | 0.1249212
[5 empty] | 0.03233631 | 0.1265035
[5 empty] | 0.03229482 | 0.1280859
[5 empty] | 0.0322501 | 0.1296682
[5 empty] | 0.03220267 | 0.1312506
[5 empty] | 0.03215305 | 0.1328329
[5 empty] | 0.03210178 | 0.1344153
[5 empty] | 0.03204938 | 0.1359976
[5 empty] | 0.03199601 | 0.1375799
[5 empty] | 0.03192597 | 0.1391623
[5 empty] | 0.03183454 | 0.1407446
[5 empty] | 0.03172715 | 0.142327
[5 empty] | 0.03160926 | 0.1439093
[5 empty] | 0.03148632 | 0.1454917
[5 empty] | 0.03136378 | 0.147074
[5 empty] | 0.03124708 | 0.1486564
[5 empty] | 0.03114169 | 0.15
[5 empty] | 0.03105304 | 0.151821
[5 empty] | 0.03098658 | 0.1534034
[5 empty] | 0.0309369 | 0.1549857
[5 empty] | 0.03089025 | 0.1565681
[5 empty] | 0.03084634 | 0.1581504
[5 empty] | 0.030805 | 0.1597328
[5 empty] | 0.03076605 | 0.1613151
[5 empty] | 0.03072931 | 0.1628975
[5 empty] | 0.03069461 | 0.1644798
[5 empty] | 0.03066177 | 0.1660621
[5 empty] | 0.03063063 | 0.1676445
[5 empty] | 0.030601 | 0.1692268
[5 empty] | 0.03057272 | 0.1708092
[5 empty] | 0.0305456 | 0.1723915
[5 empty] | 0.03051948 | 0.1739739
[5 empty] | 0.03049417 | 0.1755562
[5 empty] | 0.0304695 | 0.1771386
[5 empty] | 0.03044531 | 0.1787209
[5 empty] | 0.03042141 | 0.1803032
[5 empty] | 0.03039762 | 0.1818856
[5 empty] | 0.03037378 | 0.1834679
[5 empty] | 0.03034972 | 0.1850503
[5 empty] | 0.03032524 | 0.1866326
[5 empty] | 0.0303007 | 0.188215
[5 empty] | 0.03027657 | 0.1897973
[5 empty] | 0.03025287 | 0.1913797
[5 empty] | 0.0302296 | 0.192962
[5 empty] | 0.0302068 | 0.1945443
[5 empty] | 0.03018446 | 0.1961267
[5 empty] | 0.03016261 | 0.197709
[5 empty] | 0.03014125 | 0.1992914
[5 empty] | 0.03012042 | 0.2008737
[5 empty] | 0.03010012 | 0.2024561
[5 empty] | 0.03008036 | 0.2040384
[5 empty] | 0.03006116 | 0.2056208
[5 empty] | 0.03004255 | 0.2072031
[5 empty] | 0.03002452 | 0.2087855
[5 empty] | 0.0300071 | 0.2103678
[5 empty] | 0.0299903 | 0.2119501
[5 empty] | 0.02997414 | 0.2135325