## 1
Общество с ограниченной ответственностью "Инженерная геология" (ООО "ИнжГео") | [11 empty] | Общество с ограниченной ответственностью "Инженерная геология" (ООО "ИнжГео")
Юр. адрес: 117279, г. Москва, ул. Миклухо-Маклая, 36 а, этаж 5, пом. XXIII к. 76-84 | [11 empty] | Юр. адрес: 117279, г. Москва, ул. Миклухо-Маклая, 36 а, этаж 5, пом. XXIII к. 76-84 | [8 empty] | нагр |  |  | X0 | Y0 | R |  | нагр |  |  |  | X0 | Y0 | R | нагр |  |  |  | X0 | Y0 | R |  | нагр |  |  |  | X0 | Y0 | R
Телефон/факс +7 (495) 132-30-00, Адрес электронной почты inbox@inj-geo.ru | [11 empty] | Телефон/факс +7 (495) 132-30-00, Адрес электронной почты inbox@inj-geo.ru | [12 empty] | 0 | [7 empty] | 0 | [6 empty] | 0 | [7 empty] | 0
[21 empty] | девиатор | [6 empty] | девиатор | [6 empty] | девиатор | [7 empty] | девиатор
Испытательная лаборатория ООО «ИнжГео» | [11 empty] | Испытательная лаборатория ООО «ИнжГео» | [8 empty] | x0 | Угол | X | Y |  |  |  | x0 |  | Угол | X | Y |  |  | x0 |  | Угол | X | Y |  |  |  | x0 |  | Угол | X | Y
Адрес места осуществления деятельности лаборатории: г. Москва, просп. Вернадского, д. 51, стр. 1 | [11 empty] | Адрес места осуществления деятельности лаборатории: г. Москва, просп. Вернадского, д. 51, стр. 1 | [9 empty] | 0 | [7 empty] | 0 | [6 empty] | 0 | [7 empty] | 0
Телефон +7(910)4557682, E-mail: slg85@mail.ru | [11 empty] | Телефон +7(910)4557682, E-mail: slg85@mail.ru | [9 empty] | 5 | [7 empty] | 5 | [6 empty] | 5 | [7 empty] | 5
[22 empty] | 10 | [7 empty] | 10 | [6 empty] | 10 | [7 empty] | 10
[12 empty] | Протокол испытаний № 13-63/93 от 30-01-2023 | [9 empty] | 15 | [7 empty] | 15 | [6 empty] | 15 | [7 empty] | 15
[22 empty] | 20 | [7 empty] | 20 | [6 empty] | 20 | [7 empty] | 20
[12 empty] | Наименование и адрес заказчика: Переход трубопровода через р. Енисей | [9 empty] | 25 | [7 empty] | 25 | [6 empty] | 25 | [7 empty] | 25
[12 empty] | Наименование объекта: ООО Регионстрой | [9 empty] | 30 | [7 empty] | 30 | [6 empty] | 30 | [7 empty] | 30
Наименование используемого метода/методики: ГОСТ 12248.4-2020 | [11 empty] | Наименование используемого метода/методики: ГОСТ 12248.3-2020 | [9 empty] | 35 | [7 empty] | 35 | [6 empty] | 35 | [7 empty] | 35
Условия проведения испытания: температура окружающей среды (18 - 25)0С, влажность воздуха (40 - 75)% | [11 empty] | Условия проведения испытания: температура окружающей среды (18 - 25)0С, влажность воздуха (40 - 75)% | [9 empty] | 40 | [7 empty] | 40 | [6 empty] | 40 | [7 empty] | 40
[12 empty] | Дата получение объекта подлежащего испытаниям: 03-01-2023 | [9 empty] | 45 | [7 empty] | 45 | [6 empty] | 45 | [7 empty] | 45
[12 empty] | Дата испытания: 25.10.2022-19.11.2093 | [9 empty] | 50 | [7 empty] | 50 | [6 empty] | 50 | [7 empty] | 50
[22 empty] | 55 | [7 empty] | 55 | [6 empty] | 55 | [7 empty] | 55
Испытание грунтов методом трехосного сжатия | [11 empty] | Испытание грунтов методом трехосного сжатия | [9 empty] | 60 | [7 empty] | 60 | [6 empty] | 60 | [7 empty] | 60
[22 empty] | 65 | [7 empty] | 65 | [6 empty] | 65 | [7 empty] | 65
Лабораторный номер: | [6 empty] | We, д.е. = |  |  |  |  | Лабораторный номер: |  | 1128 |  |  |  | We, д.е. = | 0.455006415 |  |  | 70 | [7 empty] | 70 | [6 empty] | 70 | [7 empty] | 70
Номер скважины: | [6 empty] | ρ, г/см3 = |  |  |  |  | Номер скважины: |  | BH-039 |  |  |  | ρ, г/см3 = | 1.59 |  |  | 75 | [7 empty] | 75 | [6 empty] | 75 | [7 empty] | 75
Глубина отбора, м: | [6 empty] | ρs, г/см3 = |  |  |  |  | Глубина отбора, м: |  | 0.9 |  |  |  | ρs, г/см3 = | 2.74 |  |  | 80 | [7 empty] | 80 | [6 empty] | 80 | [7 empty] | 80
Наименование грунта: | [6 empty] | e, д.е. = |  |  |  |  | Наименование грунта: |  | Суглинок, после оттаивания текучий, легкий песчанистый |  |  |  | e, д.е. = | 1.50737 |  |  | 85 | [7 empty] | 85 | [6 empty] | 85 | [7 empty] | 85
Схема проведения опыта: | [6 empty] | IL, д.е. = |  |  |  |  | Схема проведения опыта: |  | КД |  |  |  | IL, д.е. = | 2.445 |  |  | 90 | [7 empty] | 90 | [6 empty] | 90 | [7 empty] | 90
[22 empty] | 95 | [7 empty] | 95 | [6 empty] | 95 | [7 empty] | 95
[22 empty] | 100 | [7 empty] | 100 | [6 empty] | 100 | [7 empty] | 100
Результаты испытаний | [11 empty] | Результаты испытаний | [9 empty] | 105 | [7 empty] | 105 | [6 empty] | 105 | [7 empty] | 105
[22 empty] | 110 | [7 empty] | 110 | [6 empty] | 110 | [7 empty] | 110
[22 empty] | 115 | [7 empty] | 115 | [6 empty] | 115 | [7 empty] | 115
[22 empty] | 120 | [7 empty] | 120 | [6 empty] | 120 | [7 empty] | 120
[22 empty] | 125 | [7 empty] | 125 | [6 empty] | 125 | [7 empty] | 125
[22 empty] | 130 | [7 empty] | 130 | [6 empty] | 130 | [7 empty] | 130
[22 empty] | 135 | [7 empty] | 135 | [6 empty] | 135 | [7 empty] | 135
[22 empty] | 140 | [7 empty] | 140 | [6 empty] | 140 | [7 empty] | 140
[22 empty] | 145 | [7 empty] | 145 | [6 empty] | 145 | [7 empty] | 145
[22 empty] | 150 | [7 empty] | 150 | [6 empty] | 150 | [7 empty] | 150
[22 empty] | 155 | [7 empty] | 155 | [6 empty] | 155 | [7 empty] | 155
[22 empty] | 160 | [7 empty] | 160 | [6 empty] | 160 | [7 empty] | 160
[22 empty] | 165 | [7 empty] | 165 | [6 empty] | 165 | [7 empty] | 165
[22 empty] | 170 | [7 empty] | 170 | [6 empty] | 170 | [7 empty] | 170
[22 empty] | 175 | [7 empty] | 175 | [6 empty] | 175 | [7 empty] | 175
[22 empty] | 180 | [7 empty] | 180 | [6 empty] | 180 | [7 empty] | 180
[13 empty] | Давление в камере, Мпа σ3 | Вертикальная нагрузка, Мпа σ1 | Поровое давление, Мпа u
| K0, д.е. | 0.809191 |  |  |  |  | Коэфф. Точки | [5 empty] | 0.05 | 0.0808588 | [5 empty] | 1 | [6 empty] | σ3,кПа | σ1,кПа | u, кПа |  |  |  | 4
| q_zg, МПа | 0.04045955 | [10 empty] | 0.15 | 0.2280192 | [27 empty] | δ3, Мпа | δ1-δ3, МПа | δ1, МПа | δ1, КПа
|  |  | Модуль деформации, МПа: | [9 empty] | 0.25 | 0.3751797 | [21 empty] | С, МПа:
|  |  | Е0= |  | Точки модуля (полное напр.), МПа |  |  |  | 0.04045955 | 0.06473528 | [25 empty] | φ, град:
|  |  | E50 = |  | qf (полное напр.), МПа |  |  |  | 0.06274476 | [26 empty] | E, Мпа
|  |  | Коэф. Поперечной деформации, ϑ = | [9 empty] | Эффективные значения угла внутреннего трения и удельного сцепления ϕ', С' | [13 empty] | x | 0
[13 empty] | ϕ', град. = | 11 | [12 empty] | y |  |  |  | С, кПа | φ,°
[13 empty] | С', МПа = | 0.003
| Исполнитель: | [6 empty] | Морозов Д.С. |  |  |  |  | Исполнитель: |  |  |  |  | Морозов Д.С.
| Начальник исп. лаборатории: | [6 empty] | Семиколенова Л.Г. |  |  |  |  | Начальник исп. лаборатории: |  |  |  |  | Семиколенова Л.Г.
Лист 1 , всего листов 2 | [11 empty] | Лист 2 , всего листов 2
Частичное воспроизведение протокола испытаний без письменного разрешения ООО «ИнжГео» ЗАПРЕЩАЕТСЯ | [11 empty] | Частичное воспроизведение протокола испытаний без письменного разрешения ООО «ИнжГео» ЗАПРЕЩАЕТСЯ
[5 empty] | второй график |  | первый график | [9 empty] | К Пуассона
dev50 | epsE50 | ind | devE0 | epsE0 | dev | eps | sigma |  | dev1 | eps1 | dev2 | eps2 | dev3 | eps3 |  | Глины
0.01274476 | 0.01212876 |  |  |  | 0 | 0 |  |  | 0 | 0 | 0 | 0 | 0 | 0 |  | < 0 | 0,20-0,30
ind |  |  |  |  | 0.0009034737 | 0.0005262501 |  |  | 0.001279472 | 0.0008609837 | 0.003561854 | 0.0008555311 | 0.007824029 | 0.000843672 |  | 0-0,25 | 0,30-0,38
2 |  |  |  |  | 0.001790723 | 0.0010525 |  |  | 0.002715134 | 0.001721967 | 0.008070614 | 0.001711062 | 0.01565998 | 0.001687344 |  | 0,25< | 0,38-0,45
E0 |  |  |  |  | 0.002652379 | 0.00157875 |  |  | 0.00418011 | 0.002582951 | 0.01186583 | 0.002566593 | 0.02165403 | 0.002531016 |  | Суглинки | 0,35-0,37
epsE0 | devE0 |  |  |  | 0.003479072 | 0.002105 |  |  | 0.005547523 | 0.003443935 | 0.01528704 | 0.003422125 | 0.02835236 | 0.003374688 |  | Пески и супеси | 0,30-0,35
0.004042921 | 0.006068933 |  |  |  | 0.004261434 | 0.002631251 |  |  | 0.006690496 | 0.004304918 | 0.01817379 | 0.004277656 | 0.03400115 | 0.00421836
[5 empty] | 0.004990094 | 0.003157501 |  |  | 0.0075 | 0.00499625 | 0.0225 | 0.005490385 | 0.0375 | 0.004713443
График E50 |  | График E |  |  | 0.005655685 | 0.003683751 |  |  | 0.008573936 | 0.006026886 | 0.0238438 | 0.005988718 | 0.0428035 | 0.005905704
eps | q | sigma |  |  | 0.006068933 | 0.004042921 |  |  | 0.009097195 | 0.006887869 | 0.02547146 | 0.006844249 | 0.04599534 | 0.006749376
Горизонтальная линия E50 |  | Касательная |  |  | 0.006828643 | 0.004736251 |  |  | 0.01016342 | 0.007748853 | 0.02730503 | 0.00769978 | 0.04945909 | 0.007593048
0 |  | a | b |  | 0.007397743 | 0.005262501 |  |  | 0.01078222 | 0.008609837 | 0.02908237 | 0.008555311 | 0.05198143 | 0.00843672
|  |  | 0 |  | 0.007956848 | 0.005788751 |  |  | 0.01146321 | 0.00947082 | 0.03104135 | 0.009410842 | 0.05494905 | 0.009280392
Вертикальная линия E50 |  | p1 и p2 |  |  | 0.008502801 | 0.006315001 |  |  | 0.01191598 | 0.0103318 | 0.03281983 | 0.01026637 | 0.05854862 | 0.01012406
| 0 | 0 |  |  | 0.009032441 | 0.006841252 |  |  | 0.01275015 | 0.01119279 | 0.03375566 | 0.0111219 | 0.06258983 | 0.01123861
[5 empty] | 0.009542612 | 0.007367502 |  |  | 0.01347532 | 0.01205377 | 0.03548671 | 0.01197744 | 0.06358619 | 0.01181141
Касательная линия E50 |  |  |  |  | 0.01003015 | 0.007893752 |  |  | 0.0139011 | 0.01291476 | 0.03715084 | 0.01283297 | 0.06763017 | 0.01265508
0 | 0 | Горизонтальная 1 |  |  | 0.01049191 | 0.008420002 |  |  | 0.01443709 | 0.01377574 | 0.03900962 | 0.01359859 | 0.06977918 | 0.01349875
[5 empty] | 0.01092472 | 0.008946252 |  |  | 0.0154294 | 0.01468365 | 0.04022412 | 0.01454403 | 0.07291276 | 0.01434242
Горизонтальная линия qкр |  |  |  |  | 0.01132542 | 0.009472502 |  |  | 0.01608278 | 0.01549771 | 0.04236084 | 0.01539956 | 0.07701039 | 0.0151861
Горизонтальная линия q |  | Горизонтальная 2 |  |  | 0.01169087 | 0.009998752 |  |  | 0.01681226 | 0.01635869 | 0.04418123 | 0.01625509 | 0.0802516 | 0.01602977
0 |  | 0 |  |  | 0.01201789 | 0.010525 |  |  | 0.0175754 | 0.01721967 | 0.04667041 | 0.01711062 | 0.08391591 | 0.01687344
[5 empty] | 0.01230333 | 0.01105125 |  |  | 0.01836627 | 0.01808066 | 0.0482135 | 0.01796615 | 0.08638282 | 0.01771711
Вертикальная линия q |  |  |  |  | 0.01254403 | 0.0115775 |  |  | 0.01897891 | 0.01894164 | 0.05029563 | 0.01882168 | 0.08993184 | 0.01856078
| 0 |  |  |  | 0.01274476 | 0.01212876 |  |  | 0.01980738 | 0.01980262 | 0.05250193 | 0.01967722 | 0.0934425 | 0.01940446
[5 empty] | 0.01290133 | 0.01263 |  |  | 0.02054573 | 0.02066361 | 0.0547175 | 0.02053275 | 0.0971943 | 0.02024813
[5 empty] | 0.01306368 | 0.01315625 |  |  | 0.02148801 | 0.02152459 | 0.05682748 | 0.02138828 | 0.09956676 | 0.0210918
[5 empty] | 0.01322394 | 0.0136825 |  |  | 0.02222828 | 0.02238558 | 0.05911699 | 0.02224381 | 0.1033394 | 0.02193547
[5 empty] | 0.01338212 | 0.01420875 |  |  | 0.02326059 | 0.02324656 | 0.06077115 | 0.02309934 | 0.1055917 | 0.02277914
[5 empty] | 0.0135382 | 0.014735 |  |  | 0.02417899 | 0.02410754 | 0.06287508 | 0.02395487 | 0.1086032 | 0.02362281
[5 empty] | 0.01369219 | 0.01526125 |  |  | 0.02487754 | 0.02496853 | 0.06461391 | 0.0248104 | 0.1118534 | 0.02446649
[5 empty] | 0.01384408 | 0.0157875 |  |  | 0.02555028 | 0.02582951 | 0.06657276 | 0.02566593 | 0.1138218 | 0.02531016
[5 empty] | 0.01399388 | 0.01631375 |  |  | 0.02639128 | 0.02669049 | 0.06853675 | 0.02652147 | 0.116088 | 0.02615383
[5 empty] | 0.01414157 | 0.01684 |  |  | 0.02689457 | 0.02755148 | 0.06999101 | 0.027377 | 0.1185314 | 0.0269975
[5 empty] | 0.01428715 | 0.01736625 |  |  | 0.02775423 | 0.02841246 | 0.07182065 | 0.02823253 | 0.1198316 | 0.02784117
[5 empty] | 0.01443063 | 0.0178925 |  |  | 0.02846429 | 0.02927344 | 0.0728108 | 0.02908806 | 0.1216681 | 0.02868485
[5 empty] | 0.014572 | 0.01841875 |  |  | 0.02871882 | 0.03013443 | 0.07414658 | 0.02994359 | 0.1221203 | 0.02952852
[5 empty] | 0.01471126 | 0.018945 |  |  | 0.02951186 | 0.03099541 | 0.07561312 | 0.03079912 | 0.1241678 | 0.03037219
[5 empty] | 0.01484841 | 0.01947125 |  |  | 0.02973747 | 0.0318564 | 0.07599553 | 0.03165465 | 0.1242902 | 0.03121586
[5 empty] | 0.01498344 | 0.0199975 |  |  | 0.03018971 | 0.03271738 | 0.07707895 | 0.03251018 | 0.1251797 | 0.03205953
[5 empty] | 0.01511634 | 0.02052375 |  |  | 0.03036261 | 0.03357836 | 0.07724848 | 0.03336571 | 0.1248797 | 0.03290321
[5 empty] | 0.01524713 | 0.02105 |  |  | 0.03045024 | 0.03443935 | 0.07801923 | 0.03422125 | 0.1244797 | 0.03374688
[5 empty] | 0.01537579 | 0.02157625 |  |  | 0.0308588 | 0.03530033 | 0.07771923 | 0.03507678 | 0.1242797 | 0.03459055
[5 empty] | 0.01550233 | 0.0221025 |  |  | 0.0308588 | 0.03616131 | 0.07731923 | 0.03593231 | 0.1251797 | 0.03543422
[5 empty] | 0.01562673 | 0.02262876 |  |  | 0.0308588 | 0.0370223 | 0.07781923 | 0.03678784 | 0.1246797 | 0.03627789
[5 empty] | 0.01574901 | 0.02315501 |  |  | 0.0308588 | 0.03788328 | 0.07801923 | 0.03764337 | 0.1246797 | 0.03712157
[5 empty] | 0.01586915 | 0.02368126 |  |  | 0.0305588 | 0.03874427 | 0.07761923 | 0.0384989 | 0.1246797 | 0.03796524
[5 empty] | 0.01598715 | 0.02420751 |  |  | 0.0307588 | 0.03960525 | 0.07751923 | 0.03935443 | 0.1250797 | 0.03880891
[5 empty] | 0.01610301 | 0.02473376 |  |  | 0.0305588 | 0.04046623 | 0.07791923 | 0.04020996 | 0.1251797 | 0.03965258
[5 empty] | 0.01621673 | 0.02526001 |  |  | 0.0308588 | 0.04132722 | 0.07741923 | 0.04106549 | 0.1241797 | 0.04049625
[5 empty] | 0.01632831 | 0.02578626 |  |  | 0.0308588 | 0.0421882 | 0.07761923 | 0.04192103 | 0.1251797 | 0.04133993
[5 empty] | 0.01643774 | 0.02631251 |  |  | 0.0307588 | 0.04304918 | 0.07741923 | 0.04277656 | 0.1250797 | 0.0421836
[5 empty] | 0.01654502 | 0.02683876 |  |  | 0.0308588 | 0.04391017 | 0.07771923 | 0.04363209 | 0.1244797 | 0.04302727
[5 empty] | 0.01665015 | 0.02736501 |  |  | 0.0308588 | 0.04477115 | 0.07761923 | 0.04448762 | 0.1242797 | 0.04387094
[5 empty] | 0.01675312 | 0.02789126 |  |  | 0.0306588 | 0.04563213 | 0.07731923 | 0.04534315 | 0.1247797 | 0.04471461
[5 empty] | 0.01685394 | 0.02841751 |  |  | 0.0308588 | 0.04649312 | 0.07761923 | 0.04619868 | 0.1244797 | 0.04555829
[5 empty] | 0.01695259 | 0.02894376 |  |  | 0.0305588 | 0.0473541 | 0.07781923 | 0.04705421 | 0.1247797 | 0.04640196
[5 empty] | 0.01704909 | 0.02947001 |  |  | 0.0308588 | 0.04821509 | 0.07791923 | 0.04790974 | 0.1243797 | 0.04724563
[5 empty] | 0.01714342 | 0.02999626 |  |  | 0.0305588 | 0.04907607 | 0.07781923 | 0.04876527 | 0.1239797 | 0.0480893
[5 empty] | 0.01723558 | 0.03052251 |  |  | 0.0305588 | 0.04993705 | 0.07791923 | 0.04962081 | 0.1247797 | 0.04893297
[5 empty] | 0.01732557 | 0.03104876 |  |  | 0.0307588 | 0.05079804 | 0.07751923 | 0.05047634 | 0.1242797 | 0.04977665
[5 empty] | 0.01741339 | 0.03157501 |  |  | 0.0308588 | 0.05165902 | 0.07741923 | 0.05133187 | 0.1248797 | 0.05062032
[5 empty] | 0.01749903 | 0.03210126 |  |  | 0.0307588 | 0.05252 | 0.07781923 | 0.0521874 | 0.1247797 | 0.05146399
[5 empty] | 0.0175825 | 0.03262751 |  |  | 0.0308588 | 0.05338099 | 0.07761923 | 0.05304293 | 0.1249797 | 0.05230766
[5 empty] | 0.01766379 | 0.03315376 |  |  | 0.0308588 | 0.05424197 | 0.07761923 | 0.05389846 | 0.1247797 | 0.05315133
[5 empty] | 0.0177429 | 0.03368001 |  |  | 0.0305588 | 0.05510296 | 0.07731923 | 0.05475399 | 0.1242797 | 0.05399501
[5 empty] | 0.01781982 | 0.03420626 |  |  | 0.0306588 | 0.05596394 | 0.07771923 | 0.05560952 | 0.1247797 | 0.05483868
[5 empty] | 0.01789455 | 0.03473251 |  |  | 0.0305588 | 0.05682492 | 0.07771923 | 0.05646505 | 0.1245797 | 0.05568235
[5 empty] | 0.01796709 | 0.03525876 |  |  | 0.0306588 | 0.05768591 | 0.07731923 | 0.05732059 | 0.1247797 | 0.05652602
[5 empty] | 0.01803744 | 0.03578501 |  |  | 0.0308588 | 0.05854689 | 0.07801923 | 0.05817612 | 0.1246797 | 0.05736969
[5 empty] | 0.0181056 | 0.03631126 |  |  | 0.0306588 | 0.05940787 | 0.07731923 | 0.05903165 | 0.1247797 | 0.05821337
[5 empty] | 0.01817156 | 0.03683751 |  |  | 0.0308588 | 0.06026886 | 0.07781923 | 0.05988718 | 0.1246797 | 0.05905704
[5 empty] | 0.01823532 | 0.03736376 |  |  | 0.0307588 | 0.06112984 | 0.07741923 | 0.06074271 | 0.1247797 | 0.05990071
[5 empty] | 0.01829687 | 0.03789001 |  |  | 0.0307588 | 0.06199082 | 0.07781923 | 0.06159824 | 0.1247797 | 0.06074438
[5 empty] | 0.01835623 | 0.03841626 |  |  | 0.0306588 | 0.06285181 | 0.07741923 | 0.06245377 | 0.1248797 | 0.06158805
[5 empty] | 0.01841337 | 0.03894251 |  |  | 0.0308588 | 0.06371279 | 0.07801923 | 0.0633093 | 0.1250797 | 0.06243173
[5 empty] | 0.0184683 | 0.03946876 |  |  | 0.0305588 | 0.06457378 | 0.07731923 | 0.06416484 | 0.1251797 | 0.0632754
[5 empty] | 0.01852102 | 0.03999501 |  |  | 0.0306588 | 0.06543476 | 0.07741923 | 0.06502037 | 0.1248797 | 0.06411907
[5 empty] | 0.01857153 | 0.04052126 |  |  | 0.0308588 | 0.06629574 | 0.07771923 | 0.0658759 | 0.1251797 | 0.06496274
[5 empty] | 0.01861982 | 0.04104751 |  |  | 0.0307588 | 0.06715673 | 0.07731923 | 0.06673143 | 0.1248797 | 0.06580641
[5 empty] | 0.01866589 | 0.04157376 |  |  | 0.0308588 | 0.06801771 | 0.07731923 | 0.06758696 | 0.1244797 | 0.06665008
[5 empty] | 0.01870973 | 0.04210001 |  |  | 0.0308588 | 0.06887869 | 0.07801923 | 0.06844249 | 0.1250797 | 0.06749376
[5 empty] | 0.01875135 | 0.04262626 |  |  | 0.0305588 | 0.06973968 | 0.07781923 | 0.06929802 | 0.1248797 | 0.06833743
[5 empty] | 0.01879074 | 0.04315251 |  |  | 0.0308588 | 0.07060066 | 0.07781923 | 0.07015355 | 0.1246797 | 0.0691811
[5 empty] | 0.01882791 | 0.04367876 |  |  | 0.0307588 | 0.07146164 | 0.07791923 | 0.07100908 | 0.1243789 | 0.07002477
[5 empty] | 0.01886284 | 0.04420501 |  |  | 0.0308588 | 0.07232263 | 0.07801923 | 0.07186462 | 0.1241715 | 0.07086844
[5 empty] | 0.01889553 | 0.04473126 |  |  | 0.03055879 | 0.07318361 | 0.07781751 | 0.07272015 | 0.1245563 | 0.07171212
[5 empty] | 0.01892599 | 0.04525751 |  |  | 0.03055757 | 0.0740446 | 0.07751079 | 0.07357568 | 0.1251336 | 0.07255579
[5 empty] | 0.0189542 | 0.04578376 |  |  | 0.03065434 | 0.07490558 | 0.0778992 | 0.07443121 | 0.1239039 | 0.07339946
[5 empty] | 0.01898018 | 0.04631001 |  |  | 0.03074918 | 0.07576656 | 0.07798292 | 0.07528674 | 0.1246673 | 0.07424313
[5 empty] | 0.0190039 | 0.04683626 |  |  | 0.03054217 | 0.07662755 | 0.07796217 | 0.07614227 | 0.1241242 | 0.0750868
[5 empty] | 0.01902538 | 0.04736251 |  |  | 0.03053338 | 0.07748853 | 0.07763714 | 0.0769978 | 0.1247749 | 0.07593048
[5 empty] | 0.01904461 | 0.04788876 |  |  | 0.03052291 | 0.07834951 | 0.07760803 | 0.07785333 | 0.1249198 | 0.07677415
[5 empty] | 0.01906159 | 0.04841501 |  |  | 0.03061083 | 0.0792105 | 0.07787503 | 0.07870886 | 0.124159 | 0.07761782
[5 empty] | 0.01907631 | 0.04894126 |  |  | 0.03079721 | 0.08007148 | 0.07723835 | 0.0795644 | 0.1244929 | 0.07846149
[5 empty] | 0.01908878 | 0.04946751 |  |  | 0.03058215 | 0.08093247 | 0.07779818 | 0.08041993 | 0.1244219 | 0.07930516
[5 empty] | 0.01909898 | 0.04999376 |  |  | 0.03066571 | 0.08179345 | 0.07775473 | 0.08127546 | 0.1246461 | 0.08014884
[5 empty] | 0.01910692 | 0.05052001 |  |  | 0.03064799 | 0.08265443 | 0.07710818 | 0.08213099 | 0.123866 | 0.08099251
[5 empty] | 0.01911259 | 0.05104626 |  |  | 0.03052906 | 0.08351542 | 0.07705875 | 0.08298652 | 0.1243819 | 0.08183618
[5 empty] | 0.019116 | 0.05157251 |  |  | 0.03060899 | 0.0843764 | 0.07690663 | 0.08384205 | 0.1238939 | 0.08267985
[5 empty] | 0.01911714 | 0.05209876 |  |  | 0.03038788 | 0.08523738 | 0.07745202 | 0.08469758 | 0.1233026 | 0.08352352
[5 empty] | 0.01911714 | 0.05209876 |  |  | 0.0306658 | 0.08609837 | 0.07699511 | 0.08555311 | 0.124208 | 0.0843672
[5 empty] | 0.01867324 | 0.05209849 |  |  | 0.03044283 | 0.08695935 | 0.07703612 | 0.08640864 | 0.1234107 | 0.08521087
[5 empty] | 0.01823449 | 0.05209822 |  |  | 0.03061905 | 0.08782033 | 0.07687522 | 0.08726418 | 0.1230108 | 0.08605454
[5 empty] | 0.01780142 | 0.05209796 |  |  | 0.03029454 | 0.08868132 | 0.07691263 | 0.08811971 | 0.1235086 | 0.08689821
[5 empty] | 0.01737457 | 0.05209769 |  |  | 0.03056938 | 0.0895423 | 0.07704854 | 0.08897524 | 0.1226046 | 0.08774188
[5 empty] | 0.01695447 | 0.05209742 |  |  | 0.03034366 | 0.09040329 | 0.07718316 | 0.08983077 | 0.1234989 | 0.08858556
[5 empty] | 0.01654168 | 0.05209715 |  |  | 0.03051745 | 0.09126427 | 0.07651667 | 0.0906863 | 0.1233919 | 0.08942923
[5 empty] | 0.01613672 | 0.05209688 |  |  | 0.03039082 | 0.09212525 | 0.07654929 | 0.09154183 | 0.1227839 | 0.0902729
[5 empty] | 0.01574014 | 0.05209661 |  |  | 0.03016388 | 0.09298624 | 0.0769812 | 0.09239736 | 0.1226753 | 0.09111657
[5 empty] | 0.01535247 | 0.05209634 |  |  | 0.03043668 | 0.09384722 | 0.07681261 | 0.09325289 | 0.1224646 | 0.09196024
[5 empty] | 0.01497425 | 0.05209608 |  |  | 0.03030931 | 0.0947082 | 0.07614366 | 0.09410842 | 0.1223315 | 0.09280392
[5 empty] | 0.01460603 | 0.05209581 |  |  | 0.03018087 | 0.09556919 | 0.07626391 | 0.09496396 | 0.1227723 | 0.09364759
[5 empty] | 0.01424834 | 0.05209554 |  |  | 0.03024598 | 0.09643017 | 0.07596692 | 0.09581949 | 0.1226902 | 0.09449126
[5 empty] | 0.01390172 | 0.05209527 |  |  | 0.03020457 | 0.09729116 | 0.07645476 | 0.09667502 | 0.1217883 | 0.09533493
[5 empty] | 0.0135667 | 0.052095 |  |  | 0.02995745 | 0.09815214 | 0.0763295 | 0.09753055 | 0.1214697 | 0.0961786
[5 empty] | 0.01324384 | 0.05209473 |  |  | 0.03020546 | 0.09901312 | 0.07609321 | 0.09838608 | 0.1211378 | 0.09702228
[5 empty] | 0.01293366 | 0.05209447 |  |  | 0.02994944 | 0.09987411 | 0.07604796 | 0.09924161 | 0.1213956 | 0.09786595
[5 empty] | 0.0126367 | 0.0520942 |  |  | 0.02979022 | 0.1007351 | 0.07579581 | 0.1000971 | 0.1212464 | 0.09870962
[5 empty] | 0.01235351 | 0.05209393 |  |  | 0.02982863 | 0.1015961 | 0.07533883 | 0.1009527 | 0.1205934 | 0.09955329
[5 empty] | 0.01208462 | 0.05209366 |  |  | 0.02996551 | 0.1024571 | 0.07537909 | 0.1018082 | 0.1209396 | 0.100397
[5 empty] | 0.01183058 | 0.05209339 |  |  | 0.02980168 | 0.103318 | 0.07531866 | 0.1026637 | 0.1207883 | 0.1012406
[5 empty] | 0.01159191 | 0.05209312 |  |  | 0.02963799 | 0.104179 | 0.0749596 | 0.1035193 | 0.1204428 | 0.1020843
[5 empty] | 0.01136916 | 0.05209285 |  |  | 0.02967527 | 0.10504 | 0.07510399 | 0.1043748 | 0.120306 | 0.102928
[5 empty] | 0.01116288 | 0.05209259 |  |  | 0.02961436 | 0.105901 | 0.0747539 | 0.1052303 | 0.1201814 | 0.1037717
[5 empty] | 0.01097359 | 0.05209232 |  |  | 0.02935607 | 0.106762 | 0.07481138 | 0.1060859 | 0.1194719 | 0.1046153
[5 empty] | 0.01079963 | 0.05209205 |  |  | 0.02950126 | 0.107623 | 0.07447851 | 0.1069414 | 0.1188809 | 0.105459
[5 empty] | 0.01062835 | 0.05209178 |  |  | 0.02935075 | 0.1084839 | 0.07425736 | 0.1077969 | 0.1192115 | 0.1063027
[5 empty] | 0.01045808 | 0.05209151 |  |  | 0.02920538 | 0.1093449 | 0.07405 | 0.1086525 | 0.1192668 | 0.1071463
[5 empty] | 0.01028936 | 0.05209124 |  |  | 0.02926597 | 0.1102059 | 0.07385849 | 0.109508 | 0.11875 | 0.10799
[5 empty] | 0.01012272 | 0.05209097 |  |  | 0.02933337 | 0.1110669 | 0.07388481 | 0.1103635 | 0.1182477 | 0.1088337
[5 empty] | 0.00995872 | 0.05209071 |  |  | 0.02920686 | 0.1119279 | 0.07432018 | 0.111219 | 0.1189486 | 0.1096774
[5 empty] | 0.009797881 | 0.05209044 |  |  | 0.0292816 | 0.1127889 | 0.07405763 | 0.1120746 | 0.1183526 | 0.110521
[5 empty] | 0.009640749 | 0.05209017 |  |  | 0.02935716 | 0.1136498 | 0.07409709 | 0.1129301 | 0.1184597 | 0.1113647
[5 empty] | 0.00948786 | 0.0520899 |  |  | 0.02933352 | 0.1145108 | 0.07353851 | 0.1137856 | 0.1182698 | 0.1122084
[5 empty] | 0.009339755 | 0.05208963 |  |  | 0.02921064 | 0.1153718 | 0.0740818 | 0.1146412 | 0.1179827 | 0.113052
[5 empty] | 0.009196971 | 0.05208936 |  |  | 0.0290885 | 0.1162328 | 0.07342692 | 0.1154967 | 0.1180983 | 0.1138957
[5 empty] | 0.009060049 | 0.05208909 |  |  | 0.02926707 | 0.1170938 | 0.07397379 | 0.1163522 | 0.1184166 | 0.1147394
[5 empty] | 0.008929526 | 0.05208883 |  |  | 0.02924633 | 0.1179548 | 0.07332234 | 0.1172078 | 0.1183375 | 0.1155831
[5 empty] | 0.008805941 | 0.05208856 |  |  | 0.02922624 | 0.1188157 | 0.07347251 | 0.1180633 | 0.1176607 | 0.1164267
[5 empty] | 0.008689834 | 0.05208829 |  |  | 0.02900679 | 0.1196767 | 0.07362423 | 0.1189188 | 0.1172863 | 0.1172704
[5 empty] | 0.008581744 | 0.05208802 |  |  | 0.02908794 | 0.1205377 | 0.07347744 | 0.1197744 | 0.1180141 | 0.1181141
[5 empty] | 0.008482208 | 0.05208775 |  |  | 0.02896968 | 0.1213987 | 0.07333207 | 0.1206299 | 0.1173441 | 0.1189577
[5 empty] | 0.008391766 | 0.05208748 |  |  | 0.02905196 | 0.1222597 | 0.07338805 | 0.1214854 | 0.1170761 | 0.1198014
[5 empty] | 0.008310957 | 0.05208721 |  |  | 0.02903477 | 0.1231207 | 0.07344532 | 0.122341 | 0.11741 | 0.1206451
[5 empty] | 0.00824032 | 0.05208695 |  |  | 0.02901808 | 0.1239816 | 0.07330381 | 0.1231965 | 0.1171457 | 0.1214888
[5 empty] | 0.008180393 | 0.05208668 |  |  | 0.02880186 | 0.1248426 | 0.07346346 | 0.124052 | 0.1173832 | 0.1223324
[5 empty] | 0.008131716 | 0.05208641 |  |  | 0.02888608 | 0.1257036 | 0.07312419 | 0.1249075 | 0.1175223 | 0.1231761
[5 empty] | 0.008094827 | 0.05208614 |  |  | 0.02887073 | 0.1265646 | 0.07298595 | 0.1257631 | 0.1166629 | 0.1240198
[5 empty] | 0.008070265 | 0.05208587 |  |  | 0.02875576 | 0.1274256 | 0.07334866 | 0.1266186 | 0.1171049 | 0.1248635
[5 empty] | 0.008058569 | 0.0520856 |  |  | 0.02874116 | 0.1282866 | 0.07271226 | 0.1274741 | 0.1176482 | 0.1257071
[5 empty] | 0.008058569 | 0.0520856 |  |  | 0.0290269 | 0.1291476 | 0.07297668 | 0.1283297 | 0.1168928 | 0.1265508
[5 empty] | 0.007805828 | 0.05205565 |  |  | 0.02871295 | 0.1300085 | 0.07274186 | 0.1291852 | 0.1176384 | 0.1273945
[5 empty] | 0.007556444 | 0.05202569 |  |  | 0.02899929 | 0.1308695 | 0.07290773 | 0.1300407 | 0.1175851 | 0.1282381
[5 empty] | 0.007311041 | 0.05199573 |  |  | 0.02878588 | 0.1317305 | 0.07287423 | 0.1308963 | 0.1163326 | 0.1290818
[5 empty] | 0.007070242 | 0.05196578 |  |  | 0.0289727 | 0.1325915 | 0.07304129 | 0.1317518 | 0.117281 | 0.1299255
[5 empty] | 0.006834672 | 0.05193582 |  |  | 0.02865973 | 0.1334525 | 0.07300883 | 0.1326073 | 0.1167301 | 0.1307692
[5 empty] | 0.006604954 | 0.05190586 |  |  | 0.02894694 | 0.1343135 | 0.0729768 | 0.1334629 | 0.1161798 | 0.1316128
[5 empty] | 0.006381712 | 0.0518759 |  |  | 0.0288343 | 0.1351744 | 0.07314514 | 0.1343184 | 0.11633 | 0.1324565
[5 empty] | 0.006165571 | 0.05184595 |  |  | 0.02862178 | 0.1360354 | 0.07241376 | 0.1351739 | 0.1167805 | 0.1333002
[5 empty] | 0.005957154 | 0.05181599 |  |  | 0.02870936 | 0.1368964 | 0.07308261 | 0.1360295 | 0.1167314 | 0.1341438
[5 empty] | 0.005757085 | 0.05178603 |  |  | 0.02879701 | 0.1377574 | 0.07285162 | 0.136885 | 0.1163825 | 0.1349875
[5 empty] | 0.005565988 | 0.05175608 |  |  | 0.02868471 | 0.1386184 | 0.07272073 | 0.1377405 | 0.1170336 | 0.1358312
[5 empty] | 0.005384487 | 0.05172612 |  |  | 0.02867242 | 0.1394794 | 0.07238987 | 0.138596 | 0.1170848 | 0.1366749
[5 empty] | 0.005213207 | 0.05169616 |  |  | 0.02866013 | 0.1403403 | 0.07255896 | 0.1394516 | 0.1164358 | 0.1375185
[5 empty] | 0.00505277 | 0.05166621 |  |  | 0.0287478 | 0.1412013 | 0.07262795 | 0.1403071 | 0.1167866 | 0.1383622
[5 empty] | 0.004903801 | 0.05163625 |  |  | 0.0285354 | 0.1420623 | 0.07279678 | 0.1411626 | 0.1166371 | 0.1392059
[5 empty] | 0.004766923 | 0.05160629 |  |  | 0.02872292 | 0.1429233 | 0.07236536 | 0.1420182 | 0.1156872 | 0.1400495
[5 empty] | 0.004642762 | 0.05157633 |  |  | 0.02881032 | 0.1437843 | 0.07263364 | 0.1428737 | 0.1166368 | 0.1408932
[5 empty] | 0.00453194 | 0.05154638 |  |  | 0.02879759 | 0.1446453 | 0.07240162 | 0.1437292 | 0.1155861 | 0.1417369
[5 empty] | 0.004435082 | 0.05151642 |  |  | 0.02848489 | 0.1455062 | 0.07276976 | 0.1445848 | 0.1160359 | 0.1425806
[5 empty] | 0.004352811 | 0.05148646 |  |  | 0.0285723 | 0.1463672 | 0.07273819 | 0.1454403 | 0.1158862 | 0.1434242
[5 empty] | 0.004285752 | 0.05145651 |  |  | 0.02855983 | 0.1472282 | 0.07200691 | 0.1462958 | 0.1165368 | 0.1442679
[5 empty] | 0.004234528 | 0.05142655 |  |  | 0.02854747 | 0.1480892 | 0.07207593 | 0.1471514 | 0.116188 | 0.1451116
[5 empty] | 0.004199763 | 0.05139659 |  |  | 0.02873524 | 0.1489502 | 0.07254525 | 0.1480069 | 0.1161396 | 0.1459552
[5 empty] | 0.004182082 | 0.05136664 |  |  | 0.02872313 | 0.1498112 | 0.07201488 | 0.1488624 | 0.1160918 | 0.1467989
[5 empty] | 0.00417985 | 0.05133668 |  |  | 0.02871115 | 0.1506721 | 0.07258483 | 0.1497179 | 0.1157444 | 0.1476426
[5 empty] | 0.004180031 | 0.05130672 |  |  | 0.02859929 | 0.1515331 | 0.07215509 | 0.1505735 | 0.1163975 | 0.1484863
[5 empty] | 0.004180714 | 0.05127676 |  |  | 0.02858757 | 0.1523941 | 0.07232568 | 0.151429 | 0.1162511 | 0.1493299
[5 empty] | 0.004182234 | 0.05124681 |  |  | 0.02857598 | 0.1532551 | 0.07189661 | 0.1522845 | 0.1163053 | 0.1501736
[5 empty] | 0.004184925 | 0.05121685 |  |  | 0.02846452 | 0.1541161 | 0.07196787 | 0.1531401 | 0.11616 | 0.1510173
[5 empty] | 0.004189121 | 0.05118689 |  |  | 0.0286532 | 0.1549771 | 0.07173947 | 0.1539956 | 0.1160152 | 0.151861
[5 empty] | 0.004195158 | 0.05115694 |  |  | 0.02834202 | 0.155838 | 0.07181142 | 0.1548511 | 0.1150709 | 0.1527046
[5 empty] | 0.004203371 | 0.05112698 |  |  | 0.02853098 | 0.156699 | 0.07208372 | 0.1557067 | 0.1154273 | 0.1535483
[5 empty] | 0.004214092 | 0.05109702 |  |  | 0.02852008 | 0.15756 | 0.07195639 | 0.1565622 | 0.1153841 | 0.154392
[5 empty] | 0.004227658 | 0.05106707 |  |  | 0.02830933 | 0.158421 | 0.07232942 | 0.1574177 | 0.1155416 | 0.1552356
[5 empty] | 0.004244403 | 0.05103711 |  |  | 0.02859873 | 0.159282 | 0.07230283 | 0.1582733 | 0.1156996 | 0.1560793
[5 empty] | 0.004264662 | 0.05100715 |  |  | 0.02838828 | 0.160143 | 0.07157661 | 0.1591288 | 0.1159583 | 0.156923
[5 empty] | 0.004288768 | 0.05097719 |  |  | 0.02827799 | 0.1610039 | 0.07225077 | 0.1599843 | 0.1150175 | 0.1577667
[5 empty] | 0.004317057 | 0.05094724 |  |  | 0.02856785 | 0.1618649 | 0.07222533 | 0.1608399 | 0.1148773 | 0.1586103
[5 empty] | 0.004349864 | 0.05091728 |  |  | 0.02855786 | 0.1627259 | 0.07210028 | 0.1616954 | 0.1150378 | 0.159454
[5 empty] | 0.004387522 | 0.05088732 |  |  | 0.02824804 | 0.1635869 | 0.07157562 | 0.1625509 | 0.1151989 | 0.1602977
[5 empty] | 0.004430367 | 0.05085737 |  |  | 0.02853838 | 0.1644479 | 0.07195138 | 0.1634064 | 0.1155606 | 0.1611413
[5 empty] | 0.004478734 | 0.05082741 |  |  | 0.02822889 | 0.1653089 | 0.07152755 | 0.164262 | 0.1146229 | 0.161985
[5 empty] | 0.004532956 | 0.05079745 |  |  | 0.02851956 | 0.1661698 | 0.07150413 | 0.1651175 | 0.115386 | 0.1628287
[5 empty] | 0.004593369 | 0.0507675 |  |  | 0.0282104 | 0.1670308 | 0.07138114 | 0.165973 | 0.1145496 | 0.1636724
[5 empty] | 0.004660306 | 0.05073754 |  |  | 0.02840142 | 0.1678918 | 0.07175858 | 0.1668286 | 0.114914 | 0.164516
[5 empty] | 0.004734104 | 0.05070758 |  |  | 0.02839261 | 0.1687528 | 0.07193645 | 0.1676841 | 0.114979 | 0.1653597
[5 empty] | 0.004815095 | 0.05067762 |  |  | 0.02828397 | 0.1696138 | 0.07201477 | 0.1685396 | 0.1148447 | 0.1662034
[5 empty] | 0.004903616 | 0.05064767 |  |  | 0.02837552 | 0.1704748 | 0.07189353 | 0.1693952 | 0.1151111 | 0.167047
[5 empty] | 0.005 | 0.05061771 |  |  | 0.02826724 | 0.1713358 | 0.07187274 | 0.1702507 | 0.1146782 | 0.1678907
[5 empty] | 0.005 | 0.05060455
[5 empty] | 0.005307534 | 0.05060482
[5 empty] | 0.00561222 | 0.05060509
[5 empty] | 0.005913981 | 0.05060536
[5 empty] | 0.006212741 | 0.05060563
[5 empty] | 0.006508422 | 0.0506059
[5 empty] | 0.006800949 | 0.05060616
[5 empty] | 0.007090245 | 0.05060643
[5 empty] | 0.007376232 | 0.0506067
[5 empty] | 0.007658834 | 0.05060697
[5 empty] | 0.007937974 | 0.05060724
[5 empty] | 0.008213576 | 0.05060751
[5 empty] | 0.008485562 | 0.05060778
[5 empty] | 0.008753856 | 0.05060804
[5 empty] | 0.009018382 | 0.05060831
[5 empty] | 0.009279062 | 0.05060858
[5 empty] | 0.00953582 | 0.05060885
[5 empty] | 0.009788579 | 0.05060912
[5 empty] | 0.01003726 | 0.05060939
[5 empty] | 0.01028179 | 0.05060966
[5 empty] | 0.0105221 | 0.05060992
[5 empty] | 0.01075809 | 0.05061019
[5 empty] | 0.01098971 | 0.05061046
[5 empty] | 0.01121686 | 0.05061073
[5 empty] | 0.01143948 | 0.050611
[5 empty] | 0.0116578 | 0.05061127
[5 empty] | 0.01187362 | 0.05061153
[5 empty] | 0.01208718 | 0.0506118
[5 empty] | 0.01229841 | 0.05061207
[5 empty] | 0.01250722 | 0.05061234
[5 empty] | 0.01271354 | 0.05061261
[5 empty] | 0.0129173 | 0.05061288
[5 empty] | 0.01311841 | 0.05061315
[5 empty] | 0.01331681 | 0.05061341
[5 empty] | 0.0135124 | 0.05061368
[5 empty] | 0.01370513 | 0.05061395
[5 empty] | 0.0138949 | 0.05061422
[5 empty] | 0.01408165 | 0.05061449
[5 empty] | 0.01426529 | 0.05061476
[5 empty] | 0.01444575 | 0.05061503
[5 empty] | 0.01462296 | 0.05061529
[5 empty] | 0.01479683 | 0.05061556
[5 empty] | 0.01496729 | 0.05061583
[5 empty] | 0.01513426 | 0.0506161
[5 empty] | 0.01529767 | 0.05061637
[5 empty] | 0.01545744 | 0.05061664
[5 empty] | 0.01561349 | 0.05061691
[5 empty] | 0.01576575 | 0.05061717
[5 empty] | 0.01591413 | 0.05061744
[5 empty] | 0.01605857 | 0.05061771
[5 empty] | 0.01605857 | 0.05060455
[5 empty] | 0.01619426 | 0.05063505
[5 empty] | 0.01632913 | 0.05066554
[5 empty] | 0.01646275 | 0.05069604
[5 empty] | 0.01659471 | 0.05072653
[5 empty] | 0.01672459 | 0.05075702
[5 empty] | 0.01685195 | 0.05078752
[5 empty] | 0.0169764 | 0.05081801
[5 empty] | 0.01709749 | 0.05084851
[5 empty] | 0.01721483 | 0.050879
[5 empty] | 0.01732798 | 0.05090949
[5 empty] | 0.01743652 | 0.05093999
[5 empty] | 0.01754004 | 0.05097048
[5 empty] | 0.01763811 | 0.05100098
[5 empty] | 0.01773032 | 0.05103147
[5 empty] | 0.01781625 | 0.05106196
[5 empty] | 0.01789547 | 0.05109246
[5 empty] | 0.01796756 | 0.05112295
[5 empty] | 0.01803211 | 0.05115345
[5 empty] | 0.0180887 | 0.05118394
[5 empty] | 0.0181369 | 0.05121443
[5 empty] | 0.0181763 | 0.05124493
[5 empty] | 0.01820648 | 0.05127542
[5 empty] | 0.01822701 | 0.05130592
[5 empty] | 0.01823747 | 0.05133641
[5 empty] | 0.0182388 | 0.0513669
[5 empty] | 0.01823877 | 0.0513974
[5 empty] | 0.01823867 | 0.05142789
[5 empty] | 0.01823845 | 0.05145839
[5 empty] | 0.01823805 | 0.05148888
[5 empty] | 0.01823742 | 0.05151937
[5 empty] | 0.01823653 | 0.05154987
[5 empty] | 0.01823531 | 0.05158036
[5 empty] | 0.01823372 | 0.05161086
[5 empty] | 0.01823171 | 0.05164135
[5 empty] | 0.01822922 | 0.05167184
[5 empty] | 0.01822622 | 0.05170234
[5 empty] | 0.01822264 | 0.05173283
[5 empty] | 0.01821845 | 0.05176333
[5 empty] | 0.01821358 | 0.05179382
[5 empty] | 0.01820799 | 0.05182432
[5 empty] | 0.01820164 | 0.05185481
[5 empty] | 0.01819446 | 0.0518853
[5 empty] | 0.01818642 | 0.0519158
[5 empty] | 0.01817746 | 0.05194629
[5 empty] | 0.01816753 | 0.05197679
[5 empty] | 0.01815658 | 0.05200728
[5 empty] | 0.01814457 | 0.05203777
[5 empty] | 0.01813144 | 0.05206827
[5 empty] | 0.01811714 | 0.05209876
[5 empty] | 0.01811714 | 0.05209876
[5 empty] | 0.01847823 | 0.05368111
[5 empty] | 0.0188321 | 0.05526345
[5 empty] | 0.01917862 | 0.0568458
[5 empty] | 0.01951763 | 0.05842814
[5 empty] | 0.01984896 | 0.06001048
[5 empty] | 0.02017248 | 0.06159283
[5 empty] | 0.02048803 | 0.06317517
[5 empty] | 0.02079545 | 0.06475752
[5 empty] | 0.02109459 | 0.06633986
[5 empty] | 0.0213853 | 0.06792221
[5 empty] | 0.02166743 | 0.06950455
[5 empty] | 0.02194082 | 0.0710869
[5 empty] | 0.02220532 | 0.07266924
[5 empty] | 0.02246078 | 0.07425158
[5 empty] | 0.02270705 | 0.07583393
[5 empty] | 0.02294397 | 0.07741627
[5 empty] | 0.02317138 | 0.07899862
[5 empty] | 0.02338915 | 0.08058096
[5 empty] | 0.02359711 | 0.08216331
[5 empty] | 0.02379511 | 0.08374565
[5 empty] | 0.023983 | 0.085328
[5 empty] | 0.02416063 | 0.08691034
[5 empty] | 0.02432784 | 0.08849269
[5 empty] | 0.02448448 | 0.09007503
[5 empty] | 0.0246304 | 0.09165737
[5 empty] | 0.02476544 | 0.09323972
[5 empty] | 0.02488946 | 0.09482206
[5 empty] | 0.02500229 | 0.09640441
[5 empty] | 0.02510379 | 0.09798675
[5 empty] | 0.02519381 | 0.0995691
[5 empty] | 0.02527219 | 0.1011514
[5 empty] | 0.02533877 | 0.1027338
[5 empty] | 0.02539341 | 0.1043161
[5 empty] | 0.02543596 | 0.1058985
[5 empty] | 0.02546625 | 0.1074808
[5 empty] | 0.02548952 | 0.1090632
[5 empty] | 0.0254895 | 0.1106455
[5 empty] | 0.0254862 | 0.1122279
[5 empty] | 0.02547749 | 0.1138102
[5 empty] | 0.02546378 | 0.1153925
[5 empty] | 0.02544548 | 0.1169749
[5 empty] | 0.025423 | 0.1185572
[5 empty] | 0.02539675 | 0.1201396
[5 empty] | 0.02536715 | 0.1217219
[5 empty] | 0.0253346 | 0.1233043
[5 empty] | 0.02529952 | 0.1248866
[5 empty] | 0.02526231 | 0.126469
[5 empty] | 0.02522339 | 0.1280513
[5 empty] | 0.02518317 | 0.1296336
[5 empty] | 0.02514206 | 0.131216
[5 empty] | 0.02510019 | 0.1327983
[5 empty] | 0.02504525 | 0.1343807
[5 empty] | 0.02497352 | 0.135963
[5 empty] | 0.02488928 | 0.1375454
[5 empty] | 0.02479679 | 0.1391277
[5 empty] | 0.02470035 | 0.1407101
[5 empty] | 0.02460422 | 0.1422924
[5 empty] | 0.02451267 | 0.1438747
[5 empty] | 0.02442999 | 0.1454571
[5 empty] | 0.02436045 | 0.1470394
[5 empty] | 0.02430832 | 0.1486218
[5 empty] | 0.02426934 | 0.15
[5 empty] | 0.02423275 | 0.1517865
[5 empty] | 0.0241983 | 0.1533688
[5 empty] | 0.02416587 | 0.1549512
[5 empty] | 0.02413531 | 0.1565335
[5 empty] | 0.02410649 | 0.1581158
[5 empty] | 0.02407927 | 0.1596982
[5 empty] | 0.02405351 | 0.1612805
[5 empty] | 0.02402908 | 0.1628629
[5 empty] | 0.02400584 | 0.1644452
[5 empty] | 0.02398365 | 0.1660276
[5 empty] | 0.02396238 | 0.1676099
[5 empty] | 0.02394188 | 0.1691923
[5 empty] | 0.02392203 | 0.1707746
[5 empty] | 0.02390268 | 0.1723569
[5 empty] | 0.0238837 | 0.1739393
[5 empty] | 0.02386495 | 0.1755216
[5 empty] | 0.02384629 | 0.177104
[5 empty] | 0.02382759 | 0.1786863
[5 empty] | 0.02380871 | 0.1802687
[5 empty] | 0.02378951 | 0.181851
[5 empty] | 0.02377026 | 0.1834334
[5 empty] | 0.02375133 | 0.1850157
[5 empty] | 0.02373273 | 0.186598
[5 empty] | 0.02371448 | 0.1881804
[5 empty] | 0.02369659 | 0.1897627
[5 empty] | 0.02367907 | 0.1913451
[5 empty] | 0.02366192 | 0.1929274
[5 empty] | 0.02364517 | 0.1945098
[5 empty] | 0.02362883 | 0.1960921
[5 empty] | 0.0236129 | 0.1976745
[5 empty] | 0.0235974 | 0.1992568
[5 empty] | 0.02358235 | 0.2008391
[5 empty] | 0.02356774 | 0.2024215
[5 empty] | 0.0235536 | 0.2040038
[5 empty] | 0.02353993 | 0.2055862
[5 empty] | 0.02352676 | 0.2071685
[5 empty] | 0.02351408 | 0.2087509