## 1
Общество с ограниченной ответственностью "Инженерная геология" (ООО "ИнжГео") | [11 empty] | Общество с ограниченной ответственностью "Инженерная геология" (ООО "ИнжГео")
Юр. адрес: 117279, г. Москва, ул. Миклухо-Маклая, 36 а, этаж 5, пом. XXIII к. 76-84 | [11 empty] | Юр. адрес: 117279, г. Москва, ул. Миклухо-Маклая, 36 а, этаж 5, пом. XXIII к. 76-84 | [8 empty] | нагр |  |  | X0 | Y0 | R |  | нагр |  |  |  | X0 | Y0 | R | нагр |  |  |  | X0 | Y0 | R |  | нагр |  |  |  | X0 | Y0 | R
Телефон/факс +7 (495) 132-30-00, Адрес электронной почты inbox@inj-geo.ru | [11 empty] | Телефон/факс +7 (495) 132-30-00, Адрес электронной почты inbox@inj-geo.ru | [12 empty] | 0 | [7 empty] | 0 | [6 empty] | 0 | [7 empty] | 0
[21 empty] | девиатор | [6 empty] | девиатор | [6 empty] | девиатор | [7 empty] | девиатор
Испытательная лаборатория ООО «ИнжГео» | [11 empty] | Испытательная лаборатория ООО «ИнжГео» | [8 empty] | x0 | Угол | X | Y |  |  |  | x0 |  | Угол | X | Y |  |  | x0 |  | Угол | X | Y |  |  |  | x0 |  | Угол | X | Y
Адрес места осуществления деятельности лаборатории: г. Москва, просп. Вернадского, д. 51, стр. 1 | [11 empty] | Адрес места осуществления деятельности лаборатории: г. Москва, просп. Вернадского, д. 51, стр. 1 | [9 empty] | 0 | [7 empty] | 0 | [6 empty] | 0 | [7 empty] | 0
Телефон +7(910)4557682, E-mail: slg85@mail.ru | [11 empty] | Телефон +7(910)4557682, E-mail: slg85@mail.ru | [9 empty] | 5 | [7 empty] | 5 | [6 empty] | 5 | [7 empty] | 5
[22 empty] | 10 | [7 empty] | 10 | [6 empty] | 10 | [7 empty] | 10
[12 empty] | Протокол испытаний № 13-63/98 от 04-02-2023 | [9 empty] | 15 | [7 empty] | 15 | [6 empty] | 15 | [7 empty] | 15
[22 empty] | 20 | [7 empty] | 20 | [6 empty] | 20 | [7 empty] | 20
[12 empty] | Наименование и адрес заказчика: Переход трубопровода через р. Енисей | [9 empty] | 25 | [7 empty] | 25 | [6 empty] | 25 | [7 empty] | 25
[12 empty] | Наименование объекта: ООО Регионстрой | [9 empty] | 30 | [7 empty] | 30 | [6 empty] | 30 | [7 empty] | 30
Наименование используемого метода/методики: ГОСТ 12248.4-2020 | [11 empty] | Наименование используемого метода/методики: ГОСТ 12248.3-2020 | [9 empty] | 35 | [7 empty] | 35 | [6 empty] | 35 | [7 empty] | 35
Условия проведения испытания: температура окружающей среды (18 - 25)0С, влажность воздуха (40 - 75)% | [11 empty] | Условия проведения испытания: температура окружающей среды (18 - 25)0С, влажность воздуха (40 - 75)% | [9 empty] | 40 | [7 empty] | 40 | [6 empty] | 40 | [7 empty] | 40
[12 empty] | Дата получение объекта подлежащего испытаниям: 08-01-2023 | [9 empty] | 45 | [7 empty] | 45 | [6 empty] | 45 | [7 empty] | 45
[12 empty] | Дата испытания: 25.10.2022-19.11.2098 | [9 empty] | 50 | [7 empty] | 50 | [6 empty] | 50 | [7 empty] | 50
[22 empty] | 55 | [7 empty] | 55 | [6 empty] | 55 | [7 empty] | 55
Испытание грунтов методом трехосного сжатия | [11 empty] | Испытание грунтов методом трехосного сжатия | [9 empty] | 60 | [7 empty] | 60 | [6 empty] | 60 | [7 empty] | 60
[22 empty] | 65 | [7 empty] | 65 | [6 empty] | 65 | [7 empty] | 65
Лабораторный номер: | [6 empty] | We, д.е. = |  |  |  |  | Лабораторный номер: |  | 1133 |  |  |  | We, д.е. = | 0.609951568 |  |  | 70 | [7 empty] | 70 | [6 empty] | 70 | [7 empty] | 70
Номер скважины: | [6 empty] | ρ, г/см3 = |  |  |  |  | Номер скважины: |  | BH-042 |  |  |  | ρ, г/см3 = | 1.63 |  |  | 75 | [7 empty] | 75 | [6 empty] | 75 | [7 empty] | 75
Глубина отбора, м: | [6 empty] | ρs, г/см3 = |  |  |  |  | Глубина отбора, м: |  | 0.3 |  |  |  | ρs, г/см3 = | 2.74 |  |  | 80 | [7 empty] | 80 | [6 empty] | 80 | [7 empty] | 80
Наименование грунта: | [6 empty] | e, д.е. = |  |  |  |  | Наименование грунта: |  | Суглинок, после оттаивания текучий, легкий пылеватый |  |  |  | e, д.е. = | 1.706299 |  |  | 85 | [7 empty] | 85 | [6 empty] | 85 | [7 empty] | 85
Схема проведения опыта: | [6 empty] | IL, д.е. = |  |  |  |  | Схема проведения опыта: |  | КД |  |  |  | IL, д.е. = | 3.332 |  |  | 90 | [7 empty] | 90 | [6 empty] | 90 | [7 empty] | 90
[22 empty] | 95 | [7 empty] | 95 | [6 empty] | 95 | [7 empty] | 95
[22 empty] | 100 | [7 empty] | 100 | [6 empty] | 100 | [7 empty] | 100
Результаты испытаний | [11 empty] | Результаты испытаний | [9 empty] | 105 | [7 empty] | 105 | [6 empty] | 105 | [7 empty] | 105
[22 empty] | 110 | [7 empty] | 110 | [6 empty] | 110 | [7 empty] | 110
[22 empty] | 115 | [7 empty] | 115 | [6 empty] | 115 | [7 empty] | 115
[22 empty] | 120 | [7 empty] | 120 | [6 empty] | 120 | [7 empty] | 120
[22 empty] | 125 | [7 empty] | 125 | [6 empty] | 125 | [7 empty] | 125
[22 empty] | 130 | [7 empty] | 130 | [6 empty] | 130 | [7 empty] | 130
[22 empty] | 135 | [7 empty] | 135 | [6 empty] | 135 | [7 empty] | 135
[22 empty] | 140 | [7 empty] | 140 | [6 empty] | 140 | [7 empty] | 140
[22 empty] | 145 | [7 empty] | 145 | [6 empty] | 145 | [7 empty] | 145
[22 empty] | 150 | [7 empty] | 150 | [6 empty] | 150 | [7 empty] | 150
[22 empty] | 155 | [7 empty] | 155 | [6 empty] | 155 | [7 empty] | 155
[22 empty] | 160 | [7 empty] | 160 | [6 empty] | 160 | [7 empty] | 160
[22 empty] | 165 | [7 empty] | 165 | [6 empty] | 165 | [7 empty] | 165
[22 empty] | 170 | [7 empty] | 170 | [6 empty] | 170 | [7 empty] | 170
[22 empty] | 175 | [7 empty] | 175 | [6 empty] | 175 | [7 empty] | 175
[22 empty] | 180 | [7 empty] | 180 | [6 empty] | 180 | [7 empty] | 180
[13 empty] | Давление в камере, Мпа σ3 | Вертикальная нагрузка, Мпа σ1 | Поровое давление, Мпа u
| K0, д.е. | 0.8781307 |  |  |  |  | Коэфф. Точки | [5 empty] | 0.05 | 0.0774418 | [5 empty] | 1 | [6 empty] | σ3,кПа | σ1,кПа | u, кПа |  |  |  | 4
| q_zg, МПа | 0.04390653 | [10 empty] | 0.15 | 0.2051983 | [27 empty] | δ3, Мпа | δ1-δ3, МПа | δ1, МПа | δ1, КПа
|  |  | Модуль деформации, МПа: | [9 empty] | 0.25 | 0.3329549 | [21 empty] | С, МПа:
|  |  | Е0= |  | Точки модуля (полное напр.), МПа |  |  |  | 0.04390653 | 0.07025045 | [25 empty] | φ, град:
|  |  | E50 = |  | qf (полное напр.), МПа |  |  |  | 0.06185476 | [26 empty] | E, Мпа
|  |  | Коэф. Поперечной деформации, ϑ = | [9 empty] | Эффективные значения угла внутреннего трения и удельного сцепления ϕ', С' | [13 empty] | x | 0
[13 empty] | ϕ', град. = | 7 | [12 empty] | y |  |  |  | С, кПа | φ,°
[13 empty] | С', МПа = | 0.006
| Исполнитель: | [6 empty] | Морозов Д.С. |  |  |  |  | Исполнитель: |  |  |  |  | Морозов Д.С.
| Начальник исп. лаборатории: | [6 empty] | Семиколенова Л.Г. |  |  |  |  | Начальник исп. лаборатории: |  |  |  |  | Семиколенова Л.Г.
Лист 1 , всего листов 2 | [11 empty] | Лист 2 , всего листов 2
Частичное воспроизведение протокола испытаний без письменного разрешения ООО «ИнжГео» ЗАПРЕЩАЕТСЯ | [11 empty] | Частичное воспроизведение протокола испытаний без письменного разрешения ООО «ИнжГео» ЗАПРЕЩАЕТСЯ
[5 empty] | второй график |  | первый график | [9 empty] | К Пуассона
dev50 | epsE50 | ind | devE0 | epsE0 | dev | eps | sigma |  | dev1 | eps1 | dev2 | eps2 | dev3 | eps3 |  | Глины
0.01185476 | 0.008974146 |  |  |  | 0 | 0 |  |  | 0 | 0 | 0 | 0 | 0 | 0 |  | < 0 | 0,20-0,30
ind |  |  |  |  | 0.001300211 | 0.0004943853 |  |  | 0.001988219 | 0.0008393916 | 0.006479217 | 0.0008208468 | 0.0100444 | 0.0008181343 |  | 0-0,25 | 0,30-0,38
2 |  |  |  |  | 0.002564745 | 0.0009887706 |  |  | 0.00404593 | 0.001678783 | 0.01196467 | 0.001641694 | 0.0211535 | 0.001883924 |  | 0,25< | 0,38-0,45
E0 |  |  |  |  | 0.003757926 | 0.001483156 |  |  | 0.005939121 | 0.002518175 | 0.01600752 | 0.002330349 | 0.02426156 | 0.002454403 |  | Суглинки | 0,35-0,37
epsE0 | devE0 |  |  |  | 0.004844078 | 0.001977541 |  |  | 0.0075 | 0.003406534 | 0.01905002 | 0.003283387 | 0.02902529 | 0.003272537 |  | Пески и супеси | 0,30-0,35
0.002991382 | 0.00658598 |  |  |  | 0.005787523 | 0.002471927 |  |  | 0.008388784 | 0.004196958 | 0.02148868 | 0.004104234 | 0.03376521 | 0.004090671
[5 empty] | 0.00658598 | 0.002991382 |  |  | 0.009210591 | 0.00503635 | 0.02384952 | 0.004925081 | 0.03719039 | 0.004908806
График E50 |  | График E |  |  | 0.007194224 | 0.003460697 |  |  | 0.01012347 | 0.005875741 | 0.02523627 | 0.005745927 | 0.0398099 | 0.00572694
eps | q | sigma |  |  | 0.007807916 | 0.003955083 |  |  | 0.01085105 | 0.006715133 | 0.02759917 | 0.006696404 | 0.04147744 | 0.006156615
Горизонтальная линия E50 |  | Касательная |  |  | 0.008391223 | 0.004449468 |  |  | 0.01141695 | 0.007554525 | 0.0288126 | 0.007387621 | 0.04496006 | 0.007363208
0 |  | a | b |  | 0.008941461 | 0.004943853 |  |  | 0.01204478 | 0.008393916 | 0.03047624 | 0.008208468 | 0.04722902 | 0.008181343
|  |  | 0 |  | 0.009455948 | 0.005438238 |  |  | 0.01265817 | 0.009233308 | 0.03193895 | 0.009029315 | 0.04996779 | 0.008999477
Вертикальная линия E50 |  | p1 и p2 |  |  | 0.009932001 | 0.005932624 |  |  | 0.0137209 | 0.01038683 | 0.03319528 | 0.009850161 | 0.05226988 | 0.009817611
| 0 | 0 |  |  | 0.01036694 | 0.006427009 |  |  | 0.0139322 | 0.01091209 | 0.03513978 | 0.01067101 | 0.05402881 | 0.01063575
[5 empty] | 0.01075807 | 0.006921394 |  |  | 0.01480919 | 0.01175148 | 0.03646702 | 0.01149185 | 0.05693808 | 0.01145388
Касательная линия E50 |  |  |  |  | 0.01110272 | 0.00741578 |  |  | 0.01540672 | 0.01259087 | 0.03817153 | 0.0123127 | 0.05869121 | 0.01227201
0 | 0 | Горизонтальная 1 |  |  | 0.01139821 | 0.007910165 |  |  | 0.01602051 | 0.01343027 | 0.03924788 | 0.01313355 | 0.0614817 | 0.01309015
[5 empty] | 0.01164184 | 0.00840455 |  |  | 0.01694632 | 0.01426966 | 0.04099061 | 0.0139544 | 0.06310307 | 0.01390828
Горизонтальная линия qкр |  |  |  |  | 0.01185476 | 0.008974146 |  |  | 0.0175799 | 0.01510905 | 0.04249428 | 0.01477524 | 0.06554884 | 0.01472642
Горизонтальная линия q |  | Горизонтальная 2 |  |  | 0.01198306 | 0.009393321 |  |  | 0.01831699 | 0.01594844 | 0.04355344 | 0.01559609 | 0.0670125 | 0.01554455
0 |  | 0 |  |  | 0.01213246 | 0.009887706 |  |  | 0.01895334 | 0.01678783 | 0.04486264 | 0.01641694 | 0.06938757 | 0.01636269
[5 empty] | 0.01227977 | 0.01038209 |  |  | 0.01978468 | 0.01762722 | 0.04601644 | 0.01723778 | 0.07056757 | 0.01718082
Вертикальная линия q |  |  |  |  | 0.01242501 | 0.01087648 |  |  | 0.02040677 | 0.01846662 | 0.04730939 | 0.01805863 | 0.072246 | 0.01799895
| 0 |  |  |  | 0.01256818 | 0.01137086 |  |  | 0.02131534 | 0.01930601 | 0.04843604 | 0.01887948 | 0.07451637 | 0.01881709
[5 empty] | 0.01270929 | 0.01186525 |  |  | 0.02200616 | 0.0201454 | 0.04929094 | 0.01970032 | 0.0757722 | 0.01963522
[5 empty] | 0.01284833 | 0.01235963 |  |  | 0.02267495 | 0.02098479 | 0.05066865 | 0.02052117 | 0.07690699 | 0.02045336
[5 empty] | 0.01298532 | 0.01285402 |  |  | 0.02321746 | 0.02182418 | 0.05126372 | 0.02134202 | 0.07781426 | 0.02127149
[5 empty] | 0.01312027 | 0.0133484 |  |  | 0.02372945 | 0.02266357 | 0.05237071 | 0.02216286 | 0.07948752 | 0.02208963
[5 empty] | 0.01325316 | 0.01384279 |  |  | 0.02440665 | 0.02350297 | 0.05288415 | 0.02298371 | 0.08012028 | 0.02290776
[5 empty] | 0.01338402 | 0.01433717 |  |  | 0.02494482 | 0.02434236 | 0.05379862 | 0.02380456 | 0.08140605 | 0.02372589
[5 empty] | 0.01351284 | 0.01483156 |  |  | 0.02543968 | 0.02518175 | 0.05420865 | 0.0246254 | 0.08163834 | 0.02454403
[5 empty] | 0.01363964 | 0.01532594 |  |  | 0.025787 | 0.02602114 | 0.05440881 | 0.02544625 | 0.08191066 | 0.02536216
[5 empty] | 0.01376441 | 0.01582033 |  |  | 0.02618251 | 0.02686053 | 0.05499365 | 0.0262671 | 0.08231652 | 0.0261803
[5 empty] | 0.01388716 | 0.01631472 |  |  | 0.02672197 | 0.02769992 | 0.05519834 | 0.02708794 | 0.08295488 | 0.02699843
[5 empty] | 0.0140079 | 0.0168091 |  |  | 0.0269011 | 0.02853931 | 0.05499834 | 0.02790879 | 0.08275488 | 0.02781657
[5 empty] | 0.01412664 | 0.01730349 |  |  | 0.02701567 | 0.02937871 | 0.05469834 | 0.02872964 | 0.08245488 | 0.0286347
[5 empty] | 0.01424336 | 0.01779787 |  |  | 0.02726141 | 0.0302181 | 0.05489834 | 0.02955048 | 0.08265488 | 0.02945283
[5 empty] | 0.01435809 | 0.01829226 |  |  | 0.0274418 | 0.03105749 | 0.05519834 | 0.03037133 | 0.08285488 | 0.03027097
[5 empty] | 0.01447083 | 0.01878664 |  |  | 0.0273418 | 0.03189688 | 0.05519834 | 0.03119218 | 0.08225488 | 0.0310891
[5 empty] | 0.01458158 | 0.01928103 |  |  | 0.0272418 | 0.03273627 | 0.05499834 | 0.03201302 | 0.08225488 | 0.03190724
[5 empty] | 0.01469034 | 0.01977541 |  |  | 0.0272418 | 0.03357566 | 0.05499834 | 0.03283387 | 0.08285488 | 0.03272537
[5 empty] | 0.01479713 | 0.0202698 |  |  | 0.0274418 | 0.03441506 | 0.05489834 | 0.03365472 | 0.08265488 | 0.03354351
[5 empty] | 0.01490195 | 0.02076418 |  |  | 0.0274418 | 0.03525445 | 0.05489834 | 0.03447556 | 0.08235488 | 0.03436164
[5 empty] | 0.0150048 | 0.02125857 |  |  | 0.0273418 | 0.03609384 | 0.05469834 | 0.03529641 | 0.08225488 | 0.03517977
[5 empty] | 0.01510568 | 0.02175295 |  |  | 0.0272418 | 0.03693323 | 0.05479834 | 0.03611726 | 0.08275488 | 0.03599791
[5 empty] | 0.01520461 | 0.02224734 |  |  | 0.0273418 | 0.03777262 | 0.05469834 | 0.03693811 | 0.08255488 | 0.03681604
[5 empty] | 0.01530159 | 0.02274172 |  |  | 0.0274418 | 0.03861201 | 0.05489834 | 0.03775895 | 0.08245488 | 0.03763418
[5 empty] | 0.01539662 | 0.02323611 |  |  | 0.0272418 | 0.03945141 | 0.05489834 | 0.0385798 | 0.08255488 | 0.03845231
[5 empty] | 0.0154897 | 0.0237305 |  |  | 0.0272418 | 0.0402908 | 0.05489834 | 0.03940065 | 0.08225488 | 0.03927045
[5 empty] | 0.01558085 | 0.02422488 |  |  | 0.0274418 | 0.04113019 | 0.05469834 | 0.04022149 | 0.08265488 | 0.04008858
[5 empty] | 0.01567007 | 0.02471927 |  |  | 0.0273418 | 0.04196958 | 0.05509834 | 0.04104234 | 0.08255488 | 0.04090671
[5 empty] | 0.01575737 | 0.02521365 |  |  | 0.0272418 | 0.04280897 | 0.05489834 | 0.04186319 | 0.08255488 | 0.04172485
[5 empty] | 0.01584274 | 0.02570804 |  |  | 0.0274418 | 0.04364836 | 0.05469834 | 0.04268403 | 0.08265488 | 0.04254298
[5 empty] | 0.01592619 | 0.02620242 |  |  | 0.0272418 | 0.04448776 | 0.05489834 | 0.04350488 | 0.08235488 | 0.04336112
[5 empty] | 0.01600774 | 0.02669681 |  |  | 0.0274418 | 0.04532715 | 0.05489834 | 0.04432573 | 0.08265488 | 0.04417925
[5 empty] | 0.01608737 | 0.02719119 |  |  | 0.0273418 | 0.04616654 | 0.05509834 | 0.04514657 | 0.08295488 | 0.04499739
[5 empty] | 0.01616511 | 0.02768558 |  |  | 0.0273418 | 0.04700593 | 0.05489834 | 0.04596742 | 0.08275488 | 0.04581552
[5 empty] | 0.01624095 | 0.02817996 |  |  | 0.0272418 | 0.04784532 | 0.05469834 | 0.04678827 | 0.08215488 | 0.04663365
[5 empty] | 0.0163149 | 0.02867435 |  |  | 0.0274418 | 0.04868471 | 0.05489834 | 0.04760911 | 0.08295488 | 0.04745179
[5 empty] | 0.01638697 | 0.02916873 |  |  | 0.0274418 | 0.04952411 | 0.05469834 | 0.04842996 | 0.08265488 | 0.04826992
[5 empty] | 0.01645715 | 0.02966312 |  |  | 0.0273418 | 0.0503635 | 0.05469834 | 0.04925081 | 0.08225488 | 0.04908806
[5 empty] | 0.01652546 | 0.0301575 |  |  | 0.0273418 | 0.05120289 | 0.05519834 | 0.05007165 | 0.08225488 | 0.04990619
[5 empty] | 0.0165919 | 0.03065189 |  |  | 0.0273418 | 0.05204228 | 0.05469834 | 0.0508925 | 0.08295488 | 0.05072433
[5 empty] | 0.01665647 | 0.03114627 |  |  | 0.0272418 | 0.05288167 | 0.05519834 | 0.05171335 | 0.08215488 | 0.05154246
[5 empty] | 0.01671919 | 0.03164066 |  |  | 0.0272418 | 0.05372106 | 0.05499834 | 0.05253419 | 0.08285488 | 0.05236059
[5 empty] | 0.01678005 | 0.03213505 |  |  | 0.0272418 | 0.05456046 | 0.05519834 | 0.05335504 | 0.08285488 | 0.05317873
[5 empty] | 0.01683905 | 0.03262943 |  |  | 0.0274418 | 0.05539985 | 0.05479834 | 0.05417589 | 0.08215488 | 0.05399686
[5 empty] | 0.01689622 | 0.03312382 |  |  | 0.0273418 | 0.05623924 | 0.05499834 | 0.05499673 | 0.08225488 | 0.054815
[5 empty] | 0.01695154 | 0.0336182 |  |  | 0.0274418 | 0.05707863 | 0.05479834 | 0.05581758 | 0.08225488 | 0.05563313
[5 empty] | 0.01700503 | 0.03411259 |  |  | 0.0273418 | 0.05791802 | 0.05499834 | 0.05663843 | 0.08215488 | 0.05645126
[5 empty] | 0.0170567 | 0.03460697 |  |  | 0.0274418 | 0.05875741 | 0.05509834 | 0.05745927 | 0.08275488 | 0.0572694
[5 empty] | 0.01710653 | 0.03510136 |  |  | 0.0272418 | 0.0595968 | 0.05509834 | 0.05828012 | 0.08265488 | 0.05808753
[5 empty] | 0.01715455 | 0.03559574 |  |  | 0.0272418 | 0.0604362 | 0.05509834 | 0.05910097 | 0.08295488 | 0.05890567
[5 empty] | 0.01720076 | 0.03609013 |  |  | 0.0272418 | 0.06127559 | 0.05519834 | 0.05992182 | 0.08275488 | 0.0597238
[5 empty] | 0.01724515 | 0.03658451 |  |  | 0.0274418 | 0.06211498 | 0.05499834 | 0.06074266 | 0.08245488 | 0.06054194
[5 empty] | 0.01728774 | 0.0370789 |  |  | 0.0274418 | 0.06295437 | 0.05499834 | 0.06156351 | 0.08225488 | 0.06136007
[5 empty] | 0.01732854 | 0.03757328 |  |  | 0.0273418 | 0.06379376 | 0.05469834 | 0.06238436 | 0.08235488 | 0.0621782
[5 empty] | 0.01736754 | 0.03806767 |  |  | 0.0273418 | 0.06463315 | 0.05469834 | 0.0632052 | 0.08295488 | 0.06299634
[5 empty] | 0.01740475 | 0.03856205 |  |  | 0.0272418 | 0.06547255 | 0.05519834 | 0.06402605 | 0.08265488 | 0.06381447
[5 empty] | 0.01744018 | 0.03905644 |  |  | 0.0273418 | 0.06631194 | 0.05509834 | 0.0648469 | 0.08215487 | 0.06463261
[5 empty] | 0.01747383 | 0.03955083 |  |  | 0.0272418 | 0.06715133 | 0.05469759 | 0.06566774 | 0.08275203 | 0.06545074
[5 empty] | 0.0175057 | 0.04004521 |  |  | 0.0274418 | 0.06799072 | 0.05509369 | 0.06648859 | 0.0822443 | 0.06626888
[5 empty] | 0.01753581 | 0.0405396 |  |  | 0.0273418 | 0.06883011 | 0.05498659 | 0.06730944 | 0.08283185 | 0.06708701
[5 empty] | 0.01756416 | 0.04103398 |  |  | 0.02744088 | 0.0696695 | 0.05477641 | 0.06813028 | 0.08231487 | 0.06790514
[5 empty] | 0.01759075 | 0.04152837 |  |  | 0.02743826 | 0.0705089 | 0.05516328 | 0.06895113 | 0.08239356 | 0.06872328
[5 empty] | 0.01761558 | 0.04202275 |  |  | 0.027234 | 0.07134829 | 0.05514731 | 0.06977198 | 0.08266808 | 0.06954141
[5 empty] | 0.01763867 | 0.04251714 |  |  | 0.02742816 | 0.07218768 | 0.05512863 | 0.07059282 | 0.08273864 | 0.07035955
[5 empty] | 0.01766002 | 0.04301152 |  |  | 0.02742081 | 0.07302707 | 0.05480738 | 0.07141367 | 0.0824054 | 0.07117768
[5 empty] | 0.01767963 | 0.04350591 |  |  | 0.02741203 | 0.07386646 | 0.05498366 | 0.07223452 | 0.08196856 | 0.07199582
[5 empty] | 0.01769751 | 0.04400029 |  |  | 0.02740186 | 0.07470585 | 0.05475761 | 0.07305536 | 0.08232831 | 0.07281395
[5 empty] | 0.01771366 | 0.04449468 |  |  | 0.02729039 | 0.07554525 | 0.05492934 | 0.07387621 | 0.08228482 | 0.07363208
[5 empty] | 0.01772809 | 0.04498906 |  |  | 0.02727767 | 0.07638464 | 0.05489899 | 0.07469706 | 0.08203829 | 0.07445022
[5 empty] | 0.0177408 | 0.04548345 |  |  | 0.02716378 | 0.07722403 | 0.05496668 | 0.0755179 | 0.08208889 | 0.07526835
[5 empty] | 0.0177518 | 0.04597783 |  |  | 0.02724877 | 0.07806342 | 0.05463253 | 0.07633875 | 0.08253681 | 0.07608649
[5 empty] | 0.01776109 | 0.04647222 |  |  | 0.02733272 | 0.07890281 | 0.05449667 | 0.0771596 | 0.08198224 | 0.07690462
[5 empty] | 0.01776869 | 0.0469666 |  |  | 0.02721569 | 0.0797422 | 0.05465922 | 0.07798044 | 0.08232536 | 0.07772276
[5 empty] | 0.01777458 | 0.04746099 |  |  | 0.02709775 | 0.0805816 | 0.0547203 | 0.07880129 | 0.08216636 | 0.07854089
[5 empty] | 0.01777879 | 0.04795538 |  |  | 0.02717895 | 0.08142099 | 0.05478004 | 0.07962214 | 0.08200542 | 0.07935902
[5 empty] | 0.01778131 | 0.04844976 |  |  | 0.02725938 | 0.08226038 | 0.05473856 | 0.08044298 | 0.08204272 | 0.08017716
[5 empty] | 0.01778215 | 0.04894415 |  |  | 0.02713909 | 0.08309977 | 0.054596 | 0.08126383 | 0.08137846 | 0.08099529
[5 empty] | 0.01778215 | 0.04894415 |  |  | 0.02721815 | 0.08393916 | 0.05415246 | 0.08208468 | 0.08171281 | 0.08181343
[5 empty] | 0.01734175 | 0.04894388 |  |  | 0.02709663 | 0.08477855 | 0.05410808 | 0.08290553 | 0.08144597 | 0.08263156
[5 empty] | 0.01690628 | 0.04894361 |  |  | 0.0270746 | 0.08561794 | 0.05426298 | 0.08372637 | 0.08147811 | 0.0834497
[5 empty] | 0.01647635 | 0.04894334 |  |  | 0.02715211 | 0.08645734 | 0.05441729 | 0.08454722 | 0.08150941 | 0.08426783
[5 empty] | 0.0160526 | 0.04894307 |  |  | 0.02712923 | 0.08729673 | 0.05437112 | 0.08536807 | 0.08184008 | 0.08508596
[5 empty] | 0.01563565 | 0.0489428 |  |  | 0.02700604 | 0.08813612 | 0.05402461 | 0.08618891 | 0.08097028 | 0.0859041
[5 empty] | 0.01522613 | 0.04894253 |  |  | 0.02698259 | 0.08897551 | 0.05417787 | 0.08700976 | 0.08160001 | 0.08672223
[5 empty] | 0.01482466 | 0.04894227 |  |  | 0.02705896 | 0.0898149 | 0.05382671 | 0.08783061 | 0.08101811 | 0.08754037
[5 empty] | 0.01443187 | 0.048942 |  |  | 0.02703521 | 0.09065429 | 0.05416413 | 0.08865145 | 0.08111949 | 0.0883585
[5 empty] | 0.01404839 | 0.04894173 |  |  | 0.02700941 | 0.09149369 | 0.05409124 | 0.0894723 | 0.08100608 | 0.08917664
[5 empty] | 0.01367484 | 0.04894146 |  |  | 0.02687772 | 0.09233308 | 0.05410935 | 0.09029315 | 0.0811798 | 0.08999477
[5 empty] | 0.01331185 | 0.04894119 |  |  | 0.02684066 | 0.09317247 | 0.05381974 | 0.09111399 | 0.08104257 | 0.0908129
[5 empty] | 0.01296005 | 0.04894092 |  |  | 0.02689894 | 0.09401186 | 0.05392372 | 0.09193484 | 0.08029631 | 0.09163104
[5 empty] | 0.01262007 | 0.04894066 |  |  | 0.02665322 | 0.09485125 | 0.05362257 | 0.09275569 | 0.08074296 | 0.09244917
[5 empty] | 0.01229252 | 0.04894039 |  |  | 0.0268042 | 0.09569064 | 0.05351758 | 0.09357653 | 0.08018442 | 0.09326731
[5 empty] | 0.01197804 | 0.04894012 |  |  | 0.02675258 | 0.09653004 | 0.05351004 | 0.09439738 | 0.08002263 | 0.09408544
[5 empty] | 0.01167725 | 0.04893985 |  |  | 0.02659902 | 0.09736943 | 0.05330126 | 0.09521823 | 0.0797595 | 0.09490358
[5 empty] | 0.01139078 | 0.04893958107 |  |  | 0.02644423 | 0.09820882 | 0.05329251 | 0.09603907 | 0.07969697 | 0.09572171
[5 empty] | 0.01111926 | 0.04893931 |  |  | 0.02638889 | 0.09904821 | 0.0532851 | 0.09685992 | 0.07943695 | 0.09653984
[5 empty] | 0.01086331 | 0.04893904 |  |  | 0.02643368 | 0.0998876 | 0.05278032 | 0.09768077 | 0.07978136 | 0.09735798
[5 empty] | 0.01062356 | 0.04893878 |  |  | 0.02647929 | 0.100727 | 0.05277945 | 0.09850161 | 0.07923214 | 0.09817611
[5 empty] | 0.01040064 | 0.04893851 |  |  | 0.02622642 | 0.1015664 | 0.05278379 | 0.09932246 | 0.0789912 | 0.09899425
[5 empty] | 0.01019517 | 0.04893824 |  |  | 0.02627574 | 0.1024058 | 0.05289464 | 0.1001433 | 0.07906046 | 0.09981238
[5 empty] | 0.01000777 | 0.04893797 |  |  | 0.02632794 | 0.1032452 | 0.05231328 | 0.1009642 | 0.07904186 | 0.1006305
[5 empty] | 0.009839086 | 0.0489377 |  |  | 0.02618372 | 0.1040846 | 0.05274101 | 0.101785 | 0.0788373 | 0.1014487
[5 empty] | 0.009687357 | 0.04893743 |  |  | 0.02604375 | 0.104924 | 0.05227912 | 0.1026058 | 0.07884872 | 0.1022668
[5 empty] | 0.009538904 | 0.04893716 |  |  | 0.02600873 | 0.1057633 | 0.05222888 | 0.1034267 | 0.07877724 | 0.1030849
[5 empty] | 0.009391803 | 0.0489369 |  |  | 0.02607934 | 0.1066027 | 0.05208492 | 0.1042475 | 0.07871189 | 0.1039031
[5 empty] | 0.009246496 | 0.04893663 |  |  | 0.02595566 | 0.1074421 | 0.05244232 | 0.1050684 | 0.07824855 | 0.1047212
[5 empty] | 0.009103424 | 0.04893636 |  |  | 0.0260336 | 0.1082815 | 0.05200104 | 0.1058892 | 0.07868716 | 0.1055393
[5 empty] | 0.008963028 | 0.04893609 |  |  | 0.02611223 | 0.1091209 | 0.05236103 | 0.1067101 | 0.07872767 | 0.1063575
[5 empty] | 0.008825749 | 0.04893582 |  |  | 0.02589154 | 0.1099603 | 0.05202226 | 0.1075309 | 0.07867 | 0.1071756
[5 empty] | 0.00869203 | 0.04893555 |  |  | 0.0259715 | 0.1107997 | 0.05218468 | 0.1083518 | 0.07821411 | 0.1079937
[5 empty] | 0.008562311 | 0.04893528 |  |  | 0.0259521 | 0.1116391 | 0.05194826 | 0.1091726 | 0.07795992 | 0.1088119
[5 empty] | 0.008437034 | 0.04893502 |  |  | 0.0258333 | 0.1124785 | 0.05191295 | 0.1099935 | 0.07860738 | 0.10963
[5 empty] | 0.008316641 | 0.04893475 |  |  | 0.02581509 | 0.1133179 | 0.05177871 | 0.1108143 | 0.07855642 | 0.1104481
[5 empty] | 0.008201572 | 0.04893448 |  |  | 0.02579745 | 0.1141573 | 0.05184549 | 0.1116352 | 0.07770698 | 0.1112663
[5 empty] | 0.00809227 | 0.04893421 |  |  | 0.02588035 | 0.1149967 | 0.05181326 | 0.112456 | 0.07845901 | 0.1120844
[5 empty] | 0.007989175 | 0.04893394 |  |  | 0.02586378 | 0.115836 | 0.05218198 | 0.1132769 | 0.07821243 | 0.1129025
[5 empty] | 0.007892729 | 0.04893367 |  |  | 0.0257477 | 0.1166754 | 0.05185161 | 0.1140977 | 0.0775672 | 0.1137207
[5 empty] | 0.007803373 | 0.0489334 |  |  | 0.0258321 | 0.1175148 | 0.05162209 | 0.1149185 | 0.07802323 | 0.1145388
[5 empty] | 0.007721549 | 0.04893314 |  |  | 0.02581696 | 0.1183542 | 0.0518934 | 0.1157394 | 0.07828049 | 0.1153569
[5 empty] | 0.007647699 | 0.04893287 |  |  | 0.02570225 | 0.1191936 | 0.05156549 | 0.1165602 | 0.07763889 | 0.1161751
[5 empty] | 0.007582263 | 0.0489326 |  |  | 0.02568795 | 0.120033 | 0.05183831 | 0.1173811 | 0.07769839 | 0.1169932
[5 empty] | 0.007525683 | 0.04893233 |  |  | 0.02567404 | 0.1208724 | 0.05171184 | 0.1182019 | 0.07805891 | 0.1178113
[5 empty] | 0.0074784 | 0.04893206 |  |  | 0.0256605 | 0.1217118 | 0.05198601 | 0.1190228 | 0.07802041 | 0.1186295
[5 empty] | 0.007440857 | 0.04893179 |  |  | 0.02584731 | 0.1225512 | 0.05196081 | 0.1198436 | 0.07758281 | 0.1194476
[5 empty] | 0.007413493 | 0.04893153 |  |  | 0.02563443 | 0.1233906 | 0.05193617 | 0.1206645 | 0.07784605 | 0.1202657
[5 empty] | 0.007396752 | 0.04893126 |  |  | 0.02582186 | 0.12423 | 0.05181207 | 0.1214853 | 0.07751008 | 0.1210839
[5 empty] | 0.007391073 | 0.04893099 |  |  | 0.02580957 | 0.1250694 | 0.05138846 | 0.1223062 | 0.07727482 | 0.121902
[5 empty] | 0.007391073 | 0.04893099 |  |  | 0.02569754 | 0.1259087 | 0.0517653 | 0.123127 | 0.07724023 | 0.1227201
[5 empty] | 0.00714004 | 0.04891372 |  |  | 0.02568575 | 0.1267481 | 0.05144254 | 0.1239479 | 0.07740624 | 0.1235383
[5 empty] | 0.006893859 | 0.04889646 |  |  | 0.02567416 | 0.1275875 | 0.05182015 | 0.1247687 | 0.07717278 | 0.1243564
[5 empty] | 0.006653016 | 0.04887919 |  |  | 0.02556277 | 0.1284269 | 0.05179808 | 0.1255896 | 0.0771398 | 0.1251745
[5 empty] | 0.006418 | 0.04886193 |  |  | 0.02555155 | 0.1292663 | 0.0516763 | 0.1264104 | 0.07750723 | 0.1259927
[5 empty] | 0.006189299 | 0.04884466 |  |  | 0.02554047 | 0.1301057 | 0.05125476 | 0.1272313 | 0.07757501 | 0.1268108
[5 empty] | 0.0059674 | 0.04882739 |  |  | 0.02572952 | 0.1309451 | 0.05153342 | 0.1280521 | 0.07734308 | 0.1276289
[5 empty] | 0.005752791 | 0.04881013 |  |  | 0.02551868 | 0.1317845 | 0.05171224 | 0.1288729 | 0.07711138 | 0.1284471
[5 empty] | 0.00554596 | 0.04879286 |  |  | 0.02560792 | 0.1326239 | 0.05159117 | 0.1296938 | 0.07737985 | 0.1292652
[5 empty] | 0.005347394 | 0.0487756 |  |  | 0.02569721 | 0.1334633 | 0.05167018 | 0.1305146 | 0.07684842 | 0.1300833
[5 empty] | 0.005157582 | 0.04875833 |  |  | 0.02568654 | 0.1343027 | 0.05134923 | 0.1313355 | 0.07711704 | 0.1309015
[5 empty] | 0.004977011 | 0.04874107 |  |  | 0.02567589 | 0.1351421 | 0.05142827 | 0.1321563 | 0.07758564 | 0.1317196
[5 empty] | 0.004806168 | 0.0487238 |  |  | 0.02566523 | 0.1359814 | 0.05130726 | 0.1329772 | 0.07675415 | 0.1325378
[5 empty] | 0.004645543 | 0.04870653 |  |  | 0.02545455 | 0.1368208 | 0.05138616 | 0.133798 | 0.07672253 | 0.1333559
[5 empty] | 0.004495621 | 0.04868927 |  |  | 0.02564381 | 0.1376602 | 0.05126493 | 0.1346189 | 0.0767907 | 0.134174
[5 empty] | 0.004356892 | 0.048672 |  |  | 0.025633 | 0.1384996 | 0.05104353 | 0.1354397 | 0.07665861 | 0.1349922
[5 empty] | 0.004229843 | 0.04865474 |  |  | 0.02562209 | 0.139339 | 0.05112191 | 0.1362606 | 0.07732619 | 0.1358103
[5 empty] | 0.004114962 | 0.04863747 |  |  | 0.02541107 | 0.1401784 | 0.05110017 | 0.1370814 | 0.07729364 | 0.1366284
[5 empty] | 0.004012736 | 0.04862021 |  |  | 0.02560004 | 0.1410178 | 0.0512786 | 0.1379023 | 0.07676136 | 0.1374466
[5 empty] | 0.003923654 | 0.04860294 |  |  | 0.0254891 | 0.1418572 | 0.05145722 | 0.1387231 | 0.07732936 | 0.1382647
[5 empty] | 0.003848202 | 0.04858567 |  |  | 0.02547826 | 0.1426966 | 0.05113603 | 0.139544 | 0.07699765 | 0.1390828
[5 empty] | 0.003786869 | 0.04856841 |  |  | 0.02536752 | 0.143536 | 0.05111503 | 0.1403648 | 0.07726622 | 0.139901
[5 empty] | 0.003740143 | 0.04855114 |  |  | 0.02535689 | 0.1443754 | 0.05129423 | 0.1411856 | 0.07663509 | 0.1407191
[5 empty] | 0.003708512 | 0.04853388 |  |  | 0.02534635 | 0.1452147 | 0.05097363 | 0.1420065 | 0.07640426 | 0.1415372
[5 empty] | 0.003692462 | 0.04851661 |  |  | 0.02543592 | 0.1460541 | 0.05095323 | 0.1428273 | 0.07667374 | 0.1423554
[5 empty] | 0.003690491 | 0.04849935 |  |  | 0.0253256 | 0.1468935 | 0.05103305 | 0.1436482 | 0.07634353 | 0.1431735
[5 empty] | 0.003691135 | 0.04848208 |  |  | 0.02541539 | 0.1477329 | 0.05101307 | 0.144469 | 0.07651363 | 0.1439916
[5 empty] | 0.003692891 | 0.04846482 |  |  | 0.02530529 | 0.1485723 | 0.05119331 | 0.1452899 | 0.07708406 | 0.1448098
[5 empty] | 0.003696246 | 0.04844755 |  |  | 0.0254953 | 0.1494117 | 0.05127378 | 0.1461107 | 0.07705482 | 0.1456279
[5 empty] | 0.003701688 | 0.04843028 |  |  | 0.02548543 | 0.1502511 | 0.05095446 | 0.1469316 | 0.07642591 | 0.146446
[5 empty] | 0.003709705 | 0.04841302 |  |  | 0.02537567 | 0.1510905 | 0.05093537 | 0.1477524 | 0.07689733 | 0.1472642
[5 empty] | 0.003720785 | 0.04839575 |  |  | 0.02546604 | 0.1519299 | 0.05081651 | 0.1485733 | 0.07656911 | 0.1480823
[5 empty] | 0.003735415 | 0.04837849 |  |  | 0.02525652 | 0.1527693 | 0.05119788 | 0.1493941 | 0.07694123 | 0.1489004
[5 empty] | 0.003754084 | 0.04836122 |  |  | 0.02524713 | 0.1536087 | 0.05117949 | 0.150215 | 0.0769137 | 0.1497186
[5 empty] | 0.003777278 | 0.04834396 |  |  | 0.02533786 | 0.1544481 | 0.05106135 | 0.1510358 | 0.07638654 | 0.1505367
[5 empty] | 0.003805487 | 0.04832669 |  |  | 0.02542872 | 0.1552874 | 0.05074344 | 0.1518567 | 0.07615974 | 0.1513548
[5 empty] | 0.003839196 | 0.04830942 |  |  | 0.0254197 | 0.1561268 | 0.05082579 | 0.1526775 | 0.07603331 | 0.152173
[5 empty] | 0.003878896 | 0.04829216 |  |  | 0.02531082 | 0.1569662 | 0.05110838 | 0.1534983 | 0.07610725 | 0.1529911
[5 empty] | 0.003925072 | 0.04827489 |  |  | 0.02520206 | 0.1578056 | 0.05059123 | 0.1543192 | 0.07598158 | 0.1538092
[5 empty] | 0.003978213 | 0.04825763 |  |  | 0.02539345 | 0.158645 | 0.05077434 | 0.15514 | 0.0762563 | 0.1546274
[5 empty] | 0.004038807 | 0.04824036 |  |  | 0.02528496 | 0.1594844 | 0.05095772 | 0.1559609 | 0.0761314 | 0.1554455
[5 empty] | 0.004107341 | 0.0482231 |  |  | 0.02537662 | 0.1603238 | 0.05054136 | 0.1567817 | 0.07610691 | 0.1562636
[5 empty] | 0.004184303 | 0.04820583 |  |  | 0.02516842 | 0.1611632 | 0.05072526 | 0.1576026 | 0.07618281 | 0.1570818
[5 empty] | 0.004270181 | 0.04818856 |  |  | 0.02526035 | 0.1620026 | 0.05070945 | 0.1584234 | 0.07615913 | 0.1578999
[5 empty] | 0.004365463 | 0.0481713 |  |  | 0.02535244 | 0.162842 | 0.0507939 | 0.1592443 | 0.07623585 | 0.158718
[5 empty] | 0.004470636 | 0.04815403 |  |  | 0.02534466 | 0.1636814 | 0.05097864 | 0.1600651 | 0.076213 | 0.1595362
[5 empty] | 0.004586189 | 0.04813677 |  |  | 0.02533704 | 0.1645208 | 0.05076366 | 0.160886 | 0.07629057 | 0.1603543
[5 empty] | 0.004712609 | 0.0481195 |  |  | 0.02522956 | 0.1653601 | 0.05094897 | 0.1617068 | 0.07616857 | 0.1611725
[5 empty] | 0.004850383 | 0.04810224 |  |  | 0.02522223 | 0.1661995 | 0.05093458 | 0.1625277 | 0.076047 | 0.1619906
[5 empty] | 0.005 | 0.04808497 |  |  | 0.02511506 | 0.1670389 | 0.05062047 | 0.1633485 | 0.07582588 | 0.1628087
[5 empty] | 0.005 | 0.04807181
[5 empty] | 0.00529895 | 0.04807208
[5 empty] | 0.005594954 | 0.04807235
[5 empty] | 0.005887919 | 0.04807262
[5 empty] | 0.006177754 | 0.04807289
[5 empty] | 0.006464367 | 0.04807316
[5 empty] | 0.006747666 | 0.04807342
[5 empty] | 0.007027558 | 0.04807369
[5 empty] | 0.007303953 | 0.04807396
[5 empty] | 0.007576758 | 0.04807423
[5 empty] | 0.00784588 | 0.0480745
[5 empty] | 0.008111229 | 0.04807477
[5 empty] | 0.008372712 | 0.04807504
[5 empty] | 0.008630237 | 0.0480753
[5 empty] | 0.008883713 | 0.04807557
[5 empty] | 0.009133047 | 0.04807584
[5 empty] | 0.009378147 | 0.04807611
[5 empty] | 0.009618922 | 0.04807638
[5 empty] | 0.00985528 | 0.04807665
[5 empty] | 0.01008713 | 0.04807691
[5 empty] | 0.01031437 | 0.04807718
[5 empty] | 0.01053693 | 0.04807745
[5 empty] | 0.0107547 | 0.04807772
[5 empty] | 0.01096759 | 0.04807799
[5 empty] | 0.01117551 | 0.04807826
[5 empty] | 0.01137875 | 0.04807853
[5 empty] | 0.01157946 | 0.04807879
[5 empty] | 0.01177793 | 0.04807906
[5 empty] | 0.01197406 | 0.04807933
[5 empty] | 0.01216777 | 0.0480796
[5 empty] | 0.01235897 | 0.04807987
[5 empty] | 0.01254755 | 0.04808014
[5 empty] | 0.01273344 | 0.04808041
[5 empty] | 0.01291653 | 0.04808067
[5 empty] | 0.01309673 | 0.04808094
[5 empty] | 0.01327396 | 0.04808121
[5 empty] | 0.01344812 | 0.04808148
[5 empty] | 0.01361912 | 0.04808175
[5 empty] | 0.01378686 | 0.04808202
[5 empty] | 0.01395126 | 0.04808229
[5 empty] | 0.01411222 | 0.04808255
[5 empty] | 0.01426966 | 0.04808282
[5 empty] | 0.01442347 | 0.04808309
[5 empty] | 0.01457358 | 0.04808336
[5 empty] | 0.01471987 | 0.04808363
[5 empty] | 0.01486227 | 0.0480839
[5 empty] | 0.01500069 | 0.04808417
[5 empty] | 0.01513502 | 0.04808443
[5 empty] | 0.01526518 | 0.0480847
[5 empty] | 0.01539107 | 0.04808497
[5 empty] | 0.01539107 | 0.04807181
[5 empty] | 0.01549452 | 0.04808962
[5 empty] | 0.01559457 | 0.04810742
[5 empty] | 0.01569114 | 0.04812522
[5 empty] | 0.01578417 | 0.04814302
[5 empty] | 0.01587356 | 0.04816083
[5 empty] | 0.01595924 | 0.04817863
[5 empty] | 0.01604113 | 0.04819643
[5 empty] | 0.01611915 | 0.04821423
[5 empty] | 0.01619322 | 0.04823204
[5 empty] | 0.01626325 | 0.04824984
[5 empty] | 0.01632918 | 0.04826764
[5 empty] | 0.01639091 | 0.04828545
[5 empty] | 0.01644837 | 0.04830325
[5 empty] | 0.01650149 | 0.04832105
[5 empty] | 0.01655017 | 0.04833885
[5 empty] | 0.01659435 | 0.04835666
[5 empty] | 0.01663393 | 0.04837446
[5 empty] | 0.01666885 | 0.04839226
[5 empty] | 0.01669901 | 0.04841006
[5 empty] | 0.01672435 | 0.04842787
[5 empty] | 0.01674478 | 0.04844567
[5 empty] | 0.01676022 | 0.04846347
[5 empty] | 0.01677059 | 0.04848128
[5 empty] | 0.01677582 | 0.04849908
[5 empty] | 0.01677614 | 0.04851688
[5 empty] | 0.01677343 | 0.04853468
[5 empty] | 0.01676795 | 0.04855249
[5 empty] | 0.0167596 | 0.04857029
[5 empty] | 0.01674831 | 0.04858809
[5 empty] | 0.016734 | 0.04860589
[5 empty] | 0.0167166 | 0.0486237
[5 empty] | 0.01669601 | 0.0486415
[5 empty] | 0.01667216 | 0.0486593
[5 empty] | 0.01664497 | 0.04867711
[5 empty] | 0.01661436 | 0.04869491
[5 empty] | 0.01658026 | 0.04871271
[5 empty] | 0.01654257 | 0.04873051
[5 empty] | 0.01650123 | 0.04874832
[5 empty] | 0.01645614 | 0.04876612
[5 empty] | 0.01640724 | 0.04878392
[5 empty] | 0.01635444 | 0.04880172
[5 empty] | 0.01629767 | 0.04881953
[5 empty] | 0.01623683 | 0.04883733
[5 empty] | 0.01617186 | 0.04885513
[5 empty] | 0.01610267 | 0.04887294
[5 empty] | 0.01602918 | 0.04889074
[5 empty] | 0.01595132 | 0.04890854
[5 empty] | 0.015869 | 0.04892634
[5 empty] | 0.01578215 | 0.04894415
[5 empty] | 0.01578215 | 0.04894415
[5 empty] | 0.01616768 | 0.05052649
[5 empty] | 0.01654576 | 0.05210884
[5 empty] | 0.01691621 | 0.05369118
[5 empty] | 0.01727886 | 0.05527352
[5 empty] | 0.01763353 | 0.05685587
[5 empty] | 0.01798003 | 0.05843821
[5 empty] | 0.01831821 | 0.06002056
[5 empty] | 0.01864787 | 0.0616029
[5 empty] | 0.01896884 | 0.06318525
[5 empty] | 0.01928095 | 0.06476759
[5 empty] | 0.01958401 | 0.06634994
[5 empty] | 0.01987785 | 0.06793228
[5 empty] | 0.02016229 | 0.06951462
[5 empty] | 0.02043716 | 0.07109697
[5 empty] | 0.02070228 | 0.07267931
[5 empty] | 0.02095747 | 0.07426166
[5 empty] | 0.02120255 | 0.075844
[5 empty] | 0.02143736 | 0.07742635
[5 empty] | 0.0216617 | 0.07900869
[5 empty] | 0.0218754 | 0.08059104
[5 empty] | 0.0220783 | 0.08217338
[5 empty] | 0.0222702 | 0.08375573
[5 empty] | 0.02245093 | 0.08533807
[5 empty] | 0.02262032 | 0.08692041
[5 empty] | 0.02277819 | 0.08850276
[5 empty] | 0.02292436 | 0.0900851
[5 empty] | 0.02305865 | 0.09166745
[5 empty] | 0.02318089 | 0.09324979
[5 empty] | 0.0232909 | 0.09483214
[5 empty] | 0.02338851 | 0.09641448
[5 empty] | 0.02347353 | 0.09799683
[5 empty] | 0.02354579 | 0.09957917
[5 empty] | 0.02360511 | 0.1011615
[5 empty] | 0.02365132 | 0.1027439
[5 empty] | 0.02368424 | 0.1043262
[5 empty] | 0.02370953 | 0.1059085
[5 empty] | 0.02370951 | 0.1074909
[5 empty] | 0.02370644 | 0.1090732
[5 empty] | 0.02369834 | 0.1106556
[5 empty] | 0.02368559 | 0.1122379
[5 empty] | 0.02366856 | 0.1138203
[5 empty] | 0.02364765 | 0.1154026
[5 empty] | 0.02362324 | 0.116985
[5 empty] | 0.0235957 | 0.1185673
[5 empty] | 0.02356543 | 0.1201496
[5 empty] | 0.0235328 | 0.121732
[5 empty] | 0.02349819 | 0.1233143
[5 empty] | 0.02346198 | 0.1248967
[5 empty] | 0.02342457 | 0.126479
[5 empty] | 0.02338633 | 0.1280614
[5 empty] | 0.02334739 | 0.1296437
[5 empty] | 0.02329628 | 0.1312261
[5 empty] | 0.02322956 | 0.1328084
[5 empty] | 0.0231512 | 0.1343907
[5 empty] | 0.02306518 | 0.1359731
[5 empty] | 0.02297547 | 0.1375554
[5 empty] | 0.02288605 | 0.1391378
[5 empty] | 0.0228009 | 0.1407201
[5 empty] | 0.02272399 | 0.1423025
[5 empty] | 0.0226593 | 0.1438848
[5 empty] | 0.02261081 | 0.1454672
[5 empty] | 0.02257456 | 0.1470495
[5 empty] | 0.02254052 | 0.1486318
[5 empty] | 0.02250848 | 0.15
[5 empty] | 0.02247831 | 0.1517965
[5 empty] | 0.02244989 | 0.1533789
[5 empty] | 0.02242308 | 0.1549612
[5 empty] | 0.02239776 | 0.1565436
[5 empty] | 0.0223738 | 0.1581259
[5 empty] | 0.02235108 | 0.1597083
[5 empty] | 0.02232946 | 0.1612906
[5 empty] | 0.02230882 | 0.162873
[5 empty] | 0.02228903 | 0.1644553
[5 empty] | 0.02226997 | 0.1660376
[5 empty] | 0.0222515 | 0.16762
[5 empty] | 0.0222335 | 0.1692023
[5 empty] | 0.02221585 | 0.1707847
[5 empty] | 0.02219841 | 0.172367
[5 empty] | 0.02218105 | 0.1739494
[5 empty] | 0.02216366 | 0.1755317
[5 empty] | 0.02214609 | 0.1771141
[5 empty] | 0.02212824 | 0.1786964
[5 empty] | 0.02211033 | 0.1802787
[5 empty] | 0.02209272 | 0.1818611
[5 empty] | 0.02207542 | 0.1834434
[5 empty] | 0.02205845 | 0.1850258
[5 empty] | 0.02204181 | 0.1866081
[5 empty] | 0.02202551 | 0.1881905
[5 empty] | 0.02200956 | 0.1897728
[5 empty] | 0.02199398 | 0.1913552
[5 empty] | 0.02197878 | 0.1929375
[5 empty] | 0.02196396 | 0.1945198
[5 empty] | 0.02194954 | 0.1961022
[5 empty] | 0.02193554 | 0.1976845
[5 empty] | 0.02192195 | 0.1992669
[5 empty] | 0.0219088 | 0.2008492
[5 empty] | 0.02189609 | 0.2024316
[5 empty] | 0.02188383 | 0.2040139
[5 empty] | 0.02187204 | 0.2055963