## 1
Общество с ограниченной ответственностью "Инженерная геология" (ООО "ИнжГео") | [11 empty] | Общество с ограниченной ответственностью "Инженерная геология" (ООО "ИнжГео")
Юр. адрес: 117279, г. Москва, ул. Миклухо-Маклая, 36 а, этаж 5, пом. XXIII к. 76-84 | [11 empty] | Юр. адрес: 117279, г. Москва, ул. Миклухо-Маклая, 36 а, этаж 5, пом. XXIII к. 76-84 | [8 empty] | нагр |  |  | X0 | Y0 | R |  | нагр |  |  |  | X0 | Y0 | R | нагр |  |  |  | X0 | Y0 | R |  | нагр |  |  |  | X0 | Y0 | R
Телефон/факс +7 (495) 132-30-00, Адрес электронной почты inbox@inj-geo.ru | [11 empty] | Телефон/факс +7 (495) 132-30-00, Адрес электронной почты inbox@inj-geo.ru | [12 empty] | 0 | [7 empty] | 0 | [6 empty] | 0 | [7 empty] | 0
[21 empty] | девиатор | [6 empty] | девиатор | [6 empty] | девиатор | [7 empty] | девиатор
Испытательная лаборатория ООО «ИнжГео» | [11 empty] | Испытательная лаборатория ООО «ИнжГео» | [8 empty] | x0 | Угол | X | Y |  |  |  | x0 |  | Угол | X | Y |  |  | x0 |  | Угол | X | Y |  |  |  | x0 |  | Угол | X | Y
Адрес места осуществления деятельности лаборатории: г. Москва, просп. Вернадского, д. 51, стр. 1 | [11 empty] | Адрес места осуществления деятельности лаборатории: г. Москва, просп. Вернадского, д. 51, стр. 1 | [9 empty] | 0 | [7 empty] | 0 | [6 empty] | 0 | [7 empty] | 0
Телефон +7(910)4557682, E-mail: slg85@mail.ru | [11 empty] | Телефон +7(910)4557682, E-mail: slg85@mail.ru | [9 empty] | 5 | [7 empty] | 5 | [6 empty] | 5 | [7 empty] | 5
[22 empty] | 10 | [7 empty] | 10 | [6 empty] | 10 | [7 empty] | 10
[12 empty] | Протокол испытаний № 13-63/102 от 08-02-2023 | [9 empty] | 15 | [7 empty] | 15 | [6 empty] | 15 | [7 empty] | 15
[22 empty] | 20 | [7 empty] | 20 | [6 empty] | 20 | [7 empty] | 20
[12 empty] | Наименование и адрес заказчика: Переход трубопровода через р. Енисей | [9 empty] | 25 | [7 empty] | 25 | [6 empty] | 25 | [7 empty] | 25
[12 empty] | Наименование объекта: ООО Регионстрой | [9 empty] | 30 | [7 empty] | 30 | [6 empty] | 30 | [7 empty] | 30
Наименование используемого метода/методики: ГОСТ 12248.4-2020 | [11 empty] | Наименование используемого метода/методики: ГОСТ 12248.3-2020 | [9 empty] | 35 | [7 empty] | 35 | [6 empty] | 35 | [7 empty] | 35
Условия проведения испытания: температура окружающей среды (18 - 25)0С, влажность воздуха (40 - 75)% | [11 empty] | Условия проведения испытания: температура окружающей среды (18 - 25)0С, влажность воздуха (40 - 75)% | [9 empty] | 40 | [7 empty] | 40 | [6 empty] | 40 | [7 empty] | 40
[12 empty] | Дата получение объекта подлежащего испытаниям: 12-01-2023 | [9 empty] | 45 | [7 empty] | 45 | [6 empty] | 45 | [7 empty] | 45
[12 empty] | Дата испытания: 25.10.2022-19.11.2102 | [9 empty] | 50 | [7 empty] | 50 | [6 empty] | 50 | [7 empty] | 50
[22 empty] | 55 | [7 empty] | 55 | [6 empty] | 55 | [7 empty] | 55
Испытание грунтов методом трехосного сжатия | [11 empty] | Испытание грунтов методом трехосного сжатия | [9 empty] | 60 | [7 empty] | 60 | [6 empty] | 60 | [7 empty] | 60
[22 empty] | 65 | [7 empty] | 65 | [6 empty] | 65 | [7 empty] | 65
Лабораторный номер: | [6 empty] | We, д.е. = |  |  |  |  | Лабораторный номер: |  | 1137 |  |  |  | We, д.е. = | 0.519650726 |  |  | 70 | [7 empty] | 70 | [6 empty] | 70 | [7 empty] | 70
Номер скважины: | [6 empty] | ρ, г/см3 = |  |  |  |  | Номер скважины: |  | BH-044 |  |  |  | ρ, г/см3 = | 1.52 |  |  | 75 | [7 empty] | 75 | [6 empty] | 75 | [7 empty] | 75
Глубина отбора, м: | [6 empty] | ρs, г/см3 = |  |  |  |  | Глубина отбора, м: |  | 0.9 |  |  |  | ρs, г/см3 = | 2.73 |  |  | 80 | [7 empty] | 80 | [6 empty] | 80 | [7 empty] | 80
Наименование грунта: | [6 empty] | e, д.е. = |  |  |  |  | Наименование грунта: |  | Суглинок, после оттаивания текучий, легкий песчанистый |  |  |  | e, д.е. = | 1.729373 |  |  | 85 | [7 empty] | 85 | [6 empty] | 85 | [7 empty] | 85
Схема проведения опыта: | [6 empty] | IL, д.е. = |  |  |  |  | Схема проведения опыта: |  | КД |  |  |  | IL, д.е. = | 2.509 |  |  | 90 | [7 empty] | 90 | [6 empty] | 90 | [7 empty] | 90
[22 empty] | 95 | [7 empty] | 95 | [6 empty] | 95 | [7 empty] | 95
[22 empty] | 100 | [7 empty] | 100 | [6 empty] | 100 | [7 empty] | 100
Результаты испытаний | [11 empty] | Результаты испытаний | [9 empty] | 105 | [7 empty] | 105 | [6 empty] | 105 | [7 empty] | 105
[22 empty] | 110 | [7 empty] | 110 | [6 empty] | 110 | [7 empty] | 110
[22 empty] | 115 | [7 empty] | 115 | [6 empty] | 115 | [7 empty] | 115
[22 empty] | 120 | [7 empty] | 120 | [6 empty] | 120 | [7 empty] | 120
[22 empty] | 125 | [7 empty] | 125 | [6 empty] | 125 | [7 empty] | 125
[22 empty] | 130 | [7 empty] | 130 | [6 empty] | 130 | [7 empty] | 130
[22 empty] | 135 | [7 empty] | 135 | [6 empty] | 135 | [7 empty] | 135
[22 empty] | 140 | [7 empty] | 140 | [6 empty] | 140 | [7 empty] | 140
[22 empty] | 145 | [7 empty] | 145 | [6 empty] | 145 | [7 empty] | 145
[22 empty] | 150 | [7 empty] | 150 | [6 empty] | 150 | [7 empty] | 150
[22 empty] | 155 | [7 empty] | 155 | [6 empty] | 155 | [7 empty] | 155
[22 empty] | 160 | [7 empty] | 160 | [6 empty] | 160 | [7 empty] | 160
[22 empty] | 165 | [7 empty] | 165 | [6 empty] | 165 | [7 empty] | 165
[22 empty] | 170 | [7 empty] | 170 | [6 empty] | 170 | [7 empty] | 170
[22 empty] | 175 | [7 empty] | 175 | [6 empty] | 175 | [7 empty] | 175
[22 empty] | 180 | [7 empty] | 180 | [6 empty] | 180 | [7 empty] | 180
[13 empty] | Давление в камере, Мпа σ3 | Вертикальная нагрузка, Мпа σ1 | Поровое давление, Мпа u
| K0, д.е. | 0.8781307 |  |  |  |  | Коэфф. Точки | [5 empty] | 0.05 | 0.07518121 | [5 empty] | 1 | [6 empty] | σ3,кПа | σ1,кПа | u, кПа |  |  |  | 4
| q_zg, МПа | 0.04390653 | [10 empty] | 0.15 | 0.2029378 | [27 empty] | δ3, Мпа | δ1-δ3, МПа | δ1, МПа | δ1, КПа
|  |  | Модуль деформации, МПа: | [9 empty] | 0.25 | 0.3306943 | [21 empty] | С, МПа:
|  |  | Е0= |  | Точки модуля (полное напр.), МПа |  |  |  | 0.04390653 | 0.07025045 | [25 empty] | φ, град:
|  |  | E50 = |  | qf (полное напр.), МПа |  |  |  | 0.06185476 | [26 empty] | E, Мпа
|  |  | Коэф. Поперечной деформации, ϑ = | [9 empty] | Эффективные значения угла внутреннего трения и удельного сцепления ϕ', С' | [13 empty] | x | 0
[13 empty] | ϕ', град. = | 7 | [12 empty] | y |  |  |  | С, кПа | φ,°
[13 empty] | С', МПа = | 0.005
| Исполнитель: | [6 empty] | Морозов Д.С. |  |  |  |  | Исполнитель: |  |  |  |  | Морозов Д.С.
| Начальник исп. лаборатории: | [6 empty] | Семиколенова Л.Г. |  |  |  |  | Начальник исп. лаборатории: |  |  |  |  | Семиколенова Л.Г.
Лист 1 , всего листов 2 | [11 empty] | Лист 2 , всего листов 2
Частичное воспроизведение протокола испытаний без письменного разрешения ООО «ИнжГео» ЗАПРЕЩАЕТСЯ | [11 empty] | Частичное воспроизведение протокола испытаний без письменного разрешения ООО «ИнжГео» ЗАПРЕЩАЕТСЯ
[5 empty] | второй график |  | первый график | [9 empty] | К Пуассона
dev50 | epsE50 | ind | devE0 | epsE0 | dev | eps | sigma |  | dev1 | eps1 | dev2 | eps2 | dev3 | eps3 |  | Глины
0.01185476 | 0.009401486 |  |  |  | 0 | 0 |  |  | 0 | 0 | 0 | 0 | 0 | 0 |  | < 0 | 0,20-0,30
ind |  |  |  |  | 0.001252364 | 0.0004987019 |  |  | 0.002124181 | 0.0008373726 | 0.005378563 | 0.0008246021 | 0.009259133 | 0.0008214075 |  | 0-0,25 | 0,30-0,38
2 |  |  |  |  | 0.002472878 | 0.0009974038 |  |  | 0.004114707 | 0.001674745 | 0.01018319 | 0.001649204 | 0.01736097 | 0.001642815 |  | 0,25< | 0,38-0,45
E0 |  |  |  |  | 0.003629694 | 0.001496106 |  |  | 0.005752518 | 0.002512118 | 0.01376382 | 0.002322441 | 0.02057704 | 0.002083243 |  | Суглинки | 0,35-0,37
epsE0 | devE0 |  |  |  | 0.004690963 | 0.001994808 |  |  | 0.0075 | 0.00356875 | 0.01696057 | 0.003298409 | 0.02646105 | 0.00328563 |  | Пески и супеси | 0,30-0,35
0.003133829 | 0.00658598 |  |  |  | 0.005624834 | 0.002493509 |  |  | 0.008002512 | 0.004186863 | 0.01902823 | 0.004123011 | 0.03054009 | 0.004107037
[5 empty] | 0.00658598 | 0.003133829 |  |  | 0.008835618 | 0.005024236 | 0.02128306 | 0.004947613 | 0.03419854 | 0.004928445
График E50 |  | График E |  |  | 0.007029929 | 0.003490913 |  |  | 0.009656967 | 0.005861609 | 0.02279091 | 0.005772215 | 0.03633888 | 0.005749852
eps | q | sigma |  |  | 0.007627723 | 0.003989615 |  |  | 0.01019364 | 0.006698981 | 0.02451761 | 0.006596817 | 0.04034715 | 0.006807985
Горизонтальная линия E50 |  | Касательная |  |  | 0.008197621 | 0.004488317 |  |  | 0.01077271 | 0.007536354 | 0.02646888 | 0.00744372 | 0.04201586 | 0.007392667
0 |  | a | b |  | 0.008737414 | 0.004987019 |  |  | 0.01152126 | 0.008373726 | 0.02750855 | 0.008246021 | 0.04435757 | 0.008214075
|  |  | 0 |  | 0.009244896 | 0.005485721 |  |  | 0.01196637 | 0.009211099 | 0.02909549 | 0.009070624 | 0.04668955 | 0.009035482
Вертикальная линия E50 |  | p1 и p2 |  |  | 0.009717858 | 0.005984423 |  |  | 0.01259061 | 0.009985051 | 0.0305843 | 0.009895226 | 0.04840444 | 0.00985689
| 0 | 0 |  |  | 0.01015409 | 0.006483124 |  |  | 0.01323524 | 0.01088584 | 0.03186944 | 0.01071983 | 0.05069487 | 0.0106783
[5 empty] | 0.01055139 | 0.006981826 |  |  | 0.01385756 | 0.01172322 | 0.03354539 | 0.01154443 | 0.05275347 | 0.0114997
Касательная линия E50 |  |  |  |  | 0.01090755 | 0.007480528 |  |  | 0.01449805 | 0.01256059 | 0.03520662 | 0.01236903 | 0.05497287 | 0.01232111
0 | 0 | Горизонтальная 1 |  |  | 0.01122037 | 0.00797923 |  |  | 0.01495274 | 0.01339796 | 0.03654759 | 0.01319363 | 0.05794571 | 0.01314252
[5 empty] | 0.01148762 | 0.008477932 |  |  | 0.0158177 | 0.01423533 | 0.03796278 | 0.01401824 | 0.0592646 | 0.01396393
Горизонтальная линия qкр |  |  |  |  | 0.01170711 | 0.008976634 |  |  | 0.01638897 | 0.01507271 | 0.03954667 | 0.01484284 | 0.0619222 | 0.01478533
Горизонтальная линия q |  | Горизонтальная 2 |  |  | 0.01185476 | 0.009401486 |  |  | 0.01716258 | 0.01591008 | 0.04089371 | 0.01566744 | 0.06391112 | 0.01560674
0 |  | 0 |  |  | 0.01202737 | 0.009974038 |  |  | 0.01763459 | 0.01674745 | 0.04209839 | 0.01649204 | 0.065724 | 0.01642815
[5 empty] | 0.01217553 | 0.01047274 |  |  | 0.01830104 | 0.01758483 | 0.04325517 | 0.01731664 | 0.06725346 | 0.01724956
Вертикальная линия q |  |  |  |  | 0.01232168 | 0.01097144 |  |  | 0.01915797 | 0.0184222 | 0.04445852 | 0.01814125 | 0.06909215 | 0.01807096
| 0 |  |  |  | 0.01246582 | 0.01147014 |  |  | 0.01970144 | 0.01925957 | 0.04540291 | 0.01896585 | 0.07123269 | 0.01889237
[5 empty] | 0.01260795 | 0.01196885 |  |  | 0.02042748 | 0.02009694 | 0.04668282 | 0.01979045 | 0.07276772 | 0.01971378
[5 empty] | 0.01274807 | 0.01246755 |  |  | 0.02093214 | 0.02093432 | 0.04749272 | 0.02061505 | 0.07378986 | 0.02053519
[5 empty] | 0.01288618 | 0.01296625 |  |  | 0.02141147 | 0.02177169 | 0.04872707 | 0.02143966 | 0.07499174 | 0.02135659
[5 empty] | 0.01302229 | 0.01346495 |  |  | 0.02196152 | 0.02260906 | 0.04968035 | 0.02226426 | 0.07596601 | 0.022178
[5 empty] | 0.01315641 | 0.01396365 |  |  | 0.02267832 | 0.02344643 | 0.05004702 | 0.02308886 | 0.07750528 | 0.02299941
[5 empty] | 0.01328853 | 0.01446235 |  |  | 0.02305792 | 0.02428381 | 0.05062157 | 0.02391346 | 0.07790219 | 0.02382082
[5 empty] | 0.01341867 | 0.01496106 |  |  | 0.02339638 | 0.02512118 | 0.05169845 | 0.02473806 | 0.07854938 | 0.02464222
[5 empty] | 0.01354681 | 0.01545976 |  |  | 0.02398972 | 0.02595855 | 0.05217214 | 0.02556267 | 0.07913947 | 0.02546363
[5 empty] | 0.01367297 | 0.01595846 |  |  | 0.02413401 | 0.02679592 | 0.05243712 | 0.02638727 | 0.08036509 | 0.02628504
[5 empty] | 0.01379715 | 0.01645716 |  |  | 0.02452528 | 0.0276333 | 0.05258784 | 0.02721187 | 0.08069429 | 0.02710645
[5 empty] | 0.01391936 | 0.01695586 |  |  | 0.02485958 | 0.02847067 | 0.05293775 | 0.02803647 | 0.08039429 | 0.02792785
[5 empty] | 0.01403959 | 0.01745457 |  |  | 0.02503295 | 0.02930804 | 0.05263775 | 0.02886107 | 0.07999429 | 0.02874926
[5 empty] | 0.01415785 | 0.01795327 |  |  | 0.02494145 | 0.03014542 | 0.05283775 | 0.02968568 | 0.07989429 | 0.02957067
[5 empty] | 0.01427414 | 0.01845197 |  |  | 0.02518121 | 0.03098279 | 0.05263775 | 0.03051028 | 0.08059429 | 0.03039208
[5 empty] | 0.01438847 | 0.01895067 |  |  | 0.02508121 | 0.03182016 | 0.05293775 | 0.03133488 | 0.08059429 | 0.03121348
[5 empty] | 0.01450083 | 0.01944937 |  |  | 0.02498121 | 0.03265753 | 0.05243775 | 0.03215948 | 0.08039429 | 0.03203489
[5 empty] | 0.01461124 | 0.01994808 |  |  | 0.02508121 | 0.03349491 | 0.05283775 | 0.03298409 | 0.08029429 | 0.0328563
[5 empty] | 0.0147197 | 0.02044678 |  |  | 0.02498121 | 0.03433228 | 0.05273775 | 0.03380869 | 0.08059429 | 0.03367771
[5 empty] | 0.01482621 | 0.02094548 |  |  | 0.02498121 | 0.03516965 | 0.05243775 | 0.03463329 | 0.08009429 | 0.03449911
[5 empty] | 0.01493077 | 0.02144418 |  |  | 0.02508121 | 0.03600702 | 0.05273775 | 0.03545789 | 0.08049429 | 0.03532052
[5 empty] | 0.01503338 | 0.02194288 |  |  | 0.02498121 | 0.0368444 | 0.05263775 | 0.03628249 | 0.08039429 | 0.03614193
[5 empty] | 0.01513406 | 0.02244158 |  |  | 0.02508121 | 0.03768177 | 0.05293775 | 0.0371071 | 0.07989429 | 0.03696334
[5 empty] | 0.0152328 | 0.02294029 |  |  | 0.02498121 | 0.03851914 | 0.05273775 | 0.0379317 | 0.07989429 | 0.03778474
[5 empty] | 0.0153296 | 0.02343899 |  |  | 0.02508121 | 0.03935651 | 0.05283775 | 0.0387563 | 0.08029429 | 0.03860615
[5 empty] | 0.01542448 | 0.02393769 |  |  | 0.02508121 | 0.04019389 | 0.05283775 | 0.0395809 | 0.08009429 | 0.03942756
[5 empty] | 0.01551743 | 0.02443639 |  |  | 0.02518121 | 0.04103126 | 0.05243775 | 0.0404055 | 0.07999429 | 0.04024897
[5 empty] | 0.01560845 | 0.02493509 |  |  | 0.02518121 | 0.04186863 | 0.05263775 | 0.04123011 | 0.08049429 | 0.04107037
[5 empty] | 0.01569756 | 0.0254338 |  |  | 0.02508121 | 0.042706 | 0.05263775 | 0.04205471 | 0.08039429 | 0.04189178
[5 empty] | 0.01578474 | 0.0259325 |  |  | 0.02508121 | 0.04354338 | 0.05293775 | 0.04287931 | 0.08049429 | 0.04271319
[5 empty] | 0.01587002 | 0.0264312 |  |  | 0.02498121 | 0.04438075 | 0.05263775 | 0.04370391 | 0.08059429 | 0.0435346
[5 empty] | 0.01595338 | 0.0269299 |  |  | 0.02498121 | 0.04521812 | 0.05253775 | 0.04452852 | 0.08019429 | 0.044356
[5 empty] | 0.01603484 | 0.0274286 |  |  | 0.02518121 | 0.0460555 | 0.05263775 | 0.04535312 | 0.07999429 | 0.04517741
[5 empty] | 0.01611439 | 0.02792731 |  |  | 0.02518121 | 0.04689287 | 0.05253775 | 0.04617772 | 0.08019429 | 0.04599882
[5 empty] | 0.01619205 | 0.02842601 |  |  | 0.02498121 | 0.04773024 | 0.05273775 | 0.04700232 | 0.08059429 | 0.04682023
[5 empty] | 0.0162678 | 0.02892471 |  |  | 0.02518121 | 0.04856761 | 0.05253775 | 0.04782692 | 0.08059429 | 0.04764163
[5 empty] | 0.01634167 | 0.02942341 |  |  | 0.02518121 | 0.04940499 | 0.05263775 | 0.04865153 | 0.08039429 | 0.04846304
[5 empty] | 0.01641364 | 0.02992211 |  |  | 0.02518121 | 0.05024236 | 0.05273775 | 0.04947613 | 0.07999429 | 0.04928445
[5 empty] | 0.01648373 | 0.03042081 |  |  | 0.02508121 | 0.05107973 | 0.05283775 | 0.05030073 | 0.08009429 | 0.05010586
[5 empty] | 0.01655193 | 0.03091952 |  |  | 0.02508121 | 0.0519171 | 0.05243775 | 0.05112533 | 0.08009429 | 0.05092726
[5 empty] | 0.01661825 | 0.03141822 |  |  | 0.02508121 | 0.05275448 | 0.05253775 | 0.05194993 | 0.08019429 | 0.05174867
[5 empty] | 0.0166827 | 0.03191692 |  |  | 0.02508121 | 0.05359185 | 0.05253775 | 0.05277454 | 0.07989429 | 0.05257008
[5 empty] | 0.01674527 | 0.03241562 |  |  | 0.02498121 | 0.05442922 | 0.05293775 | 0.05359914 | 0.08019429 | 0.05339149
[5 empty] | 0.01680598 | 0.03291432 |  |  | 0.02498121 | 0.05526659 | 0.05253775 | 0.05442374 | 0.08049429 | 0.05421289
[5 empty] | 0.01686482 | 0.03341303 |  |  | 0.02498121 | 0.05610397 | 0.05283775 | 0.05524834 | 0.08059429 | 0.0550343
[5 empty] | 0.01692179 | 0.03391173 |  |  | 0.02508121 | 0.05694134 | 0.05263775 | 0.05607295 | 0.07999429 | 0.05585571
[5 empty] | 0.0169769 | 0.03441043 |  |  | 0.02508121 | 0.05777871 | 0.05283775 | 0.05689755 | 0.08059429 | 0.05667712
[5 empty] | 0.01703016 | 0.03490913 |  |  | 0.02518121 | 0.05861609 | 0.05273775 | 0.05772215 | 0.08049429 | 0.05749852
[5 empty] | 0.01708157 | 0.03540783 |  |  | 0.02518121 | 0.05945346 | 0.05293775 | 0.05854675 | 0.08019429 | 0.05831993
[5 empty] | 0.01713112 | 0.03590654 |  |  | 0.02508121 | 0.06029083 | 0.05263775 | 0.05937135 | 0.08039429 | 0.05914134
[5 empty] | 0.01717883 | 0.03640524 |  |  | 0.02498121 | 0.0611282 | 0.05263775 | 0.06019596 | 0.07989429 | 0.05996275
[5 empty] | 0.0172247 | 0.03690394 |  |  | 0.02518121 | 0.06196558 | 0.05243775 | 0.06102056 | 0.08069429 | 0.06078415
[5 empty] | 0.01726872 | 0.03740264 |  |  | 0.02518121 | 0.06280295 | 0.05243775 | 0.06184516 | 0.08059429 | 0.06160556
[5 empty] | 0.01731091 | 0.03790134 |  |  | 0.02498121 | 0.06364032 | 0.05253775 | 0.06266976 | 0.08049429 | 0.06242697
[5 empty] | 0.01735127 | 0.03840004 |  |  | 0.02508121 | 0.06447769 | 0.05253775 | 0.06349436 | 0.08059429 | 0.06324838
[5 empty] | 0.0173898 | 0.03889875 |  |  | 0.02498121 | 0.06531507 | 0.05273775 | 0.06431897 | 0.08019429 | 0.06406978
[5 empty] | 0.0174265 | 0.03939745 |  |  | 0.02508121 | 0.06615244 | 0.05273775 | 0.06514357 | 0.08009429 | 0.06489119
[5 empty] | 0.01746137 | 0.03989615 |  |  | 0.02508121 | 0.06698981 | 0.05293773 | 0.06596817 | 0.08029344 | 0.0657126
[5 empty] | 0.01749443 | 0.04039485 |  |  | 0.02518121 | 0.06782718 | 0.0528357 | 0.06679277 | 0.08008813 | 0.06653401
[5 empty] | 0.01752567 | 0.04089355 |  |  | 0.02498114 | 0.06866456 | 0.05293051 | 0.06761738 | 0.07987811 | 0.06735541
[5 empty] | 0.0175551 | 0.04139226 |  |  | 0.02497985 | 0.06950193 | 0.05242226 | 0.06844198 | 0.08066357 | 0.06817682
[5 empty] | 0.01758272 | 0.04189096 |  |  | 0.02517703 | 0.0703393 | 0.0527111 | 0.06926658 | 0.08044469 | 0.06899823
[5 empty] | 0.01760853 | 0.04238966 |  |  | 0.02507272 | 0.07117667 | 0.05269713 | 0.07009118 | 0.07982165 | 0.06981964
[5 empty] | 0.01763254 | 0.04288836 |  |  | 0.025167 | 0.07201405 | 0.05268048 | 0.07091578 | 0.07979463 | 0.07064104
[5 empty] | 0.01765476 | 0.04338706 |  |  | 0.02505991 | 0.07285142 | 0.05286126 | 0.07174039 | 0.07986382 | 0.07146245
[5 empty] | 0.01767517 | 0.04388577 |  |  | 0.02515152 | 0.07368879 | 0.0526396 | 0.07256499 | 0.08012939 | 0.07228386
[5 empty] | 0.01769379 | 0.04438447 |  |  | 0.02494189 | 0.07452617 | 0.05261563 | 0.07338959 | 0.08039153 | 0.07310527
[5 empty] | 0.01771062 | 0.04488317 |  |  | 0.02513108 | 0.07536354 | 0.05228945 | 0.07421419 | 0.08015042 | 0.07392667
[5 empty] | 0.01772567 | 0.04538187 |  |  | 0.02511916 | 0.07620091 | 0.05226119 | 0.07503879 | 0.08020624 | 0.07474808
[5 empty] | 0.01773893 | 0.04588057 |  |  | 0.02500617 | 0.07703828 | 0.05233098 | 0.0758634 | 0.07955917 | 0.07556949
[5 empty] | 0.01775042 | 0.04637928 |  |  | 0.02509218 | 0.07787566 | 0.05229892 | 0.076688 | 0.07970941 | 0.0763909
[5 empty] | 0.01776013 | 0.04687798 |  |  | 0.02507725 | 0.07871303 | 0.05266515 | 0.0775126 | 0.07965712 | 0.0772123
[5 empty] | 0.01776806 | 0.04737668 |  |  | 0.02496145 | 0.0795504 | 0.05252979 | 0.0783372 | 0.07970249 | 0.07803371
[5 empty] | 0.01777423 | 0.04787538 |  |  | 0.02494482 | 0.08038777 | 0.05219295 | 0.07916181 | 0.0796457 | 0.07885512
[5 empty] | 0.01777863 | 0.04837408 |  |  | 0.02502744 | 0.08122515 | 0.05225475 | 0.07998641 | 0.07938694 | 0.07967653
[5 empty] | 0.01778127 | 0.04887278 |  |  | 0.02500935 | 0.08206252 | 0.05221532 | 0.08081101 | 0.07982638 | 0.08049793
[5 empty] | 0.01778215 | 0.04937149 |  |  | 0.02479063 | 0.08289989 | 0.05247478 | 0.08163561 | 0.07956421 | 0.08131934
[5 empty] | 0.01778215 | 0.04937149 |  |  | 0.02497133 | 0.08373726 | 0.05193325 | 0.08246021 | 0.07920061 | 0.08214075
[5 empty] | 0.01734175 | 0.04937122 |  |  | 0.02495152 | 0.08457464 | 0.05229084 | 0.08328482 | 0.07953577 | 0.08296216
[5 empty] | 0.01690628 | 0.04937095 |  |  | 0.02473124 | 0.08541201 | 0.05224768 | 0.08410942 | 0.07976986 | 0.08378356
[5 empty] | 0.01647635 | 0.04937068 |  |  | 0.02491056 | 0.08624938 | 0.0518039 | 0.08493402 | 0.07920306 | 0.08460497
[5 empty] | 0.0160526 | 0.04937041 |  |  | 0.02488955 | 0.08708676 | 0.05215961 | 0.08575862 | 0.07883557 | 0.08542638
[5 empty] | 0.01563565 | 0.04937014 |  |  | 0.02476826 | 0.08792413 | 0.05181492 | 0.08658322 | 0.07896755 | 0.08624779
[5 empty] | 0.01522613 | 0.04936988 |  |  | 0.02484676 | 0.0887615 | 0.05176997 | 0.08740783 | 0.0788992 | 0.08706919
[5 empty] | 0.01482466 | 0.04936961 |  |  | 0.02462509 | 0.08959887 | 0.05192383 | 0.08823243 | 0.07892526 | 0.0878906
[5 empty] | 0.01443187 | 0.04936934 |  |  | 0.02480333 | 0.09043625 | 0.05176806 | 0.08905703 | 0.07883471 | 0.08871201
[5 empty] | 0.01404839 | 0.04936907 |  |  | 0.0245786 | 0.09127362 | 0.05200179 | 0.08988163 | 0.07842896 | 0.08953342
[5 empty] | 0.01367484 | 0.0493688 |  |  | 0.02454847 | 0.09211099 | 0.0514263 | 0.09070624 | 0.07890992 | 0.09035482
[5 empty] | 0.01331185 | 0.04936853 |  |  | 0.02451359 | 0.09294836 | 0.05174283 | 0.09153084 | 0.07887946 | 0.09117623
[5 empty] | 0.01296005 | 0.04936826 |  |  | 0.02457457 | 0.09378574 | 0.05155264 | 0.09235544 | 0.0780395 | 0.09199764
[5 empty] | 0.01262007 | 0.049368 |  |  | 0.02443204 | 0.09462311 | 0.051357 | 0.09318004 | 0.07829191 | 0.09281905
[5 empty] | 0.01229252 | 0.04936773 |  |  | 0.02458663 | 0.09546048 | 0.05115714 | 0.09400464 | 0.0777386 | 0.09364045
[5 empty] | 0.01197804 | 0.04936746 |  |  | 0.02453896 | 0.09629785 | 0.05115434 | 0.09482925 | 0.07798145 | 0.09446186
[5 empty] | 0.01167725 | 0.04936719 |  |  | 0.02448966 | 0.09713523 | 0.05094985 | 0.09565385 | 0.07762236 | 0.09528327
[5 empty] | 0.01139078 | 0.04936692 |  |  | 0.02443935 | 0.0979726 | 0.05074492 | 0.09647845 | 0.07786323 | 0.09610468
[5 empty] | 0.01111926 | 0.04936665 |  |  | 0.02428866 | 0.09880997 | 0.05074081 | 0.09730305 | 0.07710594 | 0.09692608
[5 empty] | 0.01086331 | 0.04936638 |  |  | 0.02413822 | 0.09964734 | 0.05103878 | 0.09812765 | 0.07695239 | 0.09774749
[5 empty] | 0.01062356 | 0.04936612 |  |  | 0.02418865 | 0.1004847 | 0.05074009 | 0.09895226 | 0.07740447 | 0.0985689
[5 empty] | 0.01040064 | 0.04936585 |  |  | 0.02424058 | 0.1013221 | 0.05044599 | 0.09977686 | 0.07736408 | 0.09939031
[5 empty] | 0.01019517 | 0.04936558 |  |  | 0.02399463 | 0.1021595 | 0.05065773 | 0.1006015 | 0.07693311 | 0.1002117
[5 empty] | 0.01000777 | 0.04936531 |  |  | 0.02415143 | 0.1029968 | 0.05027658 | 0.1014261 | 0.07651345 | 0.1010331
[5 empty] | 0.009839086 | 0.04936504 |  |  | 0.02401161 | 0.1038342 | 0.05040378 | 0.1022507 | 0.07630699 | 0.1018545
[5 empty] | 0.009687357 | 0.04936477 |  |  | 0.02397579 | 0.1046716 | 0.05054061 | 0.1030753 | 0.07651564 | 0.1026759
[5 empty] | 0.009538904 | 0.0493645 |  |  | 0.02394459 | 0.105509 | 0.04998831 | 0.1038999 | 0.07634127 | 0.1034973
[5 empty] | 0.009391803 | 0.04936424 |  |  | 0.02401865 | 0.1063463 | 0.05034511 | 0.1047245 | 0.07647686 | 0.1043188
[5 empty] | 0.009246496 | 0.04936397 |  |  | 0.02379752 | 0.1071837 | 0.05030364 | 0.1055491 | 0.07651444 | 0.1051402
[5 empty] | 0.009103424 | 0.0493637 |  |  | 0.02387743 | 0.1080211 | 0.05006346 | 0.1063737 | 0.07665396 | 0.1059616
[5 empty] | 0.008963028 | 0.04936343 |  |  | 0.02375798 | 0.1088584 | 0.04982453 | 0.1071983 | 0.07669534 | 0.106783
[5 empty] | 0.008825749 | 0.04936316 |  |  | 0.02393913 | 0.1096958 | 0.05028681 | 0.1080229 | 0.07603854 | 0.1076044
[5 empty] | 0.00869203 | 0.04936289 |  |  | 0.02392089 | 0.1105332 | 0.04985025 | 0.1088475 | 0.07608349 | 0.1084258
[5 empty] | 0.008562311 | 0.04936262 |  |  | 0.02380321 | 0.1113706 | 0.04971483 | 0.1096721 | 0.07593013 | 0.1092472
[5 empty] | 0.008437034 | 0.04936236 |  |  | 0.02388609 | 0.1122079 | 0.05008049 | 0.1104967 | 0.0756784 | 0.1100686
[5 empty] | 0.008316641 | 0.04936209 |  |  | 0.02376951 | 0.1130453 | 0.0500472 | 0.1113213 | 0.07572824 | 0.11089
[5 empty] | 0.008201572 | 0.04936182 |  |  | 0.02385343 | 0.1138827 | 0.05001492 | 0.1121459 | 0.07597959 | 0.1117114
[5 empty] | 0.00809227 | 0.04936155 |  |  | 0.02373786 | 0.1147201 | 0.0495836 | 0.1129705 | 0.07633238 | 0.1125328
[5 empty] | 0.007989175 | 0.04936128 |  |  | 0.02372275 | 0.1155574 | 0.04955321 | 0.1137951 | 0.07598657 | 0.1133542
[5 empty] | 0.007892729 | 0.04936101 |  |  | 0.0238081 | 0.1163948 | 0.04992371 | 0.1146197 | 0.07594207 | 0.1141756
[5 empty] | 0.007803373 | 0.04936075 |  |  | 0.02359388 | 0.1172322 | 0.04959505 | 0.1154443 | 0.07609885 | 0.114997
[5 empty] | 0.007721549 | 0.04936048 |  |  | 0.02378007 | 0.1180695 | 0.0495672 | 0.1162689 | 0.07545683 | 0.1158185
[5 empty] | 0.007647699 | 0.04936021 |  |  | 0.02376666 | 0.1189069 | 0.04984011 | 0.1170935 | 0.07551595 | 0.1166399
[5 empty] | 0.007582263 | 0.04935994 |  |  | 0.02365362 | 0.1197443 | 0.04991375 | 0.1179181 | 0.07547615 | 0.1174613
[5 empty] | 0.007525683 | 0.04935967 |  |  | 0.02364094 | 0.1205817 | 0.04978807 | 0.1187427 | 0.07533738 | 0.1182827
[5 empty] | 0.0074784 | 0.0493594 |  |  | 0.02372859 | 0.121419 | 0.04986304 | 0.1195673 | 0.07549958 | 0.1191041
[5 empty] | 0.007440857 | 0.04935913 |  |  | 0.02351655 | 0.1222564 | 0.04963862 | 0.1203919 | 0.07566267 | 0.1199255
[5 empty] | 0.007413493 | 0.04935887 |  |  | 0.0237048 | 0.1230938 | 0.04951476 | 0.1212165 | 0.0758266 | 0.1207469
[5 empty] | 0.007396752 | 0.0493586 |  |  | 0.02359333 | 0.1239312 | 0.04929142 | 0.1220411 | 0.07519132 | 0.1215683
[5 empty] | 0.007391073 | 0.04935833 |  |  | 0.02348211 | 0.1247685 | 0.04926856 | 0.1228657 | 0.07545675 | 0.1223897
[5 empty] | 0.007391073 | 0.04935833 |  |  | 0.02347112 | 0.1256059 | 0.04924615 | 0.1236903 | 0.07572285 | 0.1232111
[5 empty] | 0.00714004 | 0.04933476 |  |  | 0.02356034 | 0.1264433 | 0.04922415 | 0.1245149 | 0.07528954 | 0.1240325
[5 empty] | 0.006893859 | 0.04931119 |  |  | 0.02354976 | 0.1272806 | 0.0493025 | 0.1253395 | 0.07505677 | 0.1248539
[5 empty] | 0.006653016 | 0.04928762 |  |  | 0.02353935 | 0.128118 | 0.04968118 | 0.1261641 | 0.07512447 | 0.1256753
[5 empty] | 0.006418 | 0.04926406 |  |  | 0.02342909 | 0.1289554 | 0.04966014 | 0.1269887 | 0.07549259 | 0.1264968
[5 empty] | 0.006189299 | 0.04924049 |  |  | 0.02341897 | 0.1297928 | 0.04913934 | 0.1278133 | 0.07536107 | 0.1273182
[5 empty] | 0.0059674 | 0.04921692 |  |  | 0.02340896 | 0.1306301 | 0.04941875 | 0.1286379 | 0.07552985 | 0.1281396
[5 empty] | 0.005752791 | 0.04919335 |  |  | 0.02359904 | 0.1314675 | 0.04959831 | 0.1294625 | 0.07489885 | 0.128961
[5 empty] | 0.00554596 | 0.04916978 |  |  | 0.02358919 | 0.1323049 | 0.049378 | 0.1302871 | 0.07536803 | 0.1297824
[5 empty] | 0.005347394 | 0.04914622 |  |  | 0.02347939 | 0.1331423 | 0.04905777 | 0.1311117 | 0.07493733 | 0.1306038
[5 empty] | 0.005157582 | 0.04912265 |  |  | 0.02346963 | 0.1339796 | 0.04923758 | 0.1319363 | 0.07550667 | 0.1314252
[5 empty] | 0.004977011 | 0.04909908 |  |  | 0.02355988 | 0.134817 | 0.04921739 | 0.1327609 | 0.07507601 | 0.1322466
[5 empty] | 0.004806168 | 0.04907551 |  |  | 0.02335012 | 0.1356544 | 0.04949716 | 0.1335855 | 0.07474528 | 0.133068
[5 empty] | 0.004645543 | 0.04905195 |  |  | 0.02334034 | 0.1364917 | 0.04917685 | 0.1344101 | 0.07471442 | 0.1338894
[5 empty] | 0.004495621 | 0.04902838 |  |  | 0.0235305 | 0.1373291 | 0.04935642 | 0.1352348 | 0.07528337 | 0.1347108
[5 empty] | 0.004356892 | 0.04900481 |  |  | 0.0233206 | 0.1381665 | 0.04933583 | 0.1360594 | 0.07455206 | 0.1355322
[5 empty] | 0.004229843 | 0.04898124 |  |  | 0.02341061 | 0.1390039 | 0.04891503 | 0.136884 | 0.07522045 | 0.1363536
[5 empty] | 0.004114962 | 0.04895767 |  |  | 0.02340051 | 0.1398412 | 0.04919408 | 0.1377086 | 0.07478864 | 0.1371751
[5 empty] | 0.004012736 | 0.04893411 |  |  | 0.02349042 | 0.1406786 | 0.04927328 | 0.1385332 | 0.07495708 | 0.1379965
[5 empty] | 0.003923654 | 0.04891054 |  |  | 0.02348041 | 0.141516 | 0.04925265 | 0.1393578 | 0.0750258 | 0.1388179
[5 empty] | 0.003848202 | 0.04888697 |  |  | 0.0233705 | 0.1423533 | 0.04913221 | 0.1401824 | 0.07499479 | 0.1396393
[5 empty] | 0.003786869 | 0.0488634 |  |  | 0.02336067 | 0.1431907 | 0.04921195 | 0.141007 | 0.07486406 | 0.1404607
[5 empty] | 0.003740143 | 0.04883983 |  |  | 0.02335094 | 0.1440281 | 0.04909189 | 0.1418316 | 0.07483363 | 0.1412821
[5 empty] | 0.003708512 | 0.04881627 |  |  | 0.02324131 | 0.1448655 | 0.04917202 | 0.1426562 | 0.07470349 | 0.1421035
[5 empty] | 0.003692462 | 0.0487927 |  |  | 0.02343176 | 0.1457028 | 0.04895234 | 0.1434808 | 0.07457365 | 0.1429249
[5 empty] | 0.003690491 | 0.04876913 |  |  | 0.02332232 | 0.1465402 | 0.04893287 | 0.1443054 | 0.07494411 | 0.1437463
[5 empty] | 0.003691135 | 0.04874556 |  |  | 0.02321298 | 0.1473776 | 0.04871361 | 0.14513 | 0.07431489 | 0.1445677
[5 empty] | 0.003692891 | 0.04872199 |  |  | 0.02330374 | 0.148215 | 0.04919455 | 0.1459546 | 0.07418598 | 0.1453891
[5 empty] | 0.003696246 | 0.04869843 |  |  | 0.0233946 | 0.1490523 | 0.0490757 | 0.1467792 | 0.07435739 | 0.1462105
[5 empty] | 0.003701688 | 0.04867486 |  |  | 0.02338557 | 0.1498897 | 0.04875707 | 0.1476038 | 0.07422913 | 0.1470319
[5 empty] | 0.003709705 | 0.04865129 |  |  | 0.02327664 | 0.1507271 | 0.04913866 | 0.1484284 | 0.07480119 | 0.1478533
[5 empty] | 0.003720785 | 0.04862772 |  |  | 0.02326783 | 0.1515644 | 0.04902047 | 0.149253 | 0.0740736 | 0.1486748
[5 empty] | 0.003735415 | 0.04860415 |  |  | 0.02315912 | 0.1524018 | 0.04910251 | 0.1500776 | 0.07434635 | 0.1494962
[5 empty] | 0.003754084 | 0.04858059 |  |  | 0.02335053 | 0.1532392 | 0.04898478 | 0.1509022 | 0.07481944 | 0.1503176
[5 empty] | 0.003777278 | 0.04855702 |  |  | 0.02334204 | 0.1540766 | 0.04886728 | 0.1517268 | 0.07469289 | 0.151139
[5 empty] | 0.003805487 | 0.04853345 |  |  | 0.02313368 | 0.1549139 | 0.04875001 | 0.1525514 | 0.0744667 | 0.1519604
[5 empty] | 0.003839196 | 0.04850988 |  |  | 0.02312543 | 0.1557513 | 0.04853299 | 0.153376 | 0.07464086 | 0.1527818
[5 empty] | 0.003878896 | 0.04848631 |  |  | 0.0232173 | 0.1565887 | 0.0488162 | 0.1542006 | 0.0742154 | 0.1536032
[5 empty] | 0.003925072 | 0.04846275 |  |  | 0.02320929 | 0.1574261 | 0.04859967 | 0.1550252 | 0.07429031 | 0.1544246
[5 empty] | 0.003978213 | 0.04843918 |  |  | 0.02330141 | 0.1582634 | 0.04858339 | 0.1558498 | 0.0738656 | 0.155246
[5 empty] | 0.004038807 | 0.04841561 |  |  | 0.02319365 | 0.1591008 | 0.04846735 | 0.1566744 | 0.07444127 | 0.1560674
[5 empty] | 0.004107341 | 0.04839204 |  |  | 0.02308601 | 0.1599382 | 0.04845158 | 0.157499 | 0.07451734 | 0.1568888
[5 empty] | 0.004184303 | 0.04836847 |  |  | 0.0231785 | 0.1607755 | 0.04843607 | 0.1583236 | 0.07449379 | 0.1577102
[5 empty] | 0.004270181 | 0.04834491 |  |  | 0.02327112 | 0.1616129 | 0.04872082 | 0.1591482 | 0.07417065 | 0.1585316
[5 empty] | 0.004365463 | 0.04832134 |  |  | 0.02306388 | 0.1624503 | 0.04850584 | 0.1599728 | 0.07434791 | 0.1593531
[5 empty] | 0.004470636 | 0.04829777 |  |  | 0.02305676 | 0.1632877 | 0.04859113 | 0.1607974 | 0.07392559 | 0.1601745
[5 empty] | 0.004586189 | 0.0482742 |  |  | 0.02324978 | 0.164125 | 0.0483767 | 0.161622 | 0.07390367 | 0.1609959
[5 empty] | 0.004712609 | 0.04825064 |  |  | 0.02304294 | 0.1649624 | 0.04846254 | 0.1624466 | 0.07448218 | 0.1618173
[5 empty] | 0.004850383 | 0.04822707 |  |  | 0.02323623 | 0.1657998 | 0.04864867 | 0.1632712 | 0.07386112 | 0.1626387
[5 empty] | 0.005 | 0.0482035 |  |  | 0.02322967 | 0.1666372 | 0.04853508 | 0.1640958 | 0.07434049 | 0.1634601
[5 empty] | 0.005 | 0.04819034
[5 empty] | 0.00529895 | 0.04819061
[5 empty] | 0.005594954 | 0.04819088
[5 empty] | 0.005887919 | 0.04819115
[5 empty] | 0.006177754 | 0.04819142
[5 empty] | 0.006464367 | 0.04819168
[5 empty] | 0.006747666 | 0.04819195
[5 empty] | 0.007027558 | 0.04819222
[5 empty] | 0.007303953 | 0.04819249
[5 empty] | 0.007576758 | 0.04819276
[5 empty] | 0.00784588 | 0.04819303
[5 empty] | 0.008111229 | 0.0481933
[5 empty] | 0.008372712 | 0.04819356
[5 empty] | 0.008630237 | 0.04819383
[5 empty] | 0.008883713 | 0.0481941
[5 empty] | 0.009133047 | 0.04819437
[5 empty] | 0.009378147 | 0.04819464
[5 empty] | 0.009618922 | 0.04819491
[5 empty] | 0.00985528 | 0.04819517
[5 empty] | 0.01008713 | 0.04819544
[5 empty] | 0.01031437 | 0.04819571
[5 empty] | 0.01053693 | 0.04819598
[5 empty] | 0.0107547 | 0.04819625
[5 empty] | 0.01096759 | 0.04819652
[5 empty] | 0.01117551 | 0.04819679
[5 empty] | 0.01137875 | 0.04819705
[5 empty] | 0.01157946 | 0.04819732
[5 empty] | 0.01177793 | 0.04819759
[5 empty] | 0.01197406 | 0.04819786
[5 empty] | 0.01216777 | 0.04819813
[5 empty] | 0.01235897 | 0.0481984
[5 empty] | 0.01254755 | 0.04819867
[5 empty] | 0.01273344 | 0.04819893
[5 empty] | 0.01291653 | 0.0481992
[5 empty] | 0.01309673 | 0.04819947
[5 empty] | 0.01327396 | 0.04819974
[5 empty] | 0.01344812 | 0.04820001
[5 empty] | 0.01361912 | 0.04820028
[5 empty] | 0.01378686 | 0.04820055
[5 empty] | 0.01395126 | 0.04820081
[5 empty] | 0.01411222 | 0.04820108
[5 empty] | 0.01426966 | 0.04820135
[5 empty] | 0.01442347 | 0.04820162
[5 empty] | 0.01457358 | 0.04820189
[5 empty] | 0.01471987 | 0.04820216
[5 empty] | 0.01486227 | 0.04820243
[5 empty] | 0.01500069 | 0.04820269
[5 empty] | 0.01513502 | 0.04820296
[5 empty] | 0.01526518 | 0.04820323
[5 empty] | 0.01539107 | 0.0482035
[5 empty] | 0.01539107 | 0.04819034
[5 empty] | 0.01551652 | 0.04821445
[5 empty] | 0.01564001 | 0.04823855
[5 empty] | 0.01576125 | 0.04826266
[5 empty] | 0.01587995 | 0.04828676
[5 empty] | 0.01599584 | 0.04831087
[5 empty] | 0.01610863 | 0.04833497
[5 empty] | 0.01621804 | 0.04835908
[5 empty] | 0.01632378 | 0.04838318
[5 empty] | 0.01642557 | 0.04840729
[5 empty] | 0.01652313 | 0.04843139
[5 empty] | 0.01661617 | 0.0484555
[5 empty] | 0.0167044 | 0.0484796
[5 empty] | 0.01678756 | 0.04850371
[5 empty] | 0.01686534 | 0.04852781
[5 empty] | 0.01693746 | 0.04855192
[5 empty] | 0.01700366 | 0.04857602
[5 empty] | 0.01706363 | 0.04860013
[5 empty] | 0.01711709 | 0.04862423
[5 empty] | 0.01716377 | 0.04864834
[5 empty] | 0.01720337 | 0.04867244
[5 empty] | 0.01723562 | 0.04869655
[5 empty] | 0.01726023 | 0.04872065
[5 empty] | 0.01727692 | 0.04874476
[5 empty] | 0.0172854 | 0.04876886
[5 empty] | 0.01728647 | 0.04879297
[5 empty] | 0.01728636 | 0.04881707
[5 empty] | 0.01728594 | 0.04884118
[5 empty] | 0.017285 | 0.04886528
[5 empty] | 0.01728335 | 0.04888939
[5 empty] | 0.01728077 | 0.04891349
[5 empty] | 0.01727705 | 0.0489376
[5 empty] | 0.017272 | 0.0489617
[5 empty] | 0.01726541 | 0.04898581
[5 empty] | 0.01725707 | 0.04900991
[5 empty] | 0.01724677 | 0.04903402
[5 empty] | 0.01723432 | 0.04905812
[5 empty] | 0.01721949 | 0.04908223
[5 empty] | 0.0172021 | 0.04910633
[5 empty] | 0.01718192 | 0.04913044
[5 empty] | 0.01715877 | 0.04915454
[5 empty] | 0.01713242 | 0.04917865
[5 empty] | 0.01710268 | 0.04920275
[5 empty] | 0.01706934 | 0.04922686
[5 empty] | 0.01703219 | 0.04925096
[5 empty] | 0.01699103 | 0.04927507
[5 empty] | 0.01694565 | 0.04929917
[5 empty] | 0.01689585 | 0.04932328
[5 empty] | 0.01684141 | 0.04934738
[5 empty] | 0.01678215 | 0.04937149
[5 empty] | 0.01678215 | 0.04937149
[5 empty] | 0.01712126 | 0.05095383
[5 empty] | 0.01745362 | 0.05253618
[5 empty] | 0.01777908 | 0.05411852
[5 empty] | 0.0180975 | 0.05570086
[5 empty] | 0.01840873 | 0.05728321
[5 empty] | 0.01871263 | 0.05886555
[5 empty] | 0.01900906 | 0.0604479
[5 empty] | 0.01929786 | 0.06203024
[5 empty] | 0.0195789 | 0.06361259
[5 empty] | 0.01985204 | 0.06519493
[5 empty] | 0.02011711 | 0.06677728
[5 empty] | 0.020374 | 0.06835962
[5 empty] | 0.02062253 | 0.06994196
[5 empty] | 0.02086259 | 0.07152431
[5 empty] | 0.02109401 | 0.07310665
[5 empty] | 0.02131666 | 0.074689
[5 empty] | 0.02153038 | 0.07627134
[5 empty] | 0.02173505 | 0.07785369
[5 empty] | 0.0219305 | 0.07943603
[5 empty] | 0.0221166 | 0.08101838
[5 empty] | 0.02229321 | 0.08260072
[5 empty] | 0.02246017 | 0.08418307
[5 empty] | 0.02261735 | 0.08576541
[5 empty] | 0.0227646 | 0.08734775
[5 empty] | 0.02290177 | 0.0889301
[5 empty] | 0.02302873 | 0.09051244
[5 empty] | 0.02314532 | 0.09209479
[5 empty] | 0.0232514 | 0.09367713
[5 empty] | 0.02334684 | 0.09525948
[5 empty] | 0.02343147 | 0.09684182
[5 empty] | 0.02350517 | 0.09842417
[5 empty] | 0.02356778 | 0.1000065
[5 empty] | 0.02361915 | 0.1015889
[5 empty] | 0.02365916 | 0.1031712
[5 empty] | 0.02368765 | 0.1047535
[5 empty] | 0.02370953 | 0.1063359
[5 empty] | 0.02370951 | 0.1079182
[5 empty] | 0.02370644 | 0.1095006
[5 empty] | 0.02369834 | 0.1110829
[5 empty] | 0.02368559 | 0.1126653
[5 empty] | 0.02366856 | 0.1142476
[5 empty] | 0.02364765 | 0.11583
[5 empty] | 0.02362324 | 0.1174123
[5 empty] | 0.0235957 | 0.1189946
[5 empty] | 0.02356543 | 0.120577
[5 empty] | 0.0235328 | 0.1221593
[5 empty] | 0.02349819 | 0.1237417
[5 empty] | 0.02346198 | 0.125324
[5 empty] | 0.02342457 | 0.1269064
[5 empty] | 0.02338633 | 0.1284887
[5 empty] | 0.02334739 | 0.1300711
[5 empty] | 0.02329628 | 0.1316534
[5 empty] | 0.02322956 | 0.1332357
[5 empty] | 0.0231512 | 0.1348181
[5 empty] | 0.02306518 | 0.1364004
[5 empty] | 0.02297547 | 0.1379828
[5 empty] | 0.02288605 | 0.1395651
[5 empty] | 0.0228009 | 0.1411475
[5 empty] | 0.02272399 | 0.1427298
[5 empty] | 0.0226593 | 0.1443122
[5 empty] | 0.02261081 | 0.1458945
[5 empty] | 0.02257456 | 0.1474768
[5 empty] | 0.02254052 | 0.1490592
[5 empty] | 0.02250848 | 0.15
[5 empty] | 0.02247831 | 0.1522239
[5 empty] | 0.02244989 | 0.1538062
[5 empty] | 0.02242308 | 0.1553886
[5 empty] | 0.02239776 | 0.1569709
[5 empty] | 0.0223738 | 0.1585533
[5 empty] | 0.02235108 | 0.1601356
[5 empty] | 0.02232946 | 0.1617179
[5 empty] | 0.02230882 | 0.1633003
[5 empty] | 0.02228903 | 0.1648826
[5 empty] | 0.02226997 | 0.166465
[5 empty] | 0.0222515 | 0.1680473
[5 empty] | 0.0222335 | 0.1696297
[5 empty] | 0.02221585 | 0.171212
[5 empty] | 0.02219841 | 0.1727944
[5 empty] | 0.02218105 | 0.1743767
[5 empty] | 0.02216366 | 0.175959
[5 empty] | 0.02214609 | 0.1775414
[5 empty] | 0.02212824 | 0.1791237
[5 empty] | 0.02211033 | 0.1807061
[5 empty] | 0.02209272 | 0.1822884
[5 empty] | 0.02207542 | 0.1838708
[5 empty] | 0.02205845 | 0.1854531
[5 empty] | 0.02204181 | 0.1870355
[5 empty] | 0.02202551 | 0.1886178
[5 empty] | 0.02200956 | 0.1902001
[5 empty] | 0.02199398 | 0.1917825
[5 empty] | 0.02197878 | 0.1933648
[5 empty] | 0.02196396 | 0.1949472
[5 empty] | 0.02194954 | 0.1965295
[5 empty] | 0.02193554 | 0.1981119
[5 empty] | 0.02192195 | 0.1996942
[5 empty] | 0.0219088 | 0.2012766
[5 empty] | 0.02189609 | 0.2028589
[5 empty] | 0.02188383 | 0.2044412
[5 empty] | 0.02187204 | 0.2060236