## 1
Общество с ограниченной ответственностью "Инженерная геология" (ООО "ИнжГео") | [11 empty] | Общество с ограниченной ответственностью "Инженерная геология" (ООО "ИнжГео")
Юр. адрес: 117279, г. Москва, ул. Миклухо-Маклая, 36 а, этаж 5, пом. XXIII к. 76-84 | [11 empty] | Юр. адрес: 117279, г. Москва, ул. Миклухо-Маклая, 36 а, этаж 5, пом. XXIII к. 76-84 | [8 empty] | нагр |  |  | X0 | Y0 | R |  | нагр |  |  |  | X0 | Y0 | R | нагр |  |  |  | X0 | Y0 | R |  | нагр |  |  |  | X0 | Y0 | R
Телефон/факс +7 (495) 132-30-00, Адрес электронной почты inbox@inj-geo.ru | [11 empty] | Телефон/факс +7 (495) 132-30-00, Адрес электронной почты inbox@inj-geo.ru | [12 empty] | 0 | [7 empty] | 0 | [6 empty] | 0 | [7 empty] | 0
[21 empty] | девиатор | [6 empty] | девиатор | [6 empty] | девиатор | [7 empty] | девиатор
Испытательная лаборатория ООО «ИнжГео» | [11 empty] | Испытательная лаборатория ООО «ИнжГео» | [8 empty] | x0 | Угол | X | Y |  |  |  | x0 |  | Угол | X | Y |  |  | x0 |  | Угол | X | Y |  |  |  | x0 |  | Угол | X | Y
Адрес места осуществления деятельности лаборатории: г. Москва, просп. Вернадского, д. 51, стр. 1 | [11 empty] | Адрес места осуществления деятельности лаборатории: г. Москва, просп. Вернадского, д. 51, стр. 1 | [9 empty] | 0 | [7 empty] | 0 | [6 empty] | 0 | [7 empty] | 0
Телефон +7(910)4557682, E-mail: slg85@mail.ru | [11 empty] | Телефон +7(910)4557682, E-mail: slg85@mail.ru | [9 empty] | 5 | [7 empty] | 5 | [6 empty] | 5 | [7 empty] | 5
[22 empty] | 10 | [7 empty] | 10 | [6 empty] | 10 | [7 empty] | 10
[12 empty] | Протокол испытаний № 13-63/109 от 15-02-2023 | [9 empty] | 15 | [7 empty] | 15 | [6 empty] | 15 | [7 empty] | 15
[22 empty] | 20 | [7 empty] | 20 | [6 empty] | 20 | [7 empty] | 20
[12 empty] | Наименование и адрес заказчика: Переход трубопровода через р. Енисей | [9 empty] | 25 | [7 empty] | 25 | [6 empty] | 25 | [7 empty] | 25
[12 empty] | Наименование объекта: ООО Регионстрой | [9 empty] | 30 | [7 empty] | 30 | [6 empty] | 30 | [7 empty] | 30
Наименование используемого метода/методики: ГОСТ 12248.4-2020 | [11 empty] | Наименование используемого метода/методики: ГОСТ 12248.3-2020 | [9 empty] | 35 | [7 empty] | 35 | [6 empty] | 35 | [7 empty] | 35
Условия проведения испытания: температура окружающей среды (18 - 25)0С, влажность воздуха (40 - 75)% | [11 empty] | Условия проведения испытания: температура окружающей среды (18 - 25)0С, влажность воздуха (40 - 75)% | [9 empty] | 40 | [7 empty] | 40 | [6 empty] | 40 | [7 empty] | 40
[12 empty] | Дата получение объекта подлежащего испытаниям: 19-01-2023 | [9 empty] | 45 | [7 empty] | 45 | [6 empty] | 45 | [7 empty] | 45
[12 empty] | Дата испытания: 25.10.2022-19.11.2109 | [9 empty] | 50 | [7 empty] | 50 | [6 empty] | 50 | [7 empty] | 50
[22 empty] | 55 | [7 empty] | 55 | [6 empty] | 55 | [7 empty] | 55
Испытание грунтов методом трехосного сжатия | [11 empty] | Испытание грунтов методом трехосного сжатия | [9 empty] | 60 | [7 empty] | 60 | [6 empty] | 60 | [7 empty] | 60
[22 empty] | 65 | [7 empty] | 65 | [6 empty] | 65 | [7 empty] | 65
Лабораторный номер: | [6 empty] | We, д.е. = |  |  |  |  | Лабораторный номер: |  | 1144 |  |  |  | We, д.е. = | 0.660670872 |  |  | 70 | [7 empty] | 70 | [6 empty] | 70 | [7 empty] | 70
Номер скважины: | [6 empty] | ρ, г/см3 = |  |  |  |  | Номер скважины: |  | BH-050 |  |  |  | ρ, г/см3 = | 1.51 |  |  | 75 | [7 empty] | 75 | [6 empty] | 75 | [7 empty] | 75
Глубина отбора, м: | [6 empty] | ρs, г/см3 = |  |  |  |  | Глубина отбора, м: |  | 1 |  |  |  | ρs, г/см3 = | 2.71 |  |  | 80 | [7 empty] | 80 | [6 empty] | 80 | [7 empty] | 80
Наименование грунта: | [6 empty] | e, д.е. = |  |  |  |  | Наименование грунта: |  | Суглинок, после оттаивания текучий, тяжелый песчанистый |  |  |  | e, д.е. = | 1.980409 |  |  | 85 | [7 empty] | 85 | [6 empty] | 85 | [7 empty] | 85
Схема проведения опыта: | [6 empty] | IL, д.е. = |  |  |  |  | Схема проведения опыта: |  | КД |  |  |  | IL, д.е. = | 3.601 |  |  | 90 | [7 empty] | 90 | [6 empty] | 90 | [7 empty] | 90
[22 empty] | 95 | [7 empty] | 95 | [6 empty] | 95 | [7 empty] | 95
[22 empty] | 100 | [7 empty] | 100 | [6 empty] | 100 | [7 empty] | 100
Результаты испытаний | [11 empty] | Результаты испытаний | [9 empty] | 105 | [7 empty] | 105 | [6 empty] | 105 | [7 empty] | 105
[22 empty] | 110 | [7 empty] | 110 | [6 empty] | 110 | [7 empty] | 110
[22 empty] | 115 | [7 empty] | 115 | [6 empty] | 115 | [7 empty] | 115
[22 empty] | 120 | [7 empty] | 120 | [6 empty] | 120 | [7 empty] | 120
[22 empty] | 125 | [7 empty] | 125 | [6 empty] | 125 | [7 empty] | 125
[22 empty] | 130 | [7 empty] | 130 | [6 empty] | 130 | [7 empty] | 130
[22 empty] | 135 | [7 empty] | 135 | [6 empty] | 135 | [7 empty] | 135
[22 empty] | 140 | [7 empty] | 140 | [6 empty] | 140 | [7 empty] | 140
[22 empty] | 145 | [7 empty] | 145 | [6 empty] | 145 | [7 empty] | 145
[22 empty] | 150 | [7 empty] | 150 | [6 empty] | 150 | [7 empty] | 150
[22 empty] | 155 | [7 empty] | 155 | [6 empty] | 155 | [7 empty] | 155
[22 empty] | 160 | [7 empty] | 160 | [6 empty] | 160 | [7 empty] | 160
[22 empty] | 165 | [7 empty] | 165 | [6 empty] | 165 | [7 empty] | 165
[22 empty] | 170 | [7 empty] | 170 | [6 empty] | 170 | [7 empty] | 170
[22 empty] | 175 | [7 empty] | 175 | [6 empty] | 175 | [7 empty] | 175
[22 empty] | 180 | [7 empty] | 180 | [6 empty] | 180 | [7 empty] | 180
[13 empty] | Давление в камере, Мпа σ3 | Вертикальная нагрузка, Мпа σ1 | Поровое давление, Мпа u
| K0, д.е. | 0.8781307 |  |  |  |  | Коэфф. Точки | [5 empty] | 0.05 | 0.0774418 | [5 empty] | 1 | [6 empty] | σ3,кПа | σ1,кПа | u, кПа |  |  |  | 4
| q_zg, МПа | 0.04390653 | [10 empty] | 0.15 | 0.2051983 | [27 empty] | δ3, Мпа | δ1-δ3, МПа | δ1, МПа | δ1, КПа
|  |  | Модуль деформации, МПа: | [9 empty] | 0.25 | 0.3329549 | [21 empty] | С, МПа:
|  |  | Е0= |  | Точки модуля (полное напр.), МПа |  |  |  | 0.04390653 | 0.07025045 | [25 empty] | φ, град:
|  |  | E50 = |  | qf (полное напр.), МПа |  |  |  | 0.06185476 | [26 empty] | E, Мпа
|  |  | Коэф. Поперечной деформации, ϑ = | [9 empty] | Эффективные значения угла внутреннего трения и удельного сцепления ϕ', С' | [13 empty] | x | 0
[13 empty] | ϕ', град. = | 7 | [12 empty] | y |  |  |  | С, кПа | φ,°
[13 empty] | С', МПа = | 0.006
| Исполнитель: | [6 empty] | Морозов Д.С. |  |  |  |  | Исполнитель: |  |  |  |  | Морозов Д.С.
| Начальник исп. лаборатории: | [6 empty] | Семиколенова Л.Г. |  |  |  |  | Начальник исп. лаборатории: |  |  |  |  | Семиколенова Л.Г.
Лист 1 , всего листов 2 | [11 empty] | Лист 2 , всего листов 2
Частичное воспроизведение протокола испытаний без письменного разрешения ООО «ИнжГео» ЗАПРЕЩАЕТСЯ | [11 empty] | Частичное воспроизведение протокола испытаний без письменного разрешения ООО «ИнжГео» ЗАПРЕЩАЕТСЯ
[5 empty] | второй график |  | первый график | [9 empty] | К Пуассона
dev50 | epsE50 | ind | devE0 | epsE0 | dev | eps | sigma |  | dev1 | eps1 | dev2 | eps2 | dev3 | eps3 |  | Глины
0.01185476 | 0.01316208 |  |  |  | 0 | 0 |  |  | 0 | 0 | 0 | 0 | 0 | 0 |  | < 0 | 0,20-0,30
ind |  |  |  |  | 0.0009643519 | 0.0005366877 |  |  | 0.001542852 | 0.0008637493 | 0.004008519 | 0.0008385244 | 0.007538106 | 0.000830051 |  | 0-0,25 | 0,30-0,38
2 |  |  |  |  | 0.001914237 | 0.001073375 |  |  | 0.002841146 | 0.001727499 | 0.008137036 | 0.001677049 | 0.01459551 | 0.001660102 |  | 0,25< | 0,38-0,45
E0 |  |  |  |  | 0.00283519 | 0.001610063 |  |  | 0.004448599 | 0.002591248 | 0.01156657 | 0.002515573 | 0.02083172 | 0.002490153 |  | Суглинки | 0,35-0,37
epsE0 | devE0 |  |  |  | 0.003712745 | 0.002146751 |  |  | 0.005718929 | 0.003454997 | 0.01407558 | 0.00312556 | 0.02405692 | 0.002967762 |  | Пески и супеси | 0,30-0,35
0.00438736 | 0.00658598 |  |  |  | 0.004532434 | 0.002683438 |  |  | 0.006805854 | 0.004318747 | 0.01666155 | 0.004192622 | 0.02845246 | 0.004150255
[5 empty] | 0.005279792 | 0.003220126 |  |  | 0.0075 | 0.00499625 | 0.01846269 | 0.005031146 | 0.03185144 | 0.004980306
График E50 |  | График E |  |  | 0.005940352 | 0.003756814 |  |  | 0.008191286 | 0.006046245 | 0.02035756 | 0.005869671 | 0.03387549 | 0.005810357
eps | q | sigma |  |  | 0.00658598 | 0.00438736 |  |  | 0.008939004 | 0.006909995 | 0.02198956 | 0.006708195 | 0.03643528 | 0.006640408
Горизонтальная линия E50 |  | Касательная |  |  | 0.006978693 | 0.004830189 |  |  | 0.009522241 | 0.007773744 | 0.02340207 | 0.00754672 | 0.03864146 | 0.007470459
0 |  | a | b |  | 0.007438022 | 0.005366877 |  |  | 0.01015282 | 0.008637493 | 0.02433847 | 0.008385244 | 0.04147744 | 0.008528052
|  |  | 0 |  | 0.007878828 | 0.005903565 |  |  | 0.01044257 | 0.009501243 | 0.02604214 | 0.009223768 | 0.04251673 | 0.009130561
Вертикальная линия E50 |  | p1 и p2 |  |  | 0.008300785 | 0.006440252 |  |  | 0.0110033 | 0.01036499 | 0.02759917 | 0.01021425 | 0.04457766 | 0.009960613
| 0 | 0 |  |  | 0.008703564 | 0.00697694 |  |  | 0.01134685 | 0.01122874 | 0.02821568 | 0.01090082 | 0.0470754 | 0.01079066
[5 empty] | 0.009086838 | 0.007513628 |  |  | 0.01198504 | 0.01209249 | 0.03001701 | 0.01173934 | 0.049599 | 0.01162071
Касательная линия E50 |  |  |  |  | 0.009450279 | 0.008050315 |  |  | 0.01242969 | 0.01295624 | 0.03125215 | 0.01257787 | 0.05173755 | 0.01245077
0 | 0 | Горизонтальная 1 |  |  | 0.00979356 | 0.008587003 |  |  | 0.01279263 | 0.01381999 | 0.03251295 | 0.01341639 | 0.0532801 | 0.01328082
[5 empty] | 0.01011635 | 0.009123691 |  |  | 0.01338567 | 0.01468374 | 0.03399127 | 0.01425491 | 0.05621573 | 0.01411087
Горизонтальная линия qкр |  |  |  |  | 0.01041833 | 0.009660378 |  |  | 0.0137209 | 0.01523401 | 0.03587896 | 0.01509344 | 0.05833351 | 0.01494092
Горизонтальная линия q |  | Горизонтальная 2 |  |  | 0.01069916 | 0.01019707 |  |  | 0.01450226 | 0.01641124 | 0.03736788 | 0.01593196 | 0.0603225 | 0.01577097
0 |  | 0 |  |  | 0.01095852 | 0.01073375 |  |  | 0.01512579 | 0.01727499 | 0.03854988 | 0.01677049 | 0.06237178 | 0.01660102
[5 empty] | 0.01119608 | 0.01127044 |  |  | 0.01558518 | 0.01813874 | 0.04011681 | 0.01760901 | 0.06427041 | 0.01743107
Вертикальная линия q |  |  |  |  | 0.01141151 | 0.01180713 |  |  | 0.01637454 | 0.01900249 | 0.04186054 | 0.01844754 | 0.06690746 | 0.01826112
| 0 |  |  |  | 0.01160449 | 0.01234382 |  |  | 0.01718794 | 0.01986623 | 0.04327291 | 0.01928606 | 0.06867201 | 0.01909117
[5 empty] | 0.01177469 | 0.0128805 |  |  | 0.01791947 | 0.02072998 | 0.04454578 | 0.02012459 | 0.07005311 | 0.01992123
[5 empty] | 0.01185476 | 0.01316208 |  |  | 0.0185632 | 0.02159373 | 0.045571 | 0.02096311 | 0.07263985 | 0.02075128
[5 empty] | 0.01206935 | 0.01395388 |  |  | 0.01941323 | 0.02245748 | 0.04694043 | 0.02180163 | 0.07362128 | 0.02158133
[5 empty] | 0.01221297 | 0.01449057 |  |  | 0.01996364 | 0.02332123 | 0.04794593 | 0.02264016 | 0.07588648 | 0.02241138
[5 empty] | 0.01235509 | 0.01502726 |  |  | 0.02080851 | 0.02418498 | 0.04947935 | 0.02347868 | 0.07712452 | 0.02324143
[5 empty] | 0.01249572 | 0.01556394 |  |  | 0.02144192 | 0.02504873 | 0.05023253 | 0.02431721 | 0.07832446 | 0.02407148
[5 empty] | 0.01263482 | 0.01610063 |  |  | 0.02215796 | 0.02591248 | 0.05139735 | 0.02515573 | 0.07977538 | 0.02490153
[5 empty] | 0.01277239 | 0.01663732 |  |  | 0.02295071 | 0.02677623 | 0.05216565 | 0.02599426 | 0.08016635 | 0.02573158
[5 empty] | 0.01290841 | 0.01717401 |  |  | 0.02351426 | 0.02763998 | 0.05322928 | 0.02683278 | 0.08158643 | 0.02656163
[5 empty] | 0.01304288 | 0.01771069 |  |  | 0.02434268 | 0.02850373 | 0.05338011 | 0.02767131 | 0.08192468 | 0.02739168
[5 empty] | 0.01317577 | 0.01824738 |  |  | 0.02473007 | 0.02936748 | 0.05440998 | 0.02850983 | 0.0819702 | 0.02822174
[5 empty] | 0.01330707 | 0.01878407 |  |  | 0.0254705 | 0.03023123 | 0.05481076 | 0.02934835 | 0.08295488 | 0.02905179
[5 empty] | 0.01343677 | 0.01932076 |  |  | 0.02595806 | 0.03109498 | 0.05497429 | 0.03018688 | 0.08295488 | 0.02988184
[5 empty] | 0.01356486 | 0.01985744 |  |  | 0.02638683 | 0.03195873 | 0.05519834 | 0.0310254 | 0.08245488 | 0.03071189
[5 empty] | 0.01369132 | 0.02039413 |  |  | 0.0267509 | 0.03282247 | 0.05499834 | 0.03186393 | 0.08285488 | 0.03154194
[5 empty] | 0.01381613 | 0.02093082 |  |  | 0.02694435 | 0.03368622 | 0.05479834 | 0.03270245 | 0.08255488 | 0.03237199
[5 empty] | 0.01393929 | 0.02146751 |  |  | 0.02726126 | 0.03454997 | 0.05499834 | 0.03354098 | 0.08275488 | 0.03320204
[5 empty] | 0.01406078 | 0.0220042 |  |  | 0.0274418 | 0.03541372 | 0.05519834 | 0.0343795 | 0.08245488 | 0.03403209
[5 empty] | 0.01418059 | 0.02254088 |  |  | 0.0272418 | 0.03627747 | 0.05489834 | 0.03521802 | 0.08265488 | 0.03486214
[5 empty] | 0.0142987 | 0.02307757 |  |  | 0.0273418 | 0.03714122 | 0.05489834 | 0.03605655 | 0.08245488 | 0.03569219
[5 empty] | 0.01441509 | 0.02361426 |  |  | 0.0273418 | 0.03800497 | 0.05509834 | 0.03689507 | 0.08235488 | 0.03652225
[5 empty] | 0.01452977 | 0.02415095 |  |  | 0.0273418 | 0.03886872 | 0.05509834 | 0.0377336 | 0.08245488 | 0.0373523
[5 empty] | 0.01464271 | 0.02468763 |  |  | 0.0273418 | 0.03973247 | 0.05509834 | 0.03857212 | 0.08235488 | 0.03818235
[5 empty] | 0.01475389 | 0.02522432 |  |  | 0.0272418 | 0.04059622 | 0.05519834 | 0.03941065 | 0.08255488 | 0.0390124
[5 empty] | 0.01486331 | 0.02576101 |  |  | 0.0272418 | 0.04145997 | 0.05469834 | 0.04024917 | 0.08265488 | 0.03984245
[5 empty] | 0.01497095 | 0.0262977 |  |  | 0.0274418 | 0.04232372 | 0.05509834 | 0.0410877 | 0.08265488 | 0.0406725
[5 empty] | 0.0150768 | 0.02683438 |  |  | 0.0272418 | 0.04318747 | 0.05499834 | 0.04192622 | 0.08275488 | 0.04150255
[5 empty] | 0.01518084 | 0.02737107 |  |  | 0.0274418 | 0.04405122 | 0.05499834 | 0.04276474 | 0.08255488 | 0.0423326
[5 empty] | 0.01528306 | 0.02790776 |  |  | 0.0274418 | 0.04491497 | 0.05489834 | 0.04360327 | 0.08245488 | 0.04316265
[5 empty] | 0.01538344 | 0.02844445 |  |  | 0.0273418 | 0.04577871 | 0.05479834 | 0.04444179 | 0.08225488 | 0.04399271
[5 empty] | 0.01548198 | 0.02898114 |  |  | 0.0273418 | 0.04664246 | 0.05469834 | 0.04528032 | 0.08235488 | 0.04482276
[5 empty] | 0.01557866 | 0.02951782 |  |  | 0.0272418 | 0.04750621 | 0.05499834 | 0.04611884 | 0.08285488 | 0.04565281
[5 empty] | 0.01567347 | 0.03005451 |  |  | 0.0272418 | 0.04836996 | 0.05469834 | 0.04695737 | 0.08235488 | 0.04648286
[5 empty] | 0.01576638 | 0.0305912 |  |  | 0.0273418 | 0.04923371 | 0.05489834 | 0.04779589 | 0.08235488 | 0.04731291
[5 empty] | 0.01585739 | 0.03112789 |  |  | 0.0272418 | 0.05009746 | 0.05519834 | 0.04863441 | 0.08235488 | 0.04814296
[5 empty] | 0.01594649 | 0.03166457 |  |  | 0.0274418 | 0.05096121 | 0.05519834 | 0.04947294 | 0.08265488 | 0.04897301
[5 empty] | 0.01603365 | 0.03220126 |  |  | 0.0273418 | 0.05182496 | 0.05519834 | 0.05031146 | 0.08225488 | 0.04980306
[5 empty] | 0.01611888 | 0.03273795 |  |  | 0.0274418 | 0.05268871 | 0.05469834 | 0.05114999 | 0.08215488 | 0.05063311
[5 empty] | 0.01620214 | 0.03327464 |  |  | 0.0274418 | 0.05355246 | 0.05489834 | 0.05198851 | 0.08255488 | 0.05146316
[5 empty] | 0.01628344 | 0.03381132 |  |  | 0.0273418 | 0.05441621 | 0.05499834 | 0.05282704 | 0.08265488 | 0.05229322
[5 empty] | 0.01636275 | 0.03434801 |  |  | 0.0273418 | 0.05527996 | 0.05519834 | 0.05366556 | 0.08225488 | 0.05312327
[5 empty] | 0.01644006 | 0.0348847 |  |  | 0.0273418 | 0.05614371 | 0.05479834 | 0.05450409 | 0.08295488 | 0.05395332
[5 empty] | 0.01651536 | 0.03542139 |  |  | 0.0274418 | 0.05700746 | 0.05519834 | 0.05534261 | 0.08265488 | 0.05478337
[5 empty] | 0.01658864 | 0.03595807 |  |  | 0.0274418 | 0.05787121 | 0.05499834 | 0.05618113 | 0.08235488 | 0.05561342
[5 empty] | 0.01665988 | 0.03649476 |  |  | 0.0272418 | 0.05873495 | 0.05479834 | 0.05701966 | 0.08245488 | 0.05644347
[5 empty] | 0.01672906 | 0.03703145 |  |  | 0.0273418 | 0.0595987 | 0.05519834 | 0.05785818 | 0.08215488 | 0.05727352
[5 empty] | 0.01679618 | 0.03756814 |  |  | 0.0272418 | 0.06046245 | 0.05509834 | 0.05869671 | 0.08255488 | 0.05810357
[5 empty] | 0.01686122 | 0.03810483 |  |  | 0.0272418 | 0.0613262 | 0.05469834 | 0.05953523 | 0.08225488 | 0.05893362
[5 empty] | 0.01692416 | 0.03864151 |  |  | 0.0274418 | 0.06218995 | 0.05479834 | 0.06037376 | 0.08295488 | 0.05976368
[5 empty] | 0.016985 | 0.0391782 |  |  | 0.0272418 | 0.0630537 | 0.05489834 | 0.06121228 | 0.08225488 | 0.06059373
[5 empty] | 0.01704371 | 0.03971489 |  |  | 0.0274418 | 0.06391745 | 0.05479834 | 0.06205081 | 0.08225488 | 0.06142378
[5 empty] | 0.01710029 | 0.04025158 |  |  | 0.0272418 | 0.0647812 | 0.05519834 | 0.06288933 | 0.08295488 | 0.06225383
[5 empty] | 0.01715472 | 0.04078826 |  |  | 0.0273418 | 0.06564495 | 0.05479834 | 0.06372785 | 0.08265488 | 0.06308388
[5 empty] | 0.01720699 | 0.04132495 |  |  | 0.0272418 | 0.0665087 | 0.05509834 | 0.06456638 | 0.08285488 | 0.06391393
[5 empty] | 0.01725708 | 0.04186164 |  |  | 0.0273418 | 0.06737245 | 0.05469834 | 0.0654049 | 0.08235488 | 0.06474398
[5 empty] | 0.01730499 | 0.04239833 |  |  | 0.0273418 | 0.0682362 | 0.05469834 | 0.06624343 | 0.08235488 | 0.06557403
[5 empty] | 0.01735068 | 0.04293501 |  |  | 0.0272418 | 0.06909995 | 0.05469834 | 0.06708195 | 0.08285488 | 0.06640408
[5 empty] | 0.01739417 | 0.0434717 |  |  | 0.0272418 | 0.0699637 | 0.05519834 | 0.06792048 | 0.08215458 | 0.06723413
[5 empty] | 0.01743542 | 0.04400839 |  |  | 0.0274418 | 0.07082745 | 0.05489831 | 0.068759 | 0.08265025 | 0.06806419
[5 empty] | 0.01747443 | 0.04454508 |  |  | 0.0274418 | 0.07169119 | 0.05479604 | 0.06959752 | 0.08284093 | 0.06889424
[5 empty] | 0.01751118 | 0.04508177 |  |  | 0.0272418 | 0.07255494 | 0.05509037 | 0.07043605 | 0.08262682 | 0.06972429
[5 empty] | 0.01754565 | 0.04561845 |  |  | 0.0274418 | 0.07341869 | 0.05488142 | 0.07127457 | 0.08260811 | 0.07055434
[5 empty] | 0.01757785 | 0.04615514 |  |  | 0.02734131 | 0.07428244 | 0.05506933 | 0.0721131 | 0.082285 | 0.07138439
[5 empty] | 0.01760774 | 0.04669183 |  |  | 0.02743907 | 0.07514619 | 0.05515422 | 0.07295162 | 0.08275768 | 0.07221444
[5 empty] | 0.01763532 | 0.04722852 |  |  | 0.02743508 | 0.07600994 | 0.05493624 | 0.07379015 | 0.08202634 | 0.07304449
[5 empty] | 0.01766057 | 0.0477652 |  |  | 0.0273294 | 0.07687369 | 0.05491551 | 0.07462867 | 0.08279117 | 0.07387454
[5 empty] | 0.01768349 | 0.04830189 |  |  | 0.02722211 | 0.07773744 | 0.05479217 | 0.0754672 | 0.08275237 | 0.07470459
[5 empty] | 0.01770405 | 0.04883858 |  |  | 0.02721328 | 0.07860119 | 0.05456634 | 0.07630572 | 0.08191013 | 0.07553464
[5 empty] | 0.01772224 | 0.04937527 |  |  | 0.02730299 | 0.07946494 | 0.05463817 | 0.07714424 | 0.08206464 | 0.0763647
[5 empty] | 0.01773805 | 0.04991195 |  |  | 0.02739131 | 0.08032869 | 0.05460778 | 0.07798277 | 0.0821161 | 0.07719475
[5 empty] | 0.01775147 | 0.05044864 |  |  | 0.0273783 | 0.08119244 | 0.0544753 | 0.07882129 | 0.0823647 | 0.0780248
[5 empty] | 0.01776248 | 0.05098533 |  |  | 0.02736404 | 0.08205619 | 0.05494088 | 0.07965982 | 0.08191064 | 0.07885485
[5 empty] | 0.01777106 | 0.05152202 |  |  | 0.0271486 | 0.08291994 | 0.05480463 | 0.08049834 | 0.08225409 | 0.0796849
[5 empty] | 0.01777721 | 0.05205871 |  |  | 0.02723206 | 0.08378369 | 0.0544667 | 0.08133687 | 0.08179527 | 0.08051495
[5 empty] | 0.01778091 | 0.05259539 |  |  | 0.02711448 | 0.08464743 | 0.05432721 | 0.08217539 | 0.08213436 | 0.081345
[5 empty] | 0.01778215 | 0.05313208 |  |  | 0.02719594 | 0.08551118 | 0.0545863 | 0.08301392 | 0.08177156 | 0.08217505
[5 empty] | 0.01778215 | 0.05313208 |  |  | 0.02707651 | 0.08637493 | 0.05424411 | 0.08385244 | 0.08180705 | 0.0830051
[5 empty] | 0.01734175 | 0.05313181 |  |  | 0.02715626 | 0.08723868 | 0.05420075 | 0.08469096 | 0.08134103 | 0.08383516
[5 empty] | 0.01690628 | 0.05313154 |  |  | 0.02703526 | 0.08810243 | 0.05455637 | 0.08552949 | 0.0812737 | 0.08466521
[5 empty] | 0.01647635 | 0.05313128 |  |  | 0.02701359 | 0.08896618 | 0.0544111 | 0.08636801 | 0.08140525 | 0.08549526
[5 empty] | 0.0160526 | 0.05313101 |  |  | 0.02719132 | 0.08982993 | 0.05436507 | 0.08720654 | 0.08123586 | 0.08632531
[5 empty] | 0.01563565 | 0.05313074 |  |  | 0.02706851 | 0.09069368 | 0.05411841 | 0.08804506 | 0.08146574 | 0.08715536
[5 empty] | 0.01522613 | 0.05313047 |  |  | 0.02714525 | 0.09155743 | 0.05407125 | 0.08888359 | 0.08179508 | 0.08798541
[5 empty] | 0.01482466 | 0.0531302 |  |  | 0.0271216 | 0.09242118 | 0.05432374 | 0.08972211 | 0.08112406 | 0.08881546
[5 empty] | 0.01443187 | 0.05312993 |  |  | 0.02709764 | 0.09328493 | 0.05407599 | 0.09056063 | 0.0810467 | 0.08964551
[5 empty] | 0.01404839 | 0.05312966 |  |  | 0.02697343 | 0.09414868 | 0.05422317 | 0.09139916 | 0.08135183 | 0.09047556
[5 empty] | 0.01367484 | 0.0531294 |  |  | 0.02704906 | 0.09501243 | 0.05385843 | 0.09223768 | 0.08144112 | 0.09130561
[5 empty] | 0.01331185 | 0.05312913 |  |  | 0.0270244 | 0.09587618 | 0.05418305 | 0.09307621 | 0.08111658 | 0.09213567
[5 empty] | 0.01296005 | 0.05312886 |  |  | 0.02699506 | 0.09673993 | 0.05389842 | 0.09391473 | 0.0810802 | 0.09296572
[5 empty] | 0.01262007 | 0.05312859 |  |  | 0.02685965 | 0.09760367 | 0.05390591 | 0.09475326 | 0.08023401 | 0.09379577
[5 empty] | 0.01229252 | 0.05312832 |  |  | 0.02681894 | 0.09846742 | 0.0536069 | 0.09559178 | 0.08008001 | 0.09462582
[5 empty] | 0.01197804 | 0.05312805 |  |  | 0.02667367 | 0.09933117 | 0.05330277 | 0.09643031 | 0.08062021 | 0.09545587
[5 empty] | 0.01167725 | 0.05312778 |  |  | 0.02682458 | 0.1001949 | 0.05349489 | 0.09726883 | 0.08015661 | 0.09628592
[5 empty] | 0.01139078 | 0.05312752 |  |  | 0.02667243 | 0.1010587 | 0.05318464 | 0.09810735 | 0.07979123 | 0.09711597
[5 empty] | 0.01111926 | 0.05312725 |  |  | 0.02671797 | 0.1019224 | 0.05307341 | 0.09894588 | 0.08012607 | 0.09794602
[5 empty] | 0.01086331 | 0.05312698 |  |  | 0.02666194 | 0.1027862 | 0.05316256 | 0.0997844 | 0.07946314 | 0.09877607
[5 empty] | 0.01062356 | 0.05312671 |  |  | 0.02660509 | 0.1036499 | 0.05295347 | 0.1006229 | 0.07970445 | 0.09960613
[5 empty] | 0.01040064 | 0.05312644 |  |  | 0.02644817 | 0.1045137 | 0.05284753 | 0.1014615 | 0.07975201 | 0.1004362
[5 empty] | 0.01019517 | 0.05312617 |  |  | 0.02629193 | 0.1053774 | 0.05274611 | 0.1023 | 0.07880783 | 0.1012662
[5 empty] | 0.01000777 | 0.0531259 |  |  | 0.02633712 | 0.1062412 | 0.05285059 | 0.1031385 | 0.07897391 | 0.1020963
[5 empty] | 0.009839086 | 0.05312564 |  |  | 0.02638449 | 0.1071049 | 0.05236234 | 0.103977 | 0.07925226 | 0.1029263
[5 empty] | 0.009687357 | 0.05312537 |  |  | 0.02623478 | 0.1079687 | 0.05258275 | 0.1048155 | 0.07894489 | 0.1037564
[5 empty] | 0.009538904 | 0.0531251 |  |  | 0.02608874 | 0.1088324 | 0.05261319 | 0.1056541 | 0.07905382 | 0.1045864
[5 empty] | 0.009391803 | 0.05312483 |  |  | 0.02604713 | 0.1096962 | 0.05265503 | 0.1064926 | 0.07828048 | 0.1054165
[5 empty] | 0.009246496 | 0.05312456 |  |  | 0.02621069 | 0.1105599 | 0.05260801 | 0.1073311 | 0.07901409 | 0.1062465
[5 empty] | 0.009103424 | 0.05312429 |  |  | 0.02608017 | 0.1114237 | 0.05226377 | 0.1081696 | 0.07824977 | 0.1070766
[5 empty] | 0.008963028 | 0.05312403 |  |  | 0.02605571 | 0.1122874 | 0.05252094 | 0.1090082 | 0.07868746 | 0.1079066
[5 empty] | 0.008825749 | 0.05312376 |  |  | 0.02593302 | 0.1131512 | 0.05237946 | 0.1098467 | 0.07842711 | 0.1087367
[5 empty] | 0.00869203 | 0.05312349 |  |  | 0.02591106 | 0.1140149 | 0.05223928 | 0.1106852 | 0.07866863 | 0.1095667
[5 empty] | 0.008562311 | 0.05312322 |  |  | 0.02598982 | 0.1148787 | 0.05190038 | 0.1115237 | 0.07821198 | 0.1103968
[5 empty] | 0.008437034 | 0.05312295 |  |  | 0.02596926 | 0.1157424 | 0.05236269 | 0.1123623 | 0.07825708 | 0.1112268
[5 empty] | 0.008316641 | 0.05312268 |  |  | 0.02584938 | 0.1166062 | 0.05202618 | 0.1132008 | 0.07830387 | 0.1120569
[5 empty] | 0.008201572 | 0.05312241 |  |  | 0.02593013 | 0.1174699 | 0.0518908 | 0.1140393 | 0.07805229 | 0.1128869
[5 empty] | 0.00809227 | 0.05312215 |  |  | 0.0260115 | 0.1183337 | 0.05195651 | 0.1148778 | 0.07840227 | 0.113717
[5 empty] | 0.007989175 | 0.05312188 |  |  | 0.02579347 | 0.1191974 | 0.05192327 | 0.1157164 | 0.07775375 | 0.114547
[5 empty] | 0.007892729 | 0.05312161 |  |  | 0.02587601 | 0.1200612 | 0.05199103 | 0.1165549 | 0.07780666 | 0.1153771
[5 empty] | 0.007803373 | 0.05312134 |  |  | 0.0258591 | 0.1209249 | 0.05175974 | 0.1173934 | 0.07816094 | 0.1162071
[5 empty] | 0.007721549 | 0.05312107 |  |  | 0.0258427 | 0.1217887 | 0.05172936 | 0.1182319 | 0.07811652 | 0.1170372
[5 empty] | 0.007647699 | 0.0531208 |  |  | 0.02592681 | 0.1226524 | 0.05179986 | 0.1190705 | 0.07827335 | 0.1178672
[5 empty] | 0.007582263 | 0.05312053 |  |  | 0.02581139 | 0.1235162 | 0.05177117 | 0.119909 | 0.07763135 | 0.1186973
[5 empty] | 0.007525683 | 0.05312027 |  |  | 0.02569642 | 0.1243799 | 0.05194327 | 0.1207475 | 0.07819046 | 0.1195274
[5 empty] | 0.0074784 | 0.05312 |  |  | 0.02568188 | 0.1252437 | 0.0519161 | 0.121586 | 0.07775061 | 0.1203574
[5 empty] | 0.007440857 | 0.05311973 |  |  | 0.02566774 | 0.1261074 | 0.05148963 | 0.1224246 | 0.07731175 | 0.1211875
[5 empty] | 0.007413493 | 0.05311946 |  |  | 0.02565398 | 0.1269712 | 0.0517638 | 0.1232631 | 0.07777381 | 0.1220175
[5 empty] | 0.007396752 | 0.05311919 |  |  | 0.02574057 | 0.1278349 | 0.05163857 | 0.1241016 | 0.07743673 | 0.1228476
[5 empty] | 0.007391073 | 0.05311892 |  |  | 0.0256275 | 0.1286987 | 0.0516139 | 0.1249401 | 0.07800043 | 0.1236776
[5 empty] | 0.007391073 | 0.05311892 |  |  | 0.02581473 | 0.1295624 | 0.05178975 | 0.1257787 | 0.07796486 | 0.1245077
[5 empty] | 0.00714004 | 0.05309059 |  |  | 0.02580224 | 0.1304261 | 0.05176607 | 0.1266172 | 0.07712995 | 0.1253377
[5 empty] | 0.006893859 | 0.05306225 |  |  | 0.02569001 | 0.1312899 | 0.05134281 | 0.1274557 | 0.07709563 | 0.1261678
[5 empty] | 0.006653016 | 0.05303392 |  |  | 0.02577802 | 0.1321536 | 0.05141994 | 0.1282942 | 0.07736185 | 0.1269978
[5 empty] | 0.006418 | 0.05300558 |  |  | 0.02576624 | 0.1330174 | 0.05149741 | 0.1291328 | 0.07782853 | 0.1278279
[5 empty] | 0.006189299 | 0.05297725 |  |  | 0.02565464 | 0.1338811 | 0.05127517 | 0.1299713 | 0.07739562 | 0.1286579
[5 empty] | 0.0059674 | 0.05294891 |  |  | 0.02574321 | 0.1347449 | 0.05125318 | 0.1308098 | 0.07746305 | 0.129488
[5 empty] | 0.005752791 | 0.05292058 |  |  | 0.02573191 | 0.1356086 | 0.05153139 | 0.1316483 | 0.07703075 | 0.130318
[5 empty] | 0.00554596 | 0.05289224 |  |  | 0.02572073 | 0.1364724 | 0.05130977 | 0.1324869 | 0.07749866 | 0.1311481
[5 empty] | 0.005347394 | 0.05286391 |  |  | 0.02560964 | 0.1373361 | 0.05148826 | 0.1333254 | 0.07686672 | 0.1319781
[5 empty] | 0.005157582 | 0.05283557 |  |  | 0.02569862 | 0.1381999 | 0.05146683 | 0.1341639 | 0.07733486 | 0.1328082
[5 empty] | 0.004977011 | 0.05280724 |  |  | 0.02558764 | 0.1390636 | 0.05134542 | 0.1350024 | 0.07730302 | 0.1336382
[5 empty] | 0.004806168 | 0.0527789 |  |  | 0.02557668 | 0.1399274 | 0.05152401 | 0.135841 | 0.07737113 | 0.1344683
[5 empty] | 0.004645543 | 0.05275056 |  |  | 0.02556571 | 0.1407911 | 0.05150253 | 0.1366795 | 0.07683913 | 0.1352983
[5 empty] | 0.004495621 | 0.05272223 |  |  | 0.02555471 | 0.1416549 | 0.05158095 | 0.137518 | 0.07700696 | 0.1361284
[5 empty] | 0.004356892 | 0.05269389 |  |  | 0.02564366 | 0.1425186 | 0.05105922 | 0.1383565 | 0.07667454 | 0.1369584
[5 empty] | 0.004229843 | 0.05266556 |  |  | 0.02553254 | 0.1433824 | 0.0515373 | 0.139195 | 0.07694182 | 0.1377885
[5 empty] | 0.004114962 | 0.05263722 |  |  | 0.02542131 | 0.1442461 | 0.05131515 | 0.1400336 | 0.07670879 | 0.1386185
[5 empty] | 0.004012736 | 0.05260889 |  |  | 0.02550996 | 0.1451099 | 0.05099298 | 0.1408721 | 0.07707591 | 0.1394486
[5 empty] | 0.003923654 | 0.05258055 |  |  | 0.02539862 | 0.1459736 | 0.05107101 | 0.1417106 | 0.07694331 | 0.1402786
[5 empty] | 0.003848202 | 0.05255222 |  |  | 0.02548738 | 0.1468374 | 0.05134924 | 0.1425491 | 0.07681101 | 0.1411087
[5 empty] | 0.003786869 | 0.05252388 |  |  | 0.02557624 | 0.1477011 | 0.05142767 | 0.1433877 | 0.077079 | 0.1419387
[5 empty] | 0.003740143 | 0.05249555 |  |  | 0.02536521 | 0.1485649 | 0.0511063 | 0.1442262 | 0.0767473 | 0.1427688
[5 empty] | 0.003708512 | 0.05246721 |  |  | 0.02555429 | 0.1494286 | 0.05128514 | 0.1450647 | 0.0765159 | 0.1435988
[5 empty] | 0.003692462 | 0.05243888 |  |  | 0.02554348 | 0.1502924 | 0.05126419 | 0.1459032 | 0.07718482 | 0.1444289
[5 empty] | 0.003690491 | 0.05241054 |  |  | 0.02553278 | 0.1511561 | 0.05084345 | 0.1467418 | 0.07715405 | 0.1452589
[5 empty] | 0.003691135 | 0.05238221 |  |  | 0.02532219 | 0.1520199 | 0.05082294 | 0.1475803 | 0.07652361 | 0.146089
[5 empty] | 0.003692891 | 0.05235387 |  |  | 0.02541173 | 0.1528836 | 0.05110265 | 0.1484188 | 0.0763935 | 0.146919
[5 empty] | 0.003696246 | 0.05232554 |  |  | 0.02550138 | 0.1537474 | 0.05108258 | 0.1492573 | 0.07666373 | 0.1477491
[5 empty] | 0.003701688 | 0.0522972 |  |  | 0.02549115 | 0.1546111 | 0.05126275 | 0.1500959 | 0.07663429 | 0.1485791
[5 empty] | 0.003709705 | 0.05226887 |  |  | 0.02548104 | 0.1554749 | 0.05084315 | 0.1509344 | 0.07700521 | 0.1494092
[5 empty] | 0.003720785 | 0.05224053 |  |  | 0.02527106 | 0.1563386 | 0.05122379 | 0.1517729 | 0.07697647 | 0.1502392
[5 empty] | 0.003735415 | 0.0522122 |  |  | 0.0254612 | 0.1572024 | 0.05070468 | 0.1526114 | 0.0768481 | 0.1510693
[5 empty] | 0.003754084 | 0.05218386 |  |  | 0.02535147 | 0.1580661 | 0.0508858 | 0.15345 | 0.07612008 | 0.1518993
[5 empty] | 0.003777278 | 0.05215552 |  |  | 0.02544188 | 0.1589299 | 0.05066718 | 0.1542885 | 0.07659244 | 0.1527294
[5 empty] | 0.003805487 | 0.05212719 |  |  | 0.02533241 | 0.1597936 | 0.05094881 | 0.155127 | 0.07676517 | 0.1535594
[5 empty] | 0.003839196 | 0.05209885 |  |  | 0.02522309 | 0.1606574 | 0.05083071 | 0.1559655 | 0.07603828 | 0.1543895
[5 empty] | 0.003878896 | 0.05207052 |  |  | 0.0253139 | 0.1615211 | 0.05101286 | 0.1568041 | 0.07661178 | 0.1552195
[5 empty] | 0.003925072 | 0.05204218 |  |  | 0.02520484 | 0.1623849 | 0.05089527 | 0.1576426 | 0.07668567 | 0.1560496
[5 empty] | 0.003978213 | 0.05201385 |  |  | 0.02529593 | 0.1632486 | 0.05087796 | 0.1584811 | 0.07655996 | 0.1568796
[5 empty] | 0.004038807 | 0.05198551 |  |  | 0.02518717 | 0.1641124 | 0.05076092 | 0.1593196 | 0.07653464 | 0.1577097
[5 empty] | 0.004107341 | 0.05195718 |  |  | 0.02527855 | 0.1649761 | 0.05064416 | 0.1601582 | 0.07600974 | 0.1585397
[5 empty] | 0.004184303 | 0.05192884 |  |  | 0.02517007 | 0.1658399 | 0.05092767 | 0.1609967 | 0.07638525 | 0.1593698
[5 empty] | 0.004270181 | 0.05190051 |  |  | 0.02536175 | 0.1667036 | 0.05071147 | 0.1618352 | 0.07616118 | 0.1601999
[5 empty] | 0.004365463 | 0.05187217 |  |  | 0.02515358 | 0.1675674 | 0.05079556 | 0.1626737 | 0.07603754 | 0.1610299
[5 empty] | 0.004470636 | 0.05184384 |  |  | 0.02534556 | 0.1684311 | 0.05097995 | 0.1635123 | 0.07601432 | 0.16186
[5 empty] | 0.004586189 | 0.0518155 |  |  | 0.02533769 | 0.1692949 | 0.05056462 | 0.1643508 | 0.07609154 | 0.16269
[5 empty] | 0.004712609 | 0.05178717 |  |  | 0.02532999 | 0.1701586 | 0.0508496 | 0.1651893 | 0.07656921 | 0.1635201
[5 empty] | 0.004850383 | 0.05175883 |  |  | 0.02532245 | 0.1710224 | 0.05083488 | 0.1660278 | 0.07604732 | 0.1643501
[5 empty] | 0.005 | 0.0517305 |  |  | 0.02531506 | 0.1718861 | 0.05082047 | 0.1668664 | 0.07602588 | 0.1651802
[5 empty] | 0.005 | 0.05171734
[5 empty] | 0.00529895 | 0.05171761
[5 empty] | 0.005594954 | 0.05171788
[5 empty] | 0.005887919 | 0.05171814
[5 empty] | 0.006177754 | 0.05171841
[5 empty] | 0.006464367 | 0.05171868
[5 empty] | 0.006747666 | 0.05171895
[5 empty] | 0.007027558 | 0.05171922
[5 empty] | 0.007303953 | 0.05171949
[5 empty] | 0.007576758 | 0.05171976
[5 empty] | 0.00784588 | 0.05172002
[5 empty] | 0.008111229 | 0.05172029
[5 empty] | 0.008372712 | 0.05172056
[5 empty] | 0.008630237 | 0.05172083
[5 empty] | 0.008883713 | 0.0517211
[5 empty] | 0.009133047 | 0.05172137
[5 empty] | 0.009378147 | 0.05172164
[5 empty] | 0.009618922 | 0.0517219
[5 empty] | 0.00985528 | 0.05172217
[5 empty] | 0.01008713 | 0.05172244
[5 empty] | 0.01031437 | 0.05172271
[5 empty] | 0.01053693 | 0.05172298
[5 empty] | 0.0107547 | 0.05172325
[5 empty] | 0.01096759 | 0.05172351
[5 empty] | 0.01117551 | 0.05172378
[5 empty] | 0.01137875 | 0.05172405
[5 empty] | 0.01157946 | 0.05172432
[5 empty] | 0.01177793 | 0.05172459
[5 empty] | 0.01197406 | 0.05172486
[5 empty] | 0.01216777 | 0.05172513
[5 empty] | 0.01235897 | 0.05172539
[5 empty] | 0.01254755 | 0.05172566
[5 empty] | 0.01273344 | 0.05172593
[5 empty] | 0.01291653 | 0.0517262
[5 empty] | 0.01309673 | 0.05172647
[5 empty] | 0.01327396 | 0.05172674
[5 empty] | 0.01344812 | 0.05172701
[5 empty] | 0.01361912 | 0.05172727
[5 empty] | 0.01378686 | 0.05172754
[5 empty] | 0.01395126 | 0.05172781
[5 empty] | 0.01411222 | 0.05172808
[5 empty] | 0.01426966 | 0.05172835
[5 empty] | 0.01442347 | 0.05172862
[5 empty] | 0.01457358 | 0.05172889
[5 empty] | 0.01471987 | 0.05172915
[5 empty] | 0.01486227 | 0.05172942
[5 empty] | 0.01500069 | 0.05172969
[5 empty] | 0.01513502 | 0.05172996
[5 empty] | 0.01526518 | 0.05173023
[5 empty] | 0.01539107 | 0.0517305
[5 empty] | 0.01539107 | 0.05171734
[5 empty] | 0.01551652 | 0.05174621
[5 empty] | 0.01564001 | 0.05177508
[5 empty] | 0.01576125 | 0.05180396
[5 empty] | 0.01587995 | 0.05183283
[5 empty] | 0.01599584 | 0.0518617
[5 empty] | 0.01610863 | 0.05189057
[5 empty] | 0.01621804 | 0.05191944
[5 empty] | 0.01632378 | 0.05194832
[5 empty] | 0.01642557 | 0.05197719
[5 empty] | 0.01652313 | 0.05200606
[5 empty] | 0.01661617 | 0.05203493
[5 empty] | 0.0167044 | 0.05206381
[5 empty] | 0.01678756 | 0.05209268
[5 empty] | 0.01686534 | 0.05212155
[5 empty] | 0.01693746 | 0.05215042
[5 empty] | 0.01700366 | 0.0521793
[5 empty] | 0.01706363 | 0.05220817
[5 empty] | 0.01711709 | 0.05223704
[5 empty] | 0.01716377 | 0.05226591
[5 empty] | 0.01720337 | 0.05229478
[5 empty] | 0.01723562 | 0.05232366
[5 empty] | 0.01726023 | 0.05235253
[5 empty] | 0.01727692 | 0.0523814
[5 empty] | 0.0172854 | 0.05241027
[5 empty] | 0.01728647 | 0.05243915
[5 empty] | 0.01728636 | 0.05246802
[5 empty] | 0.01728594 | 0.05249689
[5 empty] | 0.017285 | 0.05252576
[5 empty] | 0.01728335 | 0.05255464
[5 empty] | 0.01728077 | 0.05258351
[5 empty] | 0.01727705 | 0.05261238
[5 empty] | 0.017272 | 0.05264125
[5 empty] | 0.01726541 | 0.05267012
[5 empty] | 0.01725707 | 0.052699
[5 empty] | 0.01724677 | 0.05272787
[5 empty] | 0.01723432 | 0.05275674
[5 empty] | 0.01721949 | 0.05278561
[5 empty] | 0.0172021 | 0.05281449
[5 empty] | 0.01718192 | 0.05284336
[5 empty] | 0.01715877 | 0.05287223
[5 empty] | 0.01713242 | 0.0529011
[5 empty] | 0.01710268 | 0.05292997
[5 empty] | 0.01706934 | 0.05295885
[5 empty] | 0.01703219 | 0.05298772
[5 empty] | 0.01699103 | 0.05301659
[5 empty] | 0.01694565 | 0.05304546
[5 empty] | 0.01689585 | 0.05307434
[5 empty] | 0.01684141 | 0.05310321
[5 empty] | 0.01678215 | 0.05313208
[5 empty] | 0.01678215 | 0.05313208
[5 empty] | 0.01712126 | 0.05471443
[5 empty] | 0.01745362 | 0.05629677
[5 empty] | 0.01777908 | 0.05787911
[5 empty] | 0.0180975 | 0.05946146
[5 empty] | 0.01840873 | 0.0610438
[5 empty] | 0.01871263 | 0.06262615
[5 empty] | 0.01900906 | 0.06420849
[5 empty] | 0.01929786 | 0.06579084
[5 empty] | 0.0195789 | 0.06737318
[5 empty] | 0.01985204 | 0.06895553
[5 empty] | 0.02011711 | 0.07053787
[5 empty] | 0.020374 | 0.07212021
[5 empty] | 0.02062253 | 0.07370256
[5 empty] | 0.02086259 | 0.0752849
[5 empty] | 0.02109401 | 0.07686725
[5 empty] | 0.02131666 | 0.07844959
[5 empty] | 0.02153038 | 0.08003194
[5 empty] | 0.02173505 | 0.08161428
[5 empty] | 0.0219305 | 0.08319663
[5 empty] | 0.0221166 | 0.08477897
[5 empty] | 0.02229321 | 0.08636132
[5 empty] | 0.02246017 | 0.08794366
[5 empty] | 0.02261735 | 0.089526
[5 empty] | 0.0227646 | 0.09110835
[5 empty] | 0.02290177 | 0.09269069
[5 empty] | 0.02302873 | 0.09427304
[5 empty] | 0.02314532 | 0.09585538
[5 empty] | 0.0232514 | 0.09743773
[5 empty] | 0.02334684 | 0.09902007
[5 empty] | 0.02343147 | 0.1006024
[5 empty] | 0.02350517 | 0.1021848
[5 empty] | 0.02356778 | 0.1037671
[5 empty] | 0.02361915 | 0.1053494
[5 empty] | 0.02365916 | 0.1069318
[5 empty] | 0.02368765 | 0.1085141
[5 empty] | 0.02370953 | 0.1100965
[5 empty] | 0.02370951 | 0.1116788
[5 empty] | 0.02370644 | 0.1132612
[5 empty] | 0.02369834 | 0.1148435
[5 empty] | 0.02368559 | 0.1164259
[5 empty] | 0.02366856 | 0.1180082
[5 empty] | 0.02364765 | 0.1195905
[5 empty] | 0.02362324 | 0.1211729
[5 empty] | 0.0235957 | 0.1227552
[5 empty] | 0.02356543 | 0.1243376
[5 empty] | 0.0235328 | 0.1259199
[5 empty] | 0.02349819 | 0.1275023
[5 empty] | 0.02346198 | 0.1290846
[5 empty] | 0.02342457 | 0.130667
[5 empty] | 0.02338633 | 0.1322493
[5 empty] | 0.02334739 | 0.1338317
[5 empty] | 0.02329628 | 0.135414
[5 empty] | 0.02322956 | 0.1369963
[5 empty] | 0.0231512 | 0.1385787
[5 empty] | 0.02306518 | 0.140161
[5 empty] | 0.02297547 | 0.1417434
[5 empty] | 0.02288605 | 0.1433257
[5 empty] | 0.0228009 | 0.1449081
[5 empty] | 0.02272399 | 0.1464904
[5 empty] | 0.0226593 | 0.1480728
[5 empty] | 0.02261081 | 0.15
[5 empty] | 0.02257456 | 0.1512374
[5 empty] | 0.02254052 | 0.1528198
[5 empty] | 0.02250848 | 0.1544021
[5 empty] | 0.02247831 | 0.1559845
[5 empty] | 0.02244989 | 0.1575668
[5 empty] | 0.02242308 | 0.1591492
[5 empty] | 0.02239776 | 0.1607315
[5 empty] | 0.0223738 | 0.1623139
[5 empty] | 0.02235108 | 0.1638962
[5 empty] | 0.02232946 | 0.1654785
[5 empty] | 0.02230882 | 0.1670609
[5 empty] | 0.02228903 | 0.1686432
[5 empty] | 0.02226997 | 0.1702256
[5 empty] | 0.0222515 | 0.1718079
[5 empty] | 0.0222335 | 0.1733903
[5 empty] | 0.02221585 | 0.1749726
[5 empty] | 0.02219841 | 0.176555
[5 empty] | 0.02218105 | 0.1781373
[5 empty] | 0.02216366 | 0.1797196
[5 empty] | 0.02214609 | 0.181302
[5 empty] | 0.02212824 | 0.1828843
[5 empty] | 0.02211033 | 0.1844667
[5 empty] | 0.02209272 | 0.186049
[5 empty] | 0.02207542 | 0.1876314
[5 empty] | 0.02205845 | 0.1892137
[5 empty] | 0.02204181 | 0.1907961
[5 empty] | 0.02202551 | 0.1923784
[5 empty] | 0.02200956 | 0.1939607
[5 empty] | 0.02199398 | 0.1955431
[5 empty] | 0.02197878 | 0.1971254
[5 empty] | 0.02196396 | 0.1987078
[5 empty] | 0.02194954 | 0.2002901
[5 empty] | 0.02193554 | 0.2018725
[5 empty] | 0.02192195 | 0.2034548
[5 empty] | 0.0219088 | 0.2050372
[5 empty] | 0.02189609 | 0.2066195
[5 empty] | 0.02188383 | 0.2082018
[5 empty] | 0.02187204 | 0.2097842