## 1
Общество с ограниченной ответственностью "Инженерная геология" (ООО "ИнжГео") | [11 empty] | Общество с ограниченной ответственностью "Инженерная геология" (ООО "ИнжГео")
Юр. адрес: 117279, г. Москва, ул. Миклухо-Маклая, 36 а, этаж 5, пом. XXIII к. 76-84 | [11 empty] | Юр. адрес: 117279, г. Москва, ул. Миклухо-Маклая, 36 а, этаж 5, пом. XXIII к. 76-84 | [8 empty] | нагр |  |  | X0 | Y0 | R |  | нагр |  |  |  | X0 | Y0 | R | нагр |  |  |  | X0 | Y0 | R |  | нагр |  |  |  | X0 | Y0 | R
Телефон/факс +7 (495) 132-30-00, Адрес электронной почты inbox@inj-geo.ru | [11 empty] | Телефон/факс +7 (495) 132-30-00, Адрес электронной почты inbox@inj-geo.ru | [12 empty] | 0 | [7 empty] | 0 | [6 empty] | 0 | [7 empty] | 0
[21 empty] | девиатор | [6 empty] | девиатор | [6 empty] | девиатор | [7 empty] | девиатор
Испытательная лаборатория ООО «ИнжГео» | [11 empty] | Испытательная лаборатория ООО «ИнжГео» | [8 empty] | x0 | Угол | X | Y |  |  |  | x0 |  | Угол | X | Y |  |  | x0 |  | Угол | X | Y |  |  |  | x0 |  | Угол | X | Y
Адрес места осуществления деятельности лаборатории: г. Москва, просп. Вернадского, д. 51, стр. 1 | [11 empty] | Адрес места осуществления деятельности лаборатории: г. Москва, просп. Вернадского, д. 51, стр. 1 | [9 empty] | 0 | [7 empty] | 0 | [6 empty] | 0 | [7 empty] | 0
Телефон +7(910)4557682, E-mail: slg85@mail.ru | [11 empty] | Телефон +7(910)4557682, E-mail: slg85@mail.ru | [9 empty] | 5 | [7 empty] | 5 | [6 empty] | 5 | [7 empty] | 5
[22 empty] | 10 | [7 empty] | 10 | [6 empty] | 10 | [7 empty] | 10
[12 empty] | Протокол испытаний № 13-63/115 от 21-02-2023 | [9 empty] | 15 | [7 empty] | 15 | [6 empty] | 15 | [7 empty] | 15
[22 empty] | 20 | [7 empty] | 20 | [6 empty] | 20 | [7 empty] | 20
[12 empty] | Наименование и адрес заказчика: Переход трубопровода через р. Енисей | [9 empty] | 25 | [7 empty] | 25 | [6 empty] | 25 | [7 empty] | 25
[12 empty] | Наименование объекта: ООО Регионстрой | [9 empty] | 30 | [7 empty] | 30 | [6 empty] | 30 | [7 empty] | 30
Наименование используемого метода/методики: ГОСТ 12248.4-2020 | [11 empty] | Наименование используемого метода/методики: ГОСТ 12248.3-2020 | [9 empty] | 35 | [7 empty] | 35 | [6 empty] | 35 | [7 empty] | 35
Условия проведения испытания: температура окружающей среды (18 - 25)0С, влажность воздуха (40 - 75)% | [11 empty] | Условия проведения испытания: температура окружающей среды (18 - 25)0С, влажность воздуха (40 - 75)% | [9 empty] | 40 | [7 empty] | 40 | [6 empty] | 40 | [7 empty] | 40
[12 empty] | Дата получение объекта подлежащего испытаниям: 25-01-2023 | [9 empty] | 45 | [7 empty] | 45 | [6 empty] | 45 | [7 empty] | 45
[12 empty] | Дата испытания: 25.10.2022-19.11.2115 | [9 empty] | 50 | [7 empty] | 50 | [6 empty] | 50 | [7 empty] | 50
[22 empty] | 55 | [7 empty] | 55 | [6 empty] | 55 | [7 empty] | 55
Испытание грунтов методом трехосного сжатия | [11 empty] | Испытание грунтов методом трехосного сжатия | [9 empty] | 60 | [7 empty] | 60 | [6 empty] | 60 | [7 empty] | 60
[22 empty] | 65 | [7 empty] | 65 | [6 empty] | 65 | [7 empty] | 65
Лабораторный номер: | [6 empty] | We, д.е. = |  |  |  |  | Лабораторный номер: |  | 1150 |  |  |  | We, д.е. = | 0.488766804 |  |  | 70 | [7 empty] | 70 | [6 empty] | 70 | [7 empty] | 70
Номер скважины: | [6 empty] | ρ, г/см3 = |  |  |  |  | Номер скважины: |  | BH-055 |  |  |  | ρ, г/см3 = | 1.52 |  |  | 75 | [7 empty] | 75 | [6 empty] | 75 | [7 empty] | 75
Глубина отбора, м: | [6 empty] | ρs, г/см3 = |  |  |  |  | Глубина отбора, м: |  | 2.6 |  |  |  | ρs, г/см3 = | 2.73 |  |  | 80 | [7 empty] | 80 | [6 empty] | 80 | [7 empty] | 80
Наименование грунта: | [6 empty] | e, д.е. = |  |  |  |  | Наименование грунта: |  | Суглинок, после оттаивания текучий, легкий песчанистый |  |  |  | e, д.е. = | 1.673904 |  |  | 85 | [7 empty] | 85 | [6 empty] | 85 | [7 empty] | 85
Схема проведения опыта: | [6 empty] | IL, д.е. = |  |  |  |  | Схема проведения опыта: |  | КД |  |  |  | IL, д.е. = | 2.293 |  |  | 90 | [7 empty] | 90 | [6 empty] | 90 | [7 empty] | 90
[22 empty] | 95 | [7 empty] | 95 | [6 empty] | 95 | [7 empty] | 95
[22 empty] | 100 | [7 empty] | 100 | [6 empty] | 100 | [7 empty] | 100
Результаты испытаний | [11 empty] | Результаты испытаний | [9 empty] | 105 | [7 empty] | 105 | [6 empty] | 105 | [7 empty] | 105
[22 empty] | 110 | [7 empty] | 110 | [6 empty] | 110 | [7 empty] | 110
[22 empty] | 115 | [7 empty] | 115 | [6 empty] | 115 | [7 empty] | 115
[22 empty] | 120 | [7 empty] | 120 | [6 empty] | 120 | [7 empty] | 120
[22 empty] | 125 | [7 empty] | 125 | [6 empty] | 125 | [7 empty] | 125
[22 empty] | 130 | [7 empty] | 130 | [6 empty] | 130 | [7 empty] | 130
[22 empty] | 135 | [7 empty] | 135 | [6 empty] | 135 | [7 empty] | 135
[22 empty] | 140 | [7 empty] | 140 | [6 empty] | 140 | [7 empty] | 140
[22 empty] | 145 | [7 empty] | 145 | [6 empty] | 145 | [7 empty] | 145
[22 empty] | 150 | [7 empty] | 150 | [6 empty] | 150 | [7 empty] | 150
[22 empty] | 155 | [7 empty] | 155 | [6 empty] | 155 | [7 empty] | 155
[22 empty] | 160 | [7 empty] | 160 | [6 empty] | 160 | [7 empty] | 160
[22 empty] | 165 | [7 empty] | 165 | [6 empty] | 165 | [7 empty] | 165
[22 empty] | 170 | [7 empty] | 170 | [6 empty] | 170 | [7 empty] | 170
[22 empty] | 175 | [7 empty] | 175 | [6 empty] | 175 | [7 empty] | 175
[22 empty] | 180 | [7 empty] | 180 | [6 empty] | 180 | [7 empty] | 180
[13 empty] | Давление в камере, Мпа σ3 | Вертикальная нагрузка, Мпа σ1 | Поровое давление, Мпа u
| K0, д.е. | 0.7580781 |  |  |  |  | Коэфф. Точки | [5 empty] | 0.05 | 0.09727183 | [5 empty] | 1 | [6 empty] | σ3,кПа | σ1,кПа | u, кПа |  |  |  | 4
| q_zg, МПа | 0.03790391 | [10 empty] | 0.15 | 0.2610969 | [27 empty] | δ3, Мпа | δ1-δ3, МПа | δ1, МПа | δ1, КПа
|  |  | Модуль деформации, МПа: | [9 empty] | 0.25 | 0.4249219 | [21 empty] | С, МПа:
|  |  | Е0= |  | Точки модуля (полное напр.), МПа |  |  |  | 0.03790391 | 0.06064625 | [25 empty] | φ, град:
|  |  | E50 = |  | qf (полное напр.), МПа |  |  |  | 0.06193973 | [26 empty] | E, Мпа
|  |  | Коэф. Поперечной деформации, ϑ = | [9 empty] | Эффективные значения угла внутреннего трения и удельного сцепления ϕ', С' | [13 empty] | x | 0
[13 empty] | ϕ', град. = | 14 | [12 empty] | y |  |  |  | С, кПа | φ,°
[13 empty] | С', МПа = | 0.006
| Исполнитель: | [6 empty] | Морозов Д.С. |  |  |  |  | Исполнитель: |  |  |  |  | Морозов Д.С.
| Начальник исп. лаборатории: | [6 empty] | Семиколенова Л.Г. |  |  |  |  | Начальник исп. лаборатории: |  |  |  |  | Семиколенова Л.Г.
Лист 1 , всего листов 2 | [11 empty] | Лист 2 , всего листов 2
Частичное воспроизведение протокола испытаний без письменного разрешения ООО «ИнжГео» ЗАПРЕЩАЕТСЯ | [11 empty] | Частичное воспроизведение протокола испытаний без письменного разрешения ООО «ИнжГео» ЗАПРЕЩАЕТСЯ
[5 empty] | второй график |  | первый график | [9 empty] | К Пуассона
dev50 | epsE50 | ind | devE0 | epsE0 | dev | eps | sigma |  | dev1 | eps1 | dev2 | eps2 | dev3 | eps3 |  | Глины
0.01193973 | 0.008116174 |  |  |  | 0 | 0 |  |  | 0 | 0 | 0 | 0 | 0 | 0 |  | < 0 | 0,20-0,30
ind |  |  |  |  | 0.001163944 | 0.0004857189 |  |  | 0.001881894 | 0.0008679342 | 0.005242335 | 0.000853081 | 0.009129708 | 0.0008521437 |  | 0-0,25 | 0,30-0,38
2 |  |  |  |  | 0.002292638 | 0.0009714379 |  |  | 0.003516091 | 0.001735868 | 0.01048961 | 0.001706162 | 0.01703781 | 0.001704287 |  | 0,25< | 0,38-0,45
E0 |  |  |  |  | 0.003363049 | 0.001457157 |  |  | 0.005726211 | 0.002603803 | 0.01545116 | 0.002559243 | 0.02494591 | 0.002556431 |  | Суглинки | 0,35-0,37
epsE0 | devE0 |  |  |  | 0.004352146 | 0.001942876 |  |  | 0.0075 | 0.00356875 | 0.0225 | 0.003717448 | 0.03237563 | 0.003408575 |  | Пески и супеси | 0,30-0,35
0.002705391 | 0.005685586 |  |  |  | 0.005236895 | 0.002428595 |  |  | 0.008558627 | 0.004339671 | 0.02447982 | 0.004265405 | 0.0375 | 0.003879076
[5 empty] | 0.005685586 | 0.002705391 |  |  | 0.009704559 | 0.005207605 | 0.02863267 | 0.005118486 | 0.04524526 | 0.005112862
График E50 |  | График E |  |  | 0.006756107 | 0.003400032 |  |  | 0.01138245 | 0.006075539 | 0.03175705 | 0.005971567 | 0.05076438 | 0.005965006
eps | q | sigma |  |  | 0.00749441 | 0.003885751 |  |  | 0.01249983 | 0.006943473 | 0.03478094 | 0.006824648 | 0.05584544 | 0.006817149
Горизонтальная линия E50 |  | Касательная |  |  | 0.008212424 | 0.00437147 |  |  | 0.01336424 | 0.007811408 | 0.0375323 | 0.007677729 | 0.06113758 | 0.007669293
0 |  | a | b |  | 0.008899775 | 0.004857189 |  |  | 0.0148832 | 0.008679342 | 0.04113909 | 0.00853081 | 0.0657899 | 0.008521437
|  |  | 0 |  | 0.009546091 | 0.005342908 |  |  | 0.01566425 | 0.009547276 | 0.04392928 | 0.009383891 | 0.06975154 | 0.00937358
Вертикальная линия E50 |  | p1 и p2 |  |  | 0.010141 | 0.005828627 |  |  | 0.01691492 | 0.01041521 | 0.04603083 | 0.01023697 | 0.07287162 | 0.01022572
| 0 | 0 |  |  | 0.01067413 | 0.006314346 |  |  | 0.01764273 | 0.01128314 | 0.04917172 | 0.01109005 | 0.07719927 | 0.01107787
[5 empty] | 0.01113511 | 0.006800065 |  |  | 0.01875523 | 0.01215108 | 0.05147991 | 0.01194313 | 0.08188362 | 0.01193001
Касательная линия E50 |  |  |  |  | 0.01151357 | 0.007285784 |  |  | 0.01965994 | 0.01301901 | 0.05554844 | 0.01311101 | 0.08746097 | 0.01292449
0 | 0 | Горизонтальная 1 |  |  | 0.01179913 | 0.007771503 |  |  | 0.02106439 | 0.01388695 | 0.05712585 | 0.0136493 | 0.0897565 | 0.0136343
[5 empty] | 0.01193973 | 0.008116174 |  |  | 0.02197611 | 0.01475488 | 0.05997292 | 0.01450238 | 0.09520635 | 0.01448644
Горизонтальная линия qкр |  |  |  |  | 0.01214383 | 0.008742941 |  |  | 0.02280265 | 0.01562282 | 0.06241247 | 0.01535546 | 0.09879605 | 0.01533859
Горизонтальная линия q |  | Горизонтальная 2 |  |  | 0.01229918 | 0.00922866 |  |  | 0.02363591 | 0.01606679 | 0.06572593 | 0.01620854 | 0.1026964 | 0.01619073
0 |  | 0 |  |  | 0.01245209 | 0.009714379 |  |  | 0.02506761 | 0.01735868 | 0.06769473 | 0.01706162 | 0.1083783 | 0.01704287
[5 empty] | 0.01260256 | 0.0102001 |  |  | 0.02633356 | 0.01822662 | 0.0709003 | 0.0179147 | 0.1137126 | 0.01789502
Вертикальная линия q |  |  |  |  | 0.01275061 | 0.01068582 |  |  | 0.02734483 | 0.01909455 | 0.07432407 | 0.01876778 | 0.11717 | 0.01874716
| 0 |  |  |  | 0.01289625 | 0.01117154 |  |  | 0.02889224 | 0.01996249 | 0.07754748 | 0.01962086 | 0.1222214 | 0.0195993
[5 empty] | 0.0130395 | 0.01165725 |  |  | 0.02996659 | 0.02083042 | 0.08055196 | 0.02047394 | 0.1267377 | 0.02045145
[5 empty] | 0.01318037 | 0.01214297 |  |  | 0.03125869 | 0.02169835 | 0.08311893 | 0.02132702 | 0.1323896 | 0.02130359
[5 empty] | 0.01331886 | 0.01262869 |  |  | 0.03275933 | 0.02256629 | 0.08622984 | 0.02218011 | 0.1361481 | 0.02215574
[5 empty] | 0.01345501 | 0.01311441 |  |  | 0.03405933 | 0.02343422 | 0.0886661 | 0.02303319 | 0.1407839 | 0.02300788
[5 empty] | 0.01358881 | 0.01360013 |  |  | 0.03534948 | 0.02430216 | 0.09130916 | 0.02388627 | 0.1454679 | 0.02386002
[5 empty] | 0.01372028 | 0.01408585 |  |  | 0.0366206 | 0.02517009 | 0.09454044 | 0.02473935 | 0.1486709 | 0.02471217
[5 empty] | 0.01384943 | 0.01457157 |  |  | 0.03756348 | 0.02603803 | 0.09704137 | 0.02559243 | 0.1523637 | 0.02556431
[5 empty] | 0.01397628 | 0.01505729 |  |  | 0.03876892 | 0.02690596 | 0.09929339 | 0.02644551 | 0.1565172 | 0.02641645
[5 empty] | 0.01410084 | 0.01554301 |  |  | 0.04012774 | 0.02777389 | 0.1007779 | 0.02729859 | 0.1606022 | 0.0272686
[5 empty] | 0.01422313 | 0.01602872 |  |  | 0.04093073 | 0.02864183 | 0.1037764 | 0.02815167 | 0.1634896 | 0.02812074
[5 empty] | 0.01434314 | 0.01651444 |  |  | 0.04236871 | 0.02950976 | 0.1054703 | 0.02900475 | 0.1658502 | 0.02897289
[5 empty] | 0.01446091 | 0.01700016 |  |  | 0.04293247 | 0.0303777 | 0.106741 | 0.02985783 | 0.1688547 | 0.02982503
[5 empty] | 0.01457644 | 0.01748588 |  |  | 0.04381281 | 0.03124563 | 0.1079699 | 0.03071092 | 0.1698741 | 0.03067717
[5 empty] | 0.01468974 | 0.0179716 |  |  | 0.04460055 | 0.03211356 | 0.1092385 | 0.031564 | 0.1713792 | 0.03152932
[5 empty] | 0.01480083 | 0.01845732 |  |  | 0.04558648 | 0.0329815 | 0.1094282 | 0.03241708 | 0.1724408 | 0.03238146
[5 empty] | 0.01490972 | 0.01894304 |  |  | 0.04596141 | 0.03384943 | 0.1098205 | 0.03327016 | 0.1749219 | 0.0332336
[5 empty] | 0.01501643 | 0.01942876 |  |  | 0.04661615 | 0.03471737 | 0.1110969 | 0.03412324 | 0.1744219 | 0.03408575
[5 empty] | 0.01512096 | 0.01991448 |  |  | 0.04694149 | 0.0355853 | 0.1108969 | 0.03497632 | 0.1749219 | 0.03493789
[5 empty] | 0.01522333 | 0.02040019 |  |  | 0.04727183 | 0.03645324 | 0.1105969 | 0.0358294 | 0.1733219 | 0.03579003
[5 empty] | 0.01532355 | 0.02088591 |  |  | 0.04707183 | 0.03732117 | 0.1109969 | 0.03668248 | 0.1746219 | 0.03664218
[5 empty] | 0.01542164 | 0.02137163 |  |  | 0.04717183 | 0.0381891 | 0.1104969 | 0.03753556 | 0.1735219 | 0.03749432
[5 empty] | 0.0155176 | 0.02185735 |  |  | 0.04687183 | 0.03905704 | 0.1109969 | 0.03838864 | 0.1742219 | 0.03834647
[5 empty] | 0.01561146 | 0.02234307 |  |  | 0.04717183 | 0.03992497 | 0.1110969 | 0.03924173 | 0.1738219 | 0.03919861
[5 empty] | 0.01570322 | 0.02282879 |  |  | 0.04687183 | 0.04079291 | 0.1108969 | 0.04009481 | 0.1738219 | 0.04005075
[5 empty] | 0.0157929 | 0.02331451 |  |  | 0.04697183 | 0.04166084 | 0.1109969 | 0.04094789 | 0.1744219 | 0.0409029
[5 empty] | 0.01588051 | 0.02380023 |  |  | 0.04707183 | 0.04252877 | 0.1105969 | 0.04180097 | 0.1745219 | 0.04175504
[5 empty] | 0.01596606 | 0.02428595 |  |  | 0.04717183 | 0.04339671 | 0.1107969 | 0.04265405 | 0.1748219 | 0.04260718
[5 empty] | 0.01604957 | 0.02477167 |  |  | 0.04687183 | 0.04426464 | 0.1104969 | 0.04350713 | 0.1745219 | 0.04345933
[5 empty] | 0.01613105 | 0.02525738 |  |  | 0.04707183 | 0.04513258 | 0.1108969 | 0.04436021 | 0.1737219 | 0.04431147
[5 empty] | 0.01621051 | 0.0257431 |  |  | 0.04707183 | 0.04600051 | 0.1110969 | 0.04521329 | 0.1742219 | 0.04516361
[5 empty] | 0.01628797 | 0.02622882 |  |  | 0.04717183 | 0.04686845 | 0.1107969 | 0.04606637 | 0.1737219 | 0.04601576
[5 empty] | 0.01636344 | 0.02671454 |  |  | 0.04687183 | 0.04773638 | 0.1110969 | 0.04691945 | 0.1736219 | 0.0468679
[5 empty] | 0.01643692 | 0.02720026 |  |  | 0.04727183 | 0.04860431 | 0.1099969 | 0.04777254 | 0.1745219 | 0.04772005
[5 empty] | 0.01650845 | 0.02768598 |  |  | 0.04727183 | 0.04947225 | 0.1100969 | 0.04862562 | 0.1736219 | 0.04857219
[5 empty] | 0.01657802 | 0.0281717 |  |  | 0.04717183 | 0.05034018 | 0.1103969 | 0.0494787 | 0.1743219 | 0.04942433
[5 empty] | 0.01664564 | 0.02865742 |  |  | 0.04717183 | 0.05120812 | 0.1099969 | 0.05033178 | 0.1734219 | 0.05027648
[5 empty] | 0.01671135 | 0.02914314 |  |  | 0.04707183 | 0.05207605 | 0.1099969 | 0.05118486 | 0.1748219 | 0.05112862
[5 empty] | 0.01677514 | 0.02962885 |  |  | 0.04697183 | 0.05294398 | 0.1103969 | 0.05203794 | 0.1746219 | 0.05198076
[5 empty] | 0.01683702 | 0.03011457 |  |  | 0.04687183 | 0.05381192 | 0.1103969 | 0.05289102 | 0.1734219 | 0.05283291
[5 empty] | 0.01689703 | 0.03060029 |  |  | 0.04697183 | 0.05467985 | 0.1104969 | 0.0537441 | 0.1742219 | 0.05368505
[5 empty] | 0.01695515 | 0.03108601 |  |  | 0.04697183 | 0.05554779 | 0.1104969 | 0.05459718 | 0.1746219 | 0.0545372
[5 empty] | 0.01701142 | 0.03157173 |  |  | 0.04727183 | 0.05641572 | 0.1099969 | 0.05545026 | 0.1734219 | 0.05538934
[5 empty] | 0.01706583 | 0.03205745 |  |  | 0.04687183 | 0.05728366 | 0.1110969 | 0.05630335 | 0.1738219 | 0.05624148
[5 empty] | 0.01711841 | 0.03254317 |  |  | 0.04697183 | 0.05815159 | 0.1107969 | 0.05715643 | 0.1736219 | 0.05709363
[5 empty] | 0.01716917 | 0.03302889 |  |  | 0.04687183 | 0.05901952 | 0.1101969 | 0.05800951 | 0.1749219 | 0.05794577
[5 empty] | 0.01721812 | 0.03351461 |  |  | 0.04707183 | 0.05988746 | 0.1108969 | 0.05886259 | 0.1747219 | 0.05879791
[5 empty] | 0.01726527 | 0.03400032 |  |  | 0.04727183 | 0.06075539 | 0.1102969 | 0.05971567 | 0.1733219 | 0.05965006
[5 empty] | 0.01731064 | 0.03448604 |  |  | 0.04717183 | 0.06162333 | 0.1108969 | 0.06056875 | 0.1743219 | 0.0605022
[5 empty] | 0.01735424 | 0.03497176 |  |  | 0.04707183 | 0.06249126 | 0.1107969 | 0.06142183 | 0.1745219 | 0.06135434
[5 empty] | 0.01739608 | 0.03545748 |  |  | 0.04717183 | 0.06335919 | 0.1101969 | 0.06227491 | 0.1743219 | 0.06220649
[5 empty] | 0.01743617 | 0.0359432 |  |  | 0.04727183 | 0.06422713 | 0.1103969 | 0.06312799 | 0.1740219 | 0.06305863
[5 empty] | 0.01747454 | 0.03642892 |  |  | 0.04707183 | 0.06509506 | 0.1110969 | 0.06398107 | 0.1733219 | 0.06391078
[5 empty] | 0.01751118 | 0.03691464 |  |  | 0.04727183 | 0.065963 | 0.1107969 | 0.06483416 | 0.1747219 | 0.06476292
[5 empty] | 0.01754612 | 0.03740036 |  |  | 0.04697183 | 0.06683093 | 0.1105969 | 0.06568724 | 0.1740219 | 0.06561506
[5 empty] | 0.01757937 | 0.03788608 |  |  | 0.04707183 | 0.06769887 | 0.1105969 | 0.06654032 | 0.1736219 | 0.06646721
[5 empty] | 0.01761094 | 0.0383718 |  |  | 0.04697183 | 0.0685668 | 0.1105969 | 0.0673934 | 0.1747219 | 0.06731935
[5 empty] | 0.01764084 | 0.03885751 |  |  | 0.04697183 | 0.06943473 | 0.1100969 | 0.06824648 | 0.1739219 | 0.06817149
[5 empty] | 0.01766909 | 0.03934323 |  |  | 0.04687183 | 0.07030267 | 0.1105969 | 0.06909956 | 0.1733219 | 0.06902364
[5 empty] | 0.01769569 | 0.03982895 |  |  | 0.04717183 | 0.0711706 | 0.1110969 | 0.06995264 | 0.1732219 | 0.06987578
[5 empty] | 0.01772067 | 0.04031467 |  |  | 0.04697183 | 0.07203854 | 0.1103969 | 0.07080572 | 0.1738219 | 0.07072793
[5 empty] | 0.01774404 | 0.04080039 |  |  | 0.04727183 | 0.07290647 | 0.1108968 | 0.0716588 | 0.1733215 | 0.07158007
[5 empty] | 0.0177658 | 0.04128611 |  |  | 0.04697183 | 0.0737744 | 0.1099921 | 0.07251188 | 0.1738127 | 0.07243221
[5 empty] | 0.01778598 | 0.04177183 |  |  | 0.04717178 | 0.07464234 | 0.1109803 | 0.07336497 | 0.1745927 | 0.07328436
[5 empty] | 0.01780457 | 0.04225755 |  |  | 0.04696961 | 0.07551027 | 0.1108616 | 0.07421805 | 0.1738621 | 0.0741365
[5 empty] | 0.01782161 | 0.04274327 |  |  | 0.04686431 | 0.07637821 | 0.1106365 | 0.07507113 | 0.1748213 | 0.07498864
[5 empty] | 0.0178371 | 0.04322898 |  |  | 0.04715603 | 0.07724614 | 0.1110051 | 0.07592421 | 0.1731707 | 0.07584079
[5 empty] | 0.01785105 | 0.0437147 |  |  | 0.04724488 | 0.07811408 | 0.1098677 | 0.07677729 | 0.1746108 | 0.07669293
[5 empty] | 0.01786347 | 0.04420042 |  |  | 0.04683098 | 0.07898201 | 0.1105246 | 0.07763037 | 0.174142 | 0.07754507
[5 empty] | 0.01787439 | 0.04468614 |  |  | 0.04701447 | 0.07984994 | 0.1099761 | 0.07848345 | 0.1730648 | 0.07839722
[5 empty] | 0.01788381 | 0.04517186 |  |  | 0.04719547 | 0.08071788 | 0.1108225 | 0.07933653 | 0.1738795 | 0.07924936
[5 empty] | 0.01789174 | 0.04565758 |  |  | 0.04707411 | 0.08158581 | 0.110764 | 0.08018961 | 0.1727867 | 0.08010151
[5 empty] | 0.0178982 | 0.0461433 |  |  | 0.04715051 | 0.08245375 | 0.1101009 | 0.08104269 | 0.1734868 | 0.08095365
[5 empty] | 0.01790321 | 0.04662902 |  |  | 0.04692479 | 0.08332168 | 0.1102336 | 0.08189578 | 0.1741801 | 0.08180579
[5 empty] | 0.01790676 | 0.04711474 |  |  | 0.04689709 | 0.08418961 | 0.1096623 | 0.08274886 | 0.1726672 | 0.08265794
[5 empty] | 0.01790889 | 0.04760045 |  |  | 0.04696753 | 0.08505755 | 0.1094872 | 0.08360194 | 0.1732486 | 0.08351008
[5 empty] | 0.0179096 | 0.04808617 |  |  | 0.04683623 | 0.08592548 | 0.1104087 | 0.08445502 | 0.1737245 | 0.08436222
[5 empty] | 0.0179096 | 0.04808617 |  |  | 0.04670332 | 0.08679342 | 0.109527 | 0.0853081 | 0.1735955 | 0.08521437
[5 empty] | 0.01749202 | 0.04808591 |  |  | 0.04676893 | 0.08766135 | 0.1101425 | 0.08616118 | 0.1724621 | 0.08606651
[5 empty] | 0.01707929 | 0.04808564 |  |  | 0.04673319 | 0.08852929 | 0.1090553 | 0.08701426 | 0.1723246 | 0.08691866
[5 empty] | 0.0166719 | 0.04808537 |  |  | 0.04659621 | 0.08939722 | 0.1097658 | 0.08786734 | 0.1720835 | 0.0877708
[5 empty] | 0.01627037 | 0.0480851 |  |  | 0.04675812 | 0.09026515 | 0.1096743 | 0.08872042 | 0.1719392 | 0.08862294
[5 empty] | 0.01587518 | 0.04808483 |  |  | 0.04671905 | 0.09113309 | 0.109181 | 0.0895735 | 0.1717922 | 0.08947509
[5 empty] | 0.01548684 | 0.04808456 |  |  | 0.04637913 | 0.09200102 | 0.1097862 | 0.09042659 | 0.172543 | 0.09032723
[5 empty] | 0.01510585 | 0.04808429 |  |  | 0.04673848 | 0.09286896 | 0.1089903 | 0.09127967 | 0.1710918 | 0.09117937
[5 empty] | 0.0147327 | 0.04808403 |  |  | 0.04639723 | 0.09373689 | 0.1088934 | 0.09213275 | 0.1709393 | 0.09203152
[5 empty] | 0.01436789 | 0.04808376 |  |  | 0.0462555 | 0.09460482 | 0.1092958 | 0.09298583 | 0.1718859 | 0.09288366
[5 empty] | 0.01401193 | 0.04808349 |  |  | 0.04621341 | 0.09547276 | 0.1084965 | 0.09383891 | 0.170928 | 0.0937358
[5 empty] | 0.01366531 | 0.04808322 |  |  | 0.0461711 | 0.09634069 | 0.1086767 | 0.09469199 | 0.1718358 | 0.09458795
[5 empty] | 0.01332854 | 0.04808295 |  |  | 0.04652491 | 0.09720863 | 0.1085333 | 0.09554507 | 0.171707 | 0.09544009
[5 empty] | 0.0130021 | 0.04808268 |  |  | 0.04636787 | 0.09807656 | 0.1088692 | 0.09639815 | 0.171046 | 0.09629224
[5 empty] | 0.01268651 | 0.04808241 |  |  | 0.04600104 | 0.0989445 | 0.1087873 | 0.09725123 | 0.1695574 | 0.09714438
[5 empty] | 0.01238225 | 0.04808215 |  |  | 0.04602575 | 0.09981243 | 0.1085904 | 0.09810431 | 0.1705458 | 0.09799652
[5 empty] | 0.01208984 | 0.04808188 |  |  | 0.0458433 | 0.1006804 | 0.1077815 | 0.0989574 | 0.1691159 | 0.09884867
[5 empty] | 0.01180976 | 0.04808161 |  |  | 0.045755 | 0.1015483 | 0.1078636 | 0.09981048 | 0.170172 | 0.09970081
[5 empty] | 0.01154253 | 0.04808134 |  |  | 0.04586215 | 0.1024162 | 0.1070395 | 0.1006636 | 0.168519 | 0.100553
[5 empty] | 0.01128863 | 0.04808107 |  |  | 0.04576607 | 0.1032842 | 0.1070122 | 0.1015166 | 0.1693613 | 0.1014051
[5 empty] | 0.01104856 | 0.0480808 |  |  | 0.04556805 | 0.1041521 | 0.1064846 | 0.1023697 | 0.1690035 | 0.1022572
[5 empty] | 0.01082283 | 0.04808053 |  |  | 0.04536942 | 0.10502 | 0.1066596 | 0.1032228 | 0.1677502 | 0.1031094
[5 empty] | 0.01061194 | 0.04808027 |  |  | 0.04527148 | 0.105888 | 0.1070402 | 0.1040759 | 0.167106 | 0.1039615
[5 empty] | 0.01041638 | 0.04808 |  |  | 0.04537554 | 0.1067559 | 0.1068291 | 0.104929 | 0.1673754 | 0.1048137
[5 empty] | 0.01023666 | 0.04807973 |  |  | 0.04508291 | 0.1076238 | 0.1063295 | 0.105782 | 0.1674631 | 0.1056658
[5 empty] | 0.01007123 | 0.04807946 |  |  | 0.04519489 | 0.1084918 | 0.1057442 | 0.1066351 | 0.1675736 | 0.106518
[5 empty] | 0.009908361 | 0.04807919 |  |  | 0.04501279 | 0.1093597 | 0.105476 | 0.1074882 | 0.1659116 | 0.1073701
[5 empty] | 0.009746513 | 0.04807892 |  |  | 0.04483792 | 0.1102276 | 0.106028 | 0.1083413 | 0.1657815 | 0.1082222
[5 empty] | 0.009586186 | 0.04807865 |  |  | 0.0447716 | 0.1110956 | 0.105703 | 0.1091944 | 0.165888 | 0.1090744
[5 empty] | 0.009427878 | 0.04807839 |  |  | 0.04491512 | 0.1119635 | 0.1058029 | 0.1100474 | 0.1654328 | 0.1099265
[5 empty] | 0.009272089 | 0.04807812 |  |  | 0.04476975 | 0.1128314 | 0.1049117 | 0.1109005 | 0.1651898 | 0.1107787
[5 empty] | 0.009119319 | 0.04807785 |  |  | 0.04463003 | 0.1136994 | 0.1054235 | 0.1117536 | 0.1663513 | 0.1116308
[5 empty] | 0.008970066 | 0.04807758 |  |  | 0.0447916 | 0.1145673 | 0.1050381 | 0.1126067 | 0.1662173 | 0.112483
[5 empty] | 0.008824831 | 0.04807731 |  |  | 0.04465444 | 0.1154352 | 0.1055554 | 0.1134598 | 0.1658876 | 0.1133351
[5 empty] | 0.008684111 | 0.04807704 |  |  | 0.04451849 | 0.1163032 | 0.1046754 | 0.1143129 | 0.164462 | 0.1141873
[5 empty] | 0.008548407 | 0.04807678 |  |  | 0.04478371 | 0.1171711 | 0.1046979 | 0.1151659 | 0.1651405 | 0.1150394
[5 empty] | 0.008418218 | 0.04807651 |  |  | 0.04485006 | 0.118039 | 0.1047229 | 0.116019 | 0.1655228 | 0.1158915
[5 empty] | 0.008294043 | 0.04807624 |  |  | 0.0447175 | 0.118907 | 0.1047503 | 0.1168721 | 0.1652088 | 0.1167437
[5 empty] | 0.008176381 | 0.04807597 |  |  | 0.04468598 | 0.1197749 | 0.1042799 | 0.1177252 | 0.1653984 | 0.1175958
[5 empty] | 0.008065733 | 0.0480757 |  |  | 0.04455547 | 0.1206428 | 0.1051117 | 0.1185783 | 0.1645914 | 0.118448
[5 empty] | 0.007962596 | 0.04807543 |  |  | 0.04432592 | 0.1215108 | 0.1040457 | 0.1194313 | 0.1644877 | 0.1193001
[5 empty] | 0.007867471 | 0.04807516 |  |  | 0.0445973 | 0.1223787 | 0.1048816 | 0.1202844 | 0.165287 | 0.1201523
[5 empty] | 0.007780856 | 0.0480749 |  |  | 0.04446955 | 0.1232467 | 0.1041194 | 0.1211375 | 0.1636894 | 0.1210044
[5 empty] | 0.007703252 | 0.04807463 |  |  | 0.04434264 | 0.1241146 | 0.104059 | 0.1219906 | 0.1642946 | 0.1218565
[5 empty] | 0.007635157 | 0.04807436 |  |  | 0.04441652 | 0.1249825 | 0.1042003 | 0.1228437 | 0.1645025 | 0.1227087
[5 empty] | 0.007577071 | 0.04807409 |  |  | 0.04439116 | 0.1258505 | 0.1045433 | 0.1236967 | 0.1647129 | 0.1235608
[5 empty] | 0.007529492 | 0.04807382 |  |  | 0.04416651 | 0.1267184 | 0.1039877 | 0.1245498 | 0.1646257 | 0.124413
[5 empty] | 0.007492921 | 0.04807355 |  |  | 0.04414252 | 0.1275863 | 0.1044336 | 0.1254029 | 0.1637408 | 0.1252651
[5 empty] | 0.007467856 | 0.04807328 |  |  | 0.04431917 | 0.1284543 | 0.1037809 | 0.126256 | 0.1629579 | 0.1261173
[5 empty] | 0.007454798 | 0.04807302 |  |  | 0.0440964 | 0.1293222 | 0.1036294 | 0.1271091 | 0.163677 | 0.1269694
[5 empty] | 0.007454798 | 0.04807302 |  |  | 0.04427417 | 0.1301901 | 0.103379 | 0.1279621 | 0.1630979 | 0.1278216
[5 empty] | 0.007226287 | 0.04804968 |  |  | 0.04435245 | 0.1310581 | 0.1036297 | 0.1288152 | 0.1631205 | 0.1286737
[5 empty] | 0.007001539 | 0.04802635 |  |  | 0.04433118 | 0.131926 | 0.1042814 | 0.1296683 | 0.1633445 | 0.1295258
[5 empty] | 0.006781055 | 0.04800301 |  |  | 0.04401033 | 0.1327939 | 0.1039339 | 0.1305214 | 0.1630699 | 0.130378
[5 empty] | 0.006565337 | 0.04797968 |  |  | 0.04418986 | 0.1336619 | 0.1033872 | 0.1313745 | 0.1632966 | 0.1312301
[5 empty] | 0.006354884 | 0.04795635 |  |  | 0.04416972 | 0.1345298 | 0.1039413 | 0.1322276 | 0.1626243 | 0.1320823
[5 empty] | 0.006150197 | 0.04793301 |  |  | 0.04424987 | 0.1353977 | 0.1041958 | 0.1330806 | 0.1637529 | 0.1329344
[5 empty] | 0.005951777 | 0.04790968 |  |  | 0.04433027 | 0.1362657 | 0.1037509 | 0.1339337 | 0.1622823 | 0.1337866
[5 empty] | 0.005760125 | 0.04788634 |  |  | 0.04421089 | 0.1371336 | 0.1030064 | 0.1347868 | 0.1639123 | 0.1346387
[5 empty] | 0.005575742 | 0.04786301 |  |  | 0.04389166 | 0.1380015 | 0.1029622 | 0.1356399 | 0.1624428 | 0.1354908
[5 empty] | 0.005399129 | 0.04783968 |  |  | 0.04407256 | 0.1388695 | 0.1032183 | 0.136493 | 0.1626737 | 0.136343
[5 empty] | 0.005230786 | 0.04781634 |  |  | 0.04395355 | 0.1397374 | 0.1033744 | 0.137346 | 0.1631047 | 0.1371951
[5 empty] | 0.005071213 | 0.04779301 |  |  | 0.04403457 | 0.1406053 | 0.1037306 | 0.1381991 | 0.1635358 | 0.1380473
[5 empty] | 0.004920913 | 0.04776967 |  |  | 0.04381559 | 0.1414733 | 0.1027867 | 0.1390522 | 0.1620667 | 0.1388994
[5 empty] | 0.004780385 | 0.04774634 |  |  | 0.04389657 | 0.1423412 | 0.1034426 | 0.1399053 | 0.1621975 | 0.1397516
[5 empty] | 0.00465013 | 0.047723 |  |  | 0.04377746 | 0.1432091 | 0.1034983 | 0.1407584 | 0.1627278 | 0.1406037
[5 empty] | 0.00453065 | 0.04769967 |  |  | 0.04415823 | 0.1440771 | 0.1028537 | 0.1416114 | 0.1628575 | 0.1414559
[5 empty] | 0.004422444 | 0.04767634 |  |  | 0.04403882 | 0.144945 | 0.1034086 | 0.1424645 | 0.1625866 | 0.142308
[5 empty] | 0.004326014 | 0.047653 |  |  | 0.04411921 | 0.1458129 | 0.1028631 | 0.1433176 | 0.1624151 | 0.1431601
[5 empty] | 0.00424186 | 0.04762967 |  |  | 0.04389955 | 0.1466809 | 0.1029179 | 0.1441707 | 0.161444 | 0.1440123
[5 empty] | 0.004170484 | 0.04760633 |  |  | 0.04408007 | 0.1475488 | 0.1033731 | 0.1450238 | 0.1616736 | 0.1448644
[5 empty] | 0.004112385 | 0.047583 |  |  | 0.04376077 | 0.1484167 | 0.1026288 | 0.1458769 | 0.1623038 | 0.1457166
[5 empty] | 0.004068065 | 0.04755967 |  |  | 0.04374165 | 0.1492847 | 0.1027848 | 0.1467299 | 0.1626347 | 0.1465687
[5 empty] | 0.004038025 | 0.04753633 |  |  | 0.04402272 | 0.1501526 | 0.1034413 | 0.147583 | 0.1612662 | 0.1474209
[5 empty] | 0.004022765 | 0.047513 |  |  | 0.04360398 | 0.1510205 | 0.1026982 | 0.1484361 | 0.1625985 | 0.148273
[5 empty] | 0.004020842 | 0.04748966 |  |  | 0.04378544 | 0.1518885 | 0.1030555 | 0.1492892 | 0.1625314 | 0.1491251
[5 empty] | 0.004021058 | 0.04746633 |  |  | 0.04356709 | 0.1527564 | 0.1033134 | 0.1501423 | 0.1626651 | 0.1499773
[5 empty] | 0.004021874 | 0.047443 |  |  | 0.04374895 | 0.1536243 | 0.1023716 | 0.1509953 | 0.1616995 | 0.1508294
[5 empty] | 0.004023688 | 0.04741966 |  |  | 0.04393101 | 0.1544923 | 0.1030304 | 0.1518484 | 0.1622346 | 0.1516816
[5 empty] | 0.004026901 | 0.04739633 |  |  | 0.04361328 | 0.1553602 | 0.1028896 | 0.1527015 | 0.1621705 | 0.1525337
[5 empty] | 0.004031911 | 0.04737299 |  |  | 0.04379577 | 0.1562282 | 0.1030493 | 0.1535546 | 0.1617071 | 0.1533859
[5 empty] | 0.004039119 | 0.04734966 |  |  | 0.04387847 | 0.1570961 | 0.1024095 | 0.1544077 | 0.1607446 | 0.154238
[5 empty] | 0.004048923 | 0.04732633 |  |  | 0.04376139 | 0.157964 | 0.1022702 | 0.1552607 | 0.1613828 | 0.1550901
[5 empty] | 0.004061723 | 0.04730299 |  |  | 0.04344454 | 0.158832 | 0.1021314 | 0.1561138 | 0.1605218 | 0.1559423
[5 empty] | 0.00407792 | 0.04727966 |  |  | 0.04342791 | 0.1596999 | 0.1027931 | 0.1569669 | 0.1617616 | 0.1567944
[5 empty] | 0.004097911 | 0.04725632 |  |  | 0.04341151 | 0.1605678 | 0.1021554 | 0.15782 | 0.1614023 | 0.1576466
[5 empty] | 0.004122097 | 0.04723299 |  |  | 0.04339535 | 0.1614358 | 0.1025182 | 0.1586731 | 0.1610438 | 0.1584987
[5 empty] | 0.004150877 | 0.04720966 |  |  | 0.04377943 | 0.1623037 | 0.1023815 | 0.1595261 | 0.1619861 | 0.1593509
[5 empty] | 0.004184651 | 0.04718632 |  |  | 0.04336375 | 0.1631716 | 0.1024454 | 0.1603792 | 0.1606293 | 0.160203
[5 empty] | 0.004223818 | 0.04716299 |  |  | 0.04354831 | 0.1640396 | 0.1025099 | 0.1612323 | 0.1610734 | 0.1610552
[5 empty] | 0.004268777 | 0.04713965 |  |  | 0.04343312 | 0.1649075 | 0.1017749 | 0.1620854 | 0.1602184 | 0.1619073
[5 empty] | 0.004319929 | 0.04711632 |  |  | 0.04331819 | 0.1657754 | 0.1019405 | 0.1629385 | 0.1602643 | 0.1627594
[5 empty] | 0.004377673 | 0.04709299 |  |  | 0.04360351 | 0.1666434 | 0.1023066 | 0.1637916 | 0.1612111 | 0.1636116
[5 empty] | 0.004442407 | 0.04706965 |  |  | 0.0436891 | 0.1675113 | 0.1015734 | 0.1646446 | 0.1609588 | 0.1644637
[5 empty] | 0.004514532 | 0.04704632 |  |  | 0.04347494 | 0.1683792 | 0.1026408 | 0.1654977 | 0.1606075 | 0.1653159
[5 empty] | 0.004594448 | 0.04702298 |  |  | 0.04336106 | 0.1692472 | 0.1026087 | 0.1663508 | 0.1603572 | 0.166168
[5 empty] | 0.004682553 | 0.04699965 |  |  | 0.04354744 | 0.1701151 | 0.1022773 | 0.1672039 | 0.1609078 | 0.1670202
[5 empty] | 0.004779247 | 0.04697631 |  |  | 0.0436341 | 0.170983 | 0.1015465 | 0.168057 | 0.1601593 | 0.1678723
[5 empty] | 0.004884929 | 0.04695298 |  |  | 0.04322104 | 0.171851 | 0.1019164 | 0.16891 | 0.1607119 | 0.1687244
[5 empty] | 0.005 | 0.04692965 |  |  | 0.04330826 | 0.1727189 | 0.1020869 | 0.1697631 | 0.1601655 | 0.1695766
[5 empty] | 0.005 | 0.04691649
[5 empty] | 0.005290624 | 0.04691676
[5 empty] | 0.00557856 | 0.04691703
[5 empty] | 0.005863734 | 0.04691729
[5 empty] | 0.006146074 | 0.04691756
[5 empty] | 0.006425508 | 0.04691783
[5 empty] | 0.006701964 | 0.0469181
[5 empty] | 0.006975369 | 0.04691837
[5 empty] | 0.007245651 | 0.04691864
[5 empty] | 0.007512738 | 0.04691891
[5 empty] | 0.007776557 | 0.04691917
[5 empty] | 0.008037036 | 0.04691944
[5 empty] | 0.008294102 | 0.04691971
[5 empty] | 0.008547684 | 0.04691998
[5 empty] | 0.008797709 | 0.04692025
[5 empty] | 0.009044105 | 0.04692052
[5 empty] | 0.009286799 | 0.04692079
[5 empty] | 0.009525719 | 0.04692105
[5 empty] | 0.009760793 | 0.04692132
[5 empty] | 0.009991948 | 0.04692159
[5 empty] | 0.01021911 | 0.04692186
[5 empty] | 0.01044221 | 0.04692213
[5 empty] | 0.01066118 | 0.0469224
[5 empty] | 0.01087594 | 0.04692266
[5 empty] | 0.01108641 | 0.04692293
[5 empty] | 0.01129283 | 0.0469232
[5 empty] | 0.0114969 | 0.04692347
[5 empty] | 0.01169882 | 0.04692374
[5 empty] | 0.01189855 | 0.04692401
[5 empty] | 0.01209599 | 0.04692428
[5 empty] | 0.01229108 | 0.04692454
[5 empty] | 0.01248374 | 0.04692481
[5 empty] | 0.01267391 | 0.04692508
[5 empty] | 0.01286151 | 0.04692535
[5 empty] | 0.01304648 | 0.04692562
[5 empty] | 0.01322872 | 0.04692589
[5 empty] | 0.01340818 | 0.04692616
[5 empty] | 0.01358479 | 0.04692642
[5 empty] | 0.01375846 | 0.04692669
[5 empty] | 0.01392913 | 0.04692696
[5 empty] | 0.01409673 | 0.04692723
[5 empty] | 0.01426118 | 0.0469275
[5 empty] | 0.01442241 | 0.04692777
[5 empty] | 0.01458035 | 0.04692804
[5 empty] | 0.01473492 | 0.0469283
[5 empty] | 0.01488606 | 0.04692857
[5 empty] | 0.01503369 | 0.04692884
[5 empty] | 0.01517773 | 0.04692911
[5 empty] | 0.01531813 | 0.04692938
[5 empty] | 0.0154548 | 0.04692965
[5 empty] | 0.0154548 | 0.04691649
[5 empty] | 0.01557215 | 0.04694036
[5 empty] | 0.01568803 | 0.04696423
[5 empty] | 0.01580213 | 0.0469881
[5 empty] | 0.01591416 | 0.04701197
[5 empty] | 0.01602383 | 0.04703584
[5 empty] | 0.01613082 | 0.04705972
[5 empty] | 0.01623486 | 0.04708359
[5 empty] | 0.01633564 | 0.04710746
[5 empty] | 0.01643287 | 0.04713133
[5 empty] | 0.01652624 | 0.0471552
[5 empty] | 0.01661547 | 0.04717907
[5 empty] | 0.01670025 | 0.04720294
[5 empty] | 0.01678029 | 0.04722681
[5 empty] | 0.01685529 | 0.04725068
[5 empty] | 0.01692495 | 0.04727456
[5 empty] | 0.01698898 | 0.04729843
[5 empty] | 0.01704709 | 0.0473223
[5 empty] | 0.01709896 | 0.04734617
[5 empty] | 0.01714432 | 0.04737004
[5 empty] | 0.01718285 | 0.04739391
[5 empty] | 0.01721427 | 0.04741778
[5 empty] | 0.01723828 | 0.04744165
[5 empty] | 0.01725458 | 0.04746552
[5 empty] | 0.01726287 | 0.0474894
[5 empty] | 0.01726392 | 0.04751327
[5 empty] | 0.01726384 | 0.04753714
[5 empty] | 0.01726354 | 0.04756101
[5 empty] | 0.01726289 | 0.04758488
[5 empty] | 0.01726172 | 0.04760875
[5 empty] | 0.01725991 | 0.04763262
[5 empty] | 0.0172573 | 0.04765649
[5 empty] | 0.01725375 | 0.04768036
[5 empty] | 0.01724912 | 0.04770424
[5 empty] | 0.01724326 | 0.04772811
[5 empty] | 0.01723603 | 0.04775198
[5 empty] | 0.01722728 | 0.04777585
[5 empty] | 0.01721686 | 0.04779972
[5 empty] | 0.01720464 | 0.04782359
[5 empty] | 0.01719047 | 0.04784746
[5 empty] | 0.0171742 | 0.04787133
[5 empty] | 0.01715569 | 0.0478952
[5 empty] | 0.01713479 | 0.04791908
[5 empty] | 0.01711137 | 0.04794295
[5 empty] | 0.01708527 | 0.04796682
[5 empty] | 0.01705635 | 0.04799069
[5 empty] | 0.01702447 | 0.04801456
[5 empty] | 0.01698948 | 0.04803843
[5 empty] | 0.01695123 | 0.0480623
[5 empty] | 0.0169096 | 0.04808617
[5 empty] | 0.0169096 | 0.04808617
[5 empty] | 0.01725081 | 0.04966852
[5 empty] | 0.01758522 | 0.05125086
[5 empty] | 0.01791269 | 0.05283321
[5 empty] | 0.01823308 | 0.05441555
[5 empty] | 0.01854623 | 0.0559979
[5 empty] | 0.018852 | 0.05758024
[5 empty] | 0.01915025 | 0.05916259
[5 empty] | 0.01944084 | 0.06074493
[5 empty] | 0.0197236 | 0.06232727
[5 empty] | 0.01999841 | 0.06390962
[5 empty] | 0.02026512 | 0.06549196
[5 empty] | 0.02052358 | 0.06707431
[5 empty] | 0.02077364 | 0.06865665
[5 empty] | 0.02101516 | 0.070239
[5 empty] | 0.021248 | 0.07182134
[5 empty] | 0.02147201 | 0.07340369
[5 empty] | 0.02168705 | 0.07498603
[5 empty] | 0.02189296 | 0.07656837
[5 empty] | 0.02208961 | 0.07815072
[5 empty] | 0.02227685 | 0.07973306
[5 empty] | 0.02245453 | 0.08131541
[5 empty] | 0.02262251 | 0.08289775
[5 empty] | 0.02278065 | 0.0844801
[5 empty] | 0.02292879 | 0.08606244
[5 empty] | 0.0230668 | 0.08764479
[5 empty] | 0.02319453 | 0.08922713
[5 empty] | 0.02331183 | 0.09080948
[5 empty] | 0.02341856 | 0.09239182
[5 empty] | 0.02351457 | 0.09397416
[5 empty] | 0.02359972 | 0.09555651
[5 empty] | 0.02367386 | 0.09713885
[5 empty] | 0.02373685 | 0.0987212
[5 empty] | 0.02378854 | 0.1003035
[5 empty] | 0.02382879 | 0.1018859
[5 empty] | 0.02385745 | 0.1034682
[5 empty] | 0.02387946 | 0.1050506
[5 empty] | 0.02387944 | 0.1066329
[5 empty] | 0.02387635 | 0.1082153
[5 empty] | 0.02386819 | 0.1097976
[5 empty] | 0.02385535 | 0.11138
[5 empty] | 0.0238382 | 0.1129623
[5 empty] | 0.02381714 | 0.1145446
[5 empty] | 0.02379255 | 0.116127
[5 empty] | 0.02376482 | 0.1177093
[5 empty] | 0.02373433 | 0.1192917
[5 empty] | 0.02370146 | 0.120874
[5 empty] | 0.0236666 | 0.1224564
[5 empty] | 0.02363014 | 0.1240387
[5 empty] | 0.02359246 | 0.1256211
[5 empty] | 0.02355395 | 0.1272034
[5 empty] | 0.02351472 | 0.1287857
[5 empty] | 0.02346325 | 0.1303681
[5 empty] | 0.02339605 | 0.1319504
[5 empty] | 0.02331713 | 0.1335328
[5 empty] | 0.02323049 | 0.1351151
[5 empty] | 0.02314014 | 0.1366975
[5 empty] | 0.02305008 | 0.1382798
[5 empty] | 0.02296432 | 0.1398622
[5 empty] | 0.02288686 | 0.1414445
[5 empty] | 0.02282171 | 0.1430268
[5 empty] | 0.02277287 | 0.1446092
[5 empty] | 0.02273636 | 0.1461915
[5 empty] | 0.02270208 | 0.1477739
[5 empty] | 0.02266981 | 0.15
[5 empty] | 0.02263942 | 0.1509386
[5 empty] | 0.02261079 | 0.1525209
[5 empty] | 0.02258379 | 0.1541033
[5 empty] | 0.02255829 | 0.1556856
[5 empty] | 0.02253416 | 0.1572679
[5 empty] | 0.02251127 | 0.1588503
[5 empty] | 0.0224895 | 0.1604326
[5 empty] | 0.02246871 | 0.162015
[5 empty] | 0.02244878 | 0.1635973
[5 empty] | 0.02242958 | 0.1651797
[5 empty] | 0.02241098 | 0.166762
[5 empty] | 0.02239286 | 0.1683444
[5 empty] | 0.02237507 | 0.1699267
[5 empty] | 0.02235751 | 0.171509
[5 empty] | 0.02234003 | 0.1730914
[5 empty] | 0.02232251 | 0.1746737
[5 empty] | 0.02230482 | 0.1762561
[5 empty] | 0.02228684 | 0.1778384
[5 empty] | 0.0222688 | 0.1794208
[5 empty] | 0.02225107 | 0.1810031
[5 empty] | 0.02223365 | 0.1825855
[5 empty] | 0.02221655 | 0.1841678
[5 empty] | 0.02219978 | 0.1857501
[5 empty] | 0.02218337 | 0.1873325
[5 empty] | 0.02216731 | 0.1889148
[5 empty] | 0.02215162 | 0.1904972
[5 empty] | 0.0221363 | 0.1920795
[5 empty] | 0.02212138 | 0.1936619
[5 empty] | 0.02210686 | 0.1952442
[5 empty] | 0.02209276 | 0.1968266
[5 empty] | 0.02207907 | 0.1984089
[5 empty] | 0.02206582 | 0.1999912
[5 empty] | 0.02205302 | 0.2015736
[5 empty] | 0.02204068 | 0.2031559
[5 empty] | 0.0220288 | 0.2047383