## 1
Общество с ограниченной ответственностью "Инженерная геология" (ООО "ИнжГео") | [11 empty] | Общество с ограниченной ответственностью "Инженерная геология" (ООО "ИнжГео")
Юр. адрес: 117279, г. Москва, ул. Миклухо-Маклая, 36 а, этаж 5, пом. XXIII к. 76-84 | [11 empty] | Юр. адрес: 117279, г. Москва, ул. Миклухо-Маклая, 36 а, этаж 5, пом. XXIII к. 76-84 | [8 empty] | нагр |  |  | X0 | Y0 | R |  | нагр |  |  |  | X0 | Y0 | R | нагр |  |  |  | X0 | Y0 | R |  | нагр |  |  |  | X0 | Y0 | R
Телефон/факс +7 (495) 132-30-00, Адрес электронной почты inbox@inj-geo.ru | [11 empty] | Телефон/факс +7 (495) 132-30-00, Адрес электронной почты inbox@inj-geo.ru | [12 empty] | 0 | [7 empty] | 0 | [6 empty] | 0 | [7 empty] | 0
[21 empty] | девиатор | [6 empty] | девиатор | [6 empty] | девиатор | [7 empty] | девиатор
Испытательная лаборатория ООО «ИнжГео» | [11 empty] | Испытательная лаборатория ООО «ИнжГео» | [8 empty] | x0 | Угол | X | Y |  |  |  | x0 |  | Угол | X | Y |  |  | x0 |  | Угол | X | Y |  |  |  | x0 |  | Угол | X | Y
Адрес места осуществления деятельности лаборатории: г. Москва, просп. Вернадского, д. 51, стр. 1 | [11 empty] | Адрес места осуществления деятельности лаборатории: г. Москва, просп. Вернадского, д. 51, стр. 1 | [9 empty] | 0 | [7 empty] | 0 | [6 empty] | 0 | [7 empty] | 0
Телефон +7(910)4557682, E-mail: slg85@mail.ru | [11 empty] | Телефон +7(910)4557682, E-mail: slg85@mail.ru | [9 empty] | 5 | [7 empty] | 5 | [6 empty] | 5 | [7 empty] | 5
[22 empty] | 10 | [7 empty] | 10 | [6 empty] | 10 | [7 empty] | 10
[12 empty] | Протокол испытаний № 13-63/120 от 26-02-2023 | [9 empty] | 15 | [7 empty] | 15 | [6 empty] | 15 | [7 empty] | 15
[22 empty] | 20 | [7 empty] | 20 | [6 empty] | 20 | [7 empty] | 20
[12 empty] | Наименование и адрес заказчика: Переход трубопровода через р. Енисей | [9 empty] | 25 | [7 empty] | 25 | [6 empty] | 25 | [7 empty] | 25
[12 empty] | Наименование объекта: ООО Регионстрой | [9 empty] | 30 | [7 empty] | 30 | [6 empty] | 30 | [7 empty] | 30
Наименование используемого метода/методики: ГОСТ 12248.4-2020 | [11 empty] | Наименование используемого метода/методики: ГОСТ 12248.3-2020 | [9 empty] | 35 | [7 empty] | 35 | [6 empty] | 35 | [7 empty] | 35
Условия проведения испытания: температура окружающей среды (18 - 25)0С, влажность воздуха (40 - 75)% | [11 empty] | Условия проведения испытания: температура окружающей среды (18 - 25)0С, влажность воздуха (40 - 75)% | [9 empty] | 40 | [7 empty] | 40 | [6 empty] | 40 | [7 empty] | 40
[12 empty] | Дата получение объекта подлежащего испытаниям: 30-01-2023 | [9 empty] | 45 | [7 empty] | 45 | [6 empty] | 45 | [7 empty] | 45
[12 empty] | Дата испытания: 25.10.2022-19.11.2120 | [9 empty] | 50 | [7 empty] | 50 | [6 empty] | 50 | [7 empty] | 50
[22 empty] | 55 | [7 empty] | 55 | [6 empty] | 55 | [7 empty] | 55
Испытание грунтов методом трехосного сжатия | [11 empty] | Испытание грунтов методом трехосного сжатия | [9 empty] | 60 | [7 empty] | 60 | [6 empty] | 60 | [7 empty] | 60
[22 empty] | 65 | [7 empty] | 65 | [6 empty] | 65 | [7 empty] | 65
Лабораторный номер: | [6 empty] | We, д.е. = |  |  |  |  | Лабораторный номер: |  | 1155 |  |  |  | We, д.е. = | 0.461411258 |  |  | 70 | [7 empty] | 70 | [6 empty] | 70 | [7 empty] | 70
Номер скважины: | [6 empty] | ρ, г/см3 = |  |  |  |  | Номер скважины: |  | BH-057 |  |  |  | ρ, г/см3 = | 1.52 |  |  | 75 | [7 empty] | 75 | [6 empty] | 75 | [7 empty] | 75
Глубина отбора, м: | [6 empty] | ρs, г/см3 = |  |  |  |  | Глубина отбора, м: |  | 2.6 |  |  |  | ρs, г/см3 = | 2.74 |  |  | 80 | [7 empty] | 80 | [6 empty] | 80 | [7 empty] | 80
Наименование грунта: | [6 empty] | e, д.е. = |  |  |  |  | Наименование грунта: |  | Суглинок, после оттаивания текучий, легкий пылеватый |  |  |  | e, д.е. = | 1.634386 |  |  | 85 | [7 empty] | 85 | [6 empty] | 85 | [7 empty] | 85
Схема проведения опыта: | [6 empty] | IL, д.е. = |  |  |  |  | Схема проведения опыта: |  | КД |  |  |  | IL, д.е. = | 2.869 |  |  | 90 | [7 empty] | 90 | [6 empty] | 90 | [7 empty] | 90
[22 empty] | 95 | [7 empty] | 95 | [6 empty] | 95 | [7 empty] | 95
[22 empty] | 100 | [7 empty] | 100 | [6 empty] | 100 | [7 empty] | 100
Результаты испытаний | [11 empty] | Результаты испытаний | [9 empty] | 105 | [7 empty] | 105 | [6 empty] | 105 | [7 empty] | 105
[22 empty] | 110 | [7 empty] | 110 | [6 empty] | 110 | [7 empty] | 110
[22 empty] | 115 | [7 empty] | 115 | [6 empty] | 115 | [7 empty] | 115
[22 empty] | 120 | [7 empty] | 120 | [6 empty] | 120 | [7 empty] | 120
[22 empty] | 125 | [7 empty] | 125 | [6 empty] | 125 | [7 empty] | 125
[22 empty] | 130 | [7 empty] | 130 | [6 empty] | 130 | [7 empty] | 130
[22 empty] | 135 | [7 empty] | 135 | [6 empty] | 135 | [7 empty] | 135
[22 empty] | 140 | [7 empty] | 140 | [6 empty] | 140 | [7 empty] | 140
[22 empty] | 145 | [7 empty] | 145 | [6 empty] | 145 | [7 empty] | 145
[22 empty] | 150 | [7 empty] | 150 | [6 empty] | 150 | [7 empty] | 150
[22 empty] | 155 | [7 empty] | 155 | [6 empty] | 155 | [7 empty] | 155
[22 empty] | 160 | [7 empty] | 160 | [6 empty] | 160 | [7 empty] | 160
[22 empty] | 165 | [7 empty] | 165 | [6 empty] | 165 | [7 empty] | 165
[22 empty] | 170 | [7 empty] | 170 | [6 empty] | 170 | [7 empty] | 170
[22 empty] | 175 | [7 empty] | 175 | [6 empty] | 175 | [7 empty] | 175
[22 empty] | 180 | [7 empty] | 180 | [6 empty] | 180 | [7 empty] | 180
[13 empty] | Давление в камере, Мпа σ3 | Вертикальная нагрузка, Мпа σ1 | Поровое давление, Мпа u
| K0, д.е. | 0.7580781 |  |  |  |  | Коэфф. Точки | [5 empty] | 0.05 | 0.09215206 | [5 empty] | 1 | [6 empty] | σ3,кПа | σ1,кПа | u, кПа |  |  |  | 4
| q_zg, МПа | 0.03790391 | [10 empty] | 0.15 | 0.2559771 | [27 empty] | δ3, Мпа | δ1-δ3, МПа | δ1, МПа | δ1, КПа
|  |  | Модуль деформации, МПа: | [9 empty] | 0.25 | 0.4198022 | [21 empty] | С, МПа:
|  |  | Е0= |  | Точки модуля (полное напр.), МПа |  |  |  | 0.03790391 | 0.06064625 | [25 empty] | φ, град:
|  |  | E50 = |  | qf (полное напр.), МПа |  |  |  | 0.06023405 | [26 empty] | E, Мпа
|  |  | Коэф. Поперечной деформации, ϑ = | [9 empty] | Эффективные значения угла внутреннего трения и удельного сцепления ϕ', С' | [13 empty] | x | 0
[13 empty] | ϕ', град. = | 14 | [12 empty] | y |  |  |  | С, кПа | φ,°
[13 empty] | С', МПа = | 0.004
| Исполнитель: | [6 empty] | Морозов Д.С. |  |  |  |  | Исполнитель: |  |  |  |  | Морозов Д.С.
| Начальник исп. лаборатории: | [6 empty] | Семиколенова Л.Г. |  |  |  |  | Начальник исп. лаборатории: |  |  |  |  | Семиколенова Л.Г.
Лист 1 , всего листов 2 | [11 empty] | Лист 2 , всего листов 2
Частичное воспроизведение протокола испытаний без письменного разрешения ООО «ИнжГео» ЗАПРЕЩАЕТСЯ | [11 empty] | Частичное воспроизведение протокола испытаний без письменного разрешения ООО «ИнжГео» ЗАПРЕЩАЕТСЯ
[5 empty] | второй график |  | первый график | [9 empty] | К Пуассона
dev50 | epsE50 | ind | devE0 | epsE0 | dev | eps | sigma |  | dev1 | eps1 | dev2 | eps2 | dev3 | eps3 |  | Глины
0.01023405 | 0.01065248 |  |  |  | 0 | 0 |  |  | 0 | 0 | 0 | 0 | 0 | 0 |  | < 0 | 0,20-0,30
ind |  |  |  |  | 0.0009791104 | 0.0005113382 |  |  | 0.001204633 | 0.0008974364 | 0.004417358 | 0.0008735395 | 0.007295103 | 0.0008778255 |  | 0-0,25 | 0,30-0,38
2 |  |  |  |  | 0.001937846 | 0.001022676 |  |  | 0.002793141 | 0.001794873 | 0.01002609 | 0.001747079 | 0.01524191 | 0.001755651 |  | 0,25< | 0,38-0,45
E0 |  |  |  |  | 0.002855832 | 0.001534014 |  |  | 0.004306492 | 0.002692309 | 0.01482272 | 0.002620618 | 0.02257465 | 0.002633476 |  | Суглинки | 0,35-0,37
epsE0 | devE0 |  |  |  | 0.003712694 | 0.002045353 |  |  | 0.005985656 | 0.003589746 | 0.01850378 | 0.003494158 | 0.02952756 | 0.003511302 |  | Пески и супеси | 0,30-0,35
0.003550826 | 0.005685586 |  |  |  | 0.004488056 | 0.002556691 |  |  | 0.0075 | 0.004683984375 | 0.0225 | 0.004377555 | 0.0375 | 0.004779576
[5 empty] | 0.005161545 | 0.003068029 |  |  | 0.007869253 | 0.005384618 | 0.02486511 | 0.005241237 | 0.03928211 | 0.005266953
График E50 |  | График E |  |  | 0.005685586 | 0.003550826 |  |  | 0.008994983 | 0.006282055 | 0.02772694 | 0.006114776 | 0.04346105 | 0.006144778
eps | q | sigma |  |  | 0.006193681 | 0.004090705 |  |  | 0.00985962 | 0.007179491 | 0.02997921 | 0.006988316 | 0.04710113 | 0.007022604
Горизонтальная линия E50 |  | Касательная |  |  | 0.006654649 | 0.004602043 |  |  | 0.01076947 | 0.008076927 | 0.03214977 | 0.007861855 | 0.05024489 | 0.007900429
0 |  | a | b |  | 0.007094805 | 0.005113382 |  |  | 0.01163083 | 0.008974364 | 0.03476649 | 0.008735395 | 0.05403483 | 0.008778255
|  |  | 0 |  | 0.007513073 | 0.00562472 |  |  | 0.01195002 | 0.0098718 | 0.03605722 | 0.009608934 | 0.05741347 | 0.00965608
Вертикальная линия E50 |  | p1 и p2 |  |  | 0.007908377 | 0.006136058 |  |  | 0.01263333 | 0.01076924 | 0.03814983 | 0.01048247 | 0.06022334 | 0.01053391
| 0 | 0 |  |  | 0.008279642 | 0.006647396 |  |  | 0.01358708 | 0.01166667 | 0.03977216 | 0.01135601 | 0.06210696 | 0.01141173
[5 empty] | 0.008625791 | 0.007158734 |  |  | 0.01411757 | 0.01256411 | 0.04185209 | 0.01222955 | 0.06500683 | 0.01228956
Касательная линия E50 |  |  |  |  | 0.008945748 | 0.007670072 |  |  | 0.0146311 | 0.01346155 | 0.04311747 | 0.01310309 | 0.06856549 | 0.01316738
0 | 0 | Горизонтальная 1 |  |  | 0.009238437 | 0.008181411 |  |  | 0.01513398 | 0.01435898 | 0.04509616 | 0.01397663 | 0.07062544 | 0.01404521
[5 empty] | 0.009502783 | 0.008692749 |  |  | 0.01573252 | 0.01525642 | 0.04751602 | 0.01485017 | 0.07372921 | 0.01492303
Горизонтальная линия qкр |  |  |  |  | 0.00973771 | 0.009204087 |  |  | 0.01643302 | 0.01615385 | 0.04920491 | 0.01572371 | 0.07661932 | 0.01580086
Горизонтальная линия q |  | Горизонтальная 2 |  |  | 0.00994214 | 0.009715425 |  |  | 0.01724178 | 0.01705129 | 0.05069068 | 0.01659725 | 0.07863828 | 0.01667868
0 |  | 0 |  |  | 0.010115 | 0.01022676 |  |  | 0.01776512 | 0.01794873 | 0.05298856 | 0.01718225 | 0.08232861 | 0.01755651
[5 empty] | 0.01023405 | 0.01065248 |  |  | 0.01850933 | 0.01884616 | 0.05568867 | 0.01834433 | 0.08490109 | 0.01803516
Вертикальная линия q |  |  |  |  | 0.01038376 | 0.01124944 |  |  | 0.01918073 | 0.0197436 | 0.05743619 | 0.01921787 | 0.08955364 | 0.01931216
| 0 |  |  |  | 0.01051028 | 0.01176078 |  |  | 0.01968561 | 0.02064104 | 0.06092275 | 0.02009141 | 0.09344211 | 0.02018999
[5 empty] | 0.01063521 | 0.01227212 |  |  | 0.02107603 | 0.02193773 | 0.06322495 | 0.02096495 | 0.09726759 | 0.02106781
[5 empty] | 0.01075855 | 0.01278345 |  |  | 0.02132777 | 0.02243591 | 0.06631933 | 0.02183849 | 0.1009907 | 0.02194564
[5 empty] | 0.01088029 | 0.01329479 |  |  | 0.02200987 | 0.02333335 | 0.06878247 | 0.02271203 | 0.1056721 | 0.02282346
[5 empty] | 0.01100044 | 0.01380613 |  |  | 0.02297044 | 0.02423078 | 0.07229095 | 0.02358557 | 0.1101724 | 0.02370129
[5 empty] | 0.011119 | 0.01431747 |  |  | 0.02419846 | 0.02512822 | 0.07492132 | 0.02445911 | 0.1159522 | 0.02457911
[5 empty] | 0.01123596 | 0.01482881 |  |  | 0.02518291 | 0.02602565 | 0.07775016 | 0.02533264 | 0.1202722 | 0.02545694
[5 empty] | 0.01135132 | 0.01534014 |  |  | 0.02621277 | 0.02692309 | 0.08045404 | 0.02620618 | 0.1249929 | 0.02633476
[5 empty] | 0.01146508 | 0.01585148 |  |  | 0.02767702 | 0.02782053 | 0.08330953 | 0.02707972 | 0.1292751 | 0.02721259
[5 empty] | 0.01157724 | 0.01636282 |  |  | 0.02876463 | 0.02871796 | 0.0865932 | 0.02795326 | 0.1340794 | 0.02809042
[5 empty] | 0.01168779 | 0.01687416 |  |  | 0.03016459 | 0.0296154 | 0.08878161 | 0.0288268 | 0.1388664 | 0.02896824
[5 empty] | 0.01179674 | 0.0173855 |  |  | 0.03106588 | 0.03051284 | 0.09105134 | 0.02970034 | 0.1420967 | 0.02984607
[5 empty] | 0.01190408 | 0.01789684 |  |  | 0.03225747 | 0.03141027 | 0.09347895 | 0.03057388 | 0.1478309 | 0.03072389
[5 empty] | 0.01200981 | 0.01840817 |  |  | 0.03332834 | 0.03230771 | 0.09654102 | 0.03144742 | 0.1512298 | 0.03160172
[5 empty] | 0.01211394 | 0.01891951 |  |  | 0.03456747 | 0.03320515 | 0.09841412 | 0.03232096 | 0.1553538 | 0.03247954
[5 empty] | 0.01221644 | 0.01943085 |  |  | 0.03576385 | 0.03410258 | 0.1002748 | 0.0331945 | 0.1570637 | 0.03335737
[5 empty] | 0.01231734 | 0.01994219 |  |  | 0.03690644 | 0.03500002 | 0.1020997 | 0.03406804 | 0.1609201 | 0.03423519
[5 empty] | 0.01241661 | 0.02045353 |  |  | 0.03758423 | 0.03589746 | 0.1025652 | 0.03494158 | 0.1635837 | 0.03511302
[5 empty] | 0.01251427 | 0.02096486 |  |  | 0.03848619 | 0.03679489 | 0.1040481 | 0.03581512 | 0.164815 | 0.03599084
[5 empty] | 0.01261031 | 0.0214762 |  |  | 0.03930132 | 0.03769233 | 0.1050249 | 0.03668866 | 0.1672746 | 0.03686867
[5 empty] | 0.01270473 | 0.02198754 |  |  | 0.04021857 | 0.03858976 | 0.1059771 | 0.0375622 | 0.1677233 | 0.0377465
[5 empty] | 0.01279753 | 0.02249888 |  |  | 0.04082694 | 0.0394872 | 0.1057771 | 0.03843574 | 0.1698022 | 0.03862432
[5 empty] | 0.0128887 | 0.02301022 |  |  | 0.0415154 | 0.04038464 | 0.1052771 | 0.03930928 | 0.1691022 | 0.03950215
[5 empty] | 0.01297824 | 0.02352156 |  |  | 0.04147293 | 0.04128207 | 0.1058771 | 0.04018282 | 0.1692022 | 0.04037997
[5 empty] | 0.01306616 | 0.02403289 |  |  | 0.04215206 | 0.04217951 | 0.1057771 | 0.04105636 | 0.1682022 | 0.0412578
[5 empty] | 0.01315244 | 0.02454423 |  |  | 0.04215206 | 0.04307695 | 0.1051771 | 0.04192989 | 0.1696022 | 0.04213562
[5 empty] | 0.0132371 | 0.02505557 |  |  | 0.04205206 | 0.04397438 | 0.1049771 | 0.04280343 | 0.1683022 | 0.04301345
[5 empty] | 0.01332012 | 0.02556691 |  |  | 0.04195206 | 0.04487182 | 0.1057771 | 0.04367697 | 0.1688022 | 0.04389127
[5 empty] | 0.01340151 | 0.02607825 |  |  | 0.04215206 | 0.04576926 | 0.1049771 | 0.04455051 | 0.1694022 | 0.0447691
[5 empty] | 0.01348125 | 0.02658958 |  |  | 0.04195206 | 0.04666669 | 0.1052771 | 0.04542405 | 0.1686022 | 0.04564692
[5 empty] | 0.01355936 | 0.02710092 |  |  | 0.04215206 | 0.04756413 | 0.1058771 | 0.04629759 | 0.1694022 | 0.04652475
[5 empty] | 0.01363583 | 0.02761226 |  |  | 0.04205206 | 0.04846156 | 0.1051771 | 0.04717113 | 0.1690022 | 0.04740258
[5 empty] | 0.01371066 | 0.0281236 |  |  | 0.04175206 | 0.049359 | 0.1049771 | 0.04804467 | 0.1696022 | 0.0482804
[5 empty] | 0.01378384 | 0.02863494 |  |  | 0.04175206 | 0.05025644 | 0.1054771 | 0.04891821 | 0.1698022 | 0.04915823
[5 empty] | 0.01385538 | 0.02914628 |  |  | 0.04215206 | 0.05115387 | 0.1050771 | 0.04979175 | 0.1697022 | 0.05003605
[5 empty] | 0.01392527 | 0.02965761 |  |  | 0.04195206 | 0.05205131 | 0.1057771 | 0.05066529 | 0.1690022 | 0.05091388
[5 empty] | 0.01399351 | 0.03016895 |  |  | 0.04215206 | 0.05294875 | 0.1050771 | 0.05153883 | 0.1682022 | 0.0517917
[5 empty] | 0.01406011 | 0.03068029 |  |  | 0.04175206 | 0.05384618 | 0.1059771 | 0.05241237 | 0.1690022 | 0.05266953
[5 empty] | 0.01412504 | 0.03119163 |  |  | 0.04205206 | 0.05474362 | 0.1051771 | 0.05328591 | 0.1688022 | 0.05354735
[5 empty] | 0.01418833 | 0.03170297 |  |  | 0.04205206 | 0.05564106 | 0.1053771 | 0.05415945 | 0.1690022 | 0.05442518
[5 empty] | 0.01424996 | 0.0322143 |  |  | 0.04185206 | 0.05653849 | 0.1055771 | 0.05503299 | 0.1684022 | 0.05530301
[5 empty] | 0.01430993 | 0.03272564 |  |  | 0.04195206 | 0.05743593 | 0.1059771 | 0.05590653 | 0.1694022 | 0.05618083
[5 empty] | 0.01436824 | 0.03323698 |  |  | 0.04205206 | 0.05833336 | 0.1057771 | 0.05678007 | 0.1683022 | 0.05705866
[5 empty] | 0.01442489 | 0.03374832 |  |  | 0.04215206 | 0.0592308 | 0.1054771 | 0.05765361 | 0.1692022 | 0.05793648
[5 empty] | 0.01447987 | 0.03425966 |  |  | 0.04205206 | 0.06012824 | 0.1058771 | 0.05852714 | 0.1693022 | 0.05881431
[5 empty] | 0.0145332 | 0.03477099 |  |  | 0.04215206 | 0.06102567 | 0.1051771 | 0.05940068 | 0.1690022 | 0.05969213
[5 empty] | 0.01458485 | 0.03528233 |  |  | 0.04175206 | 0.06192311 | 0.1050771 | 0.06027422 | 0.1686022 | 0.06056996
[5 empty] | 0.01463484 | 0.03579367 |  |  | 0.04185206 | 0.06282055 | 0.1057771 | 0.06114776 | 0.1690022 | 0.06144778
[5 empty] | 0.01468316 | 0.03630501 |  |  | 0.04195206 | 0.06371798 | 0.1049771 | 0.0620213 | 0.1687022 | 0.06232561
[5 empty] | 0.0147298 | 0.03681635 |  |  | 0.04175206 | 0.06461542 | 0.1052771 | 0.06289484 | 0.1698022 | 0.06320343
[5 empty] | 0.01477478 | 0.03732769 |  |  | 0.04195206 | 0.06551286 | 0.1053771 | 0.06376838 | 0.1694022 | 0.06408126
[5 empty] | 0.01481808 | 0.03783902 |  |  | 0.04185206 | 0.06641029 | 0.1049771 | 0.06464192 | 0.1689022 | 0.06495909
[5 empty] | 0.0148597 | 0.03835036 |  |  | 0.04205206 | 0.06730773 | 0.1057771 | 0.06551546 | 0.1685022 | 0.06583691
[5 empty] | 0.01489964 | 0.0388617 |  |  | 0.04205206 | 0.06820516 | 0.1053771 | 0.066389 | 0.1696022 | 0.06671474
[5 empty] | 0.0149379 | 0.03937304 |  |  | 0.04185206 | 0.0691026 | 0.1051771 | 0.06726254 | 0.1695022 | 0.06759256
[5 empty] | 0.01497448 | 0.03988438 |  |  | 0.04215206 | 0.07000004 | 0.1055771 | 0.06813608 | 0.1682022 | 0.06847039
[5 empty] | 0.01500938 | 0.04039571 |  |  | 0.04215206 | 0.07089747 | 0.1050771 | 0.06900962 | 0.1691022 | 0.06934821
[5 empty] | 0.01504259 | 0.04090705 |  |  | 0.04195206 | 0.07179491 | 0.1056771 | 0.06988316 | 0.1697022 | 0.07022604
[5 empty] | 0.01507412 | 0.04141839 |  |  | 0.04175206 | 0.07269235 | 0.1058771 | 0.0707567 | 0.1698022 | 0.07110386
[5 empty] | 0.01510395 | 0.04192973 |  |  | 0.04215206 | 0.07358978 | 0.1052771 | 0.07163024 | 0.1692022 | 0.07198169
[5 empty] | 0.0151321 | 0.04244107 |  |  | 0.04185206 | 0.07448722 | 0.1054771 | 0.07250378 | 0.1687022 | 0.07285951
[5 empty] | 0.01515855 | 0.04295241 |  |  | 0.04195206 | 0.07538466 | 0.1052771 | 0.07337732 | 0.1696022 | 0.07373734
[5 empty] | 0.01518331 | 0.04346374 |  |  | 0.04205206 | 0.07628209 | 0.1059771 | 0.07425086 | 0.1686022 | 0.07461517
[5 empty] | 0.01520637 | 0.04397508 |  |  | 0.04185206 | 0.07717953 | 0.1056771 | 0.07512439 | 0.1692022 | 0.07549299
[5 empty] | 0.01522774 | 0.04448642 |  |  | 0.04205206 | 0.07807696 | 0.1058764 | 0.07599793 | 0.1687022 | 0.07637082
[5 empty] | 0.0152474 | 0.04499776 |  |  | 0.04195206 | 0.0789744 | 0.1050695 | 0.07687147 | 0.1688974 | 0.07724864
[5 empty] | 0.01526537 | 0.0455091 |  |  | 0.04215206 | 0.07987184 | 0.1053556 | 0.07774501 | 0.169281 | 0.07812647
[5 empty] | 0.01528163 | 0.04602043 |  |  | 0.04215174 | 0.08076927 | 0.105835 | 0.07861855 | 0.1685536 | 0.07900429
[5 empty] | 0.01529619 | 0.04653177 |  |  | 0.04214883 | 0.08166671 | 0.1059079 | 0.07949209 | 0.1684155 | 0.07988212
[5 empty] | 0.01530904 | 0.04704311 |  |  | 0.04174298 | 0.08256415 | 0.1053747 | 0.08036563 | 0.1682672 | 0.08075994
[5 empty] | 0.01532018 | 0.04755445 |  |  | 0.04173432 | 0.08346158 | 0.1058357 | 0.08123917 | 0.1681092 | 0.08163777
[5 empty] | 0.01532962 | 0.04806579 |  |  | 0.04172298 | 0.08435902 | 0.1047911 | 0.08211271 | 0.169342 | 0.08251559
[5 empty] | 0.01533734 | 0.04857713 |  |  | 0.04210908 | 0.08525646 | 0.1057412 | 0.08298625 | 0.168366 | 0.08339342
[5 empty] | 0.01534335 | 0.04908846 |  |  | 0.04199274 | 0.08615389 | 0.1049863 | 0.08385979 | 0.1689817 | 0.08427125
[5 empty] | 0.01534764 | 0.0495998 |  |  | 0.04167408 | 0.08705133 | 0.1052268 | 0.08473333 | 0.1681895 | 0.08514907
[5 empty] | 0.01535022 | 0.05011114 |  |  | 0.04185323 | 0.08794876 | 0.1053628 | 0.08560687 | 0.16809 | 0.0860269
[5 empty] | 0.01535108 | 0.05062248 |  |  | 0.04163032 | 0.0888462 | 0.1044947 | 0.08648041 | 0.1674835 | 0.08690472
[5 empty] | 0.01535108 | 0.05062248 |  |  | 0.04170547 | 0.08974364 | 0.1050227 | 0.08735395 | 0.1677707 | 0.08778255
[5 empty] | 0.01496718 | 0.05062221 |  |  | 0.04197879 | 0.09064107 | 0.1052472 | 0.08822749 | 0.1686518 | 0.08866037
[5 empty] | 0.0145876 | 0.05062194 |  |  | 0.04185043 | 0.09153851 | 0.1043685 | 0.08910103 | 0.1678274 | 0.0895382
[5 empty] | 0.01421289 | 0.05062167 |  |  | 0.04162049 | 0.09243595 | 0.1044867 | 0.08997457 | 0.168098 | 0.09041602
[5 empty] | 0.01384357 | 0.0506214 |  |  | 0.04178911 | 0.09333338 | 0.1049023 | 0.0908481 | 0.1677641 | 0.09129385
[5 empty] | 0.01348016 | 0.05062114 |  |  | 0.04155641 | 0.09423082 | 0.1046155 | 0.09172164 | 0.167226 | 0.09217168
[5 empty] | 0.01312319 | 0.05062087 |  |  | 0.04152251 | 0.09512826 | 0.1045265 | 0.09259518 | 0.1668843 | 0.0930495
[5 empty] | 0.01277318 | 0.0506206 |  |  | 0.04178753 | 0.09602569 | 0.1047358 | 0.09346872 | 0.1674394 | 0.09392733
[5 empty] | 0.01243067 | 0.05062033 |  |  | 0.0413516 | 0.09692313 | 0.1039434 | 0.09434226 | 0.1678918 | 0.09480515
[5 empty] | 0.01209618 | 0.05062006 |  |  | 0.04161485 | 0.09782057 | 0.1041499 | 0.0952158 | 0.167742 | 0.09568298
[5 empty] | 0.01177024 | 0.05061979 |  |  | 0.0416774 | 0.098718 | 0.1045553 | 0.09608934 | 0.1671904 | 0.0965608
[5 empty] | 0.01145337 | 0.05061952 |  |  | 0.04153937 | 0.09961544 | 0.1042601 | 0.09696288 | 0.1662376 | 0.09743863
[5 empty] | 0.0111461 | 0.05061926 |  |  | 0.04140088 | 0.1005129 | 0.1040638 | 0.09783642 | 0.1668839 | 0.09831645
[5 empty] | 0.01084896 | 0.05061899 |  |  | 0.04156207 | 0.1014103 | 0.1032487 | 0.09870996 | 0.1664155 | 0.09919428
[5 empty] | 0.01056246 | 0.05061872 |  |  | 0.04142304 | 0.1023077 | 0.1031097 | 0.0995835 | 0.1666073 | 0.1000721
[5 empty] | 0.01028715 | 0.05061845 |  |  | 0.04127926 | 0.1032052 | 0.1030499 | 0.100457 | 0.1653633 | 0.1009499
[5 empty] | 0.01002355 | 0.05061818 |  |  | 0.04132513 | 0.1041026 | 0.1031722 | 0.1013306 | 0.1647884 | 0.1018278
[5 empty] | 0.009772175 | 0.05061791 |  |  | 0.0409619 | 0.1050001 | 0.1025796 | 0.1022041 | 0.1657875 | 0.1027056
[5 empty] | 0.009533562 | 0.05061764 |  |  | 0.04119086 | 0.1058975 | 0.1029752 | 0.1030777 | 0.1655654 | 0.1035834
[5 empty] | 0.009308235 | 0.05061738 |  |  | 0.0409133 | 0.1067949 | 0.1031618 | 0.1039512 | 0.1644269 | 0.1044612
[5 empty] | 0.00909672 | 0.05061711 |  |  | 0.04113052 | 0.1076924 | 0.1029425 | 0.1048247 | 0.164477 | 0.1053391
[5 empty] | 0.008899544 | 0.05061684 |  |  | 0.04104379 | 0.1085898 | 0.1017203 | 0.1056983 | 0.1640204 | 0.1062169
[5 empty] | 0.008717234 | 0.05061657 |  |  | 0.04085441 | 0.1094872 | 0.1014982 | 0.1065718 | 0.1635622 | 0.1070947
[5 empty] | 0.008550315 | 0.0506163 |  |  | 0.04046368 | 0.1103847 | 0.1016791 | 0.1074454 | 0.162407 | 0.1079725
[5 empty] | 0.008399316 | 0.05061603 |  |  | 0.04077287 | 0.1112821 | 0.1010661 | 0.1083189 | 0.1625599 | 0.1088504
[5 empty] | 0.008262726 | 0.05061576 |  |  | 0.04068329 | 0.1121795 | 0.1015621 | 0.1091924 | 0.1627256 | 0.1097282
[5 empty] | 0.00812881 | 0.0506155 |  |  | 0.04029621 | 0.113077 | 0.1014701 | 0.110066 | 0.162909 | 0.110606
[5 empty] | 0.007995949 | 0.05061523 |  |  | 0.04041293 | 0.1139744 | 0.1011932 | 0.1109395 | 0.1611149 | 0.1114838
[5 empty] | 0.007864557 | 0.05061496 |  |  | 0.04003474 | 0.1148719 | 0.1008343 | 0.1118131 | 0.1610483 | 0.1123617
[5 empty] | 0.007735047 | 0.05061469 |  |  | 0.04036293 | 0.1157693 | 0.1009964 | 0.1126866 | 0.161614 | 0.1132395
[5 empty] | 0.00760783 | 0.05061442 |  |  | 0.04029879 | 0.1166667 | 0.1008825 | 0.1135601 | 0.1615169 | 0.1141173
[5 empty] | 0.00748332 | 0.05061415 |  |  | 0.03994361 | 0.1175642 | 0.10029 | 0.1144337 | 0.1618597 | 0.1149951
[5 empty] | 0.007361929 | 0.05061389 |  |  | 0.04019867 | 0.1184616 | 0.1003021 | 0.1153072 | 0.1603165 | 0.115873
[5 empty] | 0.007244071 | 0.05061362 |  |  | 0.04016157 | 0.119359 | 0.100417 | 0.1161807 | 0.160378 | 0.1167508
[5 empty] | 0.007130157 | 0.05061335 |  |  | 0.03972588 | 0.1202565 | 0.1001347 | 0.1170543 | 0.1600441 | 0.1176286
[5 empty] | 0.007020602 | 0.05061308 |  |  | 0.04009139 | 0.1211539 | 0.1004552 | 0.1179278 | 0.1611147 | 0.1185064
[5 empty] | 0.006915816 | 0.05061281 |  |  | 0.03965807 | 0.1220513 | 0.1002782 | 0.1188014 | 0.1607895 | 0.1193843
[5 empty] | 0.006816215 | 0.05061254 |  |  | 0.03972587 | 0.1229488 | 0.09990378 | 0.1196749 | 0.1607684 | 0.1202621
[5 empty] | 0.006722209 | 0.05061227 |  |  | 0.03989475 | 0.1238462 | 0.09973174 | 0.1205484 | 0.1593512 | 0.1211399
[5 empty] | 0.006634212 | 0.05061201 |  |  | 0.03976467 | 0.1247437 | 0.09936203 | 0.121422 | 0.1596379 | 0.1220177
[5 empty] | 0.006552637 | 0.05061174 |  |  | 0.0399356 | 0.1256411 | 0.1002945 | 0.1222955 | 0.1603282 | 0.1228956
[5 empty] | 0.006477896 | 0.05061147 |  |  | 0.03990748 | 0.1265385 | 0.09992917 | 0.1231691 | 0.159322 | 0.1237734
[5 empty] | 0.006410403 | 0.0506112 |  |  | 0.03948027 | 0.127436 | 0.09966583 | 0.1240426 | 0.1590191 | 0.1246512
[5 empty] | 0.006350569 | 0.05061093 |  |  | 0.03975394 | 0.1283334 | 0.09990443 | 0.1249161 | 0.1590194 | 0.125529
[5 empty] | 0.006298808 | 0.05061066 |  |  | 0.03942845 | 0.1292308 | 0.09964488 | 0.1257897 | 0.1591227 | 0.1264069
[5 empty] | 0.006255533 | 0.05061039 |  |  | 0.03980375 | 0.1301283 | 0.09968706 | 0.1266632 | 0.1597289 | 0.1272847
[5 empty] | 0.006221155 | 0.05061013 |  |  | 0.0393798 | 0.1310257 | 0.09913089 | 0.1275368 | 0.1593377 | 0.1281625
[5 empty] | 0.006196089 | 0.05060986 |  |  | 0.03965656 | 0.1319231 | 0.09967628 | 0.1284103 | 0.1588492 | 0.1290403
[5 empty] | 0.006180747 | 0.05060959 |  |  | 0.03933398 | 0.1328206 | 0.09932312 | 0.1292838 | 0.159063 | 0.1299182
[5 empty] | 0.006175541 | 0.05060932 |  |  | 0.03971204 | 0.133718 | 0.09887132 | 0.1301574 | 0.1585791 | 0.130796
[5 empty] | 0.006175541 | 0.05060932 |  |  | 0.03929068 | 0.1346155 | 0.09882079 | 0.1310309 | 0.1595972 | 0.1316738
[5 empty] | 0.005976717 | 0.05058868 |  |  | 0.03956987 | 0.1355129 | 0.09967142 | 0.1319045 | 0.1587173 | 0.1325516
[5 empty] | 0.00578342 | 0.05056804 |  |  | 0.03944956 | 0.1364103 | 0.09922313 | 0.132778 | 0.1585392 | 0.1334295
[5 empty] | 0.005595889 | 0.0505474 |  |  | 0.03942971 | 0.1373078 | 0.09877582 | 0.1336515 | 0.1593627 | 0.1343073
[5 empty] | 0.005414365 | 0.05052676 |  |  | 0.03921028 | 0.1382052 | 0.09862938 | 0.1345251 | 0.1583876 | 0.1351851
[5 empty] | 0.005239088 | 0.05050611 |  |  | 0.03939123 | 0.1391026 | 0.09868374 | 0.1353986 | 0.1585138 | 0.1360629
[5 empty] | 0.005070297 | 0.05048547 |  |  | 0.03947252 | 0.1400001 | 0.09913878 | 0.1362722 | 0.1586412 | 0.1369408
[5 empty] | 0.004908232 | 0.05046483 |  |  | 0.03915411 | 0.1408975 | 0.09839442 | 0.1371457 | 0.1580696 | 0.1378186
[5 empty] | 0.004753133 | 0.05044419 |  |  | 0.03933595 | 0.1417949 | 0.09845055 | 0.1380192 | 0.1575988 | 0.1386964
[5 empty] | 0.004605239 | 0.05042355 |  |  | 0.039118 | 0.1426924 | 0.09880709 | 0.1388928 | 0.1579287 | 0.1395743
[5 empty] | 0.004464791 | 0.05040291 |  |  | 0.03930023 | 0.1435898 | 0.09886393 | 0.1397663 | 0.1584591 | 0.1404521
[5 empty] | 0.004332028 | 0.05038227 |  |  | 0.03948259 | 0.1444873 | 0.09822098 | 0.1406399 | 0.1579899 | 0.1413299
[5 empty] | 0.00420719 | 0.05036163 |  |  | 0.03906504 | 0.1453847 | 0.09877815 | 0.1415134 | 0.158321 | 0.1422077
[5 empty] | 0.004090516 | 0.05034099 |  |  | 0.03924754 | 0.1462821 | 0.09863534 | 0.1423869 | 0.158652 | 0.1430856
[5 empty] | 0.003982248 | 0.05032035 |  |  | 0.03933004 | 0.1471796 | 0.09889245 | 0.1432605 | 0.157283 | 0.1439634
[5 empty] | 0.003882624 | 0.0502997 |  |  | 0.03911251 | 0.148077 | 0.09844939 | 0.144134 | 0.1572137 | 0.1448412
[5 empty] | 0.003791884 | 0.05027906 |  |  | 0.03939491 | 0.1489744 | 0.09800606 | 0.1450076 | 0.158044 | 0.145719
[5 empty] | 0.003710269 | 0.05025842 |  |  | 0.03937719 | 0.1498719 | 0.09846236 | 0.1458811 | 0.1574738 | 0.1465969
[5 empty] | 0.003638017 | 0.05023778 |  |  | 0.03915931 | 0.1507693 | 0.09791821 | 0.1467546 | 0.1571028 | 0.1474747
[5 empty] | 0.003575369 | 0.05021714 |  |  | 0.03924123 | 0.1516667 | 0.0980738 | 0.1476282 | 0.1582313 | 0.1483525
[5 empty] | 0.003522564 | 0.0501965 |  |  | 0.03902311 | 0.1525642 | 0.09802977 | 0.1485017 | 0.1570603 | 0.1492303
[5 empty] | 0.003479843 | 0.05017586 |  |  | 0.03910515 | 0.1534616 | 0.09788614 | 0.1493752 | 0.15829 | 0.1501082
[5 empty] | 0.003447445 | 0.05015522 |  |  | 0.03908737 | 0.1543591 | 0.09874293 | 0.1502488 | 0.1579203 | 0.150986
[5 empty] | 0.003425609 | 0.05013458 |  |  | 0.03886976 | 0.1552565 | 0.09840015 | 0.1511223 | 0.1566513 | 0.1518638
[5 empty] | 0.003414577 | 0.05011394 |  |  | 0.03895233 | 0.1561539 | 0.0986578 | 0.1519959 | 0.1564831 | 0.1527416
[5 empty] | 0.003413608 | 0.05009329 |  |  | 0.03913508 | 0.1570514 | 0.09771589 | 0.1528694 | 0.1578155 | 0.1536195
[5 empty] | 0.003417066 | 0.05007265 |  |  | 0.03901802 | 0.1579488 | 0.09847443 | 0.1537429 | 0.1569486 | 0.1544973
[5 empty] | 0.003424213 | 0.05005201 |  |  | 0.03890115 | 0.1588462 | 0.09793342 | 0.1546165 | 0.1572825 | 0.1553751
[5 empty] | 0.003435289 | 0.05003137 |  |  | 0.03878447 | 0.1597437 | 0.09839288 | 0.15549 | 0.1572172 | 0.1562529
[5 empty] | 0.003450532 | 0.05001073 |  |  | 0.03906799 | 0.1606411 | 0.09765282 | 0.1563636 | 0.1564526 | 0.1571308
[5 empty] | 0.003470184 | 0.04999009 |  |  | 0.03895171 | 0.1615385 | 0.09751324 | 0.1572371 | 0.1571888 | 0.1580086
[5 empty] | 0.003494483 | 0.04996945 |  |  | 0.03873564 | 0.162436 | 0.09787415 | 0.1581106 | 0.1567258 | 0.1588864
[5 empty] | 0.003523669 | 0.04994881 |  |  | 0.03871977 | 0.1633334 | 0.09733555 | 0.1589842 | 0.1566636 | 0.1597642
[5 empty] | 0.003557983 | 0.04992817 |  |  | 0.03890411 | 0.1642309 | 0.09829747 | 0.1598577 | 0.1568022 | 0.1606421
[5 empty] | 0.003597664 | 0.04990752 |  |  | 0.03868867 | 0.1651283 | 0.0982599 | 0.1607313 | 0.1558416 | 0.1615199
[5 empty] | 0.003642952 | 0.04988688 |  |  | 0.03867345 | 0.1660257 | 0.09802285 | 0.1616048 | 0.1573819 | 0.1623977
[5 empty] | 0.003694087 | 0.04986624 |  |  | 0.03885845 | 0.1669232 | 0.09728634 | 0.1624783 | 0.1563231 | 0.1632755
[5 empty] | 0.003751308 | 0.0498456 |  |  | 0.03904367 | 0.1678206 | 0.09735037 | 0.1633519 | 0.1569651 | 0.1641534
[5 empty] | 0.003814855 | 0.04982496 |  |  | 0.03872912 | 0.168718 | 0.09751495 | 0.1642254 | 0.155608 | 0.1650312
[5 empty] | 0.003884969 | 0.04980432 |  |  | 0.03901481 | 0.1696155 | 0.09778008 | 0.165099 | 0.1563518 | 0.165909
[5 empty] | 0.003961888 | 0.04978368 |  |  | 0.03900073 | 0.1705129 | 0.09794578 | 0.1659725 | 0.1561966 | 0.1667868
[5 empty] | 0.004045854 | 0.04976304 |  |  | 0.0385869 | 0.1714103 | 0.09711205 | 0.166846 | 0.1560422 | 0.1676647
[5 empty] | 0.004137104 | 0.0497424 |  |  | 0.0389733 | 0.1723078 | 0.09797891 | 0.1677196 | 0.1568888 | 0.1685425
[5 empty] | 0.004235881 | 0.04972176 |  |  | 0.03885996 | 0.1732052 | 0.09794635 | 0.1685931 | 0.1564364 | 0.1694203
[5 empty] | 0.004342422 | 0.04970111 |  |  | 0.03864686 | 0.1741027 | 0.0969144 | 0.1694667 | 0.1557849 | 0.1702981
[5 empty] | 0.004456969 | 0.04968047 |  |  | 0.03853402 | 0.1750001 | 0.09778305 | 0.1703402 | 0.1564344 | 0.171176
[5 empty] | 0.00457976 | 0.04965983 |  |  | 0.03882144 | 0.1758975 | 0.09755232 | 0.1712137 | 0.1564849 | 0.1720538
[5 empty] | 0.004711035 | 0.04963919 |  |  | 0.03890912 | 0.176795 | 0.09782221 | 0.1720873 | 0.1561364 | 0.1729316
[5 empty] | 0.004851036 | 0.04961855 |  |  | 0.03859706 | 0.1776924 | 0.09769273 | 0.1729608 | 0.1562889 | 0.1738094
[5 empty] | 0.005 | 0.04959791 |  |  | 0.03888528 | 0.1785898 | 0.09696389 | 0.1738344 | 0.1550425 | 0.1746873
[5 empty] | 0.005 | 0.04958475
[5 empty] | 0.005263525 | 0.04958502
[5 empty] | 0.005524461 | 0.04958529
[5 empty] | 0.005782726 | 0.04958556
[5 empty] | 0.006038241 | 0.04958583
[5 empty] | 0.006290926 | 0.04958609
[5 empty] | 0.0065407 | 0.04958636
[5 empty] | 0.006787483 | 0.04958663
[5 empty] | 0.007031194 | 0.0495869
[5 empty] | 0.007271755 | 0.04958717
[5 empty] | 0.007509083 | 0.04958744
[5 empty] | 0.0077431 | 0.04958771
[5 empty] | 0.007973725 | 0.04958797
[5 empty] | 0.008200877 | 0.04958824
[5 empty] | 0.008424477 | 0.04958851
[5 empty] | 0.008644444 | 0.04958878
[5 empty] | 0.008860698 | 0.04958905
[5 empty] | 0.009073158 | 0.04958932
[5 empty] | 0.009281745 | 0.04958958
[5 empty] | 0.009486379 | 0.04958985
[5 empty] | 0.009686978 | 0.04959012
[5 empty] | 0.009883463 | 0.04959039
[5 empty] | 0.01007575 | 0.04959066
[5 empty] | 0.01026377 | 0.04959093
[5 empty] | 0.01044743 | 0.0495912
[5 empty] | 0.01062699 | 0.04959146
[5 empty] | 0.01080432 | 0.04959173
[5 empty] | 0.01097967 | 0.049592
[5 empty] | 0.01115298 | 0.04959227
[5 empty] | 0.01132414 | 0.04959254
[5 empty] | 0.01149309 | 0.04959281
[5 empty] | 0.01165975 | 0.04959308
[5 empty] | 0.01182403 | 0.04959334
[5 empty] | 0.01198585 | 0.04959361
[5 empty] | 0.01214514 | 0.04959388
[5 empty] | 0.01230181 | 0.04959415
[5 empty] | 0.01245579 | 0.04959442
[5 empty] | 0.01260698 | 0.04959469
[5 empty] | 0.01275532 | 0.04959496
[5 empty] | 0.01290073 | 0.04959522
[5 empty] | 0.01304311 | 0.04959549
[5 empty] | 0.0131824 | 0.04959576
[5 empty] | 0.01331851 | 0.04959603
[5 empty] | 0.01345136 | 0.0495963
[5 empty] | 0.01358087 | 0.04959657
[5 empty] | 0.01370696 | 0.04959683
[5 empty] | 0.01382956 | 0.0495971
[5 empty] | 0.01394857 | 0.04959737
[5 empty] | 0.01406393 | 0.04959764
[5 empty] | 0.01417554 | 0.04959791
[5 empty] | 0.01417554 | 0.04958475
[5 empty] | 0.0142627 | 0.04960593
[5 empty] | 0.01434663 | 0.04962711
[5 empty] | 0.01442731 | 0.04964829
[5 empty] | 0.0145047 | 0.04966946
[5 empty] | 0.01457876 | 0.04969064
[5 empty] | 0.01464946 | 0.04971182
[5 empty] | 0.01471676 | 0.049733
[5 empty] | 0.01478063 | 0.04975418
[5 empty] | 0.01484102 | 0.04977535
[5 empty] | 0.01489791 | 0.04979653
[5 empty] | 0.01495126 | 0.04981771
[5 empty] | 0.01500103 | 0.04983889
[5 empty] | 0.01504718 | 0.04986007
[5 empty] | 0.01508969 | 0.04988124
[5 empty] | 0.01512851 | 0.04990242
[5 empty] | 0.01516361 | 0.0499236
[5 empty] | 0.01519495 | 0.04994478
[5 empty] | 0.0152225 | 0.04996596
[5 empty] | 0.01524622 | 0.04998714
[5 empty] | 0.01526608 | 0.05000831
[5 empty] | 0.01528204 | 0.05002949
[5 empty] | 0.01529406 | 0.05005067
[5 empty] | 0.01530211 | 0.05007185
[5 empty] | 0.01530615 | 0.05009303
[5 empty] | 0.01530629 | 0.0501142
[5 empty] | 0.01530338 | 0.05013538
[5 empty] | 0.01529753 | 0.05015656
[5 empty] | 0.01528869 | 0.05017774
[5 empty] | 0.01527684 | 0.05019892
[5 empty] | 0.01526193 | 0.05022009
[5 empty] | 0.01524393 | 0.05024127
[5 empty] | 0.01522281 | 0.05026245
[5 empty] | 0.01519854 | 0.05028363
[5 empty] | 0.01517106 | 0.05030481
[5 empty] | 0.01514035 | 0.05032598
[5 empty] | 0.01510638 | 0.05034716
[5 empty] | 0.0150691 | 0.05036834
[5 empty] | 0.01502849 | 0.05038952
[5 empty] | 0.01498449 | 0.0504107
[5 empty] | 0.01493709 | 0.05043188
[5 empty] | 0.01488624 | 0.05045305
[5 empty] | 0.01483191 | 0.05047423
[5 empty] | 0.01477406 | 0.05049541
[5 empty] | 0.01471266 | 0.05051659
[5 empty] | 0.01464767 | 0.05053777
[5 empty] | 0.01457905 | 0.05055894
[5 empty] | 0.01450677 | 0.05058012
[5 empty] | 0.01443079 | 0.0506013
[5 empty] | 0.01435108 | 0.05062248
[5 empty] | 0.01435108 | 0.05062248
[5 empty] | 0.01465018 | 0.05220482
[5 empty] | 0.01494335 | 0.05378717
[5 empty] | 0.01523047 | 0.05536951
[5 empty] | 0.0155114 | 0.05695186
[5 empty] | 0.01578602 | 0.0585342
[5 empty] | 0.0160542 | 0.06011654
[5 empty] | 0.01631581 | 0.06169889
[5 empty] | 0.01657072 | 0.06328123
[5 empty] | 0.01681879 | 0.06486358
[5 empty] | 0.01705991 | 0.06644592
[5 empty] | 0.01729394 | 0.06802827
[5 empty] | 0.01752076 | 0.06961061
[5 empty] | 0.01774023 | 0.07119296
[5 empty] | 0.01795222 | 0.0727753
[5 empty] | 0.01815661 | 0.07435765
[5 empty] | 0.01835327 | 0.07593999
[5 empty] | 0.01854206 | 0.07752233
[5 empty] | 0.01872287 | 0.07910468
[5 empty] | 0.01889555 | 0.08068702
[5 empty] | 0.01905998 | 0.08226937
[5 empty] | 0.01921604 | 0.08385171
[5 empty] | 0.01936359 | 0.08543406
[5 empty] | 0.0195025 | 0.0870164
[5 empty] | 0.01963264 | 0.08859875
[5 empty] | 0.01975389 | 0.09018109
[5 empty] | 0.01986612 | 0.09176344
[5 empty] | 0.01996919 | 0.09334578
[5 empty] | 0.02006298 | 0.09492812
[5 empty] | 0.02014736 | 0.09651047
[5 empty] | 0.02022219 | 0.09809281
[5 empty] | 0.02028736 | 0.09967516
[5 empty] | 0.02034273 | 0.1012575
[5 empty] | 0.02038817 | 0.1028398
[5 empty] | 0.02042356 | 0.1044222
[5 empty] | 0.02044875 | 0.1060045
[5 empty] | 0.02046811 | 0.1075869
[5 empty] | 0.02046809 | 0.1091692
[5 empty] | 0.02046545 | 0.1107516
[5 empty] | 0.02045845 | 0.1123339
[5 empty] | 0.02044744 | 0.1139163
[5 empty] | 0.02043275 | 0.1154986
[5 empty] | 0.02041469 | 0.1170809
[5 empty] | 0.02039362 | 0.1186633
[5 empty] | 0.02036985 | 0.1202456
[5 empty] | 0.02034371 | 0.121828
[5 empty] | 0.02031554 | 0.1234103
[5 empty] | 0.02028566 | 0.1249927
[5 empty] | 0.02025441 | 0.126575
[5 empty] | 0.02022211 | 0.1281574
[5 empty] | 0.0201891 | 0.1297397
[5 empty] | 0.02015548 | 0.131322
[5 empty] | 0.02011136 | 0.1329044
[5 empty] | 0.02005376 | 0.1344867
[5 empty] | 0.01998611 | 0.1360691
[5 empty] | 0.01991185 | 0.1376514
[5 empty] | 0.01983441 | 0.1392338
[5 empty] | 0.01975721 | 0.1408161
[5 empty] | 0.0196837 | 0.1423985
[5 empty] | 0.01961731 | 0.1439808
[5 empty] | 0.01956147 | 0.1455631
[5 empty] | 0.0195196 | 0.1471455
[5 empty] | 0.01948831 | 0.1487278
[5 empty] | 0.01945892 | 0.15
[5 empty] | 0.01943126 | 0.1518925
[5 empty] | 0.01940522 | 0.1534749
[5 empty] | 0.01938068 | 0.1550572
[5 empty] | 0.01935754 | 0.1566396
[5 empty] | 0.01933568 | 0.1582219
[5 empty] | 0.01931499 | 0.1598042
[5 empty] | 0.01929538 | 0.1613866
[5 empty] | 0.01927671 | 0.1629689
[5 empty] | 0.0192589 | 0.1645513
[5 empty] | 0.01924181 | 0.1661336
[5 empty] | 0.01922536 | 0.167716
[5 empty] | 0.01920941 | 0.1692983
[5 empty] | 0.01919388 | 0.1708807
[5 empty] | 0.01917863 | 0.172463
[5 empty] | 0.01916358 | 0.1740453
[5 empty] | 0.0191486 | 0.1756277
[5 empty] | 0.01913358 | 0.17721
[5 empty] | 0.01911842 | 0.1787924
[5 empty] | 0.019103 | 0.1803747
[5 empty] | 0.01908754 | 0.1819571
[5 empty] | 0.01907234 | 0.1835394
[5 empty] | 0.01905741 | 0.1851218
[5 empty] | 0.01904276 | 0.1867041
[5 empty] | 0.01902839 | 0.1882864
[5 empty] | 0.01901432 | 0.1898688
[5 empty] | 0.01900055 | 0.1914511
[5 empty] | 0.0189871 | 0.1930335
[5 empty] | 0.01897398 | 0.1946158
[5 empty] | 0.01896119 | 0.1961982
[5 empty] | 0.01894874 | 0.1977805
[5 empty] | 0.01893665 | 0.1993629
[5 empty] | 0.01892492 | 0.2009452
[5 empty] | 0.01891356 | 0.2025276
[5 empty] | 0.01890259 | 0.2041099
[5 empty] | 0.01889201 | 0.2056922
[5 empty] | 0.01888183 | 0.2072746