## 1
Общество с ограниченной ответственностью "Инженерная геология" (ООО "ИнжГео") | [11 empty] | Общество с ограниченной ответственностью "Инженерная геология" (ООО "ИнжГео")
Юр. адрес: 117279, г. Москва, ул. Миклухо-Маклая, 36 а, этаж 5, пом. XXIII к. 76-84 | [11 empty] | Юр. адрес: 117279, г. Москва, ул. Миклухо-Маклая, 36 а, этаж 5, пом. XXIII к. 76-84 | [8 empty] | нагр |  |  | X0 | Y0 | R |  | нагр |  |  |  | X0 | Y0 | R | нагр |  |  |  | X0 | Y0 | R |  | нагр |  |  |  | X0 | Y0 | R
Телефон/факс +7 (495) 132-30-00, Адрес электронной почты inbox@inj-geo.ru | [11 empty] | Телефон/факс +7 (495) 132-30-00, Адрес электронной почты inbox@inj-geo.ru | [12 empty] | 0 | [7 empty] | 0 | [6 empty] | 0 | [7 empty] | 0
[21 empty] | девиатор | [6 empty] | девиатор | [6 empty] | девиатор | [7 empty] | девиатор
Испытательная лаборатория ООО «ИнжГео» | [11 empty] | Испытательная лаборатория ООО «ИнжГео» | [8 empty] | x0 | Угол | X | Y |  |  |  | x0 |  | Угол | X | Y |  |  | x0 |  | Угол | X | Y |  |  |  | x0 |  | Угол | X | Y
Адрес места осуществления деятельности лаборатории: г. Москва, просп. Вернадского, д. 51, стр. 1 | [11 empty] | Адрес места осуществления деятельности лаборатории: г. Москва, просп. Вернадского, д. 51, стр. 1 | [9 empty] | 0 | [7 empty] | 0 | [6 empty] | 0 | [7 empty] | 0
Телефон +7(910)4557682, E-mail: slg85@mail.ru | [11 empty] | Телефон +7(910)4557682, E-mail: slg85@mail.ru | [9 empty] | 5 | [7 empty] | 5 | [6 empty] | 5 | [7 empty] | 5
[22 empty] | 10 | [7 empty] | 10 | [6 empty] | 10 | [7 empty] | 10
[12 empty] | Протокол испытаний № 13-63/128 от 06-03-2023 | [9 empty] | 15 | [7 empty] | 15 | [6 empty] | 15 | [7 empty] | 15
[22 empty] | 20 | [7 empty] | 20 | [6 empty] | 20 | [7 empty] | 20
[12 empty] | Наименование и адрес заказчика: Переход трубопровода через р. Енисей | [9 empty] | 25 | [7 empty] | 25 | [6 empty] | 25 | [7 empty] | 25
[12 empty] | Наименование объекта: ООО Регионстрой | [9 empty] | 30 | [7 empty] | 30 | [6 empty] | 30 | [7 empty] | 30
Наименование используемого метода/методики: ГОСТ 12248.4-2020 | [11 empty] | Наименование используемого метода/методики: ГОСТ 12248.3-2020 | [9 empty] | 35 | [7 empty] | 35 | [6 empty] | 35 | [7 empty] | 35
Условия проведения испытания: температура окружающей среды (18 - 25)0С, влажность воздуха (40 - 75)% | [11 empty] | Условия проведения испытания: температура окружающей среды (18 - 25)0С, влажность воздуха (40 - 75)% | [9 empty] | 40 | [7 empty] | 40 | [6 empty] | 40 | [7 empty] | 40
[12 empty] | Дата получение объекта подлежащего испытаниям: 07-02-2023 | [9 empty] | 45 | [7 empty] | 45 | [6 empty] | 45 | [7 empty] | 45
[12 empty] | Дата испытания: 25.10.2022-19.11.2128 | [9 empty] | 50 | [7 empty] | 50 | [6 empty] | 50 | [7 empty] | 50
[22 empty] | 55 | [7 empty] | 55 | [6 empty] | 55 | [7 empty] | 55
Испытание грунтов методом трехосного сжатия | [11 empty] | Испытание грунтов методом трехосного сжатия | [9 empty] | 60 | [7 empty] | 60 | [6 empty] | 60 | [7 empty] | 60
[22 empty] | 65 | [7 empty] | 65 | [6 empty] | 65 | [7 empty] | 65
Лабораторный номер: | [6 empty] | We, д.е. = |  |  |  |  | Лабораторный номер: |  | 1163 |  |  |  | We, д.е. = | 0.6754203 |  |  | 70 | [7 empty] | 70 | [6 empty] | 70 | [7 empty] | 70
Номер скважины: | [6 empty] | ρ, г/см3 = |  |  |  |  | Номер скважины: |  | BH-062 |  |  |  | ρ, г/см3 = | 1.6 |  |  | 75 | [7 empty] | 75 | [6 empty] | 75 | [7 empty] | 75
Глубина отбора, м: | [6 empty] | ρs, г/см3 = |  |  |  |  | Глубина отбора, м: |  | 1.7 |  |  |  | ρs, г/см3 = | 2.72 |  |  | 80 | [7 empty] | 80 | [6 empty] | 80 | [7 empty] | 80
Наименование грунта: | [6 empty] | e, д.е. = |  |  |  |  | Наименование грунта: |  | Суглинок, после оттаивания текучий, легкий пылеватый |  |  |  | e, д.е. = | 1.84821451 |  |  | 85 | [7 empty] | 85 | [6 empty] | 85 | [7 empty] | 85
Схема проведения опыта: | [6 empty] | IL, д.е. = |  |  |  |  | Схема проведения опыта: |  | КД |  |  |  | IL, д.е. = | 3.935 |  |  | 90 | [7 empty] | 90 | [6 empty] | 90 | [7 empty] | 90
[22 empty] | 95 | [7 empty] | 95 | [6 empty] | 95 | [7 empty] | 95
[22 empty] | 100 | [7 empty] | 100 | [6 empty] | 100 | [7 empty] | 100
Результаты испытаний | [11 empty] | Результаты испытаний | [9 empty] | 105 | [7 empty] | 105 | [6 empty] | 105 | [7 empty] | 105
[22 empty] | 110 | [7 empty] | 110 | [6 empty] | 110 | [7 empty] | 110
[22 empty] | 115 | [7 empty] | 115 | [6 empty] | 115 | [7 empty] | 115
[22 empty] | 120 | [7 empty] | 120 | [6 empty] | 120 | [7 empty] | 120
[22 empty] | 125 | [7 empty] | 125 | [6 empty] | 125 | [7 empty] | 125
[22 empty] | 130 | [7 empty] | 130 | [6 empty] | 130 | [7 empty] | 130
[22 empty] | 135 | [7 empty] | 135 | [6 empty] | 135 | [7 empty] | 135
[22 empty] | 140 | [7 empty] | 140 | [6 empty] | 140 | [7 empty] | 140
[22 empty] | 145 | [7 empty] | 145 | [6 empty] | 145 | [7 empty] | 145
[22 empty] | 150 | [7 empty] | 150 | [6 empty] | 150 | [7 empty] | 150
[22 empty] | 155 | [7 empty] | 155 | [6 empty] | 155 | [7 empty] | 155
[22 empty] | 160 | [7 empty] | 160 | [6 empty] | 160 | [7 empty] | 160
[22 empty] | 165 | [7 empty] | 165 | [6 empty] | 165 | [7 empty] | 165
[22 empty] | 170 | [7 empty] | 170 | [6 empty] | 170 | [7 empty] | 170
[22 empty] | 175 | [7 empty] | 175 | [6 empty] | 175 | [7 empty] | 175
[22 empty] | 180 | [7 empty] | 180 | [6 empty] | 180 | [7 empty] | 180
[13 empty] | Давление в камере, Мпа σ3 | Вертикальная нагрузка, Мпа σ1 | Поровое давление, Мпа u
| K0, д.е. | 0.809191 |  |  |  |  | Коэфф. Точки | [5 empty] | 0.05 | 0.0808588 | [5 empty] | 1 | [6 empty] | σ3,кПа | σ1,кПа | u, кПа |  |  |  | 4
| q_zg, МПа | 0.04045955 | [10 empty] | 0.15 | 0.2280192 | [27 empty] | δ3, Мпа | δ1-δ3, МПа | δ1, МПа | δ1, КПа
|  |  | Модуль деформации, МПа: | [9 empty] | 0.25 | 0.3751797 | [21 empty] | С, МПа:
|  |  | Е0= |  | Точки модуля (полное напр.), МПа |  |  |  | 0.04045955 | 0.06473528 | [25 empty] | φ, град:
|  |  | E50 = |  | qf (полное напр.), МПа |  |  |  | 0.06274476 | [26 empty] | E, Мпа
|  |  | Коэф. Поперечной деформации, ϑ = | [9 empty] | Эффективные значения угла внутреннего трения и удельного сцепления ϕ', С' | [13 empty] | x | 0
[13 empty] | ϕ', град. = | 11 | [12 empty] | y |  |  |  | С, кПа | φ,°
[13 empty] | С', МПа = | 0.003
| Исполнитель: | [6 empty] | Морозов Д.С. |  |  |  |  | Исполнитель: |  |  |  |  | Морозов Д.С.
| Начальник исп. лаборатории: | [6 empty] | Семиколенова Л.Г. |  |  |  |  | Начальник исп. лаборатории: |  |  |  |  | Семиколенова Л.Г.
Лист 1 , всего листов 2 | [11 empty] | Лист 2 , всего листов 2
Частичное воспроизведение протокола испытаний без письменного разрешения ООО «ИнжГео» ЗАПРЕЩАЕТСЯ | [11 empty] | Частичное воспроизведение протокола испытаний без письменного разрешения ООО «ИнжГео» ЗАПРЕЩАЕТСЯ
[5 empty] | второй график |  | первый график | [9 empty] | К Пуассона
dev50 | epsE50 | ind | devE0 | epsE0 | dev | eps | sigma |  | dev1 | eps1 | dev2 | eps2 | dev3 | eps3 |  | Глины
0.01274476 | 0.009575338 |  |  |  | 0 | 0 |  |  | 0 | 0 | 0 | 0 | 0 | 0 |  | < 0 | 0,20-0,30
ind |  |  |  |  | 0.00130311 | 0.0006013923 |  |  | 0.001534571 | 0.0008454495 | 0.005013902 | 0.0008405585 | 0.009346528 | 0.0008344575 |  | 0-0,25 | 0,30-0,38
2 |  |  |  |  | 0.002563439 | 0.001202785 |  |  | 0.003391227 | 0.001690899 | 0.01016075 | 0.001681117 | 0.01761185 | 0.001668915 |  | 0,25< | 0,38-0,45
E0 |  |  |  |  | 0.003752569 | 0.001804177 |  |  | 0.005218252 | 0.002536349 | 0.01432013 | 0.002521676 | 0.02544199 | 0.002503373 |  | Суглинки | 0,35-0,37
epsE0 | devE0 |  |  |  | 0.004842083 | 0.002405569 |  |  | 0.006463925 | 0.003381798 | 0.01817165 | 0.003362234 | 0.032983 | 0.00333783 |  | Пески и супеси | 0,30-0,35
0.003191779 | 0.006068933 |  |  |  | 0.006068933 | 0.003191779 |  |  | 0.0075 | 0.003944408 | 0.0225 | 0.0042874 | 0.0375 | 0.003944408
[5 empty] | 0.006650797 | 0.003608354 |  |  | 0.008977456 | 0.005072697 | 0.02455958 | 0.005043351 | 0.04360315 | 0.005006745
График E50 |  | График E |  |  | 0.007488042 | 0.004209746 |  |  | 0.00978331 | 0.005918147 | 0.02732628 | 0.00588391 | 0.04685887 | 0.005841203
eps | q | sigma |  |  | 0.008310158 | 0.004811138 |  |  | 0.01081582 | 0.006763596 | 0.0293487 | 0.006724468 | 0.05108583 | 0.00667566
Горизонтальная линия E50 |  | Касательная |  |  | 0.00910394 | 0.005412531 |  |  | 0.01178703 | 0.007609046 | 0.0320784 | 0.007565027 | 0.05528847 | 0.007510118
0 |  | a | b |  | 0.009856181 | 0.006013923 |  |  | 0.01250899 | 0.008454495 | 0.03376699 | 0.008405585 | 0.05777125 | 0.008344575
|  |  | 0 |  | 0.01055368 | 0.006615315 |  |  | 0.01319372 | 0.009299945 | 0.03536604 | 0.009246144 | 0.06258983 | 0.009404946
Вертикальная линия E50 |  | p1 и p2 |  |  | 0.01118322 | 0.007216708 |  |  | 0.01385328 | 0.01014539 | 0.03752716 | 0.0100867 | 0.06440687 | 0.01001349
| 0 | 0 |  |  | 0.0117316 | 0.0078181 |  |  | 0.01489971 | 0.01099084 | 0.03900962 | 0.01061904 | 0.06805114 | 0.01084795
[5 empty] | 0.01218561 | 0.008419492 |  |  | 0.0154294 | 0.01159235 | 0.04104016 | 0.01176782 | 0.07045737 | 0.01168241
Касательная линия E50 |  |  |  |  | 0.01253206 | 0.009020885 |  |  | 0.01631364 | 0.01268174 | 0.04333425 | 0.01260838 | 0.07430841 | 0.01251686
0 | 0 | Горизонтальная 1 |  |  | 0.01274476 | 0.009575338 |  |  | 0.01720475 | 0.01352719 | 0.04527364 | 0.01344894 | 0.07758709 | 0.01335132
[5 empty] | 0.01292785 | 0.01022367 |  |  | 0.01801445 | 0.01437264 | 0.04734646 | 0.01428949 | 0.08147625 | 0.01418578
Горизонтальная линия qкр |  |  |  |  | 0.01309489 | 0.01082506 |  |  | 0.01853794 | 0.01521809 | 0.04934087 | 0.01513005 | 0.08445874 | 0.01502024
Горизонтальная линия q |  | Горизонтальная 2 |  |  | 0.01325925 | 0.01142645 |  |  | 0.01937046 | 0.01606354 | 0.051945 | 0.01597061 | 0.08821739 | 0.01585469
0 |  | 0 |  |  | 0.01342095 | 0.01202785 |  |  | 0.02030721 | 0.01690899 | 0.05354702 | 0.01681117 | 0.09093504 | 0.01668915
[5 empty] | 0.01358001 | 0.01262924 |  |  | 0.02114343 | 0.01775444 | 0.05553505 | 0.01765173 | 0.09409454 | 0.01752361
Вертикальная линия q |  |  |  |  | 0.01373644 | 0.01323063 |  |  | 0.02187432 | 0.01859989 | 0.05809726 | 0.01849229 | 0.09707872 | 0.01835807
| 0 |  |  |  | 0.01389026 | 0.01383202 |  |  | 0.02269511 | 0.01944534 | 0.05972178 | 0.01933285 | 0.1011704 | 0.01919252
[5 empty] | 0.01404148 | 0.01443342 |  |  | 0.023501 | 0.02029079 | 0.06189676 | 0.0201734 | 0.1037525 | 0.02002698
[5 empty] | 0.01419011 | 0.01503481 |  |  | 0.02458724 | 0.02113624 | 0.06361035 | 0.02101396 | 0.1059078 | 0.02086144
[5 empty] | 0.01433618 | 0.0156362 |  |  | 0.02534902 | 0.02198169 | 0.06585069 | 0.02185452 | 0.1085191 | 0.0216959
[5 empty] | 0.0144797 | 0.01623759 |  |  | 0.02588157 | 0.02282714 | 0.06760594 | 0.02269508 | 0.1112693 | 0.02253035
[5 empty] | 0.01462069 | 0.01683898 |  |  | 0.0266801 | 0.02367259 | 0.06886423 | 0.02353564 | 0.1143412 | 0.02336481
[5 empty] | 0.01475915 | 0.01744038 |  |  | 0.02743984 | 0.02451804 | 0.07091371 | 0.0243762 | 0.1168177 | 0.02419927
[5 empty] | 0.01489511 | 0.01804177 |  |  | 0.02805601 | 0.02536349 | 0.07204253 | 0.02521676 | 0.1183816 | 0.02503373
[5 empty] | 0.01502859 | 0.01864316 |  |  | 0.02842382 | 0.02620894 | 0.07323883 | 0.02605731 | 0.1204157 | 0.02586818
[5 empty] | 0.01515958 | 0.01924455 |  |  | 0.02893849 | 0.02705439 | 0.07429077 | 0.02689787 | 0.1220029 | 0.02670264
[5 empty] | 0.01528813 | 0.01984595 |  |  | 0.02939524 | 0.02789983 | 0.07568648 | 0.02773843 | 0.123026 | 0.0275371
[5 empty] | 0.01541422 | 0.02044734 |  |  | 0.02968928 | 0.02874528 | 0.07611412 | 0.02857899 | 0.1231679 | 0.02837156
[5 empty] | 0.0155379 | 0.02104873 |  |  | 0.03011584 | 0.02959073 | 0.07666182 | 0.02941955 | 0.1241114 | 0.02920601
[5 empty] | 0.01565916 | 0.02165012 |  |  | 0.03057014 | 0.03043618 | 0.07721775 | 0.03026011 | 0.1251797 | 0.03004047
[5 empty] | 0.01577802 | 0.02225152 |  |  | 0.03054739 | 0.03128163 | 0.07801923 | 0.03110066 | 0.1239797 | 0.03087493
[5 empty] | 0.01589451 | 0.02285291 |  |  | 0.0308588 | 0.03212708 | 0.07761923 | 0.03194122 | 0.1242797 | 0.03170939
[5 empty] | 0.01600863 | 0.0234543 |  |  | 0.0308588 | 0.03297253 | 0.07791923 | 0.03278178 | 0.1248797 | 0.03254384
[5 empty] | 0.0161204 | 0.02405569 |  |  | 0.0307588 | 0.03381798 | 0.07741923 | 0.03362234 | 0.1246797 | 0.0333783
[5 empty] | 0.01622984 | 0.02465708 |  |  | 0.0307588 | 0.03466343 | 0.07751923 | 0.0344629 | 0.1248797 | 0.03421276
[5 empty] | 0.01633697 | 0.02525848 |  |  | 0.0308588 | 0.03550888 | 0.07791923 | 0.03530346 | 0.1250797 | 0.03504722
[5 empty] | 0.01644179 | 0.02585987 |  |  | 0.0305588 | 0.03635433 | 0.07741923 | 0.03614402 | 0.1248797 | 0.03588167
[5 empty] | 0.01654432 | 0.02646126 |  |  | 0.0305588 | 0.03719978 | 0.07801923 | 0.03698457 | 0.1243797 | 0.03671613
[5 empty] | 0.01664458 | 0.02706265 |  |  | 0.0305588 | 0.03804523 | 0.07801923 | 0.03782513 | 0.1250797 | 0.03755059
[5 empty] | 0.01674259 | 0.02766405 |  |  | 0.0305588 | 0.03889068 | 0.07801923 | 0.03866569 | 0.1245797 | 0.03838505
[5 empty] | 0.01683835 | 0.02826544 |  |  | 0.0305588 | 0.03973613 | 0.07731923 | 0.03950625 | 0.1245797 | 0.0392195
[5 empty] | 0.0169319 | 0.02886683 |  |  | 0.0306588 | 0.04058158 | 0.07751923 | 0.04034681 | 0.1244797 | 0.04005396
[5 empty] | 0.01702323 | 0.02946822 |  |  | 0.0308588 | 0.04142703 | 0.07801923 | 0.04118737 | 0.1250797 | 0.04088842
[5 empty] | 0.01711237 | 0.03006962 |  |  | 0.0308588 | 0.04227248 | 0.07731923 | 0.04202793 | 0.1243797 | 0.04172288
[5 empty] | 0.01719933 | 0.03067101 |  |  | 0.0308588 | 0.04311793 | 0.07801923 | 0.04286848 | 0.1247797 | 0.04255733
[5 empty] | 0.01728413 | 0.0312724 |  |  | 0.0308588 | 0.04396338 | 0.07781923 | 0.04370904 | 0.1239797 | 0.04339179
[5 empty] | 0.01736678 | 0.03187379 |  |  | 0.0305588 | 0.04480883 | 0.07731923 | 0.0445496 | 0.1244797 | 0.04422625
[5 empty] | 0.01744731 | 0.03247518 |  |  | 0.0308588 | 0.04565427 | 0.07791923 | 0.04539016 | 0.1250797 | 0.04506071
[5 empty] | 0.01752571 | 0.03307658 |  |  | 0.0307588 | 0.04649972 | 0.07771923 | 0.04623072 | 0.1241797 | 0.04589517
[5 empty] | 0.01760202 | 0.03367797 |  |  | 0.0307588 | 0.04734517 | 0.07751923 | 0.04707128 | 0.1242797 | 0.04672962
[5 empty] | 0.01767624 | 0.03427936 |  |  | 0.0308588 | 0.04819062 | 0.07771923 | 0.04791183 | 0.1244797 | 0.04756408
[5 empty] | 0.01774839 | 0.03488075 |  |  | 0.0308588 | 0.04903607 | 0.07791923 | 0.04875239 | 0.1249797 | 0.04839854
[5 empty] | 0.01781849 | 0.03548215 |  |  | 0.0306588 | 0.04988152 | 0.07791923 | 0.04959295 | 0.1244797 | 0.049233
[5 empty] | 0.01788655 | 0.03608354 |  |  | 0.0306588 | 0.05072697 | 0.07761923 | 0.05043351 | 0.1241797 | 0.05006745
[5 empty] | 0.01795259 | 0.03668493 |  |  | 0.0305588 | 0.05157242 | 0.07801923 | 0.05127407 | 0.1248797 | 0.05090191
[5 empty] | 0.01801663 | 0.03728632 |  |  | 0.0308588 | 0.05241787 | 0.07741923 | 0.05211463 | 0.1239797 | 0.05173637
[5 empty] | 0.01807867 | 0.03788772 |  |  | 0.0306588 | 0.05326332 | 0.07731923 | 0.05295519 | 0.1248797 | 0.05257083
[5 empty] | 0.01813873 | 0.03848911 |  |  | 0.0308588 | 0.05410877 | 0.07761923 | 0.05379574 | 0.1250797 | 0.05340528
[5 empty] | 0.01819684 | 0.0390905 |  |  | 0.0305588 | 0.05495422 | 0.07741923 | 0.0546363 | 0.1250797 | 0.05423974
[5 empty] | 0.018253 | 0.03969189 |  |  | 0.0307588 | 0.05579967 | 0.07761923 | 0.05547686 | 0.1242797 | 0.0550742
[5 empty] | 0.01830723 | 0.04029328 |  |  | 0.0306588 | 0.05664512 | 0.07731923 | 0.05631742 | 0.1246797 | 0.05590866
[5 empty] | 0.01835955 | 0.04089468 |  |  | 0.0306588 | 0.05749057 | 0.07751923 | 0.05715798 | 0.1241797 | 0.05674311
[5 empty] | 0.01840997 | 0.04149607 |  |  | 0.0307588 | 0.05833602 | 0.07731923 | 0.05799854 | 0.1241797 | 0.05757757
[5 empty] | 0.01845851 | 0.04209746 |  |  | 0.0308588 | 0.05918147 | 0.07771923 | 0.0588391 | 0.1247797 | 0.05841203
[5 empty] | 0.01850518 | 0.04269885 |  |  | 0.0306588 | 0.06002692 | 0.07751923 | 0.05967965 | 0.1244797 | 0.05924649
[5 empty] | 0.01855 | 0.04330025 |  |  | 0.0308588 | 0.06087237 | 0.07771923 | 0.06052021 | 0.1249797 | 0.06008094
[5 empty] | 0.01859298 | 0.04390164 |  |  | 0.0308588 | 0.06171782 | 0.07741923 | 0.06136077 | 0.1246797 | 0.0609154
[5 empty] | 0.01863415 | 0.04450303 |  |  | 0.0306588 | 0.06256327 | 0.07801923 | 0.06220133 | 0.1244797 | 0.06174986
[5 empty] | 0.0186735 | 0.04510442 |  |  | 0.0308588 | 0.06340871 | 0.07771923 | 0.06304189 | 0.1245797 | 0.06258432
[5 empty] | 0.01871107 | 0.04570582 |  |  | 0.0307588 | 0.06425416 | 0.07751923 | 0.06388245 | 0.1246797 | 0.06341877
[5 empty] | 0.01874687 | 0.04630721 |  |  | 0.0306588 | 0.06509961 | 0.07801923 | 0.064723 | 0.1250797 | 0.06425323
[5 empty] | 0.01878091 | 0.0469086 |  |  | 0.0307588 | 0.06594506 | 0.07741923 | 0.06556356 | 0.1240797 | 0.06508769
[5 empty] | 0.0188132 | 0.04750999 |  |  | 0.0308588 | 0.06679051 | 0.07781923 | 0.06640412 | 0.1248797 | 0.06592215
[5 empty] | 0.01884377 | 0.04811138 |  |  | 0.0305588 | 0.06763596 | 0.07801923 | 0.06724468 | 0.1250797 | 0.0667566
[5 empty] | 0.01887263 | 0.04871278 |  |  | 0.0305588 | 0.06848141 | 0.07801923 | 0.06808524 | 0.1245797 | 0.06759106
[5 empty] | 0.01889979 | 0.04931417 |  |  | 0.0307588 | 0.06932686 | 0.07741923 | 0.0689258 | 0.1246776 | 0.06842552
[5 empty] | 0.01892527 | 0.04991556 |  |  | 0.03065876 | 0.07017231 | 0.07731738 | 0.06976636 | 0.1241681 | 0.06925998
[5 empty] | 0.01894909 | 0.05051695 |  |  | 0.0306574 | 0.07101776 | 0.07751067 | 0.07060691 | 0.1245512 | 0.07009443
[5 empty] | 0.01897126 | 0.05111835 |  |  | 0.0308541 | 0.07186321 | 0.07729926 | 0.07144747 | 0.125027 | 0.07092889
[5 empty] | 0.01899179 | 0.05171974 |  |  | 0.03054894 | 0.07270866 | 0.07738334 | 0.07228803 | 0.1242959 | 0.07176335
[5 empty] | 0.01901071 | 0.05232113 |  |  | 0.030742 | 0.07355411 | 0.07756308 | 0.07312859 | 0.1248583 | 0.07259781
[5 empty] | 0.01902802 | 0.05292252 |  |  | 0.03073336 | 0.07439956 | 0.07793869 | 0.07396915 | 0.1240143 | 0.07343226
[5 empty] | 0.01904375 | 0.05352392 |  |  | 0.03072308 | 0.07524501 | 0.07781034 | 0.07480971 | 0.1245643 | 0.07426672
[5 empty] | 0.0190579 | 0.05412531 |  |  | 0.03061125 | 0.07609046 | 0.07737824 | 0.07565027 | 0.1243086 | 0.07510118
[5 empty] | 0.0190705 | 0.0547267 |  |  | 0.03069795 | 0.07693591 | 0.07764255 | 0.07649082 | 0.1242475 | 0.07593564
[5 empty] | 0.01908156 | 0.05532809 |  |  | 0.03058324 | 0.07778136 | 0.07760348 | 0.07733138 | 0.1240813 | 0.07677009
[5 empty] | 0.01909109 | 0.05592948 |  |  | 0.0304672 | 0.07862681 | 0.07726122 | 0.07817194 | 0.1242102 | 0.07760455
[5 empty] | 0.01909911 | 0.05653088 |  |  | 0.03064992 | 0.07947226 | 0.07751594 | 0.0790125 | 0.1238346 | 0.07843901
[5 empty] | 0.01910564 | 0.05713227 |  |  | 0.03043146 | 0.08031771 | 0.07706785 | 0.07985306 | 0.1235548 | 0.07927347
[5 empty] | 0.0191107 | 0.05773366 |  |  | 0.0304119 | 0.08116316 | 0.07731712 | 0.08069362 | 0.1241711 | 0.08010792
[5 empty] | 0.01911428 | 0.05833505 |  |  | 0.03069132 | 0.0820086 | 0.07706396 | 0.08153417 | 0.1236837 | 0.08094238
[5 empty] | 0.01911643 | 0.05893645 |  |  | 0.03036979 | 0.08285405 | 0.07700853 | 0.08237473 | 0.124193 | 0.08177684
[5 empty] | 0.01911714 | 0.05953784 |  |  | 0.03054739 | 0.0836995 | 0.07745104 | 0.08321529 | 0.1235992 | 0.0826113
[5 empty] | 0.01911714 | 0.05953784 |  |  | 0.0303242 | 0.08454495 | 0.07669168 | 0.08405585 | 0.1240026 | 0.08344575
[5 empty] | 0.01867324 | 0.05953757 |  |  | 0.03060028 | 0.0853904 | 0.07713062 | 0.08489641 | 0.1235037 | 0.08428021
[5 empty] | 0.01823449 | 0.0595373 |  |  | 0.03037573 | 0.08623585 | 0.07696807 | 0.08573697 | 0.1236025 | 0.08511467
[5 empty] | 0.01780142 | 0.05953703 |  |  | 0.0304506 | 0.0870813 | 0.07680421 | 0.08657753 | 0.1235995 | 0.08594913
[5 empty] | 0.01737457 | 0.05953676 |  |  | 0.03022499 | 0.08792675 | 0.07693922 | 0.08741808 | 0.1235949 | 0.08678358
[5 empty] | 0.01695447 | 0.0595365 |  |  | 0.03029896 | 0.0887722 | 0.07707329 | 0.08825864 | 0.1235891 | 0.08761804
[5 empty] | 0.01654168 | 0.05953623 |  |  | 0.03017259 | 0.08961765 | 0.07680663 | 0.0890992 | 0.1231822 | 0.0884525
[5 empty] | 0.01613672 | 0.05953596 |  |  | 0.03014595 | 0.0904631 | 0.0763394 | 0.08993976 | 0.1228747 | 0.08928696
[5 empty] | 0.01574014 | 0.05953569 |  |  | 0.03041913 | 0.09130855 | 0.07657181 | 0.09078032 | 0.1222653 | 0.09012141
[5 empty] | 0.01535247 | 0.05953542 |  |  | 0.03039212 | 0.092154 | 0.07640002 | 0.09162088 | 0.122334 | 0.09095587
[5 empty] | 0.01497425 | 0.05953515 |  |  | 0.03016056 | 0.09299945 | 0.07671182 | 0.09246144 | 0.1220771 | 0.09179033
[5 empty] | 0.01460603 | 0.05953488 |  |  | 0.03012238 | 0.0938449 | 0.0765081 | 0.09330199 | 0.1219977 | 0.09262479
[5 empty] | 0.01424834 | 0.05953462 |  |  | 0.02997837 | 0.09469035 | 0.07599081 | 0.09414255 | 0.1217987 | 0.09345925
[5 empty] | 0.01390172 | 0.05953435 |  |  | 0.03012932 | 0.0955358 | 0.07636192 | 0.09498311 | 0.1212834 | 0.0942937
[5 empty] | 0.0135667 | 0.05953408 |  |  | 0.03017602 | 0.09638125 | 0.07612338 | 0.09582367 | 0.1210548 | 0.09512816
[5 empty] | 0.01324384 | 0.05953381 |  |  | 0.02981926 | 0.0972267 | 0.07587717 | 0.09666423 | 0.1213159 | 0.09596262
[5 empty] | 0.01293366 | 0.05953354 |  |  | 0.02995982 | 0.09807215 | 0.07582524 | 0.09750479 | 0.1207699 | 0.09679708
[5 empty] | 0.0126367 | 0.05953327 |  |  | 0.0297985 | 0.0989176 | 0.07516955 | 0.09834534 | 0.1204199 | 0.09763153
[5 empty] | 0.01235351 | 0.059533 |  |  | 0.02983609 | 0.09976304 | 0.07521206 | 0.0991859 | 0.1199688 | 0.09846599
[5 empty] | 0.01208462 | 0.05953274 |  |  | 0.02957338 | 0.1006085 | 0.07495474 | 0.1000265 | 0.1203198 | 0.09930045
[5 empty] | 0.01183058 | 0.05953247 |  |  | 0.02951115 | 0.1014539 | 0.07509955 | 0.100867 | 0.119576 | 0.1001349
[5 empty] | 0.01159191 | 0.0595322 |  |  | 0.0297502 | 0.1022994 | 0.07444845 | 0.1017076 | 0.1202404 | 0.1009694
[5 empty] | 0.01136916 | 0.05953193 |  |  | 0.02949131 | 0.1031448 | 0.07500339 | 0.1025481 | 0.1194162 | 0.1018038
[5 empty] | 0.01116288 | 0.05953166 |  |  | 0.02943528 | 0.1039903 | 0.07416635 | 0.1033887 | 0.1198063 | 0.1026383
[5 empty] | 0.01097359 | 0.05953139 |  |  | 0.02928289 | 0.1048357 | 0.07443929 | 0.1042293 | 0.119414 | 0.1034727
[5 empty] | 0.01079963 | 0.05953112 |  |  | 0.02953493 | 0.1056812 | 0.07392416 | 0.1050698 | 0.1191421 | 0.1043072
[5 empty] | 0.01062835 | 0.05953086 |  |  | 0.0293922 | 0.1065266 | 0.07402292 | 0.1059104 | 0.118894 | 0.1051417
[5 empty] | 0.01045808 | 0.05953059 |  |  | 0.02925547 | 0.1073721 | 0.07383754 | 0.1067509 | 0.1182725 | 0.1059761
[5 empty] | 0.01028936 | 0.05953032 |  |  | 0.02932555 | 0.1082175 | 0.07406894 | 0.1075915 | 0.1188704 | 0.1068106
[5 empty] | 0.01012272 | 0.05953005 |  |  | 0.02910014 | 0.109063 | 0.07430592 | 0.108432 | 0.1182716 | 0.107645
[5 empty] | 0.00995872 | 0.05952978 |  |  | 0.02927554 | 0.1099084 | 0.0739449 | 0.1092726 | 0.118476 | 0.1084795
[5 empty] | 0.009797881 | 0.05952951 |  |  | 0.02915173 | 0.1107539 | 0.07378581 | 0.1101132 | 0.1187834 | 0.1093139
[5 empty] | 0.009640749 | 0.05952925 |  |  | 0.02902868 | 0.1115993 | 0.07412859 | 0.1109537 | 0.1177936 | 0.1101484
[5 empty] | 0.00948786 | 0.05952898 |  |  | 0.02910636 | 0.1124448 | 0.07387318 | 0.1117943 | 0.1188067 | 0.1109829
[5 empty] | 0.009339755 | 0.05952871 |  |  | 0.02928474 | 0.1132902 | 0.07361951 | 0.1126348 | 0.1186225 | 0.1118173
[5 empty] | 0.009196971 | 0.05952844 |  |  | 0.02906382 | 0.1141357 | 0.07336752 | 0.1134754 | 0.117941 | 0.1126518
[5 empty] | 0.009060049 | 0.05952817 |  |  | 0.02894354 | 0.1149811 | 0.07391716 | 0.114316 | 0.1176619 | 0.1134862
[5 empty] | 0.008929526 | 0.0595279 |  |  | 0.0291239 | 0.1158266 | 0.07316834 | 0.1151565 | 0.1178852 | 0.1143207
[5 empty] | 0.008805941 | 0.05952763 |  |  | 0.02910487 | 0.116672 | 0.07352103 | 0.1159971 | 0.1180109 | 0.1151551
[5 empty] | 0.008689834 | 0.05952737 |  |  | 0.02898641 | 0.1175175 | 0.07327514 | 0.1168376 | 0.1177388 | 0.1159896
[5 empty] | 0.008581744 | 0.0595271 |  |  | 0.02886852 | 0.1183629 | 0.07333062 | 0.1176782 | 0.1182688 | 0.1168241
[5 empty] | 0.008482208 | 0.05952683 |  |  | 0.02885115 | 0.1192084 | 0.0731874 | 0.1185187 | 0.1170008 | 0.1176585
[5 empty] | 0.008391766 | 0.05952656 |  |  | 0.02913429 | 0.1200538 | 0.07334542 | 0.1193593 | 0.1171347 | 0.118493
[5 empty] | 0.008310957 | 0.05952629 |  |  | 0.02881791 | 0.1208993 | 0.07360463 | 0.1201999 | 0.1169705 | 0.1193274
[5 empty] | 0.00824032 | 0.05952602 |  |  | 0.02910198 | 0.1217447 | 0.07286495 | 0.1210404 | 0.117408 | 0.1201619
[5 empty] | 0.008180393 | 0.05952575 |  |  | 0.02878648 | 0.1225902 | 0.07342632 | 0.121881 | 0.1175471 | 0.1209963
[5 empty] | 0.008131716 | 0.05952549 |  |  | 0.02897139 | 0.1234356 | 0.07348868 | 0.1227215 | 0.1170877 | 0.1218308
[5 empty] | 0.008094827 | 0.05952522 |  |  | 0.02875668 | 0.1242811 | 0.07285197 | 0.1235621 | 0.1173298 | 0.1226653
[5 empty] | 0.008070265 | 0.05952495 |  |  | 0.02884231 | 0.1251265 | 0.07281613 | 0.1244027 | 0.1173732 | 0.1234997
[5 empty] | 0.008058569 | 0.05952468 |  |  | 0.02902828 | 0.125972 | 0.07328108 | 0.1252432 | 0.1168178 | 0.1243342
[5 empty] | 0.008058569 | 0.05952468 |  |  | 0.02881455 | 0.1268174 | 0.07284678 | 0.1260838 | 0.1176635 | 0.1251686
[5 empty] | 0.007805828 | 0.05949728 |  |  | 0.0287011 | 0.1276629 | 0.07281315 | 0.1269243 | 0.1171103 | 0.1260031
[5 empty] | 0.007556444 | 0.05946988 |  |  | 0.0286879 | 0.1285083 | 0.07268013 | 0.1277649 | 0.1175581 | 0.1268375
[5 empty] | 0.007311041 | 0.05944247 |  |  | 0.02897493 | 0.1293538 | 0.07324767 | 0.1286055 | 0.1175066 | 0.127672
[5 empty] | 0.007070242 | 0.05941507 |  |  | 0.02876216 | 0.1301992 | 0.07251569 | 0.129446 | 0.1162559 | 0.1285065
[5 empty] | 0.006834672 | 0.05938767 |  |  | 0.02894956 | 0.1310447 | 0.07248414 | 0.1302866 | 0.1172058 | 0.1293409
[5 empty] | 0.006604954 | 0.05936026 |  |  | 0.02863712 | 0.1318901 | 0.07265294 | 0.1311271 | 0.1168563 | 0.1301754
[5 empty] | 0.006381712 | 0.05933286 |  |  | 0.0289248 | 0.1327356 | 0.07292205 | 0.1319677 | 0.1163072 | 0.1310098
[5 empty] | 0.006165571 | 0.05930546 |  |  | 0.02891259 | 0.133581 | 0.07299139 | 0.1328082 | 0.1170585 | 0.1318443
[5 empty] | 0.005957154 | 0.05927806 |  |  | 0.02890044 | 0.1344265 | 0.07296091 | 0.1336488 | 0.11681 | 0.1326787
[5 empty] | 0.005757085 | 0.05925065 |  |  | 0.02868835 | 0.1352719 | 0.07273053 | 0.1344894 | 0.1160617 | 0.1335132
[5 empty] | 0.005565988 | 0.05922325 |  |  | 0.02857628 | 0.1361174 | 0.07300021 | 0.1353299 | 0.1166134 | 0.1343477
[5 empty] | 0.005384487 | 0.05919585 |  |  | 0.02876422 | 0.1369628 | 0.07236986 | 0.1361705 | 0.116965 | 0.1351821
[5 empty] | 0.005213207 | 0.05916845 |  |  | 0.02855212 | 0.1378083 | 0.07263944 | 0.137011 | 0.1158165 | 0.1360166
[5 empty] | 0.00505277 | 0.05914104 |  |  | 0.02853998 | 0.1386537 | 0.07260888 | 0.1378516 | 0.1166677 | 0.136851
[5 empty] | 0.004903801 | 0.05911364 |  |  | 0.02862776 | 0.1394992 | 0.07237811 | 0.1386922 | 0.1165186 | 0.1376855
[5 empty] | 0.004766923 | 0.05908624 |  |  | 0.02881543 | 0.1403446 | 0.07234708 | 0.1395327 | 0.1166691 | 0.13852
[5 empty] | 0.004642762 | 0.05905884 |  |  | 0.02880298 | 0.1411901 | 0.07251572 | 0.1403733 | 0.115919 | 0.1393544
[5 empty] | 0.00453194 | 0.05903143 |  |  | 0.02869047 | 0.1420355 | 0.0723843 | 0.1412138 | 0.1159691 | 0.1401889
[5 empty] | 0.004435082 | 0.05900403 |  |  | 0.02877806 | 0.142881 | 0.07205315 | 0.1420544 | 0.1163196 | 0.1410233
[5 empty] | 0.004352811 | 0.05897663 |  |  | 0.02866576 | 0.1437264 | 0.07242228 | 0.1428949 | 0.1160705 | 0.1418578
[5 empty] | 0.004285752 | 0.05894923 |  |  | 0.02855357 | 0.1445719 | 0.07249169 | 0.1437355 | 0.1158219 | 0.1426922
[5 empty] | 0.004234528 | 0.05892182 |  |  | 0.0285415 | 0.1454173 | 0.0719614 | 0.1445761 | 0.1158737 | 0.1435267
[5 empty] | 0.004199763 | 0.05889442 |  |  | 0.02862955 | 0.1462628 | 0.0721314 | 0.1454166 | 0.116426 | 0.1443612
[5 empty] | 0.004182082 | 0.05886702 |  |  | 0.02861771 | 0.1471082 | 0.07190169 | 0.1462572 | 0.1157788 | 0.1451956
[5 empty] | 0.00417985 | 0.05883962 |  |  | 0.028506 | 0.1479537 | 0.0723723 | 0.1470977 | 0.1158321 | 0.1460301
[5 empty] | 0.004180031 | 0.05881221 |  |  | 0.02859441 | 0.1487991 | 0.07204322 | 0.1479383 | 0.1157858 | 0.1468645
[5 empty] | 0.004180714 | 0.05878481 |  |  | 0.02868295 | 0.1496446 | 0.07221445 | 0.1487789 | 0.1152401 | 0.147699
[5 empty] | 0.004182234 | 0.05875741 |  |  | 0.02847162 | 0.15049 | 0.072486 | 0.1496194 | 0.1158948 | 0.1485334
[5 empty] | 0.004184925 | 0.05873001 |  |  | 0.02866042 | 0.1513355 | 0.07195789 | 0.15046 | 0.1154501 | 0.1493679
[5 empty] | 0.004189121 | 0.0587026 |  |  | 0.02864935 | 0.1521809 | 0.0720301 | 0.1513005 | 0.116206 | 0.1502024
[5 empty] | 0.004195158 | 0.0586752 |  |  | 0.02833842 | 0.1530264 | 0.07180266 | 0.1521411 | 0.1159623 | 0.1510368
[5 empty] | 0.004203371 | 0.0586478 |  |  | 0.02852762 | 0.1538718 | 0.07167555 | 0.1529816 | 0.1151192 | 0.1518713
[5 empty] | 0.004214092 | 0.05862039 |  |  | 0.02851696 | 0.1547173 | 0.0720488 | 0.1538222 | 0.1149767 | 0.1527057
[5 empty] | 0.004227658 | 0.05859299 |  |  | 0.02850645 | 0.1555627 | 0.0722224 | 0.1546628 | 0.1155347 | 0.1535402
[5 empty] | 0.004244403 | 0.05856559 |  |  | 0.02849608 | 0.1564082 | 0.07199637 | 0.1555033 | 0.1149933 | 0.1543746
[5 empty] | 0.004264662 | 0.05853819 |  |  | 0.02848585 | 0.1572536 | 0.0718707 | 0.1563439 | 0.1159524 | 0.1552091
[5 empty] | 0.004288768 | 0.05851078 |  |  | 0.02837578 | 0.1580991 | 0.0715454 | 0.1571844 | 0.1156122 | 0.1560436
[5 empty] | 0.004317057 | 0.05848338 |  |  | 0.02836585 | 0.1589445 | 0.07222047 | 0.158025 | 0.1150726 | 0.156878
[5 empty] | 0.004349864 | 0.05845598 |  |  | 0.02855608 | 0.15979 | 0.07199593 | 0.1588656 | 0.1146335 | 0.1577125
[5 empty] | 0.004387522 | 0.05842858 |  |  | 0.02854646 | 0.1606354 | 0.07147178 | 0.1597061 | 0.1151951 | 0.1585469
[5 empty] | 0.004430367 | 0.05840117 |  |  | 0.028237 | 0.1614809 | 0.07184802 | 0.1605467 | 0.1157573 | 0.1593814
[5 empty] | 0.004478734 | 0.05837377 |  |  | 0.0285277 | 0.1623263 | 0.07182466 | 0.1613872 | 0.1157201 | 0.1602158
[5 empty] | 0.004532956 | 0.05834637 |  |  | 0.02851856 | 0.1631718 | 0.0719017 | 0.1622278 | 0.1152836 | 0.1610503
[5 empty] | 0.004593369 | 0.05831897 |  |  | 0.02840959 | 0.1640172 | 0.07167915 | 0.1630683 | 0.1155477 | 0.1618848
[5 empty] | 0.004660306 | 0.05829156 |  |  | 0.02850078 | 0.1648627 | 0.07195702 | 0.1639089 | 0.1146124 | 0.1627192
[5 empty] | 0.004734104 | 0.05826416 |  |  | 0.02849214 | 0.1657081 | 0.0714353 | 0.1647495 | 0.1145779 | 0.1635537
[5 empty] | 0.004815095 | 0.05823676 |  |  | 0.02838366 | 0.1665536 | 0.07201402 | 0.16559 | 0.115144 | 0.1643881
[5 empty] | 0.004903616 | 0.05820936 |  |  | 0.02847537 | 0.167399 | 0.07129316 | 0.1664306 | 0.1143108 | 0.1652226
[5 empty] | 0.005 | 0.05818195 |  |  | 0.02836724 | 0.1682445 | 0.07187274 | 0.1672711 | 0.1153782 | 0.1660571
[5 empty] | 0.005 | 0.0581688
[5 empty] | 0.005307534 | 0.05816906
[5 empty] | 0.00561222 | 0.05816933
[5 empty] | 0.005913981 | 0.0581696
[5 empty] | 0.006212741 | 0.05816987
[5 empty] | 0.006508422 | 0.05817014
[5 empty] | 0.006800949 | 0.05817041
[5 empty] | 0.007090245 | 0.05817068
[5 empty] | 0.007376232 | 0.05817094
[5 empty] | 0.007658834 | 0.05817121
[5 empty] | 0.007937974 | 0.05817148
[5 empty] | 0.008213576 | 0.05817175
[5 empty] | 0.008485562 | 0.05817202
[5 empty] | 0.008753856 | 0.05817229
[5 empty] | 0.009018382 | 0.05817256
[5 empty] | 0.009279062 | 0.05817282
[5 empty] | 0.00953582 | 0.05817309
[5 empty] | 0.009788579 | 0.05817336
[5 empty] | 0.01003726 | 0.05817363
[5 empty] | 0.01028179 | 0.0581739
[5 empty] | 0.0105221 | 0.05817417
[5 empty] | 0.01075809 | 0.05817443
[5 empty] | 0.01098971 | 0.0581747
[5 empty] | 0.01121686 | 0.05817497
[5 empty] | 0.01143948 | 0.05817524
[5 empty] | 0.0116578 | 0.05817551
[5 empty] | 0.01187362 | 0.05817578
[5 empty] | 0.01208718 | 0.05817605
[5 empty] | 0.01229841 | 0.05817631
[5 empty] | 0.01250722 | 0.05817658
[5 empty] | 0.01271354 | 0.05817685
[5 empty] | 0.0129173 | 0.05817712
[5 empty] | 0.01311841 | 0.05817739
[5 empty] | 0.01331681 | 0.05817766
[5 empty] | 0.0135124 | 0.05817793
[5 empty] | 0.01370513 | 0.05817819
[5 empty] | 0.0138949 | 0.05817846
[5 empty] | 0.01408165 | 0.05817873
[5 empty] | 0.01426529 | 0.058179
[5 empty] | 0.01444575 | 0.05817927
[5 empty] | 0.01462296 | 0.05817954
[5 empty] | 0.01479683 | 0.05817981
[5 empty] | 0.01496729 | 0.05818007
[5 empty] | 0.01513426 | 0.05818034
[5 empty] | 0.01529767 | 0.05818061
[5 empty] | 0.01545744 | 0.05818088
[5 empty] | 0.01561349 | 0.05818115
[5 empty] | 0.01576575 | 0.05818142
[5 empty] | 0.01591413 | 0.05818169
[5 empty] | 0.01605857 | 0.05818195
[5 empty] | 0.01605857 | 0.0581688
[5 empty] | 0.01617226 | 0.05819674
[5 empty] | 0.01628369 | 0.05822467
[5 empty] | 0.01639265 | 0.05825261
[5 empty] | 0.01649893 | 0.05828055
[5 empty] | 0.0166023 | 0.05830849
[5 empty] | 0.01670256 | 0.05833643
[5 empty] | 0.01679949 | 0.05836437
[5 empty] | 0.01689286 | 0.05839231
[5 empty] | 0.01698247 | 0.05842025
[5 empty] | 0.0170681 | 0.05844819
[5 empty] | 0.01714953 | 0.05847613
[5 empty] | 0.01722654 | 0.05850407
[5 empty] | 0.01729893 | 0.05853201
[5 empty] | 0.01736647 | 0.05855995
[5 empty] | 0.01742895 | 0.05858789
[5 empty] | 0.01748616 | 0.05861583
[5 empty] | 0.01753787 | 0.05864377
[5 empty] | 0.01758387 | 0.05867171
[5 empty] | 0.01762394 | 0.05869965
[5 empty] | 0.01765788 | 0.05872759
[5 empty] | 0.01768546 | 0.05875553
[5 empty] | 0.01770646 | 0.05878347
[5 empty] | 0.01772068 | 0.05881141
[5 empty] | 0.01772789 | 0.05883935
[5 empty] | 0.01772876 | 0.05886729
[5 empty] | 0.01772837 | 0.05889523
[5 empty] | 0.01772738 | 0.05892317
[5 empty] | 0.01772558 | 0.05895111
[5 empty] | 0.01772274 | 0.05897905
[5 empty] | 0.01771866 | 0.05900698
[5 empty] | 0.01771312 | 0.05903492
[5 empty] | 0.0177059 | 0.05906286
[5 empty] | 0.01769678 | 0.0590908
[5 empty] | 0.01768556 | 0.05911874
[5 empty] | 0.01767201 | 0.05914668
[5 empty] | 0.01765591 | 0.05917462
[5 empty] | 0.01763706 | 0.05920256
[5 empty] | 0.01761524 | 0.0592305
[5 empty] | 0.01759022 | 0.05925844
[5 empty] | 0.0175618 | 0.05928638
[5 empty] | 0.01752976 | 0.05931432
[5 empty] | 0.01749388 | 0.05934226
[5 empty] | 0.01745395 | 0.0593702
[5 empty] | 0.01740975 | 0.05939814
[5 empty] | 0.01736106 | 0.05942608
[5 empty] | 0.01730767 | 0.05945402
[5 empty] | 0.01724937 | 0.05948196
[5 empty] | 0.01718593 | 0.0595099
[5 empty] | 0.01711714 | 0.05953784
[5 empty] | 0.01711714 | 0.05953784
[5 empty] | 0.01752464 | 0.06112018
[5 empty] | 0.01792424 | 0.06270253
[5 empty] | 0.01831575 | 0.06428487
[5 empty] | 0.01869898 | 0.06586722
[5 empty] | 0.01907376 | 0.06744956
[5 empty] | 0.01943988 | 0.06903191
[5 empty] | 0.01979717 | 0.07061425
[5 empty] | 0.02014545 | 0.07219659
[5 empty] | 0.02048452 | 0.07377894
[5 empty] | 0.02081421 | 0.07536128
[5 empty] | 0.02113432 | 0.07694363
[5 empty] | 0.02144467 | 0.07852597
[5 empty] | 0.02174508 | 0.08010832
[5 empty] | 0.02203536 | 0.08169066
[5 empty] | 0.02231532 | 0.08327301
[5 empty] | 0.02258478 | 0.08485535
[5 empty] | 0.02284356 | 0.08643769
[5 empty] | 0.02309146 | 0.08802004
[5 empty] | 0.02332831 | 0.08960238
[5 empty] | 0.02355391 | 0.09118473
[5 empty] | 0.02376809 | 0.09276707
[5 empty] | 0.02397065 | 0.09434942
[5 empty] | 0.02416142 | 0.09593176
[5 empty] | 0.0243402 | 0.09751411
[5 empty] | 0.02450681 | 0.09909645
[5 empty] | 0.02466107 | 0.1006788
[5 empty] | 0.02480279 | 0.1022611
[5 empty] | 0.02493178 | 0.1038435
[5 empty] | 0.02504786 | 0.1054258
[5 empty] | 0.02515085 | 0.1070082
[5 empty] | 0.02524055 | 0.1085905
[5 empty] | 0.02531679 | 0.1101729
[5 empty] | 0.02537937 | 0.1117552
[5 empty] | 0.02542812 | 0.1133376
[5 empty] | 0.02546284 | 0.1149199
[5 empty] | 0.02548952 | 0.1165022
[5 empty] | 0.0254895 | 0.1180846
[5 empty] | 0.0254862 | 0.1196669
[5 empty] | 0.02547749 | 0.1212493
[5 empty] | 0.02546378 | 0.1228316
[5 empty] | 0.02544548 | 0.124414
[5 empty] | 0.025423 | 0.1259963
[5 empty] | 0.02539675 | 0.1275787
[5 empty] | 0.02536715 | 0.129161
[5 empty] | 0.0253346 | 0.1307433
[5 empty] | 0.02529952 | 0.1323257
[5 empty] | 0.02526231 | 0.133908
[5 empty] | 0.02522339 | 0.1354904
[5 empty] | 0.02518317 | 0.1370727
[5 empty] | 0.02514206 | 0.1386551
[5 empty] | 0.02510019 | 0.1402374
[5 empty] | 0.02504525 | 0.1418198
[5 empty] | 0.02497352 | 0.1434021
[5 empty] | 0.02488928 | 0.1449844
[5 empty] | 0.02479679 | 0.1465668
[5 empty] | 0.02470035 | 0.1481491
[5 empty] | 0.02460422 | 0.15
[5 empty] | 0.02451267 | 0.1513138
[5 empty] | 0.02442999 | 0.1528962
[5 empty] | 0.02436045 | 0.1544785
[5 empty] | 0.02430832 | 0.1560609
[5 empty] | 0.02426934 | 0.1576432
[5 empty] | 0.02423275 | 0.1592255
[5 empty] | 0.0241983 | 0.1608079
[5 empty] | 0.02416587 | 0.1623902
[5 empty] | 0.02413531 | 0.1639726
[5 empty] | 0.02410649 | 0.1655549
[5 empty] | 0.02407927 | 0.1671373
[5 empty] | 0.02405351 | 0.1687196
[5 empty] | 0.02402908 | 0.170302
[5 empty] | 0.02400584 | 0.1718843
[5 empty] | 0.02398365 | 0.1734666
[5 empty] | 0.02396238 | 0.175049
[5 empty] | 0.02394188 | 0.1766313
[5 empty] | 0.02392203 | 0.1782137
[5 empty] | 0.02390268 | 0.179796
[5 empty] | 0.0238837 | 0.1813784
[5 empty] | 0.02386495 | 0.1829607
[5 empty] | 0.02384629 | 0.1845431
[5 empty] | 0.02382759 | 0.1861254
[5 empty] | 0.02380871 | 0.1877077
[5 empty] | 0.02378951 | 0.1892901
[5 empty] | 0.02377026 | 0.1908724
[5 empty] | 0.02375133 | 0.1924548
[5 empty] | 0.02373273 | 0.1940371
[5 empty] | 0.02371448 | 0.1956195
[5 empty] | 0.02369659 | 0.1972018
[5 empty] | 0.02367907 | 0.1987842
[5 empty] | 0.02366192 | 0.2003665
[5 empty] | 0.02364517 | 0.2019488
[5 empty] | 0.02362883 | 0.2035312
[5 empty] | 0.0236129 | 0.2051135
[5 empty] | 0.0235974 | 0.2066959
[5 empty] | 0.02358235 | 0.2082782
[5 empty] | 0.02356774 | 0.2098606
[5 empty] | 0.0235536 | 0.2114429
[5 empty] | 0.02353993 | 0.2130253
[5 empty] | 0.02352676 | 0.2146076
[5 empty] | 0.02351408 | 0.2161899