## 1
Общество с ограниченной ответственностью "Инженерная геология" (ООО "ИнжГео") | [11 empty] | Общество с ограниченной ответственностью "Инженерная геология" (ООО "ИнжГео")
Юр. адрес: 117279, г. Москва, ул. Миклухо-Маклая, 36 а, этаж 5, пом. XXIII к. 76-84 | [11 empty] | Юр. адрес: 117279, г. Москва, ул. Миклухо-Маклая, 36 а, этаж 5, пом. XXIII к. 76-84 | [8 empty] | нагр |  |  | X0 | Y0 | R |  | нагр |  |  |  | X0 | Y0 | R | нагр |  |  |  | X0 | Y0 | R |  | нагр |  |  |  | X0 | Y0 | R
Телефон/факс +7 (495) 132-30-00, Адрес электронной почты inbox@inj-geo.ru | [11 empty] | Телефон/факс +7 (495) 132-30-00, Адрес электронной почты inbox@inj-geo.ru | [12 empty] | 0 | [7 empty] | 0 | [6 empty] | 0 | [7 empty] | 0
[21 empty] | девиатор | [6 empty] | девиатор | [6 empty] | девиатор | [7 empty] | девиатор
Испытательная лаборатория ООО «ИнжГео» | [11 empty] | Испытательная лаборатория ООО «ИнжГео» | [8 empty] | x0 | Угол | X | Y |  |  |  | x0 |  | Угол | X | Y |  |  | x0 |  | Угол | X | Y |  |  |  | x0 |  | Угол | X | Y
Адрес места осуществления деятельности лаборатории: г. Москва, просп. Вернадского, д. 51, стр. 1 | [11 empty] | Адрес места осуществления деятельности лаборатории: г. Москва, просп. Вернадского, д. 51, стр. 1 | [9 empty] | 0 | [7 empty] | 0 | [6 empty] | 0 | [7 empty] | 0
Телефон +7(910)4557682, E-mail: slg85@mail.ru | [11 empty] | Телефон +7(910)4557682, E-mail: slg85@mail.ru | [9 empty] | 5 | [7 empty] | 5 | [6 empty] | 5 | [7 empty] | 5
[22 empty] | 10 | [7 empty] | 10 | [6 empty] | 10 | [7 empty] | 10
[12 empty] | Протокол испытаний № 13-63/130 от 08-03-2023 | [9 empty] | 15 | [7 empty] | 15 | [6 empty] | 15 | [7 empty] | 15
[22 empty] | 20 | [7 empty] | 20 | [6 empty] | 20 | [7 empty] | 20
[12 empty] | Наименование и адрес заказчика: Переход трубопровода через р. Енисей | [9 empty] | 25 | [7 empty] | 25 | [6 empty] | 25 | [7 empty] | 25
[12 empty] | Наименование объекта: ООО Регионстрой | [9 empty] | 30 | [7 empty] | 30 | [6 empty] | 30 | [7 empty] | 30
Наименование используемого метода/методики: ГОСТ 12248.4-2020 | [11 empty] | Наименование используемого метода/методики: ГОСТ 12248.3-2020 | [9 empty] | 35 | [7 empty] | 35 | [6 empty] | 35 | [7 empty] | 35
Условия проведения испытания: температура окружающей среды (18 - 25)0С, влажность воздуха (40 - 75)% | [11 empty] | Условия проведения испытания: температура окружающей среды (18 - 25)0С, влажность воздуха (40 - 75)% | [9 empty] | 40 | [7 empty] | 40 | [6 empty] | 40 | [7 empty] | 40
[12 empty] | Дата получение объекта подлежащего испытаниям: 09-02-2023 | [9 empty] | 45 | [7 empty] | 45 | [6 empty] | 45 | [7 empty] | 45
[12 empty] | Дата испытания: 25.10.2022-19.11.2130 | [9 empty] | 50 | [7 empty] | 50 | [6 empty] | 50 | [7 empty] | 50
[22 empty] | 55 | [7 empty] | 55 | [6 empty] | 55 | [7 empty] | 55
Испытание грунтов методом трехосного сжатия | [11 empty] | Испытание грунтов методом трехосного сжатия | [9 empty] | 60 | [7 empty] | 60 | [6 empty] | 60 | [7 empty] | 60
[22 empty] | 65 | [7 empty] | 65 | [6 empty] | 65 | [7 empty] | 65
Лабораторный номер: | [6 empty] | We, д.е. = |  |  |  |  | Лабораторный номер: |  | 1165 |  |  |  | We, д.е. = | 0.690095484 |  |  | 70 | [7 empty] | 70 | [6 empty] | 70 | [7 empty] | 70
Номер скважины: | [6 empty] | ρ, г/см3 = |  |  |  |  | Номер скважины: |  | BH-063 |  |  |  | ρ, г/см3 = | 1.56 |  |  | 75 | [7 empty] | 75 | [6 empty] | 75 | [7 empty] | 75
Глубина отбора, м: | [6 empty] | ρs, г/см3 = |  |  |  |  | Глубина отбора, м: |  | 1.2 |  |  |  | ρs, г/см3 = | 2.72 |  |  | 80 | [7 empty] | 80 | [6 empty] | 80 | [7 empty] | 80
Наименование грунта: | [6 empty] | e, д.е. = |  |  |  |  | Наименование грунта: |  | Суглинок, после оттаивания текучий, тяжелый песчанистый |  |  |  | e, д.е. = | 1.946833 |  |  | 85 | [7 empty] | 85 | [6 empty] | 85 | [7 empty] | 85
Схема проведения опыта: | [6 empty] | IL, д.е. = |  |  |  |  | Схема проведения опыта: |  | КД |  |  |  | IL, д.е. = | 3.646 |  |  | 90 | [7 empty] | 90 | [6 empty] | 90 | [7 empty] | 90
[22 empty] | 95 | [7 empty] | 95 | [6 empty] | 95 | [7 empty] | 95
[22 empty] | 100 | [7 empty] | 100 | [6 empty] | 100 | [7 empty] | 100
Результаты испытаний | [11 empty] | Результаты испытаний | [9 empty] | 105 | [7 empty] | 105 | [6 empty] | 105 | [7 empty] | 105
[22 empty] | 110 | [7 empty] | 110 | [6 empty] | 110 | [7 empty] | 110
[22 empty] | 115 | [7 empty] | 115 | [6 empty] | 115 | [7 empty] | 115
[22 empty] | 120 | [7 empty] | 120 | [6 empty] | 120 | [7 empty] | 120
[22 empty] | 125 | [7 empty] | 125 | [6 empty] | 125 | [7 empty] | 125
[22 empty] | 130 | [7 empty] | 130 | [6 empty] | 130 | [7 empty] | 130
[22 empty] | 135 | [7 empty] | 135 | [6 empty] | 135 | [7 empty] | 135
[22 empty] | 140 | [7 empty] | 140 | [6 empty] | 140 | [7 empty] | 140
[22 empty] | 145 | [7 empty] | 145 | [6 empty] | 145 | [7 empty] | 145
[22 empty] | 150 | [7 empty] | 150 | [6 empty] | 150 | [7 empty] | 150
[22 empty] | 155 | [7 empty] | 155 | [6 empty] | 155 | [7 empty] | 155
[22 empty] | 160 | [7 empty] | 160 | [6 empty] | 160 | [7 empty] | 160
[22 empty] | 165 | [7 empty] | 165 | [6 empty] | 165 | [7 empty] | 165
[22 empty] | 170 | [7 empty] | 170 | [6 empty] | 170 | [7 empty] | 170
[22 empty] | 175 | [7 empty] | 175 | [6 empty] | 175 | [7 empty] | 175
[22 empty] | 180 | [7 empty] | 180 | [6 empty] | 180 | [7 empty] | 180
[13 empty] | Давление в камере, Мпа σ3 | Вертикальная нагрузка, Мпа σ1 | Поровое давление, Мпа u
| K0, д.е. | 0.8263518 |  |  |  |  | Коэфф. Точки | [5 empty] | 0.05 | 0.08054786 | [5 empty] | 1 | [6 empty] | σ3,кПа | σ1,кПа | u, кПа |  |  |  | 4
| q_zg, МПа | 0.04131759 | [10 empty] | 0.15 | 0.2225755 | [27 empty] | δ3, Мпа | δ1-δ3, МПа | δ1, МПа | δ1, КПа
|  |  | Модуль деформации, МПа: | [9 empty] | 0.25 | 0.3646032 | [21 empty] | С, МПа:
|  |  | Е0= |  | Точки модуля (полное напр.), МПа |  |  |  | 0.04131759 | 0.06610815 | [25 empty] | φ, град:
|  |  | E50 = |  | qf (полное напр.), МПа |  |  |  | 0.06115575 | [26 empty] | E, Мпа
|  |  | Коэф. Поперечной деформации, ϑ = | [9 empty] | Эффективные значения угла внутреннего трения и удельного сцепления ϕ', С' | [13 empty] | x | 0
[13 empty] | ϕ', град. = | 10 | [12 empty] | y |  |  |  | С, кПа | φ,°
[13 empty] | С', МПа = | 0.004
| Исполнитель: | [6 empty] | Морозов Д.С. |  |  |  |  | Исполнитель: |  |  |  |  | Морозов Д.С.
| Начальник исп. лаборатории: | [6 empty] | Семиколенова Л.Г. |  |  |  |  | Начальник исп. лаборатории: |  |  |  |  | Семиколенова Л.Г.
Лист 1 , всего листов 2 | [11 empty] | Лист 2 , всего листов 2
Частичное воспроизведение протокола испытаний без письменного разрешения ООО «ИнжГео» ЗАПРЕЩАЕТСЯ | [11 empty] | Частичное воспроизведение протокола испытаний без письменного разрешения ООО «ИнжГео» ЗАПРЕЩАЕТСЯ
[5 empty] | второй график |  | первый график | [9 empty] | К Пуассона
dev50 | epsE50 | ind | devE0 | epsE0 | dev | eps | sigma |  | dev1 | eps1 | dev2 | eps2 | dev3 | eps3 |  | Глины
0.01115575 | 0.007431589 |  |  |  | 0 | 0 |  |  | 0 | 0 | 0 | 0 | 0 | 0 |  | < 0 | 0,20-0,30
ind |  |  |  |  | 0.001724632 | 0.0005797383 |  |  | 0.002431799 | 0.0008383271 | 0.006336491 | 0.0008312095 | 0.01231214 | 0.0008220731 |  | 0-0,25 | 0,30-0,38
2 |  |  |  |  | 0.003353936 | 0.001159477 |  |  | 0.004704272 | 0.001676654 | 0.0121403 | 0.001662419 | 0.02461794 | 0.001644146 |  | 0,25< | 0,38-0,45
E0 |  |  |  |  | 0.004792583 | 0.001739215 |  |  | 0.006526437 | 0.002514981 | 0.0145151 | 0.002102061 | 0.03208889 | 0.002331987 |  | Суглинки | 0,35-0,37
epsE0 | devE0 |  |  |  | 0.006197639 | 0.002477196 |  |  | 0.0075 | 0.00299775 | 0.01936737 | 0.003324838 | 0.03821409 | 0.003288292 |  | Пески и супеси | 0,30-0,35
0.002477196 | 0.006197639 |  |  |  | 0.006820398 | 0.002898691 |  |  | 0.008951269 | 0.004191635 | 0.02275588 | 0.004156048 | 0.04361459 | 0.004110365
[5 empty] | 0.007638665 | 0.00347843 |  |  | 0.0100155 | 0.005029962 | 0.02573219 | 0.004987257 | 0.04836498 | 0.004932439
График E50 |  | График E |  |  | 0.008402045 | 0.004058168 |  |  | 0.01126909 | 0.00586829 | 0.02804112 | 0.005818467 | 0.05145224 | 0.005754512
eps | q | sigma |  |  | 0.009098945 | 0.004637906 |  |  | 0.0119347 | 0.006706617 | 0.03022751 | 0.006649676 | 0.05730159 | 0.006940438
Горизонтальная линия E50 |  | Касательная |  |  | 0.009717773 | 0.005217644 |  |  | 0.01283501 | 0.007544944 | 0.03253618 | 0.007480886 | 0.05889936 | 0.007398658
0 |  | a | b |  | 0.01024694 | 0.005797383 |  |  | 0.01339269 | 0.008383271 | 0.03471196 | 0.008312095 | 0.06123514 | 0.008220731
|  |  | 0 |  | 0.01067485 | 0.006377121 |  |  | 0.01423041 | 0.009221598 | 0.03628776 | 0.008758586 | 0.06457454 | 0.009042804
Вертикальная линия E50 |  | p1 и p2 |  |  | 0.01098991 | 0.006956859 |  |  | 0.01527393 | 0.01017498 | 0.03891307 | 0.009974514 | 0.06770607 | 0.009864877
| 0 | 0 |  |  | 0.01115575 | 0.007431589 |  |  | 0.01563262 | 0.01089825 | 0.04053192 | 0.01080572 | 0.0717182 | 0.01068695
[5 empty] | 0.01133005 | 0.008116336 |  |  | 0.01651606 | 0.01173658 | 0.04285673 | 0.01163693 | 0.07429942 | 0.01150902
Касательная линия E50 |  |  |  |  | 0.011475 | 0.008696074 |  |  | 0.01721671 | 0.01257491 | 0.04457923 | 0.01246814 | 0.07783822 | 0.0123311
0 | 0 | Горизонтальная 1 |  |  | 0.01161759 | 0.009275812 |  |  | 0.01803017 | 0.01341323 | 0.04659117 | 0.01329935 | 0.08052309 | 0.01315317
[5 empty] | 0.01175781 | 0.009855551 |  |  | 0.01905202 | 0.01425156 | 0.04908426 | 0.01413056 | 0.08364251 | 0.01397524
Горизонтальная линия qкр |  |  |  |  | 0.0118957 | 0.01043529 |  |  | 0.01967783 | 0.01508989 | 0.05115023 | 0.01496177 | 0.08628497 | 0.01479732
Горизонтальная линия q |  | Горизонтальная 2 |  |  | 0.01203125 | 0.01101503 |  |  | 0.02070319 | 0.01592821 | 0.05258082 | 0.01579298 | 0.09003896 | 0.01561939
0 |  | 0 |  |  | 0.0121645 | 0.01159477 |  |  | 0.02162367 | 0.01676654 | 0.05506776 | 0.01662419 | 0.09229296 | 0.01644146
[5 empty] | 0.01229544 | 0.0121745 |  |  | 0.02243487 | 0.01760487 | 0.05690277 | 0.0174554 | 0.09513546 | 0.01726353
Вертикальная линия q |  |  |  |  | 0.01242411 | 0.01275424 |  |  | 0.02303236 | 0.0184432 | 0.05867759 | 0.01828661 | 0.09725494 | 0.01808561
| 0 |  |  |  | 0.01255052 | 0.01333398 |  |  | 0.02391172 | 0.01928152 | 0.06018395 | 0.01911782 | 0.0994399 | 0.01890768
[5 empty] | 0.01267467 | 0.01391372 |  |  | 0.02476855 | 0.02011985 | 0.06191357 | 0.01994903 | 0.1020788 | 0.01972975
[5 empty] | 0.0127966 | 0.01449346 |  |  | 0.0253984 | 0.02095818 | 0.06305819 | 0.02078024 | 0.1047602 | 0.02055183
[5 empty] | 0.01291631 | 0.01507319 |  |  | 0.02599688 | 0.0217965 | 0.06450954 | 0.02161145 | 0.1057725 | 0.0213739
[5 empty] | 0.01303381 | 0.01565293 |  |  | 0.02655956 | 0.02263483 | 0.06615934 | 0.02244266 | 0.1084042 | 0.02219597
[5 empty] | 0.01314913 | 0.01623267 |  |  | 0.02738203 | 0.02347316 | 0.06729933 | 0.02327387 | 0.1089438 | 0.02301805
[5 empty] | 0.01326229 | 0.01681241 |  |  | 0.02795986 | 0.02431149 | 0.06812123 | 0.02410508 | 0.1106799 | 0.02384012
[5 empty] | 0.01337328 | 0.01739215 |  |  | 0.02848863 | 0.02514981 | 0.06941678 | 0.02493629 | 0.1125008 | 0.02466219
[5 empty] | 0.01348214 | 0.01797189 |  |  | 0.02896394 | 0.02598814 | 0.06997771 | 0.02576749 | 0.1130951 | 0.02548427
[5 empty] | 0.01358888 | 0.01855162 |  |  | 0.02928135 | 0.02682647 | 0.07109574 | 0.0265987 | 0.1138512 | 0.02630634
[5 empty] | 0.01369352 | 0.01913136 |  |  | 0.02963646 | 0.02766479 | 0.07136261 | 0.02742991 | 0.1137577 | 0.02712841
[5 empty] | 0.01379606 | 0.0197111 |  |  | 0.02992484 | 0.02850312 | 0.07227005 | 0.02826112 | 0.1146032 | 0.02795048
[5 empty] | 0.01389653 | 0.02029084 |  |  | 0.03004208 | 0.02934145 | 0.07257552 | 0.02909233 | 0.1146032 | 0.02877256
[5 empty] | 0.01399493 | 0.02087058 |  |  | 0.03028375 | 0.03017977 | 0.07207552 | 0.02992354 | 0.1142032 | 0.02959463
[5 empty] | 0.0140913 | 0.02145032 |  |  | 0.03054786 | 0.0310181 | 0.07187552 | 0.03075475 | 0.1136032 | 0.0304167
[5 empty] | 0.01418564 | 0.02203005 |  |  | 0.03024786 | 0.03185643 | 0.07237552 | 0.03158596 | 0.1144032 | 0.03123878
[5 empty] | 0.01427797 | 0.02260979 |  |  | 0.03024786 | 0.03269476 | 0.07237552 | 0.03241717 | 0.1143032 | 0.03206085
[5 empty] | 0.0143683 | 0.02318953 |  |  | 0.03054786 | 0.03353308 | 0.07197552 | 0.03324838 | 0.1137032 | 0.03288292
[5 empty] | 0.01445665 | 0.02376927 |  |  | 0.03034786 | 0.03437141 | 0.07257552 | 0.03407959 | 0.1137032 | 0.033705
[5 empty] | 0.01454304 | 0.02434901 |  |  | 0.03054786 | 0.03520974 | 0.07207552 | 0.0349108 | 0.1145032 | 0.03452707
[5 empty] | 0.01462747 | 0.02492875 |  |  | 0.03054786 | 0.03604806 | 0.07237552 | 0.03574201 | 0.1135032 | 0.03534914
[5 empty] | 0.01470998 | 0.02550848 |  |  | 0.03044786 | 0.03688639 | 0.07197552 | 0.03657322 | 0.1135032 | 0.03617122
[5 empty] | 0.01479057 | 0.02608822 |  |  | 0.03034786 | 0.03772472 | 0.07207552 | 0.03740443 | 0.1145032 | 0.03699329
[5 empty] | 0.01486926 | 0.02666796 |  |  | 0.03044786 | 0.03856305 | 0.07217552 | 0.03823564 | 0.1139032 | 0.03781536
[5 empty] | 0.01494606 | 0.0272477 |  |  | 0.03054786 | 0.03940137 | 0.07187552 | 0.03906685 | 0.1143032 | 0.03863744
[5 empty] | 0.015021 | 0.02782744 |  |  | 0.03044786 | 0.0402397 | 0.07207552 | 0.03989806 | 0.1142032 | 0.03945951
[5 empty] | 0.01509408 | 0.02840718 |  |  | 0.03054786 | 0.04107803 | 0.07227552 | 0.04072927 | 0.1142032 | 0.04028158
[5 empty] | 0.01516532 | 0.02898691 |  |  | 0.03024786 | 0.04191635 | 0.07187552 | 0.04156048 | 0.1140032 | 0.04110365
[5 empty] | 0.01523474 | 0.02956665 |  |  | 0.03034786 | 0.04275468 | 0.07207552 | 0.04239168 | 0.1140032 | 0.04192573
[5 empty] | 0.01530236 | 0.03014639 |  |  | 0.03024786 | 0.04359301 | 0.07207552 | 0.04322289 | 0.1140032 | 0.0427478
[5 empty] | 0.01536818 | 0.03072613 |  |  | 0.03044786 | 0.04443134 | 0.07237552 | 0.0440541 | 0.1141032 | 0.04356987
[5 empty] | 0.01543223 | 0.03130587 |  |  | 0.03054786 | 0.04526966 | 0.07237552 | 0.04488531 | 0.1140032 | 0.04439195
[5 empty] | 0.01549452 | 0.0318856 |  |  | 0.03044786 | 0.04610799 | 0.07257552 | 0.04571652 | 0.1140032 | 0.04521402
[5 empty] | 0.01555507 | 0.03246534 |  |  | 0.03054786 | 0.04694632 | 0.07207552 | 0.04654773 | 0.1141032 | 0.04603609
[5 empty] | 0.01561389 | 0.03304508 |  |  | 0.03044786 | 0.04778464 | 0.07207552 | 0.04737894 | 0.1142032 | 0.04685817
[5 empty] | 0.015671 | 0.03362482 |  |  | 0.03044786 | 0.04862297 | 0.07257552 | 0.04821015 | 0.1135032 | 0.04768024
[5 empty] | 0.01572641 | 0.03420456 |  |  | 0.03034786 | 0.0494613 | 0.07217552 | 0.04904136 | 0.1145032 | 0.04850231
[5 empty] | 0.01578014 | 0.0347843 |  |  | 0.03054786 | 0.05029962 | 0.07237552 | 0.04987257 | 0.1142032 | 0.04932439
[5 empty] | 0.01583221 | 0.03536403 |  |  | 0.03054786 | 0.05113795 | 0.07227552 | 0.05070378 | 0.1144032 | 0.05014646
[5 empty] | 0.01588263 | 0.03594377 |  |  | 0.03044786 | 0.05197628 | 0.07217552 | 0.05153499 | 0.1145032 | 0.05096853
[5 empty] | 0.01593142 | 0.03652351 |  |  | 0.03044786 | 0.05281461 | 0.07207552 | 0.0523662 | 0.1145032 | 0.0517906
[5 empty] | 0.01597859 | 0.03710325 |  |  | 0.03034786 | 0.05365293 | 0.07237552 | 0.05319741 | 0.1138032 | 0.05261268
[5 empty] | 0.01602416 | 0.03768299 |  |  | 0.03054786 | 0.05449126 | 0.07217552 | 0.05402862 | 0.1140032 | 0.05343475
[5 empty] | 0.01606814 | 0.03826273 |  |  | 0.03024786 | 0.05532959 | 0.07237552 | 0.05485983 | 0.1135032 | 0.05425682
[5 empty] | 0.01611056 | 0.03884246 |  |  | 0.03054786 | 0.05616791 | 0.07227552 | 0.05569104 | 0.1140032 | 0.0550789
[5 empty] | 0.01615142 | 0.0394222 |  |  | 0.03034786 | 0.05700624 | 0.07237552 | 0.05652225 | 0.1138032 | 0.05590097
[5 empty] | 0.01619074 | 0.04000194 |  |  | 0.03024786 | 0.05784457 | 0.07237552 | 0.05735346 | 0.1146032 | 0.05672304
[5 empty] | 0.01622855 | 0.04058168 |  |  | 0.03034786 | 0.0586829 | 0.07227552 | 0.05818467 | 0.1135032 | 0.05754512
[5 empty] | 0.01626484 | 0.04116142 |  |  | 0.03034786 | 0.05952122 | 0.07197552 | 0.05901587 | 0.1141032 | 0.05836719
[5 empty] | 0.01629965 | 0.04174116 |  |  | 0.03024786 | 0.06035955 | 0.07237552 | 0.05984708 | 0.1139032 | 0.05918926
[5 empty] | 0.01633298 | 0.04232089 |  |  | 0.03054786 | 0.06119788 | 0.07197552 | 0.06067829 | 0.1141032 | 0.06001134
[5 empty] | 0.01636485 | 0.04290063 |  |  | 0.03024786 | 0.0620362 | 0.07207552 | 0.0615095 | 0.1137032 | 0.06083341
[5 empty] | 0.01639527 | 0.04348037 |  |  | 0.03044786 | 0.06287453 | 0.07257552 | 0.06234071 | 0.1142032 | 0.06165548
[5 empty] | 0.01642427 | 0.04406011 |  |  | 0.03024786 | 0.06371286 | 0.07197552 | 0.06317192 | 0.1140032 | 0.06247755
[5 empty] | 0.01645186 | 0.04463985 |  |  | 0.03054786 | 0.06455119 | 0.07257552 | 0.06400313 | 0.1135032 | 0.06329963
[5 empty] | 0.01647806 | 0.04521958 |  |  | 0.03034786 | 0.06538951 | 0.07207552 | 0.06483434 | 0.1138032 | 0.0641217
[5 empty] | 0.01650287 | 0.04579932 |  |  | 0.03024786 | 0.06622784 | 0.07197552 | 0.06566555 | 0.1140032 | 0.06494377
[5 empty] | 0.01652632 | 0.04637906 |  |  | 0.03044786 | 0.06706617 | 0.07247552 | 0.06649676 | 0.1139023 | 0.06576585
[5 empty] | 0.01654842 | 0.0469588 |  |  | 0.03044786 | 0.06790449 | 0.07227545 | 0.06732797 | 0.1141954 | 0.06658792
[5 empty] | 0.01656918 | 0.04753854 |  |  | 0.03044783 | 0.06874282 | 0.07257239 | 0.06815918 | 0.1137818 | 0.06740999
[5 empty] | 0.01658863 | 0.04811828 |  |  | 0.03044653 | 0.06958115 | 0.07216492 | 0.06899039 | 0.1138618 | 0.06823207
[5 empty] | 0.01660678 | 0.04869801 |  |  | 0.03034334 | 0.07041947 | 0.07205323 | 0.0698216 | 0.1142355 | 0.06905414
[5 empty] | 0.01662365 | 0.04927775 |  |  | 0.03023834 | 0.0712578 | 0.07213747 | 0.07065281 | 0.1135033 | 0.06987621
[5 empty] | 0.01663924 | 0.04985749 |  |  | 0.0302316 | 0.07209613 | 0.07241782 | 0.07148402 | 0.1144654 | 0.07069829
[5 empty] | 0.01665358 | 0.05043723 |  |  | 0.0305232 | 0.07293446 | 0.07249445 | 0.07231523 | 0.1142221 | 0.07152036
[5 empty] | 0.01666669 | 0.05101697 |  |  | 0.03051321 | 0.07377278 | 0.07196753 | 0.07314644 | 0.1136736 | 0.07234243
[5 empty] | 0.01667857 | 0.05159671 |  |  | 0.0303017 | 0.07461111 | 0.07233723 | 0.07397765 | 0.1143202 | 0.0731645
[5 empty] | 0.01668924 | 0.05217644 |  |  | 0.03038875 | 0.07544944 | 0.07220371 | 0.07480886 | 0.1139622 | 0.07398658
[5 empty] | 0.01669872 | 0.05275618 |  |  | 0.03027443 | 0.07628776 | 0.07206715 | 0.07564006 | 0.1137997 | 0.07480865
[5 empty] | 0.01670703 | 0.05333592 |  |  | 0.03045881 | 0.07712609 | 0.07172772 | 0.07647127 | 0.1134332 | 0.07563072
[5 empty] | 0.01671418 | 0.05391566 |  |  | 0.03034196 | 0.07796442 | 0.07188558 | 0.07730248 | 0.1139628 | 0.0764528
[5 empty] | 0.01672019 | 0.0544954 |  |  | 0.03042397 | 0.07880275 | 0.0717409 | 0.07813369 | 0.1134888 | 0.07727487
[5 empty] | 0.01672507 | 0.05507514 |  |  | 0.03020489 | 0.07964107 | 0.07189386 | 0.0789649 | 0.1138114 | 0.07809694
[5 empty] | 0.01672883 | 0.05565487 |  |  | 0.03018482 | 0.0804794 | 0.07154463 | 0.07979611 | 0.1128309 | 0.07891902
[5 empty] | 0.01673151 | 0.05623461 |  |  | 0.03036381 | 0.08131773 | 0.07149337 | 0.08062732 | 0.1131476 | 0.07974109
[5 empty] | 0.0167331 | 0.05681435 |  |  | 0.03024194 | 0.08215605 | 0.07144026 | 0.08145853 | 0.1125617 | 0.08056316
[5 empty] | 0.01673362 | 0.05739409 |  |  | 0.03021929 | 0.08299438 | 0.07178546 | 0.08228974 | 0.1125735 | 0.08138524
[5 empty] | 0.01673362 | 0.05739409 |  |  | 0.03019592 | 0.08383271 | 0.07132914 | 0.08312095 | 0.1124833 | 0.08220731
[5 empty] | 0.01631759 | 0.05739382 |  |  | 0.03007192 | 0.08467103 | 0.07187147 | 0.08395216 | 0.1125913 | 0.08302938
[5 empty] | 0.01590623 | 0.05739355 |  |  | 0.03004735 | 0.08550936 | 0.07181263 | 0.08478337 | 0.1129977 | 0.08385145
[5 empty] | 0.01550012 | 0.05739328 |  |  | 0.0301223 | 0.08634769 | 0.07155278 | 0.08561458 | 0.1123028 | 0.08467353
[5 empty] | 0.01509985 | 0.05739301 |  |  | 0.02999682 | 0.08718602 | 0.07149209 | 0.08644579 | 0.113007 | 0.0854956
[5 empty] | 0.01470599 | 0.05739275 |  |  | 0.02997099 | 0.08802434 | 0.07113073 | 0.087277 | 0.1126103 | 0.08631767
[5 empty] | 0.01431913 | 0.05739248 |  |  | 0.0301449 | 0.08886267 | 0.07156888 | 0.08810821 | 0.1125132 | 0.08713975
[5 empty] | 0.01393987 | 0.05739221 |  |  | 0.02991861 | 0.089701 | 0.07140669 | 0.08893942 | 0.1126095 | 0.08796182
[5 empty] | 0.01356877 | 0.05739194 |  |  | 0.02989219 | 0.09053932 | 0.07134048 | 0.08977063 | 0.1116825 | 0.08878389
[5 empty] | 0.01320642 | 0.05739167 |  |  | 0.02986283 | 0.09137765 | 0.07095924 | 0.09060184 | 0.1115337 | 0.08960597
[5 empty] | 0.0128534 | 0.0573914 |  |  | 0.03002688 | 0.09221598 | 0.07116389 | 0.09143305 | 0.1123658 | 0.09042804
[5 empty] | 0.01251031 | 0.05739113 |  |  | 0.02968506 | 0.09305431 | 0.07105618 | 0.09226426 | 0.1120814 | 0.09125011
[5 empty] | 0.01217772 | 0.05739087 |  |  | 0.02983814 | 0.09389263 | 0.07043787 | 0.09309546 | 0.1117834 | 0.09207219
[5 empty] | 0.01185621 | 0.0573906 |  |  | 0.02958687 | 0.09473096 | 0.07051074 | 0.09392667 | 0.1112743 | 0.09289426
[5 empty] | 0.01154637 | 0.05739033 |  |  | 0.02953202 | 0.09556929 | 0.07067654 | 0.09475788 | 0.1108568 | 0.09371633
[5 empty] | 0.01124879 | 0.05739006 |  |  | 0.02947436 | 0.09640761 | 0.07023705 | 0.09558909 | 0.1107338 | 0.0945384
[5 empty] | 0.01096404 | 0.05738979 |  |  | 0.02941464 | 0.09724594 | 0.07009402 | 0.0964203 | 0.1107077 | 0.09536048
[5 empty] | 0.01069271 | 0.05738952 |  |  | 0.02945362 | 0.09808427 | 0.07004922 | 0.09725151 | 0.1106815 | 0.09618255
[5 empty] | 0.01043538 | 0.05738926 |  |  | 0.02959207 | 0.0989226 | 0.07020441 | 0.09808272 | 0.1097577 | 0.09700462
[5 empty] | 0.01019263 | 0.05738899 |  |  | 0.02943075 | 0.09976092 | 0.06976136 | 0.09891393 | 0.109339 | 0.0978267
[5 empty] | 0.009965059 | 0.05738872 |  |  | 0.02937042 | 0.1005992 | 0.06992183 | 0.09974514 | 0.1095281 | 0.09864877
[5 empty] | 0.009753236 | 0.05738845 |  |  | 0.02911184 | 0.1014376 | 0.0696876 | 0.1005764 | 0.1097278 | 0.09947084
[5 empty] | 0.009557749 | 0.05738818 |  |  | 0.02905578 | 0.1022759 | 0.06946041 | 0.1014076 | 0.1098407 | 0.1002929
[5 empty] | 0.009379181 | 0.05738791 |  |  | 0.029303 | 0.1031142 | 0.06904204 | 0.1022388 | 0.1088696 | 0.101115
[5 empty] | 0.009218115 | 0.05738764 |  |  | 0.02895425 | 0.1039526 | 0.06943425 | 0.10307 | 0.1093171 | 0.1019371
[5 empty] | 0.009072907 | 0.05738738 |  |  | 0.0291103 | 0.1047909 | 0.0689388 | 0.1039012 | 0.1091858 | 0.1027591
[5 empty] | 0.008930717 | 0.05738711 |  |  | 0.02897192 | 0.1056292 | 0.06875747 | 0.1047324 | 0.1083786 | 0.1035812
[5 empty] | 0.008789752 | 0.05738684 |  |  | 0.02893986 | 0.1064675 | 0.06879183 | 0.1055636 | 0.1083869 | 0.1044033
[5 empty] | 0.008650442 | 0.05738657 |  |  | 0.0288139 | 0.1073059 | 0.06873347 | 0.1063948 | 0.108198 | 0.1052254
[5 empty] | 0.008513215 | 0.0573863 |  |  | 0.02908944 | 0.1081442 | 0.06837695 | 0.107226 | 0.1087119 | 0.1060474
[5 empty] | 0.008378501 | 0.05738603 |  |  | 0.02896575 | 0.1089825 | 0.0684222 | 0.1080572 | 0.1082284 | 0.1068695
[5 empty] | 0.008246728 | 0.05738576 |  |  | 0.02884281 | 0.1098208 | 0.06876916 | 0.1088884 | 0.1087475 | 0.1076916
[5 empty] | 0.008118325 | 0.0573855 |  |  | 0.0290206 | 0.1106592 | 0.06851778 | 0.1097197 | 0.1086691 | 0.1085136
[5 empty] | 0.007993721 | 0.05738523 |  |  | 0.02889908 | 0.1114975 | 0.068168 | 0.1105509 | 0.1086932 | 0.1093357
[5 empty] | 0.007873346 | 0.05738496 |  |  | 0.02897824 | 0.1123358 | 0.06871976 | 0.1113821 | 0.1084195 | 0.1101578
[5 empty] | 0.007757628 | 0.05738469 |  |  | 0.02885805 | 0.1131742 | 0.06877301 | 0.1122133 | 0.1074481 | 0.1109799
[5 empty] | 0.007646996 | 0.05738442 |  |  | 0.02883848 | 0.1140125 | 0.0685277 | 0.1130445 | 0.1077789 | 0.1118019
[5 empty] | 0.00754188 | 0.05738415 |  |  | 0.02881952 | 0.1148508 | 0.06838376 | 0.1138757 | 0.1078117 | 0.112624
[5 empty] | 0.007442707 | 0.05738388 |  |  | 0.02870114 | 0.1156891 | 0.06834114 | 0.1147069 | 0.1080464 | 0.1134461
[5 empty] | 0.007349908 | 0.05738362 |  |  | 0.0286833 | 0.1165275 | 0.06829978 | 0.1155381 | 0.1081831 | 0.1142682
[5 empty] | 0.007263911 | 0.05738335 |  |  | 0.028766 | 0.1173658 | 0.06845962 | 0.1163693 | 0.1071216 | 0.1150902
[5 empty] | 0.007185145 | 0.05738308 |  |  | 0.0288492 | 0.1182041 | 0.06832062 | 0.1172005 | 0.1072618 | 0.1159123
[5 empty] | 0.007114039 | 0.05738281 |  |  | 0.02853288 | 0.1190424 | 0.06828271 | 0.1180317 | 0.1078036 | 0.1167344
[5 empty] | 0.007051022 | 0.05738254 |  |  | 0.02861702 | 0.1198808 | 0.06844583 | 0.118863 | 0.107547 | 0.1175565
[5 empty] | 0.006996523 | 0.05738227 |  |  | 0.02880158 | 0.1207191 | 0.06820994 | 0.1196942 | 0.1079918 | 0.1183785
[5 empty] | 0.006950971 | 0.057382 |  |  | 0.02848656 | 0.1215574 | 0.06787496 | 0.1205254 | 0.107738 | 0.1192006
[5 empty] | 0.006914795 | 0.05738174 |  |  | 0.02847191 | 0.1223958 | 0.06794086 | 0.1213566 | 0.1070855 | 0.1200227
[5 empty] | 0.006888424 | 0.05738147 |  |  | 0.02845763 | 0.1232341 | 0.06780756 | 0.1221878 | 0.1075342 | 0.1208447
[5 empty] | 0.006872287 | 0.0573812 |  |  | 0.02844367 | 0.1240724 | 0.06817501 | 0.123019 | 0.106984 | 0.1216668
[5 empty] | 0.006866812 | 0.05738093 |  |  | 0.02873003 | 0.1249107 | 0.06804317 | 0.1238502 | 0.1072348 | 0.1224889
[5 empty] | 0.006866812 | 0.05738093 |  |  | 0.02871667 | 0.1257491 | 0.06761196 | 0.1246814 | 0.1075866 | 0.123311
[5 empty] | 0.006638297 | 0.0573661 |  |  | 0.02860357 | 0.1265874 | 0.06778134 | 0.1255126 | 0.1071392 | 0.124133
[5 empty] | 0.006414925 | 0.05735128 |  |  | 0.0286907 | 0.1274257 | 0.06775124 | 0.1263438 | 0.1075926 | 0.1249551
[5 empty] | 0.006197076 | 0.05733645 |  |  | 0.02837805 | 0.128264 | 0.06802162 | 0.1271751 | 0.1073467 | 0.1257772
[5 empty] | 0.005985131 | 0.05732162 |  |  | 0.02846558 | 0.1291024 | 0.0678924 | 0.1280063 | 0.1071013 | 0.1265993
[5 empty] | 0.005779472 | 0.05730679 |  |  | 0.02845328 | 0.1299407 | 0.06766355 | 0.1288375 | 0.1074565 | 0.1274213
[5 empty] | 0.005580478 | 0.05729197 |  |  | 0.02844111 | 0.130779 | 0.067335 | 0.1296687 | 0.1074121 | 0.1282434
[5 empty] | 0.005388531 | 0.05727714 |  |  | 0.02852906 | 0.1316174 | 0.06760669 | 0.1304999 | 0.1062681 | 0.1290655
[5 empty] | 0.005204012 | 0.05726231 |  |  | 0.0286171 | 0.1324557 | 0.06787857 | 0.1313311 | 0.1069242 | 0.1298875
[5 empty] | 0.005027302 | 0.05724749 |  |  | 0.0284052 | 0.133294 | 0.06775058 | 0.1321623 | 0.1061806 | 0.1307096
[5 empty] | 0.00485878 | 0.05723266 |  |  | 0.02839334 | 0.1341323 | 0.06722266 | 0.1329935 | 0.106937 | 0.1315317
[5 empty] | 0.004698829 | 0.05721783 |  |  | 0.0285815 | 0.1349707 | 0.06759477 | 0.1338247 | 0.1064934 | 0.1323538
[5 empty] | 0.004547828 | 0.057203 |  |  | 0.02836965 | 0.135809 | 0.06716683 | 0.1346559 | 0.1063498 | 0.1331758
[5 empty] | 0.004406159 | 0.05718818 |  |  | 0.02825776 | 0.1366473 | 0.0672388 | 0.1354871 | 0.1069059 | 0.1339979
[5 empty] | 0.004274203 | 0.05717335 |  |  | 0.02834582 | 0.1374856 | 0.06741062 | 0.1363184 | 0.1067618 | 0.13482
[5 empty] | 0.00415234 | 0.05715852 |  |  | 0.0282338 | 0.138324 | 0.06768224 | 0.1371496 | 0.1061173 | 0.1356421
[5 empty] | 0.004040951 | 0.05714369 |  |  | 0.02832167 | 0.1391623 | 0.06705358 | 0.1379808 | 0.1062724 | 0.1364641
[5 empty] | 0.003940417 | 0.05712887 |  |  | 0.02820941 | 0.1400006 | 0.06752465 | 0.138812 | 0.1068272 | 0.1372862
[5 empty] | 0.003851119 | 0.05711404 |  |  | 0.02839715 | 0.1408389 | 0.06699583 | 0.1396432 | 0.1060823 | 0.1381083
[5 empty] | 0.003773438 | 0.05709921 |  |  | 0.028185 | 0.1416773 | 0.06696726 | 0.1404744 | 0.1062378 | 0.1389304
[5 empty] | 0.003707754 | 0.05708438 |  |  | 0.02827295 | 0.1425156 | 0.06693895 | 0.1413056 | 0.1066937 | 0.1397524
[5 empty] | 0.003654448 | 0.05706956 |  |  | 0.02826102 | 0.1433539 | 0.0674109 | 0.1421368 | 0.1062501 | 0.1405745
[5 empty] | 0.003613902 | 0.05705473 |  |  | 0.02814919 | 0.1441923 | 0.06748311 | 0.142968 | 0.1061068 | 0.1413966
[5 empty] | 0.003586496 | 0.0570399 |  |  | 0.02833749 | 0.1450306 | 0.0675556 | 0.1437992 | 0.1055639 | 0.1422186
[5 empty] | 0.00357261 | 0.05702508 |  |  | 0.02842589 | 0.1458689 | 0.06692836 | 0.1446305 | 0.1057215 | 0.1430407
[5 empty] | 0.003571071 | 0.05701025 |  |  | 0.02841442 | 0.1467072 | 0.06730139 | 0.1454617 | 0.1058795 | 0.1438628
[5 empty] | 0.003572929 | 0.05699542 |  |  | 0.02840307 | 0.1475456 | 0.06747471 | 0.1462929 | 0.106338 | 0.1446849
[5 empty] | 0.00357701 | 0.05698059 |  |  | 0.02819185 | 0.1483839 | 0.06684833 | 0.1471241 | 0.1061969 | 0.1455069
[5 empty] | 0.003583695 | 0.05696577 |  |  | 0.02838075 | 0.1492222 | 0.06672223 | 0.1479553 | 0.1053562 | 0.146329
[5 empty] | 0.003593364 | 0.05695094 |  |  | 0.02836977 | 0.1500605 | 0.06689644 | 0.1487865 | 0.1060161 | 0.1471511
[5 empty] | 0.003606399 | 0.05693611 |  |  | 0.02815893 | 0.1508989 | 0.06737095 | 0.1496177 | 0.1063764 | 0.1479732
[5 empty] | 0.00362318 | 0.05692128 |  |  | 0.02814822 | 0.1517372 | 0.06694576 | 0.1504489 | 0.1062371 | 0.1487952
[5 empty] | 0.003644089 | 0.05690646 |  |  | 0.02833764 | 0.1525755 | 0.06662089 | 0.1512801 | 0.1062984 | 0.1496173
[5 empty] | 0.003669505 | 0.05689163 |  |  | 0.0283272 | 0.1534139 | 0.06709635 | 0.1521113 | 0.1052601 | 0.1504394
[5 empty] | 0.00369981 | 0.0568768 |  |  | 0.0282169 | 0.1542522 | 0.06677212 | 0.1529425 | 0.1054224 | 0.1512614
[5 empty] | 0.003735385 | 0.05686198 |  |  | 0.02800674 | 0.1550905 | 0.06664822 | 0.1537738 | 0.1051851 | 0.1520835
[5 empty] | 0.00377661 | 0.05684715 |  |  | 0.02799672 | 0.1559288 | 0.06682466 | 0.154605 | 0.1055484 | 0.1529056
[5 empty] | 0.003823867 | 0.05683232 |  |  | 0.02828684 | 0.1567672 | 0.06690143 | 0.1554362 | 0.1052122 | 0.1537277
[5 empty] | 0.003877535 | 0.05681749 |  |  | 0.02797712 | 0.1576055 | 0.06707855 | 0.1562674 | 0.1059766 | 0.1545497
[5 empty] | 0.003937997 | 0.05680267 |  |  | 0.02826754 | 0.1584438 | 0.06655602 | 0.1570986 | 0.1056414 | 0.1553718
[5 empty] | 0.004005632 | 0.05678784 |  |  | 0.02795811 | 0.1592821 | 0.06643384 | 0.1579298 | 0.1056069 | 0.1561939
[5 empty] | 0.004080821 | 0.05677301 |  |  | 0.02794883 | 0.1601205 | 0.06701202 | 0.158761 | 0.1050728 | 0.157016
[5 empty] | 0.004163946 | 0.05675818 |  |  | 0.02793971 | 0.1609588 | 0.06659056 | 0.1595922 | 0.1053394 | 0.157838
[5 empty] | 0.004255387 | 0.05674336 |  |  | 0.02793075 | 0.1617971 | 0.06706947 | 0.1604234 | 0.1049065 | 0.1586601
[5 empty] | 0.004355525 | 0.05672853 |  |  | 0.02812195 | 0.1626355 | 0.06644875 | 0.1612546 | 0.1056741 | 0.1594822
[5 empty] | 0.004464741 | 0.0567137 |  |  | 0.02821331 | 0.1634738 | 0.06652841 | 0.1620859 | 0.1050424 | 0.1603043
[5 empty] | 0.004583416 | 0.05669888 |  |  | 0.02810483 | 0.1643121 | 0.06690845 | 0.1629171 | 0.1055113 | 0.1611263
[5 empty] | 0.00471193 | 0.05668405 |  |  | 0.02819652 | 0.1651504 | 0.06638888 | 0.1637483 | 0.1046807 | 0.1619484
[5 empty] | 0.004850664 | 0.05666922 |  |  | 0.02788837 | 0.1659888 | 0.0669697 | 0.1645795 | 0.1049508 | 0.1627705
[5 empty] | 0.005 | 0.05665439 |  |  | 0.0280804 | 0.1668271 | 0.06695092 | 0.1654107 | 0.1047214 | 0.1635925
[5 empty] | 0.005 | 0.05664124
[5 empty] | 0.005283671 | 0.0566415
[5 empty] | 0.00556455 | 0.05664177
[5 empty] | 0.005842549 | 0.05664204
[5 empty] | 0.006117582 | 0.05664231
[5 empty] | 0.006389562 | 0.05664258
[5 empty] | 0.006658401 | 0.05664285
[5 empty] | 0.006924013 | 0.05664312
[5 empty] | 0.007186312 | 0.05664338
[5 empty] | 0.007445209 | 0.05664365
[5 empty] | 0.007700619 | 0.05664392
[5 empty] | 0.007952454 | 0.05664419
[5 empty] | 0.008200628 | 0.05664446
[5 empty] | 0.008445053 | 0.05664473
[5 empty] | 0.008685644 | 0.056645
[5 empty] | 0.008922311 | 0.05664526
[5 empty] | 0.00915497 | 0.05664553
[5 empty] | 0.009383533 | 0.0566458
[5 empty] | 0.009607913 | 0.05664607
[5 empty] | 0.009828024 | 0.05664634
[5 empty] | 0.01004378 | 0.05664661
[5 empty] | 0.01025509 | 0.05664687
[5 empty] | 0.01046187 | 0.05664714
[5 empty] | 0.01066403 | 0.05664741
[5 empty] | 0.01086149 | 0.05664768
[5 empty] | 0.01105451 | 0.05664795
[5 empty] | 0.01124514 | 0.05664822
[5 empty] | 0.01143364 | 0.05664849
[5 empty] | 0.01161993 | 0.05664875
[5 empty] | 0.01180391 | 0.05664902
[5 empty] | 0.01198552 | 0.05664929
[5 empty] | 0.01216464 | 0.05664956
[5 empty] | 0.01234121 | 0.05664983
[5 empty] | 0.01251513 | 0.0566501
[5 empty] | 0.01268631 | 0.05665037
[5 empty] | 0.01285467 | 0.05665063
[5 empty] | 0.01302012 | 0.0566509
[5 empty] | 0.01318258 | 0.05665117
[5 empty] | 0.01334196 | 0.05665144
[5 empty] | 0.01349816 | 0.05665171
[5 empty] | 0.01365111 | 0.05665198
[5 empty] | 0.01380072 | 0.05665225
[5 empty] | 0.0139469 | 0.05665251
[5 empty] | 0.01408956 | 0.05665278
[5 empty] | 0.01422862 | 0.05665305
[5 empty] | 0.01436399 | 0.05665332
[5 empty] | 0.01449558 | 0.05665359
[5 empty] | 0.0146233 | 0.05665386
[5 empty] | 0.01474708 | 0.05665413
[5 empty] | 0.01486681 | 0.05665439
[5 empty] | 0.01486681 | 0.05664124
[5 empty] | 0.01497575 | 0.0566566
[5 empty] | 0.01508217 | 0.05667196
[5 empty] | 0.01518592 | 0.05668733
[5 empty] | 0.0152868 | 0.05670269
[5 empty] | 0.01538465 | 0.05671806
[5 empty] | 0.01547929 | 0.05673342
[5 empty] | 0.01557054 | 0.05674879
[5 empty] | 0.01565822 | 0.05676415
[5 empty] | 0.01574215 | 0.05677951
[5 empty] | 0.01582217 | 0.05679488
[5 empty] | 0.01589809 | 0.05681024
[5 empty] | 0.01596974 | 0.05682561
[5 empty] | 0.01603693 | 0.05684097
[5 empty] | 0.0160995 | 0.05685634
[5 empty] | 0.01615726 | 0.0568717
[5 empty] | 0.01621004 | 0.05688707
[5 empty] | 0.01625766 | 0.05690243
[5 empty] | 0.01629995 | 0.05691779
[5 empty] | 0.01633673 | 0.05693316
[5 empty] | 0.01636782 | 0.05694852
[5 empty] | 0.01639304 | 0.05696389
[5 empty] | 0.01641222 | 0.05697925
[5 empty] | 0.01642518 | 0.05699462
[5 empty] | 0.01643175 | 0.05700998
[5 empty] | 0.01643246 | 0.05702534
[5 empty] | 0.01643148 | 0.05704071
[5 empty] | 0.01642935 | 0.05705607
[5 empty] | 0.01642589 | 0.05707144
[5 empty] | 0.01642093 | 0.0570868
[5 empty] | 0.01641429 | 0.05710217
[5 empty] | 0.01640579 | 0.05711753
[5 empty] | 0.01639526 | 0.05713289
[5 empty] | 0.01638251 | 0.05714826
[5 empty] | 0.01636738 | 0.05716362
[5 empty] | 0.01634968 | 0.05717899
[5 empty] | 0.01632925 | 0.05719435
[5 empty] | 0.01630589 | 0.05720972
[5 empty] | 0.01627944 | 0.05722508
[5 empty] | 0.01624972 | 0.05724045
[5 empty] | 0.01621654 | 0.05725581
[5 empty] | 0.01617975 | 0.05727117
[5 empty] | 0.01613915 | 0.05728654
[5 empty] | 0.01609457 | 0.0573019
[5 empty] | 0.01604583 | 0.05731727
[5 empty] | 0.01599276 | 0.05733263
[5 empty] | 0.01593519 | 0.057348
[5 empty] | 0.01587292 | 0.05736336
[5 empty] | 0.01580579 | 0.05737872
[5 empty] | 0.01573362 | 0.05739409
[5 empty] | 0.01573362 | 0.05739409
[5 empty] | 0.01605548 | 0.05897643
[5 empty] | 0.01637094 | 0.06055878
[5 empty] | 0.01667986 | 0.06214112
[5 empty] | 0.01698211 | 0.06372347
[5 empty] | 0.01727755 | 0.06530581
[5 empty] | 0.01756605 | 0.06688816
[5 empty] | 0.01784746 | 0.0684705
[5 empty] | 0.01812164 | 0.07005284
[5 empty] | 0.01838846 | 0.07163519
[5 empty] | 0.01864779 | 0.07321753
[5 empty] | 0.01889948 | 0.07479988
[5 empty] | 0.01914339 | 0.07638222
[5 empty] | 0.01937939 | 0.07796457
[5 empty] | 0.01960734 | 0.07954691
[5 empty] | 0.01982711 | 0.08112926
[5 empty] | 0.02003854 | 0.0827116
[5 empty] | 0.02024152 | 0.08429395
[5 empty] | 0.02043589 | 0.08587629
[5 empty] | 0.02062152 | 0.08745863
[5 empty] | 0.02079828 | 0.08904098
[5 empty] | 0.02096602 | 0.09062332
[5 empty] | 0.02112461 | 0.09220567
[5 empty] | 0.02127391 | 0.09378801
[5 empty] | 0.02141378 | 0.09537036
[5 empty] | 0.02154409 | 0.0969527
[5 empty] | 0.02166469 | 0.09853505
[5 empty] | 0.02177545 | 0.1001174
[5 empty] | 0.02187623 | 0.1016997
[5 empty] | 0.0219669 | 0.1032821
[5 empty] | 0.0220473 | 0.1048644
[5 empty] | 0.02211732 | 0.1064468
[5 empty] | 0.02217681 | 0.1080291
[5 empty] | 0.02222563 | 0.1096115
[5 empty] | 0.02226364 | 0.1111938
[5 empty] | 0.02229071 | 0.1127761
[5 empty] | 0.0223115 | 0.1143585
[5 empty] | 0.02231148 | 0.1159408
[5 empty] | 0.0223086 | 0.1175232
[5 empty] | 0.02230097 | 0.1191055
[5 empty] | 0.02228897 | 0.1206879
[5 empty] | 0.02227295 | 0.1222702
[5 empty] | 0.02225327 | 0.1238526
[5 empty] | 0.0222303 | 0.1254349
[5 empty] | 0.02220439 | 0.1270172
[5 empty] | 0.0221759 | 0.1285996
[5 empty] | 0.02214519 | 0.1301819
[5 empty] | 0.02211262 | 0.1317643
[5 empty] | 0.02207855 | 0.1333466
[5 empty] | 0.02204335 | 0.134929
[5 empty] | 0.02200736 | 0.1365113
[5 empty] | 0.02197071 | 0.1380937
[5 empty] | 0.02192262 | 0.139676
[5 empty] | 0.02185983 | 0.1412583
[5 empty] | 0.0217861 | 0.1428407
[5 empty] | 0.02170514 | 0.144423
[5 empty] | 0.02162073 | 0.1460054
[5 empty] | 0.02153658 | 0.1475877
[5 empty] | 0.02145645 | 0.1491701
[5 empty] | 0.02138408 | 0.15
[5 empty] | 0.0213232 | 0.1523348
[5 empty] | 0.02127757 | 0.1539171
[5 empty] | 0.02124345 | 0.1554994
[5 empty] | 0.02121142 | 0.1570818
[5 empty] | 0.02118127 | 0.1586641
[5 empty] | 0.02115288 | 0.1602465
[5 empty] | 0.02112613 | 0.1618288
[5 empty] | 0.02110091 | 0.1634112
[5 empty] | 0.02107708 | 0.1649935
[5 empty] | 0.02105453 | 0.1665759
[5 empty] | 0.02103315 | 0.1681582
[5 empty] | 0.0210128 | 0.1697405
[5 empty] | 0.02099338 | 0.1713229
[5 empty] | 0.02097476 | 0.1729052
[5 empty] | 0.02095682 | 0.1744876
[5 empty] | 0.02093944 | 0.1760699
[5 empty] | 0.02092251 | 0.1776523
[5 empty] | 0.02090589 | 0.1792346
[5 empty] | 0.02088948 | 0.180817
[5 empty] | 0.02087315 | 0.1823993
[5 empty] | 0.02085678 | 0.1839816
[5 empty] | 0.02084025 | 0.185564
[5 empty] | 0.02082345 | 0.1871463
[5 empty] | 0.0208066 | 0.1887287
[5 empty] | 0.02079003 | 0.190311
[5 empty] | 0.02077375 | 0.1918934
[5 empty] | 0.02075778 | 0.1934757
[5 empty] | 0.02074211 | 0.1950581
[5 empty] | 0.02072677 | 0.1966404
[5 empty] | 0.02071177 | 0.1982227
[5 empty] | 0.02069711 | 0.1998051
[5 empty] | 0.0206828 | 0.2013874
[5 empty] | 0.02066886 | 0.2029698
[5 empty] | 0.02065529 | 0.2045521
[5 empty] | 0.02064211 | 0.2061345
[5 empty] | 0.02062933 | 0.2077168
[5 empty] | 0.02061695 | 0.2092992
[5 empty] | 0.02060499 | 0.2108815
[5 empty] | 0.02059345 | 0.2124638
[5 empty] | 0.02058236 | 0.2140462