## 1
Общество с ограниченной ответственностью "Инженерная геология" (ООО "ИнжГео") | [11 empty] | Общество с ограниченной ответственностью "Инженерная геология" (ООО "ИнжГео")
Юр. адрес: 117279, г. Москва, ул. Миклухо-Маклая, 36 а, этаж 5, пом. XXIII к. 76-84 | [11 empty] | Юр. адрес: 117279, г. Москва, ул. Миклухо-Маклая, 36 а, этаж 5, пом. XXIII к. 76-84 | [8 empty] | нагр |  |  | X0 | Y0 | R |  | нагр |  |  |  | X0 | Y0 | R | нагр |  |  |  | X0 | Y0 | R |  | нагр |  |  |  | X0 | Y0 | R
Телефон/факс +7 (495) 132-30-00, Адрес электронной почты inbox@inj-geo.ru | [11 empty] | Телефон/факс +7 (495) 132-30-00, Адрес электронной почты inbox@inj-geo.ru | [12 empty] | 0 | [7 empty] | 0 | [6 empty] | 0 | [7 empty] | 0
[21 empty] | девиатор | [6 empty] | девиатор | [6 empty] | девиатор | [7 empty] | девиатор
Испытательная лаборатория ООО «ИнжГео» | [11 empty] | Испытательная лаборатория ООО «ИнжГео» | [8 empty] | x0 | Угол | X | Y |  |  |  | x0 |  | Угол | X | Y |  |  | x0 |  | Угол | X | Y |  |  |  | x0 |  | Угол | X | Y
Адрес места осуществления деятельности лаборатории: г. Москва, просп. Вернадского, д. 51, стр. 1 | [11 empty] | Адрес места осуществления деятельности лаборатории: г. Москва, просп. Вернадского, д. 51, стр. 1 | [9 empty] | 0 | [7 empty] | 0 | [6 empty] | 0 | [7 empty] | 0
Телефон +7(910)4557682, E-mail: slg85@mail.ru | [11 empty] | Телефон +7(910)4557682, E-mail: slg85@mail.ru | [9 empty] | 5 | [7 empty] | 5 | [6 empty] | 5 | [7 empty] | 5
[22 empty] | 10 | [7 empty] | 10 | [6 empty] | 10 | [7 empty] | 10
[12 empty] | Протокол испытаний № 13-63/136 от 14-03-2023 | [9 empty] | 15 | [7 empty] | 15 | [6 empty] | 15 | [7 empty] | 15
[22 empty] | 20 | [7 empty] | 20 | [6 empty] | 20 | [7 empty] | 20
[12 empty] | Наименование и адрес заказчика: Переход трубопровода через р. Енисей | [9 empty] | 25 | [7 empty] | 25 | [6 empty] | 25 | [7 empty] | 25
[12 empty] | Наименование объекта: ООО Регионстрой | [9 empty] | 30 | [7 empty] | 30 | [6 empty] | 30 | [7 empty] | 30
Наименование используемого метода/методики: ГОСТ 12248.4-2020 | [11 empty] | Наименование используемого метода/методики: ГОСТ 12248.3-2020 | [9 empty] | 35 | [7 empty] | 35 | [6 empty] | 35 | [7 empty] | 35
Условия проведения испытания: температура окружающей среды (18 - 25)0С, влажность воздуха (40 - 75)% | [11 empty] | Условия проведения испытания: температура окружающей среды (18 - 25)0С, влажность воздуха (40 - 75)% | [9 empty] | 40 | [7 empty] | 40 | [6 empty] | 40 | [7 empty] | 40
[12 empty] | Дата получение объекта подлежащего испытаниям: 15-02-2023 | [9 empty] | 45 | [7 empty] | 45 | [6 empty] | 45 | [7 empty] | 45
[12 empty] | Дата испытания: 25.10.2022-19.11.2136 | [9 empty] | 50 | [7 empty] | 50 | [6 empty] | 50 | [7 empty] | 50
[22 empty] | 55 | [7 empty] | 55 | [6 empty] | 55 | [7 empty] | 55
Испытание грунтов методом трехосного сжатия | [11 empty] | Испытание грунтов методом трехосного сжатия | [9 empty] | 60 | [7 empty] | 60 | [6 empty] | 60 | [7 empty] | 60
[22 empty] | 65 | [7 empty] | 65 | [6 empty] | 65 | [7 empty] | 65
Лабораторный номер: | [6 empty] | We, д.е. = |  |  |  |  | Лабораторный номер: |  | 1171 |  |  |  | We, д.е. = | 0.547310251 |  |  | 70 | [7 empty] | 70 | [6 empty] | 70 | [7 empty] | 70
Номер скважины: | [6 empty] | ρ, г/см3 = |  |  |  |  | Номер скважины: |  | BH-066 |  |  |  | ρ, г/см3 = | 1.62 |  |  | 75 | [7 empty] | 75 | [6 empty] | 75 | [7 empty] | 75
Глубина отбора, м: | [6 empty] | ρs, г/см3 = |  |  |  |  | Глубина отбора, м: |  | 0.8 |  |  |  | ρs, г/см3 = | 2.73 |  |  | 80 | [7 empty] | 80 | [6 empty] | 80 | [7 empty] | 80
Наименование грунта: | [6 empty] | e, д.е. = |  |  |  |  | Наименование грунта: |  | Суглинок, после оттаивания текучий, легкий пылеватый |  |  |  | e, д.е. = | 1.607504 |  |  | 85 | [7 empty] | 85 | [6 empty] | 85 | [7 empty] | 85
Схема проведения опыта: | [6 empty] | IL, д.е. = |  |  |  |  | Схема проведения опыта: |  | КД |  |  |  | IL, д.е. = | 2.777 |  |  | 90 | [7 empty] | 90 | [6 empty] | 90 | [7 empty] | 90
[22 empty] | 95 | [7 empty] | 95 | [6 empty] | 95 | [7 empty] | 95
[22 empty] | 100 | [7 empty] | 100 | [6 empty] | 100 | [7 empty] | 100
Результаты испытаний | [11 empty] | Результаты испытаний | [9 empty] | 105 | [7 empty] | 105 | [6 empty] | 105 | [7 empty] | 105
[22 empty] | 110 | [7 empty] | 110 | [6 empty] | 110 | [7 empty] | 110
[22 empty] | 115 | [7 empty] | 115 | [6 empty] | 115 | [7 empty] | 115
[22 empty] | 120 | [7 empty] | 120 | [6 empty] | 120 | [7 empty] | 120
[22 empty] | 125 | [7 empty] | 125 | [6 empty] | 125 | [7 empty] | 125
[22 empty] | 130 | [7 empty] | 130 | [6 empty] | 130 | [7 empty] | 130
[22 empty] | 135 | [7 empty] | 135 | [6 empty] | 135 | [7 empty] | 135
[22 empty] | 140 | [7 empty] | 140 | [6 empty] | 140 | [7 empty] | 140
[22 empty] | 145 | [7 empty] | 145 | [6 empty] | 145 | [7 empty] | 145
[22 empty] | 150 | [7 empty] | 150 | [6 empty] | 150 | [7 empty] | 150
[22 empty] | 155 | [7 empty] | 155 | [6 empty] | 155 | [7 empty] | 155
[22 empty] | 160 | [7 empty] | 160 | [6 empty] | 160 | [7 empty] | 160
[22 empty] | 165 | [7 empty] | 165 | [6 empty] | 165 | [7 empty] | 165
[22 empty] | 170 | [7 empty] | 170 | [6 empty] | 170 | [7 empty] | 170
[22 empty] | 175 | [7 empty] | 175 | [6 empty] | 175 | [7 empty] | 175
[22 empty] | 180 | [7 empty] | 180 | [6 empty] | 180 | [7 empty] | 180
[13 empty] | Давление в камере, Мпа σ3 | Вертикальная нагрузка, Мпа σ1 | Поровое давление, Мпа u
| K0, д.е. | 0.8608269 |  |  |  |  | Коэфф. Точки | [5 empty] | 0.05 | 0.07767106 | [5 empty] | 1 | [6 empty] | σ3,кПа | σ1,кПа | u, кПа |  |  |  | 4
| q_zg, МПа | 0.04304134 | [10 empty] | 0.15 | 0.2100058 | [27 empty] | δ3, Мпа | δ1-δ3, МПа | δ1, МПа | δ1, КПа
|  |  | Модуль деформации, МПа: | [9 empty] | 0.25 | 0.3423406 | [21 empty] | С, МПа:
|  |  | Е0= |  | Точки модуля (полное напр.), МПа |  |  |  | 0.04304134 | 0.06886615 | [25 empty] | φ, град:
|  |  | E50 = |  | qf (полное напр.), МПа |  |  |  | 0.06355802 | [26 empty] | E, Мпа
|  |  | Коэф. Поперечной деформации, ϑ = | [9 empty] | Эффективные значения угла внутреннего трения и удельного сцепления ϕ', С' | [13 empty] | x | 0
[13 empty] | ϕ', град. = | 8 | [12 empty] | y |  |  |  | С, кПа | φ,°
[13 empty] | С', МПа = | 0.005
| Исполнитель: | [6 empty] | Морозов Д.С. |  |  |  |  | Исполнитель: |  |  |  |  | Морозов Д.С.
| Начальник исп. лаборатории: | [6 empty] | Семиколенова Л.Г. |  |  |  |  | Начальник исп. лаборатории: |  |  |  |  | Семиколенова Л.Г.
Лист 1 , всего листов 2 | [11 empty] | Лист 2 , всего листов 2
Частичное воспроизведение протокола испытаний без письменного разрешения ООО «ИнжГео» ЗАПРЕЩАЕТСЯ | [11 empty] | Частичное воспроизведение протокола испытаний без письменного разрешения ООО «ИнжГео» ЗАПРЕЩАЕТСЯ
[5 empty] | второй график |  | первый график | [9 empty] | К Пуассона
dev50 | epsE50 | ind | devE0 | epsE0 | dev | eps | sigma |  | dev1 | eps1 | dev2 | eps2 | dev3 | eps3 |  | Глины
0.01355802 | 0.0120963 |  |  |  | 0 | 0 |  |  | 0 | 0 | 0 | 0 | 0 | 0 |  | < 0 | 0,20-0,30
ind |  |  |  |  | 0.00114625 | 0.0006268566 |  |  | 0.001387705 | 0.0008492261 | 0.0046022 | 0.0008334211 | 0.005771156 | 0.000833196 |  | 0-0,25 | 0,30-0,38
2 |  |  |  |  | 0.002265115 | 0.001253713 |  |  | 0.003111364 | 0.001698452 | 0.008513991 | 0.001666842 | 0.01250882 | 0.001666392 |  | 0,25< | 0,38-0,45
E0 |  |  |  |  | 0.003339613 | 0.00188057 |  |  | 0.004439485 | 0.002547678 | 0.01230212 | 0.002500263 | 0.01939152 | 0.002691246 |  | Суглинки | 0,35-0,37
epsE0 | devE0 |  |  |  | 0.004352763 | 0.002507426 |  |  | 0.005740578 | 0.003396904 | 0.01553334 | 0.003333685 | 0.02260067 | 0.003332784 |  | Пески и супеси | 0,30-0,35
0.0040321 | 0.006456202 |  |  |  | 0.005287582 | 0.003134283 |  |  | 0.006883152 | 0.00424613 | 0.01770171 | 0.003799063 | 0.02655035 | 0.00416598
[5 empty] | 0.006456202 | 0.0040321 |  |  | 0.0075 | 0.004683984375 | 0.02074354 | 0.005000527 | 0.03030209 | 0.004999176
График E50 |  | График E |  |  | 0.006874017 | 0.004387996 |  |  | 0.008713937 | 0.005944583 | 0.02281517 | 0.005833948 | 0.0342734 | 0.005832372
eps | q | sigma |  |  | 0.007606726 | 0.005014852 |  |  | 0.009403063 | 0.006793809 | 0.02458317 | 0.006667369 | 0.03688179 | 0.006665568
Горизонтальная линия E50 |  | Касательная |  |  | 0.008329472 | 0.005641709 |  |  | 0.01013024 | 0.007643035 | 0.02659559 | 0.00750079 | 0.03984475 | 0.007498764
0 |  | a | b |  | 0.009035403 | 0.006268566 |  |  | 0.01090868 | 0.008492261 | 0.02780046 | 0.008334211 | 0.04297979 | 0.00833196
|  |  | 0 |  | 0.009717663 | 0.006895422 |  |  | 0.01155161 | 0.009341487 | 0.0300029 | 0.009198699 | 0.04617028 | 0.009153898
Вертикальная линия E50 |  | p1 и p2 |  |  | 0.0103694 | 0.007522279 |  |  | 0.01217225 | 0.01019071 | 0.03149431 | 0.01000105 | 0.04874788 | 0.009998352
| 0 | 0 |  |  | 0.01098376 | 0.008149135 |  |  | 0.01288382 | 0.01103994 | 0.03247491 | 0.01083447 | 0.05061451 | 0.01083155
[5 empty] | 0.01155388 | 0.008775992 |  |  | 0.01339954 | 0.01188917 | 0.03467969 | 0.0116679 | 0.05359372 | 0.01166474
Касательная линия E50 |  |  |  |  | 0.01207291 | 0.009402848 |  |  | 0.01383553 | 0.01234389 | 0.0358007 | 0.01250132 | 0.05647488 | 0.01249794
0 | 0 | Горизонтальная 1 |  |  | 0.01253401 | 0.0100297 |  |  | 0.01469604 | 0.01358762 | 0.03732997 | 0.01333474 | 0.05874739 | 0.01333114
[5 empty] | 0.01293031 | 0.01065656 |  |  | 0.01528487 | 0.01443684 | 0.03935956 | 0.01416816 | 0.06100064 | 0.01416433
Горизонтальная линия qкр |  |  |  |  | 0.01325495 | 0.01128342 |  |  | 0.01619501 | 0.01528607 | 0.04078151 | 0.01500158 | 0.06372399 | 0.01499753
Горизонтальная линия q |  | Горизонтальная 2 |  |  | 0.01355802 | 0.0120963 |  |  | 0.01672174 | 0.0161353 | 0.04238785 | 0.015835 | 0.06580685 | 0.01583072
0 |  | 0 |  |  | 0.01368325 | 0.01253713 |  |  | 0.01766034 | 0.01698452 | 0.04417064 | 0.01666842 | 0.06843859 | 0.01666392
[5 empty] | 0.01385912 | 0.01316399 |  |  | 0.01820609 | 0.01783375 | 0.04532192 | 0.01750184 | 0.07130861 | 0.01749712
Вертикальная линия q |  |  |  |  | 0.01403243 | 0.01379084 |  |  | 0.01915426 | 0.01868297 | 0.04683372 | 0.01833526 | 0.07290629 | 0.01833031
| 0 |  |  |  | 0.01420318 | 0.0144177 |  |  | 0.01970012 | 0.0195322 | 0.04879811 | 0.01916869 | 0.07582101 | 0.01916351
[5 empty] | 0.01437139 | 0.01504456 |  |  | 0.02043896 | 0.02038143 | 0.05020711 | 0.02000211 | 0.07714215 | 0.0199967
[5 empty] | 0.01453705 | 0.01567141 |  |  | 0.02136606 | 0.02123065 | 0.05125277 | 0.02083553 | 0.07955912 | 0.0208299
[5 empty] | 0.01470019 | 0.01629827 |  |  | 0.02207668 | 0.02207988 | 0.05232714 | 0.02166895 | 0.08156128 | 0.0216631
[5 empty] | 0.0148608 | 0.01692513 |  |  | 0.02256611 | 0.0229291 | 0.05352226 | 0.02250237 | 0.08343803 | 0.02249629
[5 empty] | 0.01501889 | 0.01755198 |  |  | 0.02322962 | 0.02377833 | 0.05503017 | 0.02333579 | 0.08497874 | 0.02332949
[5 empty] | 0.01517448 | 0.01817884 |  |  | 0.0238625 | 0.02462756 | 0.05574292 | 0.02416921 | 0.08637282 | 0.02416268
[5 empty] | 0.01532758 | 0.0188057 |  |  | 0.02446 | 0.02547678 | 0.05665255 | 0.02500263 | 0.08790964 | 0.02499588
[5 empty] | 0.01547818 | 0.01943255 |  |  | 0.02501743 | 0.02632601 | 0.0579511 | 0.02583606 | 0.08847858 | 0.02582908
[5 empty] | 0.0156263 | 0.02005941 |  |  | 0.02553004 | 0.02717523 | 0.05803062 | 0.02666948 | 0.08976904 | 0.02666227
[5 empty] | 0.01577195 | 0.02068627 |  |  | 0.02599312 | 0.02802446 | 0.05868315 | 0.0275029 | 0.0906704 | 0.02749547
[5 empty] | 0.01591513 | 0.02131312 |  |  | 0.02660195 | 0.02887369 | 0.05960074 | 0.02833632 | 0.09097204 | 0.02832866
[5 empty] | 0.01605586 | 0.02193998 |  |  | 0.02675179 | 0.02972291 | 0.05937542 | 0.02916974 | 0.09136335 | 0.02916186
[5 empty] | 0.01619414 | 0.02256684 |  |  | 0.02723794 | 0.03057214 | 0.0600058 | 0.03000316 | 0.09234055 | 0.02999506
[5 empty] | 0.01632998 | 0.02319369 |  |  | 0.02735566 | 0.03142137 | 0.0597058 | 0.03083658 | 0.09154055 | 0.03082825
[5 empty] | 0.01646339 | 0.02382055 |  |  | 0.02750023 | 0.03227059 | 0.0594058 | 0.03167 | 0.09234055 | 0.03166145
[5 empty] | 0.01659438 | 0.02444741 |  |  | 0.02767106 | 0.03311982 | 0.0596058 | 0.03250342 | 0.09194055 | 0.03249464
[5 empty] | 0.01672295 | 0.02507426 |  |  | 0.02757106 | 0.03396904 | 0.0594058 | 0.03333685 | 0.09144055 | 0.03332784
[5 empty] | 0.01684912 | 0.02570112 |  |  | 0.02747106 | 0.03481827 | 0.0599058 | 0.03417027 | 0.09204055 | 0.03416104
[5 empty] | 0.01697289 | 0.02632798 |  |  | 0.02757106 | 0.0356675 | 0.0594058 | 0.03500369 | 0.09164055 | 0.03499423
[5 empty] | 0.01709427 | 0.02695483 |  |  | 0.02757106 | 0.03651672 | 0.0598058 | 0.03583711 | 0.09194055 | 0.03582743
[5 empty] | 0.01721327 | 0.02758169 |  |  | 0.02757106 | 0.03736595 | 0.0599058 | 0.03667053 | 0.09154055 | 0.03666062
[5 empty] | 0.0173299 | 0.02820855 |  |  | 0.02767106 | 0.03821517 | 0.0597058 | 0.03750395 | 0.09214055 | 0.03749382
[5 empty] | 0.01744416 | 0.0288354 |  |  | 0.02767106 | 0.0390644 | 0.0596058 | 0.03833737 | 0.09184055 | 0.03832702
[5 empty] | 0.01755607 | 0.02946226 |  |  | 0.02767106 | 0.03991363 | 0.0597058 | 0.03917079 | 0.09214055 | 0.03916021
[5 empty] | 0.01766563 | 0.03008911 |  |  | 0.02747106 | 0.04076285 | 0.0600058 | 0.04000421 | 0.09174055 | 0.03999341
[5 empty] | 0.01777286 | 0.03071597 |  |  | 0.02767106 | 0.04161208 | 0.0595058 | 0.04083764 | 0.09164055 | 0.0408266
[5 empty] | 0.01787775 | 0.03134283 |  |  | 0.02747106 | 0.0424613 | 0.0600058 | 0.04167106 | 0.09154055 | 0.0416598
[5 empty] | 0.01798032 | 0.03196968 |  |  | 0.02757106 | 0.04331053 | 0.0600058 | 0.04250448 | 0.09194055 | 0.042493
[5 empty] | 0.01808057 | 0.03259654 |  |  | 0.02767106 | 0.04415976 | 0.0597058 | 0.0433379 | 0.09234055 | 0.04332619
[5 empty] | 0.01817853 | 0.0332234 |  |  | 0.02757106 | 0.04500898 | 0.0596058 | 0.04417132 | 0.09234055 | 0.04415939
[5 empty] | 0.01827418 | 0.03385025 |  |  | 0.02767106 | 0.04585821 | 0.0594058 | 0.04500474 | 0.09164055 | 0.04499258
[5 empty] | 0.01836755 | 0.03447711 |  |  | 0.02747106 | 0.04670743 | 0.0599058 | 0.04583816 | 0.09224055 | 0.04582578
[5 empty] | 0.01845863 | 0.03510397 |  |  | 0.02747106 | 0.04755666 | 0.0600058 | 0.04667158 | 0.09204055 | 0.04665898
[5 empty] | 0.01854744 | 0.03573082 |  |  | 0.02747106 | 0.04840589 | 0.0597058 | 0.047505 | 0.09184055 | 0.04749217
[5 empty] | 0.01863399 | 0.03635768 |  |  | 0.02767106 | 0.04925511 | 0.0598058 | 0.04833843 | 0.09224055 | 0.04832537
[5 empty] | 0.01871829 | 0.03698454 |  |  | 0.02747106 | 0.05010434 | 0.0600058 | 0.04917185 | 0.09184055 | 0.04915856
[5 empty] | 0.01880034 | 0.03761139 |  |  | 0.02767106 | 0.05095357 | 0.0599058 | 0.05000527 | 0.09194055 | 0.04999176
[5 empty] | 0.01888015 | 0.03823825 |  |  | 0.02747106 | 0.05180279 | 0.0595058 | 0.05083869 | 0.09154055 | 0.05082496
[5 empty] | 0.01895773 | 0.03886511 |  |  | 0.02747106 | 0.05265202 | 0.0600058 | 0.05167211 | 0.09194055 | 0.05165815
[5 empty] | 0.01903309 | 0.03949196 |  |  | 0.02767106 | 0.05350124 | 0.0600058 | 0.05250553 | 0.09234055 | 0.05249135
[5 empty] | 0.01910623 | 0.04011882 |  |  | 0.02747106 | 0.05435047 | 0.0594058 | 0.05333895 | 0.09194055 | 0.05332454
[5 empty] | 0.01917717 | 0.04074568 |  |  | 0.02767106 | 0.0551997 | 0.0598058 | 0.05417237 | 0.09184055 | 0.05415774
[5 empty] | 0.01924591 | 0.04137253 |  |  | 0.02747106 | 0.05604892 | 0.0599058 | 0.05500579 | 0.09194055 | 0.05499094
[5 empty] | 0.01931247 | 0.04199939 |  |  | 0.02747106 | 0.05689815 | 0.0598058 | 0.05583922 | 0.09154055 | 0.05582413
[5 empty] | 0.01937685 | 0.04262625 |  |  | 0.02757106 | 0.05774737 | 0.0598058 | 0.05667264 | 0.09154055 | 0.05665733
[5 empty] | 0.01943905 | 0.0432531 |  |  | 0.02747106 | 0.0585966 | 0.0595058 | 0.05750606 | 0.09224055 | 0.05749052
[5 empty] | 0.01949909 | 0.04387996 |  |  | 0.02767106 | 0.05944583 | 0.0599058 | 0.05833948 | 0.09174055 | 0.05832372
[5 empty] | 0.01955698 | 0.04450682 |  |  | 0.02757106 | 0.06029505 | 0.0595058 | 0.0591729 | 0.09144055 | 0.05915692
[5 empty] | 0.01961272 | 0.04513367 |  |  | 0.02747106 | 0.06114428 | 0.0600058 | 0.06000632 | 0.09234055 | 0.05999011
[5 empty] | 0.01966632 | 0.04576053 |  |  | 0.02757106 | 0.0619935 | 0.0596058 | 0.06083974 | 0.09214055 | 0.06082331
[5 empty] | 0.0197178 | 0.04638739 |  |  | 0.02747106 | 0.06284273 | 0.0600058 | 0.06167316 | 0.09164055 | 0.0616565
[5 empty] | 0.01976715 | 0.04701424 |  |  | 0.02757106 | 0.06369196 | 0.0594058 | 0.06250658 | 0.09144055 | 0.0624897
[5 empty] | 0.01981439 | 0.0476411 |  |  | 0.02757106 | 0.06454118 | 0.0600058 | 0.06334001 | 0.09204055 | 0.0633229
[5 empty] | 0.01985952 | 0.04826795 |  |  | 0.02757106 | 0.06539041 | 0.0597058 | 0.06417343 | 0.09194055 | 0.06415609
[5 empty] | 0.01990256 | 0.04889481 |  |  | 0.02747106 | 0.06623963 | 0.0598058 | 0.06500685 | 0.09174055 | 0.06498929
[5 empty] | 0.01994351 | 0.04952167 |  |  | 0.02757106 | 0.06708886 | 0.0594058 | 0.06584027 | 0.09224055 | 0.06582248
[5 empty] | 0.01998239 | 0.05014852 |  |  | 0.02757106 | 0.06793809 | 0.0595058 | 0.06667369 | 0.09234055 | 0.06665568
[5 empty] | 0.02001919 | 0.05077538 |  |  | 0.02747106 | 0.06878731 | 0.0595058 | 0.06750711 | 0.09224055 | 0.06748888
[5 empty] | 0.02005393 | 0.05140224 |  |  | 0.02767106 | 0.06963654 | 0.0594044 | 0.06834053 | 0.09153823 | 0.06832207
[5 empty] | 0.02008661 | 0.05202909 |  |  | 0.02757106 | 0.07048577 | 0.05999933 | 0.06917395 | 0.09143025 | 0.06915527
[5 empty] | 0.02011725 | 0.05265595 |  |  | 0.02767065 | 0.07133499 | 0.05939069 | 0.07000737 | 0.0923168 | 0.06998846
[5 empty] | 0.02014585 | 0.05328281 |  |  | 0.02746856 | 0.07218422 | 0.05937864 | 0.0708408 | 0.0913981 | 0.07082166
[5 empty] | 0.02017242 | 0.05390966 |  |  | 0.02746476 | 0.07303344 | 0.05966331 | 0.07167422 | 0.09217437 | 0.07165486
[5 empty] | 0.02019698 | 0.05453652 |  |  | 0.0275593 | 0.07388267 | 0.05994485 | 0.07250764 | 0.09144582 | 0.07248805
[5 empty] | 0.02021951 | 0.05516338 |  |  | 0.02765227 | 0.0747319 | 0.05942339 | 0.07334106 | 0.09141267 | 0.07332125
[5 empty] | 0.02024005 | 0.05579023 |  |  | 0.02754374 | 0.07558112 | 0.05979908 | 0.07417448 | 0.09137514 | 0.07415444
[5 empty] | 0.02025859 | 0.05641709 |  |  | 0.02763376 | 0.07643035 | 0.05957205 | 0.0750079 | 0.09153344 | 0.07498764
[5 empty] | 0.02027514 | 0.05704395 |  |  | 0.02742241 | 0.07727957 | 0.05924246 | 0.07584132 | 0.0920878 | 0.07582084
[5 empty] | 0.02028972 | 0.0576708 |  |  | 0.02750976 | 0.0781288 | 0.05961043 | 0.07667474 | 0.09173842 | 0.07665403
[5 empty] | 0.02030232 | 0.05829766 |  |  | 0.02739588 | 0.07897803 | 0.05947612 | 0.07750817 | 0.09158554 | 0.07748723
[5 empty] | 0.02031296 | 0.05892452 |  |  | 0.02758083 | 0.07982725 | 0.05923966 | 0.07834159 | 0.09192936 | 0.07832042
[5 empty] | 0.02032165 | 0.05955137 |  |  | 0.02746469 | 0.08067648 | 0.0596012 | 0.07917501 | 0.0917701 | 0.07915362
[5 empty] | 0.02032839 | 0.06017823 |  |  | 0.02744752 | 0.0815257 | 0.05936087 | 0.08000843 | 0.09160798 | 0.07998682
[5 empty] | 0.0203332 | 0.06080509 |  |  | 0.0274294 | 0.08237493 | 0.05911882 | 0.08084185 | 0.09134322 | 0.08082001
[5 empty] | 0.02033608 | 0.06143194 |  |  | 0.02741038 | 0.08322416 | 0.05927519 | 0.08167527 | 0.09107603 | 0.08165321
[5 empty] | 0.02033704 | 0.0620588 |  |  | 0.02739055 | 0.08407338 | 0.05893012 | 0.08250869 | 0.09080664 | 0.0824864
[5 empty] | 0.02033704 | 0.0620588 |  |  | 0.02736997 | 0.08492261 | 0.05908375 | 0.08334211 | 0.09153525 | 0.0833196
[5 empty] | 0.01986655 | 0.06205853 |  |  | 0.02724871 | 0.08577183 | 0.05883622 | 0.08417553 | 0.09096209 | 0.0841528
[5 empty] | 0.01940151 | 0.06205826 |  |  | 0.02722683 | 0.08662106 | 0.05928768 | 0.08500896 | 0.09048737 | 0.08498599
[5 empty] | 0.01894248 | 0.06205799 |  |  | 0.02740442 | 0.08747029 | 0.05893827 | 0.08584238 | 0.09041132 | 0.08581919
[5 empty] | 0.01849005 | 0.06205773 |  |  | 0.02718153 | 0.08831951 | 0.05878812 | 0.0866758 | 0.09053414 | 0.08665238
[5 empty] | 0.0180448 | 0.06205746 |  |  | 0.02735823 | 0.08916874 | 0.05893738 | 0.08750922 | 0.09035606 | 0.08748558
[5 empty] | 0.0176073 | 0.06205719 |  |  | 0.0272346 | 0.09001797 | 0.05878619 | 0.08834264 | 0.09037729 | 0.08831878
[5 empty] | 0.01717813 | 0.06205692 |  |  | 0.0273107 | 0.09086719 | 0.05893469 | 0.08917606 | 0.09029806 | 0.08915197
[5 empty] | 0.01675787 | 0.06205665 |  |  | 0.0271866 | 0.09171642 | 0.05878169 | 0.09000948 | 0.09031627 | 0.08998517
[5 empty] | 0.0163471 | 0.06205638 |  |  | 0.02726237 | 0.09256564 | 0.05871738 | 0.0908429 | 0.09041686 | 0.09081836
[5 empty] | 0.0159464 | 0.06205611 |  |  | 0.02703629 | 0.09341487 | 0.05884099 | 0.09167632 | 0.09049891 | 0.09165156
[5 empty] | 0.01555635 | 0.06205585 |  |  | 0.02720417 | 0.0942641 | 0.05865397 | 0.09250975 | 0.08966468 | 0.09248476
[5 empty] | 0.01517752 | 0.06205558 |  |  | 0.0271665 | 0.09511332 | 0.05825781 | 0.09334317 | 0.08971644 | 0.09331795
[5 empty] | 0.0148105 | 0.06205531 |  |  | 0.02692399 | 0.09596255 | 0.05845397 | 0.09417659 | 0.08955644 | 0.09415115
[5 empty] | 0.01445587 | 0.06205504 |  |  | 0.02687736 | 0.09681177 | 0.05804393 | 0.09501001 | 0.09008695 | 0.09498434
[5 empty] | 0.0141142 | 0.06205477 |  |  | 0.02682733 | 0.097661 | 0.05792915 | 0.09584343 | 0.08931022 | 0.09581754
[5 empty] | 0.01378607 | 0.0620545 |  |  | 0.02687461 | 0.09851023 | 0.0580111 | 0.09667685 | 0.08882852 | 0.09665074
[5 empty] | 0.01347206 | 0.06205423 |  |  | 0.02681992 | 0.09935945 | 0.05779125 | 0.09751027 | 0.08944411 | 0.09748393
[5 empty] | 0.01317276 | 0.06205397 |  |  | 0.02686398 | 0.1002087 | 0.05747109 | 0.09834369 | 0.08865926 | 0.09831713
[5 empty] | 0.01288873 | 0.0620537 |  |  | 0.02660751 | 0.1010579 | 0.05765206 | 0.09917711 | 0.08847621 | 0.09915032
[5 empty] | 0.01262056 | 0.06205343 |  |  | 0.02655123 | 0.1019071 | 0.05733566 | 0.1000105 | 0.08849723 | 0.09998352
[5 empty] | 0.01236883 | 0.06205316 |  |  | 0.02659585 | 0.1027564 | 0.05712334 | 0.100844 | 0.08792459 | 0.1008167
[5 empty] | 0.01213412 | 0.06205289 |  |  | 0.02664208 | 0.1036056 | 0.05711657 | 0.1016774 | 0.08816055 | 0.1016499
[5 empty] | 0.01191699 | 0.06205262 |  |  | 0.02639065 | 0.1044548 | 0.05721684 | 0.1025108 | 0.08830736 | 0.1024831
[5 empty] | 0.01171805 | 0.06205235 |  |  | 0.02644228 | 0.105304 | 0.0570256 | 0.1033442 | 0.08776728 | 0.1033163
[5 empty] | 0.01153549 | 0.06205209 |  |  | 0.02629768 | 0.1061533 | 0.05694433 | 0.1041776 | 0.08774259 | 0.1041495
[5 empty] | 0.01135572 | 0.06205182 |  |  | 0.02635756 | 0.1070025 | 0.0569745 | 0.1050111 | 0.08753553 | 0.1049827
[5 empty] | 0.01117694 | 0.06205155 |  |  | 0.02622266 | 0.1078517 | 0.05661758 | 0.1058445 | 0.08744837 | 0.1058159
[5 empty] | 0.01099975 | 0.06205128 |  |  | 0.02639367 | 0.1087009 | 0.0565689 | 0.1066779 | 0.08707354 | 0.1066491
[5 empty] | 0.01082471 | 0.06205101 |  |  | 0.02627012 | 0.1095502 | 0.05712176 | 0.1075113 | 0.08750106 | 0.1074823
[5 empty] | 0.01065241 | 0.06205074 |  |  | 0.02624774 | 0.1103994 | 0.0565761 | 0.1083447 | 0.08743086 | 0.1083155
[5 empty] | 0.01048342 | 0.06205047 |  |  | 0.02622608 | 0.1112486 | 0.05673188 | 0.1091782 | 0.08746286 | 0.1091487
[5 empty] | 0.01031833 | 0.06205021 |  |  | 0.02620512 | 0.1120978 | 0.05648904 | 0.1100116 | 0.08719699 | 0.1099819
[5 empty] | 0.01015771 | 0.06204994 |  |  | 0.02618482 | 0.1129471 | 0.05694754 | 0.110845 | 0.08763318 | 0.1108151
[5 empty] | 0.01000214 | 0.06204967 |  |  | 0.02626517 | 0.1137963 | 0.05630733 | 0.1116784 | 0.08707136 | 0.1116483
[5 empty] | 0.009852206 | 0.0620494 |  |  | 0.02604614 | 0.1146455 | 0.05626837 | 0.1125119 | 0.08751146 | 0.1124815
[5 empty] | 0.009708479 | 0.06204913 |  |  | 0.02602772 | 0.1154947 | 0.0564306 | 0.1133453 | 0.08705339 | 0.1133147
[5 empty] | 0.00957154 | 0.06204886 |  |  | 0.02600987 | 0.116344 | 0.05619399 | 0.1141787 | 0.08679709 | 0.1141479
[5 empty] | 0.00944197 | 0.0620486 |  |  | 0.02609258 | 0.1171932 | 0.05665848 | 0.1150121 | 0.08704249 | 0.114981
[5 empty] | 0.009320346 | 0.06204833 |  |  | 0.02597582 | 0.1180424 | 0.05652403 | 0.1158455 | 0.08728951 | 0.1158142
[5 empty] | 0.009207247 | 0.06204806 |  |  | 0.02605957 | 0.1188917 | 0.05669059 | 0.116679 | 0.08723809 | 0.1166474
[5 empty] | 0.009103252 | 0.06204779 |  |  | 0.0260438 | 0.1197409 | 0.05655811 | 0.1175124 | 0.08658814 | 0.1174806
[5 empty] | 0.009008941 | 0.06204752 |  |  | 0.0260285 | 0.1205901 | 0.05642654 | 0.1183458 | 0.0868396 | 0.1183138
[5 empty] | 0.008924891 | 0.06204725 |  |  | 0.02591364 | 0.1214393 | 0.05649585 | 0.1191792 | 0.0866924 | 0.119147
[5 empty] | 0.008851683 | 0.06204698 |  |  | 0.02589919 | 0.1222886 | 0.05656597 | 0.1200126 | 0.08674646 | 0.1199802
[5 empty] | 0.008789894 | 0.06204672 |  |  | 0.02598514 | 0.1231378 | 0.05603687 | 0.1208461 | 0.0864017 | 0.1208134
[5 empty] | 0.008740105 | 0.06204645 |  |  | 0.02607146 | 0.123987 | 0.0562085 | 0.1216795 | 0.08695807 | 0.1216466
[5 empty] | 0.008702893 | 0.06204618 |  |  | 0.02595813 | 0.1248362 | 0.0559808 | 0.1225129 | 0.08661547 | 0.1224798
[5 empty] | 0.008678838 | 0.06204591 |  |  | 0.02594512 | 0.1256855 | 0.05595374 | 0.1233463 | 0.08627385 | 0.123313
[5 empty] | 0.008668518 | 0.06204564 |  |  | 0.02603242 | 0.1265347 | 0.05642726 | 0.1241797 | 0.08663313 | 0.1241462
[5 empty] | 0.008668518 | 0.06204564 |  |  | 0.02602 | 0.1273839 | 0.05600133 | 0.1250132 | 0.08659324 | 0.1249794
[5 empty] | 0.0083913 | 0.06201555 |  |  | 0.02580783 | 0.1282331 | 0.05627588 | 0.1258466 | 0.0864541 | 0.1258126
[5 empty] | 0.008117027 | 0.06198547 |  |  | 0.02579589 | 0.1290824 | 0.05615088 | 0.12668 | 0.08621564 | 0.1266458
[5 empty] | 0.007846449 | 0.06195538 |  |  | 0.02588417 | 0.1299316 | 0.05622627 | 0.1275134 | 0.0864778 | 0.127479
[5 empty] | 0.007580314 | 0.0619253 |  |  | 0.02597263 | 0.1307808 | 0.05610202 | 0.1283469 | 0.08594049 | 0.1283122
[5 empty] | 0.007319369 | 0.06189521 |  |  | 0.02596126 | 0.13163 | 0.05567806 | 0.1291803 | 0.08630364 | 0.1291454
[5 empty] | 0.007064364 | 0.06186512 |  |  | 0.02575002 | 0.1324793 | 0.05565437 | 0.1300137 | 0.08646719 | 0.1299786
[5 empty] | 0.006816047 | 0.06183504 |  |  | 0.02573891 | 0.1333285 | 0.05603088 | 0.1308471 | 0.08573106 | 0.1308118
[5 empty] | 0.006575165 | 0.06180495 |  |  | 0.02572789 | 0.1341777 | 0.05580755 | 0.1316805 | 0.08639517 | 0.131645
[5 empty] | 0.006342468 | 0.06177486 |  |  | 0.02591694 | 0.1350269 | 0.05618434 | 0.132514 | 0.08635946 | 0.1324782
[5 empty] | 0.006118704 | 0.06174478 |  |  | 0.02580605 | 0.1358762 | 0.05616119 | 0.1333474 | 0.08562385 | 0.1333114
[5 empty] | 0.005904621 | 0.06171469 |  |  | 0.02589517 | 0.1367254 | 0.05573807 | 0.1341808 | 0.08628828 | 0.1341446
[5 empty] | 0.005700967 | 0.0616846 |  |  | 0.02588431 | 0.1375746 | 0.05571491 | 0.1350142 | 0.08605266 | 0.1349778
[5 empty] | 0.005508491 | 0.06165452 |  |  | 0.02577342 | 0.1384239 | 0.05579169 | 0.1358476 | 0.08611692 | 0.1358109
[5 empty] | 0.005327942 | 0.06162443 |  |  | 0.02586249 | 0.1392731 | 0.05606834 | 0.1366811 | 0.086181 | 0.1366441
[5 empty] | 0.005160067 | 0.06159435 |  |  | 0.02585149 | 0.1401223 | 0.05574482 | 0.1375145 | 0.08544482 | 0.1374773
[5 empty] | 0.005005615 | 0.06156426 |  |  | 0.02584041 | 0.1409715 | 0.05582109 | 0.1383479 | 0.08620831 | 0.1383105
[5 empty] | 0.004865334 | 0.06153417 |  |  | 0.02572921 | 0.1418208 | 0.05559711 | 0.1391813 | 0.08607142 | 0.1391437
[5 empty] | 0.004739973 | 0.06150409 |  |  | 0.02571794 | 0.14267 | 0.05577321 | 0.1400147 | 0.08563464 | 0.1399769
[5 empty] | 0.00463028 | 0.061474 |  |  | 0.02560674 | 0.1435192 | 0.05584951 | 0.1408482 | 0.08519819 | 0.1408101
[5 empty] | 0.004537004 | 0.06144391 |  |  | 0.02569565 | 0.1443684 | 0.05592602 | 0.1416816 | 0.08586205 | 0.1416433
[5 empty] | 0.004460892 | 0.06141383 |  |  | 0.02568466 | 0.1452177 | 0.05550275 | 0.142515 | 0.08542626 | 0.1424765
[5 empty] | 0.004402694 | 0.06138374 |  |  | 0.02567378 | 0.1460669 | 0.0558797 | 0.1433484 | 0.0853908 | 0.1433097
[5 empty] | 0.004363157 | 0.06135365 |  |  | 0.025563 | 0.1469161 | 0.05545687 | 0.1441819 | 0.08515568 | 0.1441429
[5 empty] | 0.00434303 | 0.06132357 |  |  | 0.02565233 | 0.1477653 | 0.05573427 | 0.1450153 | 0.08502091 | 0.1449761
[5 empty] | 0.004340484 | 0.06129348 |  |  | 0.02564177 | 0.1486146 | 0.05541191 | 0.1458487 | 0.0858865 | 0.1458093
[5 empty] | 0.00434063 | 0.06126339 |  |  | 0.02553132 | 0.1494638 | 0.05538977 | 0.1466821 | 0.08525246 | 0.1466425
[5 empty] | 0.004341179 | 0.06123331 |  |  | 0.02572098 | 0.150313 | 0.05526788 | 0.1475155 | 0.08521878 | 0.1474757
[5 empty] | 0.004342401 | 0.06120322 |  |  | 0.02571076 | 0.1511622 | 0.05514624 | 0.148349 | 0.08488548 | 0.1483089
[5 empty] | 0.004344565 | 0.06117314 |  |  | 0.02550066 | 0.1520115 | 0.05562484 | 0.1491824 | 0.08535257 | 0.1491421
[5 empty] | 0.00434794 | 0.06114305 |  |  | 0.02549068 | 0.1528607 | 0.05570369 | 0.1500158 | 0.08572004 | 0.1499753
[5 empty] | 0.004352795 | 0.06111296 |  |  | 0.02548083 | 0.1537099 | 0.0556828 | 0.1508492 | 0.0852879 | 0.1508085
[5 empty] | 0.004359398 | 0.06108288 |  |  | 0.02547109 | 0.1545591 | 0.05546218 | 0.1516826 | 0.08565617 | 0.1516417
[5 empty] | 0.00436802 | 0.06105279 |  |  | 0.02566148 | 0.1554084 | 0.05564181 | 0.1525161 | 0.08482484 | 0.1524749
[5 empty] | 0.004378929 | 0.0610227 |  |  | 0.02545201 | 0.1562576 | 0.05552172 | 0.1533495 | 0.08549393 | 0.1533081
[5 empty] | 0.004392394 | 0.06099262 |  |  | 0.02564266 | 0.1571068 | 0.0551019 | 0.1541829 | 0.08546344 | 0.1541413
[5 empty] | 0.004408685 | 0.06096253 |  |  | 0.02543344 | 0.1579561 | 0.05548235 | 0.1550163 | 0.08513337 | 0.1549745
[5 empty] | 0.00442807 | 0.06093244 |  |  | 0.02552436 | 0.1588053 | 0.05536309 | 0.1558498 | 0.08500374 | 0.1558077
[5 empty] | 0.004450818 | 0.06090236 |  |  | 0.02551541 | 0.1596545 | 0.05534411 | 0.1566832 | 0.08507455 | 0.1566408
[5 empty] | 0.004477199 | 0.06087227 |  |  | 0.0254066 | 0.1605037 | 0.05512542 | 0.1575166 | 0.0854458 | 0.157474
[5 empty] | 0.004507482 | 0.06084218 |  |  | 0.02539793 | 0.161353 | 0.05510703 | 0.15835 | 0.0853175 | 0.1583072
[5 empty] | 0.004541936 | 0.0608121 |  |  | 0.02548941 | 0.1622022 | 0.05508893 | 0.1591834 | 0.08538966 | 0.1591404
[5 empty] | 0.004580829 | 0.06078201 |  |  | 0.02558102 | 0.1630514 | 0.05547114 | 0.1600169 | 0.08466228 | 0.1599736
[5 empty] | 0.004624431 | 0.06075193 |  |  | 0.02547279 | 0.1639006 | 0.05495365 | 0.1608503 | 0.08523537 | 0.1608068
[5 empty] | 0.004673011 | 0.06072184 |  |  | 0.0253647 | 0.1647499 | 0.05493647 | 0.1616837 | 0.08530894 | 0.16164
[5 empty] | 0.004726839 | 0.06069175 |  |  | 0.02555676 | 0.1655991 | 0.0552196 | 0.1625171 | 0.084883 | 0.1624732
[5 empty] | 0.004786182 | 0.06066167 |  |  | 0.02534898 | 0.1664483 | 0.05510305 | 0.1633505 | 0.08435754 | 0.1633064
[5 empty] | 0.004851311 | 0.06063158 |  |  | 0.02544134 | 0.1672975 | 0.05498683 | 0.164184 | 0.08453257 | 0.1641396
[5 empty] | 0.004922494 | 0.06060149 |  |  | 0.02553387 | 0.1681468 | 0.05507092 | 0.1650174 | 0.08440811 | 0.1649728
[5 empty] | 0.005 | 0.06057141 |  |  | 0.02542655 | 0.168996 | 0.05525536 | 0.1658508 | 0.08428416 | 0.165806
[5 empty] | 0.005 | 0.06055825
[5 empty] | 0.005324616 | 0.06055852
[5 empty] | 0.005646224 | 0.06055879
[5 empty] | 0.005964742 | 0.06055905
[5 empty] | 0.00628009 | 0.06055932
[5 empty] | 0.006592185 | 0.06055959
[5 empty] | 0.006900948 | 0.06055986
[5 empty] | 0.007206296 | 0.06056013
[5 empty] | 0.007508148 | 0.0605604
[5 empty] | 0.007806424 | 0.06056067
[5 empty] | 0.008101043 | 0.06056093
[5 empty] | 0.008391922 | 0.0605612
[5 empty] | 0.008678981 | 0.06056147
[5 empty] | 0.008962138 | 0.06056174
[5 empty] | 0.009241313 | 0.06056201
[5 empty] | 0.009516424 | 0.06056228
[5 empty] | 0.009787389 | 0.06056255
[5 empty] | 0.01005413 | 0.06056281
[5 empty] | 0.01031656 | 0.06056308
[5 empty] | 0.01057461 | 0.06056335
[5 empty] | 0.01082818 | 0.06056362
[5 empty] | 0.0110772 | 0.06056389
[5 empty] | 0.01132159 | 0.06056416
[5 empty] | 0.01156127 | 0.06056443
[5 empty] | 0.01179615 | 0.06056469
[5 empty] | 0.01202649 | 0.06056496
[5 empty] | 0.01225419 | 0.06056523
[5 empty] | 0.01247951 | 0.0605655
[5 empty] | 0.01270236 | 0.06056577
[5 empty] | 0.01292266 | 0.06056604
[5 empty] | 0.01314033 | 0.06056631
[5 empty] | 0.01335529 | 0.06056657
[5 empty] | 0.01356746 | 0.06056684
[5 empty] | 0.01377676 | 0.06056711
[5 empty] | 0.0139831 | 0.06056738
[5 empty] | 0.01418641 | 0.06056765
[5 empty] | 0.0143866 | 0.06056792
[5 empty] | 0.01458359 | 0.06056818
[5 empty] | 0.0147773 | 0.06056845
[5 empty] | 0.01496766 | 0.06056872
[5 empty] | 0.01515457 | 0.06056899
[5 empty] | 0.01533796 | 0.06056926
[5 empty] | 0.01551774 | 0.06056953
[5 empty] | 0.01569384 | 0.0605698
[5 empty] | 0.01586618 | 0.06057006
[5 empty] | 0.01603467 | 0.06057033
[5 empty] | 0.01619922 | 0.0605706
[5 empty] | 0.01635977 | 0.06057087
[5 empty] | 0.01651623 | 0.06057114
[5 empty] | 0.01666852 | 0.06057141
[5 empty] | 0.01666852 | 0.06055825
[5 empty] | 0.01680073 | 0.06058887
[5 empty] | 0.01693135 | 0.0606195
[5 empty] | 0.01706004 | 0.06065012
[5 empty] | 0.01718644 | 0.06068074
[5 empty] | 0.01731024 | 0.06071137
[5 empty] | 0.01743107 | 0.06074199
[5 empty] | 0.01754861 | 0.06077261
[5 empty] | 0.01766251 | 0.06080324
[5 empty] | 0.01777243 | 0.06083386
[5 empty] | 0.01787803 | 0.06086448
[5 empty] | 0.01797898 | 0.06089511
[5 empty] | 0.01807493 | 0.06092573
[5 empty] | 0.01816553 | 0.06095635
[5 empty] | 0.01825046 | 0.06098698
[5 empty] | 0.01832937 | 0.0610176
[5 empty] | 0.01840191 | 0.06104822
[5 empty] | 0.01846776 | 0.06107885
[5 empty] | 0.01852656 | 0.06110947
[5 empty] | 0.01857799 | 0.0611401
[5 empty] | 0.01862169 | 0.06117072
[5 empty] | 0.01865733 | 0.06120134
[5 empty] | 0.01868456 | 0.06123197
[5 empty] | 0.01870306 | 0.06126259
[5 empty] | 0.01871247 | 0.06129321
[5 empty] | 0.01871366 | 0.06132384
[5 empty] | 0.01871357 | 0.06135446
[5 empty] | 0.01871326 | 0.06138508
[5 empty] | 0.01871256 | 0.06141571
[5 empty] | 0.01871133 | 0.06144633
[5 empty] | 0.0187094 | 0.06147695
[5 empty] | 0.01870663 | 0.06150758
[5 empty] | 0.01870285 | 0.0615382
[5 empty] | 0.01869793 | 0.06156882
[5 empty] | 0.0186917 | 0.06159945
[5 empty] | 0.01868401 | 0.06163007
[5 empty] | 0.01867471 | 0.06166069
[5 empty] | 0.01866364 | 0.06169132
[5 empty] | 0.01865065 | 0.06172194
[5 empty] | 0.01863558 | 0.06175256
[5 empty] | 0.01861829 | 0.06178319
[5 empty] | 0.01859862 | 0.06181381
[5 empty] | 0.01857641 | 0.06184443
[5 empty] | 0.01855151 | 0.06187506
[5 empty] | 0.01852376 | 0.06190568
[5 empty] | 0.01849303 | 0.06193631
[5 empty] | 0.01845914 | 0.06196693
[5 empty] | 0.01842195 | 0.06199755
[5 empty] | 0.0183813 | 0.06202818
[5 empty] | 0.01833704 | 0.0620588
[5 empty] | 0.01833704 | 0.0620588
[5 empty] | 0.01876462 | 0.06364114
[5 empty] | 0.01918388 | 0.06522349
[5 empty] | 0.01959463 | 0.06680583
[5 empty] | 0.01999668 | 0.06838818
[5 empty] | 0.02038982 | 0.06997052
[5 empty] | 0.02077387 | 0.07155287
[5 empty] | 0.02114864 | 0.07313521
[5 empty] | 0.02151392 | 0.07471756
[5 empty] | 0.02186954 | 0.0762999
[5 empty] | 0.02221528 | 0.07788224
[5 empty] | 0.02255097 | 0.07946459
[5 empty] | 0.02287641 | 0.08104693
[5 empty] | 0.02319141 | 0.08262928
[5 empty] | 0.02349577 | 0.08421162
[5 empty] | 0.02378929 | 0.08579397
[5 empty] | 0.0240718 | 0.08737631
[5 empty] | 0.02434308 | 0.08895866
[5 empty] | 0.02460296 | 0.090541
[5 empty] | 0.02485123 | 0.09212334
[5 empty] | 0.02508771 | 0.09370569
[5 empty] | 0.0253122 | 0.09528803
[5 empty] | 0.02552451 | 0.09687038
[5 empty] | 0.02572444 | 0.09845272
[5 empty] | 0.0259118 | 0.1000351
[5 empty] | 0.02608641 | 0.1016174
[5 empty] | 0.02624806 | 0.1031998
[5 empty] | 0.02639656 | 0.1047821
[5 empty] | 0.02653172 | 0.1063644
[5 empty] | 0.02665335 | 0.1079468
[5 empty] | 0.02676125 | 0.1095291
[5 empty] | 0.02685523 | 0.1111115
[5 empty] | 0.0269351 | 0.1126938
[5 empty] | 0.02700066 | 0.1142762
[5 empty] | 0.02705173 | 0.1158585
[5 empty] | 0.0270881 | 0.1174409
[5 empty] | 0.02711605 | 0.1190232
[5 empty] | 0.02711603 | 0.1206055
[5 empty] | 0.02711252 | 0.1221879
[5 empty] | 0.02710325 | 0.1237702
[5 empty] | 0.02708867 | 0.1253526
[5 empty] | 0.0270692 | 0.1269349
[5 empty] | 0.02704528 | 0.1285173
[5 empty] | 0.02701736 | 0.1300996
[5 empty] | 0.02698587 | 0.131682
[5 empty] | 0.02695124 | 0.1332643
[5 empty] | 0.02691392 | 0.1348466
[5 empty] | 0.02687434 | 0.136429
[5 empty] | 0.02683294 | 0.1380113
[5 empty] | 0.02679015 | 0.1395937
[5 empty] | 0.02674642 | 0.141176
[5 empty] | 0.02670188 | 0.1427584
[5 empty] | 0.02664343 | 0.1443407
[5 empty] | 0.02656712 | 0.1459231
[5 empty] | 0.0264775 | 0.1475054
[5 empty] | 0.02637912 | 0.1490877
[5 empty] | 0.02627652 | 0.15
[5 empty] | 0.02617426 | 0.1522524
[5 empty] | 0.02607687 | 0.1538348
[5 empty] | 0.02598891 | 0.1554171
[5 empty] | 0.02591493 | 0.1569995
[5 empty] | 0.02585947 | 0.1585818
[5 empty] | 0.02581801 | 0.1601642
[5 empty] | 0.02577908 | 0.1617465
[5 empty] | 0.02574244 | 0.1633288
[5 empty] | 0.02570794 | 0.1649112
[5 empty] | 0.02567543 | 0.1664935
[5 empty] | 0.02564477 | 0.1680759
[5 empty] | 0.02561581 | 0.1696582
[5 empty] | 0.02558841 | 0.1712406
[5 empty] | 0.02556242 | 0.1728229
[5 empty] | 0.02553769 | 0.1744053
[5 empty] | 0.02551409 | 0.1759876
[5 empty] | 0.02549146 | 0.1775699
[5 empty] | 0.02546965 | 0.1791523
[5 empty] | 0.02544853 | 0.1807346
[5 empty] | 0.02542795 | 0.182317
[5 empty] | 0.02540776 | 0.1838993
[5 empty] | 0.02538781 | 0.1854817
[5 empty] | 0.02536796 | 0.187064
[5 empty] | 0.02534807 | 0.1886464
[5 empty] | 0.02532798 | 0.1902287
[5 empty] | 0.02530756 | 0.191811
[5 empty] | 0.02528708 | 0.1933934
[5 empty] | 0.02526694 | 0.1949757
[5 empty] | 0.02524716 | 0.1965581
[5 empty] | 0.02522775 | 0.1981404
[5 empty] | 0.02520871 | 0.1997228
[5 empty] | 0.02519007 | 0.2013051
[5 empty] | 0.02517183 | 0.2028875
[5 empty] | 0.02515401 | 0.2044698
[5 empty] | 0.02513663 | 0.2060521
[5 empty] | 0.02511968 | 0.2076345
[5 empty] | 0.0251032 | 0.2092168
[5 empty] | 0.02508718 | 0.2107992
[5 empty] | 0.02507164 | 0.2123815
[5 empty] | 0.02505659 | 0.2139639
[5 empty] | 0.02504206 | 0.2155462
[5 empty] | 0.02502804 | 0.2171286
[5 empty] | 0.02501455 | 0.2187109