## 1
Общество с ограниченной ответственностью "Инженерная геология" (ООО "ИнжГео") | [11 empty] | Общество с ограниченной ответственностью "Инженерная геология" (ООО "ИнжГео")
Юр. адрес: 117279, г. Москва, ул. Миклухо-Маклая, 36 а, этаж 5, пом. XXIII к. 76-84 | [11 empty] | Юр. адрес: 117279, г. Москва, ул. Миклухо-Маклая, 36 а, этаж 5, пом. XXIII к. 76-84 | [8 empty] | нагр |  |  | X0 | Y0 | R |  | нагр |  |  |  | X0 | Y0 | R | нагр |  |  |  | X0 | Y0 | R |  | нагр |  |  |  | X0 | Y0 | R
Телефон/факс +7 (495) 132-30-00, Адрес электронной почты inbox@inj-geo.ru | [11 empty] | Телефон/факс +7 (495) 132-30-00, Адрес электронной почты inbox@inj-geo.ru | [12 empty] | 0 | [7 empty] | 0 | [6 empty] | 0 | [7 empty] | 0
[21 empty] | девиатор | [6 empty] | девиатор | [6 empty] | девиатор | [7 empty] | девиатор
Испытательная лаборатория ООО «ИнжГео» | [11 empty] | Испытательная лаборатория ООО «ИнжГео» | [8 empty] | x0 | Угол | X | Y |  |  |  | x0 |  | Угол | X | Y |  |  | x0 |  | Угол | X | Y |  |  |  | x0 |  | Угол | X | Y
Адрес места осуществления деятельности лаборатории: г. Москва, просп. Вернадского, д. 51, стр. 1 | [11 empty] | Адрес места осуществления деятельности лаборатории: г. Москва, просп. Вернадского, д. 51, стр. 1 | [9 empty] | 0 | [7 empty] | 0 | [6 empty] | 0 | [7 empty] | 0
Телефон +7(910)4557682, E-mail: slg85@mail.ru | [11 empty] | Телефон +7(910)4557682, E-mail: slg85@mail.ru | [9 empty] | 5 | [7 empty] | 5 | [6 empty] | 5 | [7 empty] | 5
[22 empty] | 10 | [7 empty] | 10 | [6 empty] | 10 | [7 empty] | 10
[12 empty] | Протокол испытаний № 13-63/152 от 30-03-2023 | [9 empty] | 15 | [7 empty] | 15 | [6 empty] | 15 | [7 empty] | 15
[22 empty] | 20 | [7 empty] | 20 | [6 empty] | 20 | [7 empty] | 20
[12 empty] | Наименование и адрес заказчика: Переход трубопровода через р. Енисей | [9 empty] | 25 | [7 empty] | 25 | [6 empty] | 25 | [7 empty] | 25
[12 empty] | Наименование объекта: ООО Регионстрой | [9 empty] | 30 | [7 empty] | 30 | [6 empty] | 30 | [7 empty] | 30
Наименование используемого метода/методики: ГОСТ 12248.4-2020 | [11 empty] | Наименование используемого метода/методики: ГОСТ 12248.3-2020 | [9 empty] | 35 | [7 empty] | 35 | [6 empty] | 35 | [7 empty] | 35
Условия проведения испытания: температура окружающей среды (18 - 25)0С, влажность воздуха (40 - 75)% | [11 empty] | Условия проведения испытания: температура окружающей среды (18 - 25)0С, влажность воздуха (40 - 75)% | [9 empty] | 40 | [7 empty] | 40 | [6 empty] | 40 | [7 empty] | 40
[12 empty] | Дата получение объекта подлежащего испытаниям: 03-03-2023 | [9 empty] | 45 | [7 empty] | 45 | [6 empty] | 45 | [7 empty] | 45
[12 empty] | Дата испытания: 25.10.2022-19.11.2152 | [9 empty] | 50 | [7 empty] | 50 | [6 empty] | 50 | [7 empty] | 50
[22 empty] | 55 | [7 empty] | 55 | [6 empty] | 55 | [7 empty] | 55
Испытание грунтов методом трехосного сжатия | [11 empty] | Испытание грунтов методом трехосного сжатия | [9 empty] | 60 | [7 empty] | 60 | [6 empty] | 60 | [7 empty] | 60
[22 empty] | 65 | [7 empty] | 65 | [6 empty] | 65 | [7 empty] | 65
Лабораторный номер: | [6 empty] | We, д.е. = |  |  |  |  | Лабораторный номер: |  | 1187 |  |  |  | We, д.е. = | 0.646368761 |  |  | 70 | [7 empty] | 70 | [6 empty] | 70 | [7 empty] | 70
Номер скважины: | [6 empty] | ρ, г/см3 = |  |  |  |  | Номер скважины: |  | BH-078 |  |  |  | ρ, г/см3 = | 1.52 |  |  | 75 | [7 empty] | 75 | [6 empty] | 75 | [7 empty] | 75
Глубина отбора, м: | [6 empty] | ρs, г/см3 = |  |  |  |  | Глубина отбора, м: |  | 0.9 |  |  |  | ρs, г/см3 = | 2.72 |  |  | 80 | [7 empty] | 80 | [6 empty] | 80 | [7 empty] | 80
Наименование грунта: | [6 empty] | e, д.е. = |  |  |  |  | Наименование грунта: |  | Суглинок, после оттаивания текучий, легкий песчанистый |  |  |  | e, д.е. = | 1.946134 |  |  | 85 | [7 empty] | 85 | [6 empty] | 85 | [7 empty] | 85
Схема проведения опыта: | [6 empty] | IL, д.е. = |  |  |  |  | Схема проведения опыта: |  | КД |  |  |  | IL, д.е. = | 3.609 |  |  | 90 | [7 empty] | 90 | [6 empty] | 90 | [7 empty] | 90
[22 empty] | 95 | [7 empty] | 95 | [6 empty] | 95 | [7 empty] | 95
[22 empty] | 100 | [7 empty] | 100 | [6 empty] | 100 | [7 empty] | 100
Результаты испытаний | [11 empty] | Результаты испытаний | [9 empty] | 105 | [7 empty] | 105 | [6 empty] | 105 | [7 empty] | 105
[22 empty] | 110 | [7 empty] | 110 | [6 empty] | 110 | [7 empty] | 110
[22 empty] | 115 | [7 empty] | 115 | [6 empty] | 115 | [7 empty] | 115
[22 empty] | 120 | [7 empty] | 120 | [6 empty] | 120 | [7 empty] | 120
[22 empty] | 125 | [7 empty] | 125 | [6 empty] | 125 | [7 empty] | 125
[22 empty] | 130 | [7 empty] | 130 | [6 empty] | 130 | [7 empty] | 130
[22 empty] | 135 | [7 empty] | 135 | [6 empty] | 135 | [7 empty] | 135
[22 empty] | 140 | [7 empty] | 140 | [6 empty] | 140 | [7 empty] | 140
[22 empty] | 145 | [7 empty] | 145 | [6 empty] | 145 | [7 empty] | 145
[22 empty] | 150 | [7 empty] | 150 | [6 empty] | 150 | [7 empty] | 150
[22 empty] | 155 | [7 empty] | 155 | [6 empty] | 155 | [7 empty] | 155
[22 empty] | 160 | [7 empty] | 160 | [6 empty] | 160 | [7 empty] | 160
[22 empty] | 165 | [7 empty] | 165 | [6 empty] | 165 | [7 empty] | 165
[22 empty] | 170 | [7 empty] | 170 | [6 empty] | 170 | [7 empty] | 170
[22 empty] | 175 | [7 empty] | 175 | [6 empty] | 175 | [7 empty] | 175
[22 empty] | 180 | [7 empty] | 180 | [6 empty] | 180 | [7 empty] | 180
[13 empty] | Давление в камере, Мпа σ3 | Вертикальная нагрузка, Мпа σ1 | Поровое давление, Мпа u
| K0, д.е. | 0.8781307 |  |  |  |  | Коэфф. Точки | [5 empty] | 0.05 | 0.07066004 | [5 empty] | 1 | [6 empty] | σ3,кПа | σ1,кПа | u, кПа |  |  |  | 4
| q_zg, МПа | 0.04390653 | [10 empty] | 0.15 | 0.1984166 | [27 empty] | δ3, Мпа | δ1-δ3, МПа | δ1, МПа | δ1, КПа
|  |  | Модуль деформации, МПа: | [9 empty] | 0.25 | 0.3261731 | [21 empty] | С, МПа:
|  |  | Е0= |  | Точки модуля (полное напр.), МПа |  |  |  | 0.04390653 | 0.07025045 | [25 empty] | φ, град:
|  |  | E50 = |  | qf (полное напр.), МПа |  |  |  | 0.06185476 | [26 empty] | E, Мпа
|  |  | Коэф. Поперечной деформации, ϑ = | [9 empty] | Эффективные значения угла внутреннего трения и удельного сцепления ϕ', С' | [13 empty] | x | 0
[13 empty] | ϕ', град. = | 7 | [12 empty] | y |  |  |  | С, кПа | φ,°
[13 empty] | С', МПа = | 0.003
| Исполнитель: | [6 empty] | Морозов Д.С. |  |  |  |  | Исполнитель: |  |  |  |  | Морозов Д.С.
| Начальник исп. лаборатории: | [6 empty] | Семиколенова Л.Г. |  |  |  |  | Начальник исп. лаборатории: |  |  |  |  | Семиколенова Л.Г.
Лист 1 , всего листов 2 | [11 empty] | Лист 2 , всего листов 2
Частичное воспроизведение протокола испытаний без письменного разрешения ООО «ИнжГео» ЗАПРЕЩАЕТСЯ | [11 empty] | Частичное воспроизведение протокола испытаний без письменного разрешения ООО «ИнжГео» ЗАПРЕЩАЕТСЯ
[5 empty] | второй график |  | первый график | [9 empty] | К Пуассона
dev50 | epsE50 | ind | devE0 | epsE0 | dev | eps | sigma |  | dev1 | eps1 | dev2 | eps2 | dev3 | eps3 |  | Глины
0.01185476 | 0.008974146 |  |  |  | 0 | 0 |  |  | 0 | 0 | 0 | 0 | 0 | 0 |  | < 0 | 0,20-0,30
ind |  |  |  |  | 0.001562441 | 0.0005953197 |  |  | 0.002142321 | 0.0008264925 | 0.006345393 | 0.0008161555 | 0.01071618 | 0.0008137806 |  | 0-0,25 | 0,30-0,38
2 |  |  |  |  | 0.00306259 | 0.001190639 |  |  | 0.00396411 | 0.001652985 | 0.01428289 | 0.002040048 | 0.0220902 | 0.001841004 |  | 0,25< | 0,38-0,45
E0 |  |  |  |  | 0.004438154 | 0.001785959 |  |  | 0.00568151 | 0.002580568 | 0.01585156 | 0.002448467 | 0.02549255 | 0.002441342 |  | Суглинки | 0,35-0,37
epsE0 | devE0 |  |  |  | 0.005626839 | 0.002381279 |  |  | 0.006381636 | 0.00330597 | 0.01844611 | 0.003264622 | 0.03020442 | 0.003255123 |  | Пески и супеси | 0,30-0,35
0.002991382 | 0.00658598 |  |  |  | 0.00658598 | 0.002991382 |  |  | 0.007467925 | 0.004132463 | 0.0204475 | 0.004080778 | 0.03336404 | 0.004068903
[5 empty] | 0.007337163 | 0.003571918 |  |  | 0.008032518 | 0.004958955 | 0.022168 | 0.004896933 | 0.03644472 | 0.004882684
График E50 |  | График E |  |  | 0.008070751 | 0.004167238 |  |  | 0.008903195 | 0.005785448 | 0.02420829 | 0.005762848 | 0.03808656 | 0.005290241
eps | q | sigma |  |  | 0.008760874 | 0.004762557 |  |  | 0.00950774 | 0.00661194 | 0.02556271 | 0.006529244 | 0.04140545 | 0.006510245
Горизонтальная линия E50 |  | Касательная |  |  | 0.009401201 | 0.005357877 |  |  | 0.01033002 | 0.007819902 | 0.02659584 | 0.0073454 | 0.04341345 | 0.007324026
0 |  | a | b |  | 0.009985401 | 0.005953197 |  |  | 0.01042969 | 0.008264925 | 0.02821563 | 0.008161555 | 0.04568402 | 0.008137806
|  |  | 0 |  | 0.01050714 | 0.006548516 |  |  | 0.01109152 | 0.009091418 | 0.02981817 | 0.008977711 | 0.04841196 | 0.008951587
Вертикальная линия E50 |  | p1 и p2 |  |  | 0.0109601 | 0.007143836 |  |  | 0.0117582 | 0.00991791 | 0.03079956 | 0.009793867 | 0.0503921 | 0.009765368
| 0 | 0 |  |  | 0.01133793 | 0.007739156 |  |  | 0.01222737 | 0.0107444 | 0.03245591 | 0.01061002 | 0.05211924 | 0.01057915
[5 empty] | 0.01163431 | 0.008334475 |  |  | 0.01269664 | 0.0115709 | 0.03388331 | 0.01142618 | 0.05408819 | 0.01139293
Касательная линия E50 |  |  |  |  | 0.01185476 | 0.008974146 |  |  | 0.01336362 | 0.01239739 | 0.03477786 | 0.01224233 | 0.05679377 | 0.01220671
0 | 0 | Горизонтальная 1 |  |  | 0.01199773 | 0.009525115 |  |  | 0.01382595 | 0.01322388 | 0.03643566 | 0.01305849 | 0.05853077 | 0.01302049
[5 empty] | 0.01214994 | 0.01012043 |  |  | 0.01458124 | 0.01405037 | 0.03755281 | 0.01387464 | 0.06039402 | 0.01383427
Горизонтальная линия qкр |  |  |  |  | 0.01229981 | 0.01071575 |  |  | 0.01492711 | 0.01487687 | 0.0387254 | 0.0146908 | 0.06187832 | 0.01464805
Горизонтальная линия q |  | Горизонтальная 2 |  |  | 0.01244735 | 0.01131107 |  |  | 0.01546118 | 0.01570336 | 0.03964954 | 0.01550696 | 0.06377848 | 0.01546183
0 |  | 0 |  |  | 0.01259257 | 0.01190639 |  |  | 0.01598107 | 0.01652985 | 0.04062133 | 0.01632311 | 0.06518932 | 0.01627561
[5 empty] | 0.01273549 | 0.01250171 |  |  | 0.0164844 | 0.01735634 | 0.04193686 | 0.01713927 | 0.06720564 | 0.01708939
Вертикальная линия q |  |  |  |  | 0.01287611 | 0.01309703 |  |  | 0.0169688 | 0.01818284 | 0.04279223 | 0.01795542 | 0.06812226 | 0.01790317
| 0 |  |  |  | 0.01301446 | 0.01369235 |  |  | 0.01743188 | 0.01900933 | 0.04388355 | 0.01877158 | 0.06963398 | 0.01871695
[5 empty] | 0.01315053 | 0.01428767 |  |  | 0.01807126 | 0.01983582 | 0.04470691 | 0.01958773 | 0.07083562 | 0.01953074
[5 empty] | 0.01328435 | 0.01488299 |  |  | 0.01838456 | 0.02066231 | 0.0451584 | 0.02040389 | 0.07162198 | 0.02034452
[5 empty] | 0.01341592 | 0.01547831 |  |  | 0.01886941 | 0.02148881 | 0.04573414 | 0.02122004 | 0.07258788 | 0.0211583
[5 empty] | 0.01354526 | 0.01607363 |  |  | 0.01912342 | 0.0223153 | 0.04673021 | 0.0220362 | 0.07392813 | 0.02197208
[5 empty] | 0.01367238 | 0.01666895 |  |  | 0.01934422 | 0.02314179 | 0.04704272 | 0.02285236 | 0.07473753 | 0.02278586
[5 empty] | 0.01379729 | 0.01726427 |  |  | 0.01962942 | 0.02396828 | 0.04756776 | 0.02366851 | 0.07501091 | 0.02359964
[5 empty] | 0.01392001 | 0.01785959 |  |  | 0.02007665 | 0.02479478 | 0.04760144 | 0.02448467 | 0.07554306 | 0.02441342
[5 empty] | 0.01404054 | 0.01845491 |  |  | 0.02028352 | 0.02562127 | 0.04823986 | 0.02530082 | 0.0754288 | 0.0252272
[5 empty] | 0.0141589 | 0.01905023 |  |  | 0.02034766 | 0.02644776 | 0.04841658 | 0.02611698 | 0.07617312 | 0.02604098
[5 empty] | 0.01427511 | 0.01964555 |  |  | 0.02056669 | 0.02727425 | 0.04821658 | 0.02693313 | 0.07557312 | 0.02685476
[5 empty] | 0.01438916 | 0.02024087 |  |  | 0.02066004 | 0.02810075 | 0.04811658 | 0.02774929 | 0.07607312 | 0.02766854
[5 empty] | 0.01450109 | 0.02083619 |  |  | 0.02046004 | 0.02892724 | 0.04801658 | 0.02856544 | 0.07557312 | 0.02848232
[5 empty] | 0.01461089 | 0.02143151 |  |  | 0.02046004 | 0.02975373 | 0.04801658 | 0.0293816 | 0.07617312 | 0.0292961
[5 empty] | 0.01471857 | 0.02202683 |  |  | 0.02066004 | 0.03058022 | 0.04841658 | 0.03019776 | 0.07607312 | 0.03010988
[5 empty] | 0.01482417 | 0.02262215 |  |  | 0.02056004 | 0.03140672 | 0.04841658 | 0.03101391 | 0.07617312 | 0.03092366
[5 empty] | 0.01492767 | 0.02321747 |  |  | 0.02056004 | 0.03223321 | 0.04801658 | 0.03183007 | 0.07567312 | 0.03173744
[5 empty] | 0.0150291 | 0.02381279 |  |  | 0.02066004 | 0.0330597 | 0.04821658 | 0.03264622 | 0.07597312 | 0.03255123
[5 empty] | 0.01512847 | 0.02440811 |  |  | 0.02046004 | 0.03388619 | 0.04801658 | 0.03346238 | 0.07567312 | 0.03336501
[5 empty] | 0.01522579 | 0.02500343 |  |  | 0.02046004 | 0.03471269 | 0.04821658 | 0.03427853 | 0.07567312 | 0.03417879
[5 empty] | 0.01532108 | 0.02559875 |  |  | 0.02056004 | 0.03553918 | 0.04811658 | 0.03509469 | 0.07607312 | 0.03499257
[5 empty] | 0.01541434 | 0.02619406 |  |  | 0.02066004 | 0.03636567 | 0.04831658 | 0.03591084 | 0.07617312 | 0.03580635
[5 empty] | 0.01550558 | 0.02678938 |  |  | 0.02046004 | 0.03719216 | 0.04821658 | 0.036727 | 0.07557312 | 0.03662013
[5 empty] | 0.01559483 | 0.0273847 |  |  | 0.02066004 | 0.03801866 | 0.04841658 | 0.03754316 | 0.07577312 | 0.03743391
[5 empty] | 0.01568209 | 0.02798002 |  |  | 0.02056004 | 0.03884515 | 0.04831658 | 0.03835931 | 0.07617312 | 0.03824769
[5 empty] | 0.01576737 | 0.02857534 |  |  | 0.02046004 | 0.03967164 | 0.04831658 | 0.03917547 | 0.07587312 | 0.03906147
[5 empty] | 0.01585069 | 0.02917066 |  |  | 0.02056004 | 0.04049813 | 0.04841658 | 0.03999162 | 0.07607312 | 0.03987525
[5 empty] | 0.01593205 | 0.02976598 |  |  | 0.02066004 | 0.04132463 | 0.04811658 | 0.04080778 | 0.07567312 | 0.04068903
[5 empty] | 0.01601148 | 0.0303613 |  |  | 0.02066004 | 0.04215112 | 0.04811658 | 0.04162393 | 0.07567312 | 0.04150281
[5 empty] | 0.01608898 | 0.03095662 |  |  | 0.02066004 | 0.04297761 | 0.04831658 | 0.04244009 | 0.07587312 | 0.04231659
[5 empty] | 0.01616456 | 0.03155194 |  |  | 0.02056004 | 0.0438041 | 0.04811658 | 0.04325624 | 0.07587312 | 0.04313037
[5 empty] | 0.01623824 | 0.03214726 |  |  | 0.02046004 | 0.0446306 | 0.04801658 | 0.0440724 | 0.07607312 | 0.04394415
[5 empty] | 0.01631003 | 0.03274258 |  |  | 0.02046004 | 0.04545709 | 0.04821658 | 0.04488856 | 0.07597312 | 0.04475793
[5 empty] | 0.01637995 | 0.0333379 |  |  | 0.02056004 | 0.04628358 | 0.04801658 | 0.04570471 | 0.07597312 | 0.04557172
[5 empty] | 0.01644799 | 0.03393322 |  |  | 0.02046004 | 0.04711007 | 0.04811658 | 0.04652087 | 0.07587312 | 0.0463855
[5 empty] | 0.01651418 | 0.03452854 |  |  | 0.02046004 | 0.04793657 | 0.04821658 | 0.04733702 | 0.07617312 | 0.04719928
[5 empty] | 0.01657853 | 0.03512386 |  |  | 0.02046004 | 0.04876306 | 0.04811658 | 0.04815318 | 0.07587312 | 0.04801306
[5 empty] | 0.01664105 | 0.03571918 |  |  | 0.02046004 | 0.04958955 | 0.04821658 | 0.04896933 | 0.07597312 | 0.04882684
[5 empty] | 0.01670176 | 0.0363145 |  |  | 0.02066004 | 0.05041604 | 0.04811658 | 0.04978549 | 0.07587312 | 0.04964062
[5 empty] | 0.01676065 | 0.03690982 |  |  | 0.02066004 | 0.05124254 | 0.04831658 | 0.05060164 | 0.07547312 | 0.0504544
[5 empty] | 0.01681776 | 0.03750514 |  |  | 0.02056004 | 0.05206903 | 0.04831658 | 0.0514178 | 0.07587312 | 0.05126818
[5 empty] | 0.01687308 | 0.03810046 |  |  | 0.02066004 | 0.05289552 | 0.04801658 | 0.05223396 | 0.07587312 | 0.05208196
[5 empty] | 0.01692663 | 0.03869578 |  |  | 0.02056004 | 0.05372201 | 0.04831658 | 0.05305011 | 0.07587312 | 0.05289574
[5 empty] | 0.01697843 | 0.0392911 |  |  | 0.02066004 | 0.05454851 | 0.04811658 | 0.05386627 | 0.07607312 | 0.05370952
[5 empty] | 0.01702849 | 0.03988642 |  |  | 0.02056004 | 0.055375 | 0.04821658 | 0.05468242 | 0.07587312 | 0.0545233
[5 empty] | 0.01707681 | 0.04048174 |  |  | 0.02056004 | 0.05620149 | 0.04811658 | 0.05549858 | 0.07577312 | 0.05533708
[5 empty] | 0.01712341 | 0.04107706 |  |  | 0.02066004 | 0.05702798 | 0.04821658 | 0.05631473 | 0.07567312 | 0.05615086
[5 empty] | 0.0171683 | 0.04167238 |  |  | 0.02046004 | 0.05785448 | 0.04811658 | 0.05713089 | 0.07567312 | 0.05696464
[5 empty] | 0.0172115 | 0.0422677 |  |  | 0.02056004 | 0.05868097 | 0.04821658 | 0.05794704 | 0.07617312 | 0.05777843
[5 empty] | 0.01725301 | 0.04286302 |  |  | 0.02056004 | 0.05950746 | 0.04801658 | 0.0587632 | 0.07607312 | 0.05859221
[5 empty] | 0.01729286 | 0.04345833 |  |  | 0.02066004 | 0.06033395 | 0.04831658 | 0.05957935 | 0.07547312 | 0.05940599
[5 empty] | 0.01733104 | 0.04405365 |  |  | 0.02046004 | 0.06116045 | 0.04801658 | 0.06039551 | 0.07597312 | 0.06021977
[5 empty] | 0.01736758 | 0.04464897 |  |  | 0.02066004 | 0.06198694 | 0.04841658 | 0.06121167 | 0.07577312 | 0.06103355
[5 empty] | 0.01740248 | 0.04524429 |  |  | 0.02046004 | 0.06281343 | 0.04831658 | 0.06202782 | 0.07617312 | 0.06184733
[5 empty] | 0.01743576 | 0.04583961 |  |  | 0.02046004 | 0.06363992 | 0.04841658 | 0.06284398 | 0.07597312 | 0.06266111
[5 empty] | 0.01746743 | 0.04643493 |  |  | 0.02046004 | 0.06446642 | 0.04801658 | 0.06366013 | 0.07577312 | 0.06347489
[5 empty] | 0.0174975 | 0.04703025 |  |  | 0.02046004 | 0.06529291 | 0.04821639 | 0.06447629 | 0.07617197 | 0.06428867
[5 empty] | 0.01752599 | 0.04762557 |  |  | 0.02066004 | 0.0661194 | 0.0482139 | 0.06529244 | 0.07596651 | 0.06510245
[5 empty] | 0.0175529 | 0.04822089 |  |  | 0.02065957 | 0.06694589 | 0.0480086 | 0.0661086 | 0.07565671 | 0.06591623
[5 empty] | 0.01757825 | 0.04881621 |  |  | 0.02055787 | 0.06777239 | 0.04820059 | 0.06692475 | 0.07614274 | 0.06673001
[5 empty] | 0.01760206 | 0.04941153 |  |  | 0.02055496 | 0.06859888 | 0.04838999 | 0.06774091 | 0.07542476 | 0.06754379
[5 empty] | 0.01762432 | 0.05000685 |  |  | 0.02055089 | 0.06942537 | 0.04797689 | 0.06855707 | 0.07580293 | 0.06835757
[5 empty] | 0.01764506 | 0.05060217 |  |  | 0.02054571 | 0.07025186 | 0.0482614 | 0.06937322 | 0.07567743 | 0.06917135
[5 empty] | 0.01766429 | 0.05119749 |  |  | 0.02053946 | 0.07107836 | 0.04794364 | 0.07018938 | 0.07554843 | 0.06998513
[5 empty] | 0.01768202 | 0.05179281 |  |  | 0.0205322 | 0.07190485 | 0.04812371 | 0.07100553 | 0.07591608 | 0.07079892
[5 empty] | 0.01769826 | 0.05238813 |  |  | 0.02062397 | 0.07273134 | 0.04790172 | 0.07182169 | 0.07548057 | 0.0716127
[5 empty] | 0.01771302 | 0.05298345 |  |  | 0.02041482 | 0.07355783 | 0.04787776 | 0.07263784 | 0.07594204 | 0.07242648
[5 empty] | 0.01772632 | 0.05357877 |  |  | 0.02060479 | 0.07438433 | 0.04825196 | 0.073454 | 0.07570068 | 0.07324026
[5 empty] | 0.01773816 | 0.05417409 |  |  | 0.02049393 | 0.07521082 | 0.04792442 | 0.07427015 | 0.07525664 | 0.07405404
[5 empty] | 0.01774857 | 0.05476941 |  |  | 0.0205823 | 0.07603731 | 0.04809524 | 0.07508631 | 0.07551011 | 0.07486782
[5 empty] | 0.01775755 | 0.05536473 |  |  | 0.02046993 | 0.0768638 | 0.04776454 | 0.07590247 | 0.07506123 | 0.0756816
[5 empty] | 0.01776512 | 0.05596005 |  |  | 0.02045688 | 0.0776903 | 0.04783241 | 0.07671862 | 0.07511018 | 0.07649538
[5 empty] | 0.01777128 | 0.05655537 |  |  | 0.02054319 | 0.07851679 | 0.04799897 | 0.07753478 | 0.07525713 | 0.07730916
[5 empty] | 0.01777605 | 0.05715069 |  |  | 0.02052891 | 0.07934328 | 0.04806433 | 0.07835093 | 0.07530225 | 0.07812294
[5 empty] | 0.01777945 | 0.05774601 |  |  | 0.02041409 | 0.08016977 | 0.04772858 | 0.07916709 | 0.07524569 | 0.07893672
[5 empty] | 0.01778147 | 0.05834133 |  |  | 0.02049878 | 0.08099627 | 0.04799184 | 0.07998324 | 0.07538763 | 0.0797505
[5 empty] | 0.01778215 | 0.05893665 |  |  | 0.02048301 | 0.08182276 | 0.04785422 | 0.0807994 | 0.07472824 | 0.08056428
[5 empty] | 0.01778215 | 0.05893665 |  |  | 0.02046685 | 0.08264925 | 0.04791582 | 0.08161555 | 0.07486768 | 0.08137806
[5 empty] | 0.01734175 | 0.05893638 |  |  | 0.02025034 | 0.08347574 | 0.04787675 | 0.08243171 | 0.07480612 | 0.08219184
[5 empty] | 0.01690628 | 0.05893611 |  |  | 0.02023352 | 0.08430224 | 0.04743711 | 0.08324787 | 0.07484372 | 0.08300562
[5 empty] | 0.01647635 | 0.05893584 |  |  | 0.02031644 | 0.08512873 | 0.04779702 | 0.08406402 | 0.07498066 | 0.08381941
[5 empty] | 0.0160526 | 0.05893557 |  |  | 0.02039915 | 0.08595522 | 0.04735658 | 0.08488018 | 0.07491709 | 0.08463319
[5 empty] | 0.01563565 | 0.0589353 |  |  | 0.02028171 | 0.08678171 | 0.0477159 | 0.08569633 | 0.0743532 | 0.08544697
[5 empty] | 0.01522613 | 0.05893503 |  |  | 0.02026414 | 0.08760821 | 0.04727433 | 0.08651249 | 0.07468564 | 0.08626075
[5 empty] | 0.01482466 | 0.05893477 |  |  | 0.02024641 | 0.0884347 | 0.04732437 | 0.08732864 | 0.0743031 | 0.08707453
[5 empty] | 0.01443187 | 0.0589345 |  |  | 0.02012551 | 0.08926119 | 0.04756495 | 0.0881448 | 0.07410623 | 0.08788831
[5 empty] | 0.01404839 | 0.05893423 |  |  | 0.02010041 | 0.09008768 | 0.04729718 | 0.08896095 | 0.07399676 | 0.08870209
[5 empty] | 0.01367484 | 0.05893396 |  |  | 0.02007158 | 0.09091418 | 0.04732218 | 0.08977711 | 0.07447644 | 0.08951587
[5 empty] | 0.01331185 | 0.05893369 |  |  | 0.02003952 | 0.09174067 | 0.04714106 | 0.09059327 | 0.074347 | 0.09032965
[5 empty] | 0.01296005 | 0.05893342 |  |  | 0.02020473 | 0.09256716 | 0.04715493 | 0.09140942 | 0.07361017 | 0.09114343
[5 empty] | 0.01262007 | 0.05893316 |  |  | 0.0201677 | 0.09339365 | 0.04696492 | 0.09222558 | 0.07396771 | 0.09195721
[5 empty] | 0.01229252 | 0.05893289 |  |  | 0.02012892 | 0.09422015 | 0.04697213 | 0.09304173 | 0.07352133 | 0.09277099
[5 empty] | 0.01197804 | 0.05893262 |  |  | 0.0199889 | 0.09504664 | 0.04677768 | 0.09385789 | 0.07337279 | 0.09358477
[5 empty] | 0.01167725 | 0.05893235 |  |  | 0.01984811 | 0.09587313 | 0.04688268 | 0.09467404 | 0.07362383 | 0.09439855
[5 empty] | 0.01139078 | 0.05893208107 |  |  | 0.01990706 | 0.09669962 | 0.04648825 | 0.0954902 | 0.07327616 | 0.09521233
[5 empty] | 0.01111926 | 0.05893181 |  |  | 0.01996624 | 0.09752612 | 0.0463955 | 0.09630635 | 0.07323155 | 0.09602612
[5 empty] | 0.01086331 | 0.05893154 |  |  | 0.01972614 | 0.09835261 | 0.04650554 | 0.09712251 | 0.07279172 | 0.0968399
[5 empty] | 0.01062356 | 0.05893128 |  |  | 0.01968726 | 0.0991791 | 0.0465195 | 0.09793867 | 0.07295841 | 0.09765368
[5 empty] | 0.01040064 | 0.05893101 |  |  | 0.01965009 | 0.1000056 | 0.04643848 | 0.09875482 | 0.07293336 | 0.09846746
[5 empty] | 0.01019517 | 0.05893074 |  |  | 0.01961513 | 0.1008321 | 0.0460636 | 0.09957098 | 0.0725183 | 0.09928124
[5 empty] | 0.01000777 | 0.05893047 |  |  | 0.01968286 | 0.1016586 | 0.04629597 | 0.1003871 | 0.07261498 | 0.100095
[5 empty] | 0.009839086 | 0.0589302 |  |  | 0.01955379 | 0.1024851 | 0.04623671 | 0.1012033 | 0.07272514 | 0.1009088
[5 empty] | 0.009687357 | 0.05892993 |  |  | 0.0195284 | 0.1033116 | 0.04608693 | 0.1020194 | 0.0720505 | 0.1017226
[5 empty] | 0.009538904 | 0.05892966 |  |  | 0.01950719 | 0.1041381 | 0.04594657 | 0.1028356 | 0.07198895 | 0.1025364
[5 empty] | 0.009391803 | 0.0589294 |  |  | 0.01958995 | 0.1049645 | 0.04570873 | 0.1036518 | 0.07232997 | 0.1033501
[5 empty] | 0.009246496 | 0.05892913 |  |  | 0.01947365 | 0.105791 | 0.04567205 | 0.1044679 | 0.0724728 | 0.1041639
[5 empty] | 0.009103424 | 0.05892886 |  |  | 0.01965785 | 0.1066175 | 0.0459365 | 0.1052841 | 0.07241739 | 0.1049777
[5 empty] | 0.008963028 | 0.05892859 |  |  | 0.01944254 | 0.107444 | 0.04590204 | 0.1061002 | 0.07236368 | 0.1057915
[5 empty] | 0.008825749 | 0.05892832 |  |  | 0.01942771 | 0.1082705 | 0.04596864 | 0.1069164 | 0.0718116 | 0.1066053
[5 empty] | 0.00869203 | 0.05892805 |  |  | 0.01961335 | 0.109097 | 0.04593626 | 0.1077325 | 0.07196112 | 0.107419
[5 empty] | 0.008562311 | 0.05892778 |  |  | 0.01949942 | 0.1099235 | 0.04580486 | 0.1085487 | 0.07181216 | 0.1082328
[5 empty] | 0.008437034 | 0.05892752 |  |  | 0.01938593 | 0.11075 | 0.04577442 | 0.1093648 | 0.07216468 | 0.1090466
[5 empty] | 0.008316641 | 0.05892725 |  |  | 0.01957285 | 0.1115765 | 0.04554489 | 0.110181 | 0.07141862 | 0.1098604
[5 empty] | 0.008201572 | 0.05892698 |  |  | 0.01936016 | 0.112403 | 0.04541624 | 0.1109972 | 0.07177393 | 0.1106742
[5 empty] | 0.00809227 | 0.05892671 |  |  | 0.01944786 | 0.1132295 | 0.04558843 | 0.1118133 | 0.07143054 | 0.1114879
[5 empty] | 0.007989175 | 0.05892644 |  |  | 0.01933592 | 0.114056 | 0.04576143 | 0.1126295 | 0.07178841 | 0.1123017
[5 empty] | 0.007892729 | 0.05892617 |  |  | 0.01952433 | 0.1148825 | 0.04533521 | 0.1134456 | 0.07164747 | 0.1131155
[5 empty] | 0.007803373 | 0.0589259 |  |  | 0.01941308 | 0.115709 | 0.04550971 | 0.1142618 | 0.07160767 | 0.1139293
[5 empty] | 0.007721549 | 0.05892564 |  |  | 0.01950214 | 0.1165354 | 0.04548492 | 0.1150779 | 0.07146896 | 0.1147431
[5 empty] | 0.007647699 | 0.05892537 |  |  | 0.01929151 | 0.1173619 | 0.04556079 | 0.1158941 | 0.07143128 | 0.1155569
[5 empty] | 0.007582263 | 0.0589251 |  |  | 0.01928116 | 0.1181884 | 0.0454373 | 0.1167102 | 0.07159458 | 0.1163706
[5 empty] | 0.007525683 | 0.05892483 |  |  | 0.01947109 | 0.1190149 | 0.04521439 | 0.1175264 | 0.07165879 | 0.1171844
[5 empty] | 0.0074784 | 0.05892456 |  |  | 0.01926126 | 0.1198414 | 0.04559204 | 0.1183426 | 0.07122387 | 0.1179982
[5 empty] | 0.007440857 | 0.05892429 |  |  | 0.01935168 | 0.1206679 | 0.04517021 | 0.1191587 | 0.07168975 | 0.118812
[5 empty] | 0.007413493 | 0.05892403 |  |  | 0.01944232 | 0.1214944 | 0.04524887 | 0.1199749 | 0.07165638 | 0.1196258
[5 empty] | 0.007396752 | 0.05892376 |  |  | 0.01933317 | 0.1223209 | 0.04542798 | 0.120791 | 0.07152371 | 0.1204395
[5 empty] | 0.007391073 | 0.05892349 |  |  | 0.01932421 | 0.1231474 | 0.04520751 | 0.1216072 | 0.07159168 | 0.1212533
[5 empty] | 0.007391073 | 0.05892349 |  |  | 0.01921542 | 0.1239739 | 0.04528741 | 0.1224233 | 0.07126024 | 0.1220671
[5 empty] | 0.00714004 | 0.05890555 |  |  | 0.0193068 | 0.1248004 | 0.04506766 | 0.1232395 | 0.07112932 | 0.1228809
[5 empty] | 0.006893859 | 0.05888762 |  |  | 0.01939832 | 0.1256269 | 0.04534821 | 0.1240556 | 0.07109888 | 0.1236947
[5 empty] | 0.006653016 | 0.05886969 |  |  | 0.01938996 | 0.1264534 | 0.04532903 | 0.1248718 | 0.07076885 | 0.1245084
[5 empty] | 0.006418 | 0.05885175 |  |  | 0.01938172 | 0.1272798 | 0.04541009 | 0.125688 | 0.07073918 | 0.1253222
[5 empty] | 0.006189299 | 0.05883382 |  |  | 0.01927358 | 0.1281063 | 0.04539136 | 0.1265041 | 0.07080983 | 0.126136
[5 empty] | 0.0059674 | 0.05881588 |  |  | 0.01936552 | 0.1289328 | 0.04537278 | 0.1273203 | 0.07128072 | 0.1269498
[5 empty] | 0.005752791 | 0.05879795 |  |  | 0.01915752 | 0.1297593 | 0.04505434 | 0.1281364 | 0.0707518 | 0.1277636
[5 empty] | 0.00554596 | 0.05878002 |  |  | 0.01914957 | 0.1305858 | 0.04503599 | 0.1289526 | 0.07092303 | 0.1285773
[5 empty] | 0.005347394 | 0.05876208 |  |  | 0.01914165 | 0.1314123 | 0.04511769 | 0.1297687 | 0.07059434 | 0.1293911
[5 empty] | 0.005157582 | 0.05874415 |  |  | 0.01933375 | 0.1322388 | 0.04489942 | 0.1305849 | 0.07056567 | 0.1302049
[5 empty] | 0.004977011 | 0.05872622 |  |  | 0.01922586 | 0.1330653 | 0.04508113 | 0.131401 | 0.07073698 | 0.1310187
[5 empty] | 0.004806168 | 0.05870828 |  |  | 0.01931794 | 0.1338918 | 0.0449628 | 0.1322172 | 0.0711082 | 0.1318325
[5 empty] | 0.004645543 | 0.05869035 |  |  | 0.01921 | 0.1347183 | 0.04504437 | 0.1330334 | 0.07097929 | 0.1326462
[5 empty] | 0.004495621 | 0.05867241 |  |  | 0.01930202 | 0.1355448 | 0.04522583 | 0.1338495 | 0.07105018 | 0.13346
[5 empty] | 0.004356892 | 0.05865448 |  |  | 0.01929397 | 0.1363713 | 0.04500713 | 0.1346657 | 0.07062082 | 0.1342738
[5 empty] | 0.004229843 | 0.05863655 |  |  | 0.01908584 | 0.1371978 | 0.04478824 | 0.1354818 | 0.07089115 | 0.1350876
[5 empty] | 0.004114962 | 0.05861861 |  |  | 0.01927765 | 0.1380242 | 0.0449693 | 0.136298 | 0.07086146 | 0.1359014
[5 empty] | 0.004012736 | 0.05860068 |  |  | 0.0191695 | 0.1388507 | 0.04505052 | 0.1371141 | 0.07033202 | 0.1367151
[5 empty] | 0.003923654 | 0.05858274 |  |  | 0.01916143 | 0.1396772 | 0.0449319 | 0.1379303 | 0.07040283 | 0.1375289
[5 empty] | 0.003848202 | 0.05856481 |  |  | 0.01905343 | 0.1405037 | 0.04471344 | 0.1387464 | 0.0706739 | 0.1383427
[5 empty] | 0.003786869 | 0.05854688 |  |  | 0.0190455 | 0.1413302 | 0.04469516 | 0.1395626 | 0.07084524 | 0.1391565
[5 empty] | 0.003740143 | 0.05852894 |  |  | 0.01923764 | 0.1421567 | 0.04507704 | 0.1403788 | 0.07071685 | 0.1399703
[5 empty] | 0.003708512 | 0.05851101 |  |  | 0.01902987 | 0.1429832 | 0.0448591 | 0.1411949 | 0.07048873 | 0.1407841
[5 empty] | 0.003692462 | 0.05849308 |  |  | 0.01922217 | 0.1438097 | 0.04504134 | 0.1420111 | 0.07036089 | 0.1415978
[5 empty] | 0.003690491 | 0.05847514 |  |  | 0.01921455 | 0.1446362 | 0.04472376 | 0.1428272 | 0.07023333 | 0.1424116
[5 empty] | 0.003691135 | 0.05845721 |  |  | 0.01910701 | 0.1454627 | 0.04490637 | 0.1436434 | 0.07050606 | 0.1432254
[5 empty] | 0.003692891 | 0.05843927 |  |  | 0.01899955 | 0.1462892 | 0.04468916 | 0.1444595 | 0.07047909 | 0.1440392
[5 empty] | 0.003696246 | 0.05842134 |  |  | 0.01909217 | 0.1471157 | 0.04497214 | 0.1452757 | 0.07055241 | 0.144853
[5 empty] | 0.003701688 | 0.05840341 |  |  | 0.01908488 | 0.1479422 | 0.04495532 | 0.1460918 | 0.07012604 | 0.1456667
[5 empty] | 0.003709705 | 0.05838547 |  |  | 0.01907767 | 0.1487687 | 0.04483869 | 0.146908 | 0.07059998 | 0.1464805
[5 empty] | 0.003720785 | 0.05836754 |  |  | 0.01917056 | 0.1495951 | 0.04482227 | 0.1477242 | 0.07047423 | 0.1472943
[5 empty] | 0.003735415 | 0.0583496 |  |  | 0.01896353 | 0.1504216 | 0.04460604 | 0.1485403 | 0.07014879 | 0.1481081
[5 empty] | 0.003754084 | 0.05833167 |  |  | 0.01905659 | 0.1512481 | 0.04469003 | 0.1493565 | 0.07042368 | 0.1489219
[5 empty] | 0.003777278 | 0.05831374 |  |  | 0.01914974 | 0.1520746 | 0.04487422 | 0.1501726 | 0.0705989 | 0.1497356
[5 empty] | 0.003805487 | 0.0582958 |  |  | 0.01904298 | 0.1529011 | 0.04445862 | 0.1509888 | 0.07037444 | 0.1505494
[5 empty] | 0.003839196 | 0.05827787 |  |  | 0.01893632 | 0.1537276 | 0.04474324 | 0.1518049 | 0.07005033 | 0.1513632
[5 empty] | 0.003878896 | 0.05825994 |  |  | 0.01892975 | 0.1545541 | 0.04482808 | 0.1526211 | 0.07002656 | 0.152177
[5 empty] | 0.003925072 | 0.058242 |  |  | 0.01912328 | 0.1553806 | 0.04451314 | 0.1534372 | 0.07040313 | 0.1529908
[5 empty] | 0.003978213 | 0.05822407 |  |  | 0.01891691 | 0.1562071 | 0.04479842 | 0.1542534 | 0.06978005 | 0.1538045
[5 empty] | 0.004038807 | 0.05820613 |  |  | 0.01911064 | 0.1570336 | 0.04438393 | 0.1550696 | 0.07015734 | 0.1546183
[5 empty] | 0.004107341 | 0.0581882 |  |  | 0.01900446 | 0.1578601 | 0.04446967 | 0.1558857 | 0.07013498 | 0.1554321
[5 empty] | 0.004184303 | 0.05817027 |  |  | 0.01899839 | 0.1586866 | 0.04435565 | 0.1567019 | 0.06971299 | 0.1562459
[5 empty] | 0.004270181 | 0.05815233 |  |  | 0.01889243 | 0.1595131 | 0.04474186 | 0.157518 | 0.06989137 | 0.1570597
[5 empty] | 0.004365463 | 0.0581344 |  |  | 0.01898657 | 0.1603395 | 0.04442832 | 0.1583342 | 0.07017012 | 0.1578734
[5 empty] | 0.004470636 | 0.05811646 |  |  | 0.01908081 | 0.161166 | 0.04431501 | 0.1591503 | 0.06984926 | 0.1586872
[5 empty] | 0.004586189 | 0.05809853 |  |  | 0.01887516 | 0.1619925 | 0.04470195 | 0.1599665 | 0.07032878 | 0.159501
[5 empty] | 0.004712609 | 0.0580806 |  |  | 0.01886963 | 0.162819 | 0.04468915 | 0.1607826 | 0.06990869 | 0.1603148
[5 empty] | 0.004850383 | 0.05806266 |  |  | 0.0188642 | 0.1636455 | 0.04447659 | 0.1615988 | 0.07018899 | 0.1611286
[5 empty] | 0.005 | 0.05804473 |  |  | 0.01895888 | 0.164472 | 0.04436429 | 0.162415 | 0.0701697 | 0.1619423
[5 empty] | 0.005 | 0.05803157
[5 empty] | 0.00529895 | 0.05803184
[5 empty] | 0.005594954 | 0.05803211
[5 empty] | 0.005887919 | 0.05803238
[5 empty] | 0.006177754 | 0.05803264
[5 empty] | 0.006464367 | 0.05803291
[5 empty] | 0.006747666 | 0.05803318
[5 empty] | 0.007027558 | 0.05803345
[5 empty] | 0.007303953 | 0.05803372
[5 empty] | 0.007576758 | 0.05803399
[5 empty] | 0.00784588 | 0.05803426
[5 empty] | 0.008111229 | 0.05803452
[5 empty] | 0.008372712 | 0.05803479
[5 empty] | 0.008630237 | 0.05803506
[5 empty] | 0.008883713 | 0.05803533
[5 empty] | 0.009133047 | 0.0580356
[5 empty] | 0.009378147 | 0.05803587
[5 empty] | 0.009618922 | 0.05803614
[5 empty] | 0.00985528 | 0.0580364
[5 empty] | 0.01008713 | 0.05803667
[5 empty] | 0.01031437 | 0.05803694
[5 empty] | 0.01053693 | 0.05803721
[5 empty] | 0.0107547 | 0.05803748
[5 empty] | 0.01096759 | 0.05803775
[5 empty] | 0.01117551 | 0.05803802
[5 empty] | 0.01137875 | 0.05803828
[5 empty] | 0.01157946 | 0.05803855
[5 empty] | 0.01177793 | 0.05803882
[5 empty] | 0.01197406 | 0.05803909
[5 empty] | 0.01216777 | 0.05803936
[5 empty] | 0.01235897 | 0.05803963
[5 empty] | 0.01254755 | 0.0580399
[5 empty] | 0.01273344 | 0.05804016
[5 empty] | 0.01291653 | 0.05804043
[5 empty] | 0.01309673 | 0.0580407
[5 empty] | 0.01327396 | 0.05804097
[5 empty] | 0.01344812 | 0.05804124
[5 empty] | 0.01361912 | 0.05804151
[5 empty] | 0.01378686 | 0.05804177
[5 empty] | 0.01395126 | 0.05804204
[5 empty] | 0.01411222 | 0.05804231
[5 empty] | 0.01426966 | 0.05804258
[5 empty] | 0.01442347 | 0.05804285
[5 empty] | 0.01457358 | 0.05804312
[5 empty] | 0.01471987 | 0.05804339
[5 empty] | 0.01486227 | 0.05804365
[5 empty] | 0.01500069 | 0.05804392
[5 empty] | 0.01513502 | 0.05804419
[5 empty] | 0.01526518 | 0.05804446
[5 empty] | 0.01539107 | 0.05804473
[5 empty] | 0.01539107 | 0.05803157
[5 empty] | 0.01551652 | 0.05805004
[5 empty] | 0.01564001 | 0.05806851
[5 empty] | 0.01576125 | 0.05808698
[5 empty] | 0.01587995 | 0.05810545
[5 empty] | 0.01599584 | 0.05812393
[5 empty] | 0.01610863 | 0.0581424
[5 empty] | 0.01621804 | 0.05816087
[5 empty] | 0.01632378 | 0.05817934
[5 empty] | 0.01642557 | 0.05819781
[5 empty] | 0.01652313 | 0.05821628
[5 empty] | 0.01661617 | 0.05823475
[5 empty] | 0.0167044 | 0.05825322
[5 empty] | 0.01678756 | 0.05827169
[5 empty] | 0.01686534 | 0.05829016
[5 empty] | 0.01693746 | 0.05830863
[5 empty] | 0.01700366 | 0.05832711
[5 empty] | 0.01706363 | 0.05834558
[5 empty] | 0.01711709 | 0.05836405
[5 empty] | 0.01716377 | 0.05838252
[5 empty] | 0.01720337 | 0.05840099
[5 empty] | 0.01723562 | 0.05841946
[5 empty] | 0.01726023 | 0.05843793
[5 empty] | 0.01727692 | 0.0584564
[5 empty] | 0.0172854 | 0.05847487
[5 empty] | 0.01728647 | 0.05849334
[5 empty] | 0.01728636 | 0.05851181
[5 empty] | 0.01728594 | 0.05853029
[5 empty] | 0.017285 | 0.05854876
[5 empty] | 0.01728335 | 0.05856723
[5 empty] | 0.01728077 | 0.0585857
[5 empty] | 0.01727705 | 0.05860417
[5 empty] | 0.017272 | 0.05862264
[5 empty] | 0.01726541 | 0.05864111
[5 empty] | 0.01725707 | 0.05865958
[5 empty] | 0.01724677 | 0.05867805
[5 empty] | 0.01723432 | 0.05869652
[5 empty] | 0.01721949 | 0.05871499
[5 empty] | 0.0172021 | 0.05873347
[5 empty] | 0.01718192 | 0.05875194
[5 empty] | 0.01715877 | 0.05877041
[5 empty] | 0.01713242 | 0.05878888
[5 empty] | 0.01710268 | 0.05880735
[5 empty] | 0.01706934 | 0.05882582
[5 empty] | 0.01703219 | 0.05884429
[5 empty] | 0.01699103 | 0.05886276
[5 empty] | 0.01694565 | 0.05888123
[5 empty] | 0.01689585 | 0.0588997
[5 empty] | 0.01684141 | 0.05891818
[5 empty] | 0.01678215 | 0.05893665
[5 empty] | 0.01678215 | 0.05893665
[5 empty] | 0.01712126 | 0.06051899
[5 empty] | 0.01745362 | 0.06210134
[5 empty] | 0.01777908 | 0.06368368
[5 empty] | 0.0180975 | 0.06526602
[5 empty] | 0.01840873 | 0.06684837
[5 empty] | 0.01871263 | 0.06843071
[5 empty] | 0.01900906 | 0.07001306
[5 empty] | 0.01929786 | 0.0715954
[5 empty] | 0.0195789 | 0.07317775
[5 empty] | 0.01985204 | 0.07476009
[5 empty] | 0.02011711 | 0.07634244
[5 empty] | 0.020374 | 0.07792478
[5 empty] | 0.02062253 | 0.07950712
[5 empty] | 0.02086259 | 0.08108947
[5 empty] | 0.02109401 | 0.08267181
[5 empty] | 0.02131666 | 0.08425416
[5 empty] | 0.02153038 | 0.0858365
[5 empty] | 0.02173505 | 0.08741885
[5 empty] | 0.0219305 | 0.08900119
[5 empty] | 0.0221166 | 0.09058354
[5 empty] | 0.02229321 | 0.09216588
[5 empty] | 0.02246017 | 0.09374823
[5 empty] | 0.02261735 | 0.09533057
[5 empty] | 0.0227646 | 0.09691291
[5 empty] | 0.02290177 | 0.09849526
[5 empty] | 0.02302873 | 0.1000776
[5 empty] | 0.02314532 | 0.1016599
[5 empty] | 0.0232514 | 0.1032423
[5 empty] | 0.02334684 | 0.1048246
[5 empty] | 0.02343147 | 0.106407
[5 empty] | 0.02350517 | 0.1079893
[5 empty] | 0.02356778 | 0.1095717
[5 empty] | 0.02361915 | 0.111154
[5 empty] | 0.02365916 | 0.1127364
[5 empty] | 0.02368765 | 0.1143187
[5 empty] | 0.02370953 | 0.115901
[5 empty] | 0.02370951 | 0.1174834
[5 empty] | 0.02370644 | 0.1190657
[5 empty] | 0.02369834 | 0.1206481
[5 empty] | 0.02368559 | 0.1222304
[5 empty] | 0.02366856 | 0.1238128
[5 empty] | 0.02364765 | 0.1253951
[5 empty] | 0.02362324 | 0.1269775
[5 empty] | 0.0235957 | 0.1285598
[5 empty] | 0.02356543 | 0.1301421
[5 empty] | 0.0235328 | 0.1317245
[5 empty] | 0.02349819 | 0.1333068
[5 empty] | 0.02346198 | 0.1348892
[5 empty] | 0.02342457 | 0.1364715
[5 empty] | 0.02338633 | 0.1380539
[5 empty] | 0.02334739 | 0.1396362
[5 empty] | 0.02329628 | 0.1412186
[5 empty] | 0.02322956 | 0.1428009
[5 empty] | 0.0231512 | 0.1443832
[5 empty] | 0.02306518 | 0.1459656
[5 empty] | 0.02297547 | 0.1475479
[5 empty] | 0.02288605 | 0.1491303
[5 empty] | 0.0228009 | 0.15
[5 empty] | 0.02272399 | 0.152295
[5 empty] | 0.0226593 | 0.1538773
[5 empty] | 0.02261081 | 0.1554597
[5 empty] | 0.02257456 | 0.157042
[5 empty] | 0.02254052 | 0.1586243
[5 empty] | 0.02250848 | 0.1602067
[5 empty] | 0.02247831 | 0.161789
[5 empty] | 0.02244989 | 0.1633714
[5 empty] | 0.02242308 | 0.1649537
[5 empty] | 0.02239776 | 0.1665361
[5 empty] | 0.0223738 | 0.1681184
[5 empty] | 0.02235108 | 0.1697008
[5 empty] | 0.02232946 | 0.1712831
[5 empty] | 0.02230882 | 0.1728655
[5 empty] | 0.02228903 | 0.1744478
[5 empty] | 0.02226997 | 0.1760301
[5 empty] | 0.0222515 | 0.1776125
[5 empty] | 0.0222335 | 0.1791948
[5 empty] | 0.02221585 | 0.1807772
[5 empty] | 0.02219841 | 0.1823595
[5 empty] | 0.02218105 | 0.1839419
[5 empty] | 0.02216366 | 0.1855242
[5 empty] | 0.02214609 | 0.1871066
[5 empty] | 0.02212824 | 0.1886889
[5 empty] | 0.02211033 | 0.1902712
[5 empty] | 0.02209272 | 0.1918536
[5 empty] | 0.02207542 | 0.1934359
[5 empty] | 0.02205845 | 0.1950183
[5 empty] | 0.02204181 | 0.1966006
[5 empty] | 0.02202551 | 0.198183
[5 empty] | 0.02200956 | 0.1997653
[5 empty] | 0.02199398 | 0.2013477
[5 empty] | 0.02197878 | 0.20293
[5 empty] | 0.02196396 | 0.2045123
[5 empty] | 0.02194954 | 0.2060947
[5 empty] | 0.02193554 | 0.207677
[5 empty] | 0.02192195 | 0.2092594
[5 empty] | 0.0219088 | 0.2108417
[5 empty] | 0.02189609 | 0.2124241
[5 empty] | 0.02188383 | 0.2140064
[5 empty] | 0.02187204 | 0.2155888