## 1
Общество с ограниченной ответственностью "Инженерная геология" (ООО "ИнжГео") | [11 empty] | Общество с ограниченной ответственностью "Инженерная геология" (ООО "ИнжГео")
Юр. адрес: 117279, г. Москва, ул. Миклухо-Маклая, 36 а, этаж 5, пом. XXIII к. 76-84 | [11 empty] | Юр. адрес: 117279, г. Москва, ул. Миклухо-Маклая, 36 а, этаж 5, пом. XXIII к. 76-84 | [8 empty] | нагр |  |  | X0 | Y0 | R |  | нагр |  |  |  | X0 | Y0 | R | нагр |  |  |  | X0 | Y0 | R |  | нагр |  |  |  | X0 | Y0 | R
Телефон/факс +7 (495) 132-30-00, Адрес электронной почты inbox@inj-geo.ru | [11 empty] | Телефон/факс +7 (495) 132-30-00, Адрес электронной почты inbox@inj-geo.ru | [12 empty] | 0 | [7 empty] | 0 | [6 empty] | 0 | [7 empty] | 0
[21 empty] | девиатор | [6 empty] | девиатор | [6 empty] | девиатор | [7 empty] | девиатор
Испытательная лаборатория ООО «ИнжГео» | [11 empty] | Испытательная лаборатория ООО «ИнжГео» | [8 empty] | x0 | Угол | X | Y |  |  |  | x0 |  | Угол | X | Y |  |  | x0 |  | Угол | X | Y |  |  |  | x0 |  | Угол | X | Y
Адрес места осуществления деятельности лаборатории: г. Москва, просп. Вернадского, д. 51, стр. 1 | [11 empty] | Адрес места осуществления деятельности лаборатории: г. Москва, просп. Вернадского, д. 51, стр. 1 | [9 empty] | 0 | [7 empty] | 0 | [6 empty] | 0 | [7 empty] | 0
Телефон +7(910)4557682, E-mail: slg85@mail.ru | [11 empty] | Телефон +7(910)4557682, E-mail: slg85@mail.ru | [9 empty] | 5 | [7 empty] | 5 | [6 empty] | 5 | [7 empty] | 5
[22 empty] | 10 | [7 empty] | 10 | [6 empty] | 10 | [7 empty] | 10
[12 empty] | Протокол испытаний № 13-63/154 от 01-04-2023 | [9 empty] | 15 | [7 empty] | 15 | [6 empty] | 15 | [7 empty] | 15
[22 empty] | 20 | [7 empty] | 20 | [6 empty] | 20 | [7 empty] | 20
[12 empty] | Наименование и адрес заказчика: Переход трубопровода через р. Енисей | [9 empty] | 25 | [7 empty] | 25 | [6 empty] | 25 | [7 empty] | 25
[12 empty] | Наименование объекта: ООО Регионстрой | [9 empty] | 30 | [7 empty] | 30 | [6 empty] | 30 | [7 empty] | 30
Наименование используемого метода/методики: ГОСТ 12248.4-2020 | [11 empty] | Наименование используемого метода/методики: ГОСТ 12248.3-2020 | [9 empty] | 35 | [7 empty] | 35 | [6 empty] | 35 | [7 empty] | 35
Условия проведения испытания: температура окружающей среды (18 - 25)0С, влажность воздуха (40 - 75)% | [11 empty] | Условия проведения испытания: температура окружающей среды (18 - 25)0С, влажность воздуха (40 - 75)% | [9 empty] | 40 | [7 empty] | 40 | [6 empty] | 40 | [7 empty] | 40
[12 empty] | Дата получение объекта подлежащего испытаниям: 05-03-2023 | [9 empty] | 45 | [7 empty] | 45 | [6 empty] | 45 | [7 empty] | 45
[12 empty] | Дата испытания: 25.10.2022-19.11.2154 | [9 empty] | 50 | [7 empty] | 50 | [6 empty] | 50 | [7 empty] | 50
[22 empty] | 55 | [7 empty] | 55 | [6 empty] | 55 | [7 empty] | 55
Испытание грунтов методом трехосного сжатия | [11 empty] | Испытание грунтов методом трехосного сжатия | [9 empty] | 60 | [7 empty] | 60 | [6 empty] | 60 | [7 empty] | 60
[22 empty] | 65 | [7 empty] | 65 | [6 empty] | 65 | [7 empty] | 65
Лабораторный номер: | [6 empty] | We, д.е. = |  |  |  |  | Лабораторный номер: |  | 1189 |  |  |  | We, д.е. = | 0.605643612 |  |  | 70 | [7 empty] | 70 | [6 empty] | 70 | [7 empty] | 70
Номер скважины: | [6 empty] | ρ, г/см3 = |  |  |  |  | Номер скважины: |  | BH-079 |  |  |  | ρ, г/см3 = | 1.62 |  |  | 75 | [7 empty] | 75 | [6 empty] | 75 | [7 empty] | 75
Глубина отбора, м: | [6 empty] | ρs, г/см3 = |  |  |  |  | Глубина отбора, м: |  | 2.7 |  |  |  | ρs, г/см3 = | 2.72 |  |  | 80 | [7 empty] | 80 | [6 empty] | 80 | [7 empty] | 80
Наименование грунта: | [6 empty] | e, д.е. = |  |  |  |  | Наименование грунта: |  | Суглинок, после оттаивания текучий, тяжелый песчанистый |  |  |  | e, д.е. = | 1.695895 |  |  | 85 | [7 empty] | 85 | [6 empty] | 85 | [7 empty] | 85
Схема проведения опыта: | [6 empty] | IL, д.е. = |  |  |  |  | Схема проведения опыта: |  | КД |  |  |  | IL, д.е. = | 2.762 |  |  | 90 | [7 empty] | 90 | [6 empty] | 90 | [7 empty] | 90
[22 empty] | 95 | [7 empty] | 95 | [6 empty] | 95 | [7 empty] | 95
[22 empty] | 100 | [7 empty] | 100 | [6 empty] | 100 | [7 empty] | 100
Результаты испытаний | [11 empty] | Результаты испытаний | [9 empty] | 105 | [7 empty] | 105 | [6 empty] | 105 | [7 empty] | 105
[22 empty] | 110 | [7 empty] | 110 | [6 empty] | 110 | [7 empty] | 110
[22 empty] | 115 | [7 empty] | 115 | [6 empty] | 115 | [7 empty] | 115
[22 empty] | 120 | [7 empty] | 120 | [6 empty] | 120 | [7 empty] | 120
[22 empty] | 125 | [7 empty] | 125 | [6 empty] | 125 | [7 empty] | 125
[22 empty] | 130 | [7 empty] | 130 | [6 empty] | 130 | [7 empty] | 130
[22 empty] | 135 | [7 empty] | 135 | [6 empty] | 135 | [7 empty] | 135
[22 empty] | 140 | [7 empty] | 140 | [6 empty] | 140 | [7 empty] | 140
[22 empty] | 145 | [7 empty] | 145 | [6 empty] | 145 | [7 empty] | 145
[22 empty] | 150 | [7 empty] | 150 | [6 empty] | 150 | [7 empty] | 150
[22 empty] | 155 | [7 empty] | 155 | [6 empty] | 155 | [7 empty] | 155
[22 empty] | 160 | [7 empty] | 160 | [6 empty] | 160 | [7 empty] | 160
[22 empty] | 165 | [7 empty] | 165 | [6 empty] | 165 | [7 empty] | 165
[22 empty] | 170 | [7 empty] | 170 | [6 empty] | 170 | [7 empty] | 170
[22 empty] | 175 | [7 empty] | 175 | [6 empty] | 175 | [7 empty] | 175
[22 empty] | 180 | [7 empty] | 180 | [6 empty] | 180 | [7 empty] | 180
[13 empty] | Давление в камере, Мпа σ3 | Вертикальная нагрузка, Мпа σ1 | Поровое давление, Мпа u
| K0, д.е. | 0.8435655 |  |  |  |  | Коэфф. Точки | [5 empty] | 0.05 | 0.08025293 | [5 empty] | 1 | [6 empty] | σ3,кПа | σ1,кПа | u, кПа |  |  |  | 4
| q_zg, МПа | 0.04217828 | [10 empty] | 0.15 | 0.2173418 | [27 empty] | δ3, Мпа | δ1-δ3, МПа | δ1, МПа | δ1, КПа
|  |  | Модуль деформации, МПа: | [9 empty] | 0.25 | 0.3544307 | [21 empty] | С, МПа:
|  |  | Е0= |  | Точки модуля (полное напр.), МПа |  |  |  | 0.04217828 | 0.06748524 | [25 empty] | φ, град:
|  |  | E50 = |  | qf (полное напр.), МПа |  |  |  | 0.06328616 | [26 empty] | E, Мпа
|  |  | Коэф. Поперечной деформации, ϑ = | [9 empty] | Эффективные значения угла внутреннего трения и удельного сцепления ϕ', С' | [13 empty] | x | 0
[13 empty] | ϕ', град. = | 9 | [12 empty] | y |  |  |  | С, кПа | φ,°
[13 empty] | С', МПа = | 0.005
| Исполнитель: | [6 empty] | Морозов Д.С. |  |  |  |  | Исполнитель: |  |  |  |  | Морозов Д.С.
| Начальник исп. лаборатории: | [6 empty] | Семиколенова Л.Г. |  |  |  |  | Начальник исп. лаборатории: |  |  |  |  | Семиколенова Л.Г.
Лист 1 , всего листов 2 | [11 empty] | Лист 2 , всего листов 2
Частичное воспроизведение протокола испытаний без письменного разрешения ООО «ИнжГео» ЗАПРЕЩАЕТСЯ | [11 empty] | Частичное воспроизведение протокола испытаний без письменного разрешения ООО «ИнжГео» ЗАПРЕЩАЕТСЯ
[5 empty] | второй график |  | первый график | [9 empty] | К Пуассона
dev50 | epsE50 | ind | devE0 | epsE0 | dev | eps | sigma |  | dev1 | eps1 | dev2 | eps2 | dev3 | eps3 |  | Глины
0.01328616 | 0.008246082 |  |  |  | 0 | 0 |  |  | 0 | 0 | 0 | 0 | 0 | 0 |  | < 0 | 0,20-0,30
ind |  |  |  |  | 0.001539462 | 0.0005879655 |  |  | 0.001891061 | 0.0008343738 | 0.006513564 | 0.00082022 | 0.01060326 | 0.0008170776 |  | 0-0,25 | 0,30-0,38
2 |  |  |  |  | 0.003016278 | 0.001175931 |  |  | 0.004151899 | 0.001668748 | 0.01230395 | 0.00164044 | 0.02297475 | 0.001831473 |  | 0,25< | 0,38-0,45
E0 |  |  |  |  | 0.004387102 | 0.001763896 |  |  | 0.005994281 | 0.002503121 | 0.01717216 | 0.002346087 | 0.02774352 | 0.002451233 |  | Суглинки | 0,35-0,37
epsE0 | devE0 |  |  |  | 0.005608587 | 0.002351862 |  |  | 0.0075 | 0.003258424 | 0.02150762 | 0.00328088 | 0.03455823 | 0.00326831 |  | Пески и супеси | 0,30-0,35
0.002748694 | 0.006326742 |  |  |  | 0.006326742 | 0.002748694 |  |  | 0.008848568 | 0.004171869 | 0.0253261 | 0.0041011 | 0.04151616 | 0.004085388
[5 empty] | 0.007646089 | 0.003527793 |  |  | 0.01015314 | 0.005006243 | 0.028213 | 0.00492132 | 0.04668552 | 0.004902466
График E50 |  | График E |  |  | 0.008627917 | 0.004115758 |  |  | 0.01125747 | 0.005840616 | 0.03085682 | 0.00574154 | 0.05221534 | 0.005946342
eps | q | sigma |  |  | 0.00957382 | 0.004703724 |  |  | 0.01227413 | 0.00667499 | 0.0336709 | 0.006571672 | 0.05363627 | 0.006536621
Горизонтальная линия E50 |  | Касательная |  |  | 0.01046213 | 0.005291689 |  |  | 0.01321571 | 0.007509364 | 0.03509137 | 0.00738198 | 0.05723903 | 0.007353699
0 |  | a | b |  | 0.01127119 | 0.005879655 |  |  | 0.0140948 | 0.008343738 | 0.03721842 | 0.0082022 | 0.06078005 | 0.008170776
|  |  | 0 |  | 0.01197934 | 0.00646762 |  |  | 0.01512647 | 0.009388274 | 0.03932202 | 0.00902242 | 0.06365312 | 0.008987854
Вертикальная линия E50 |  | p1 и p2 |  |  | 0.0125649 | 0.007055586 |  |  | 0.01562872 | 0.01001249 | 0.04129697 | 0.00984264 | 0.06655205 | 0.009804931
| 0 | 0 |  |  | 0.01300622 | 0.007643551 |  |  | 0.01634489 | 0.01084686 | 0.04303804 | 0.01066286 | 0.07027064 | 0.01062201
[5 empty] | 0.01328616 | 0.008246082 |  |  | 0.01707037 | 0.01168123 | 0.04544001 | 0.01148308 | 0.0727027 | 0.01143909
Касательная линия E50 |  |  |  |  | 0.01346085 | 0.008819482 |  |  | 0.01810137 | 0.01251561 | 0.04709767 | 0.0123033 | 0.07624203 | 0.01225616
0 | 0 | Горизонтальная 1 |  |  | 0.01363705 | 0.009407448 |  |  | 0.01873412 | 0.01334998 | 0.0491058 | 0.01312352 | 0.07878244 | 0.01307324
[5 empty] | 0.01381032 | 0.009995413 |  |  | 0.01986485 | 0.01418435 | 0.05045918 | 0.01394374 | 0.08101773 | 0.01389032
Горизонтальная линия qкр |  |  |  |  | 0.01398066 | 0.01058338 |  |  | 0.02048979 | 0.01501873 | 0.05265259 | 0.01476396 | 0.0831417 | 0.0147074
Горизонтальная линия q |  | Горизонтальная 2 |  |  | 0.0141481 | 0.01117134 |  |  | 0.02130515 | 0.0158531 | 0.05428082 | 0.01558418 | 0.08634817 | 0.01552447
0 |  | 0 |  |  | 0.01431267 | 0.01175931 |  |  | 0.02220716 | 0.01668748 | 0.05563864 | 0.0164044 | 0.08793093 | 0.01634155
[5 empty] | 0.01447437 | 0.01234728 |  |  | 0.02309206 | 0.01752185 | 0.05702084 | 0.01722462 | 0.09008378 | 0.01715863
Вертикальная линия q |  |  |  |  | 0.01463323 | 0.01293524 |  |  | 0.02385606 | 0.01835622 | 0.0586222 | 0.01804484 | 0.09240054 | 0.01797571
| 0 |  |  |  | 0.01478928 | 0.01352321 |  |  | 0.02449538 | 0.0191906 | 0.0597375 | 0.01886506 | 0.09387501 | 0.01879279
[5 empty] | 0.01494252 | 0.01411117 |  |  | 0.02530627 | 0.02002497 | 0.06126152 | 0.01968528 | 0.09580099 | 0.01960986
[5 empty] | 0.01509298 | 0.01469914 |  |  | 0.02598493 | 0.02085934 | 0.06218905 | 0.0205055 | 0.09717228 | 0.02042694
[5 empty] | 0.01524069 | 0.0152871 |  |  | 0.0263276 | 0.02169372 | 0.06311487 | 0.02132572 | 0.0993827 | 0.02124402
[5 empty] | 0.01538565 | 0.01587507 |  |  | 0.0272305 | 0.02252809 | 0.06423376 | 0.02214594 | 0.100226 | 0.0220611
[5 empty] | 0.0155279 | 0.01646303 |  |  | 0.02748986 | 0.02336247 | 0.0648405 | 0.02296616 | 0.1015961 | 0.02287817
[5 empty] | 0.01566745 | 0.017051 |  |  | 0.02800189 | 0.02419684 | 0.06522988 | 0.02378638 | 0.1019867 | 0.02369525
[5 empty] | 0.01580432 | 0.01763896 |  |  | 0.02846284 | 0.02503121 | 0.06589667 | 0.0246066 | 0.1034917 | 0.02451233
[5 empty] | 0.01593852 | 0.01822693 |  |  | 0.02886892 | 0.02586559 | 0.06663566 | 0.02542682 | 0.1034047 | 0.02532941
[5 empty] | 0.0160701 | 0.0188149 |  |  | 0.02931635 | 0.02669996 | 0.06714163 | 0.02624704 | 0.1043198 | 0.02614648
[5 empty] | 0.01619905 | 0.01940286 |  |  | 0.02980137 | 0.02753433 | 0.0673418 | 0.02706726 | 0.1044307 | 0.02696356
[5 empty] | 0.0163254 | 0.01999083 |  |  | 0.02972019 | 0.02836871 | 0.0667418 | 0.02788748 | 0.1044307 | 0.02778064
[5 empty] | 0.01644918 | 0.02057879 |  |  | 0.02996905 | 0.02920308 | 0.0670418 | 0.0287077 | 0.1035307 | 0.02859772
[5 empty] | 0.0165704 | 0.02116676 |  |  | 0.03025293 | 0.03003746 | 0.0671418 | 0.02952792 | 0.1044307 | 0.02941479
[5 empty] | 0.01668908 | 0.02175472 |  |  | 0.03015293 | 0.03087183 | 0.0670418 | 0.03034814 | 0.1035307 | 0.03023187
[5 empty] | 0.01680524 | 0.02234269 |  |  | 0.03005293 | 0.0317062 | 0.0669418 | 0.03116836 | 0.1034307 | 0.03104895
[5 empty] | 0.0169189 | 0.02293065 |  |  | 0.03015293 | 0.03254058 | 0.0672418 | 0.03198858 | 0.1039307 | 0.03186603
[5 empty] | 0.01703009 | 0.02351862 |  |  | 0.03005293 | 0.03337495 | 0.0667418 | 0.0328088 | 0.1036307 | 0.0326831
[5 empty] | 0.01713882 | 0.02410658 |  |  | 0.03005293 | 0.03420932 | 0.0671418 | 0.03362902 | 0.1044307 | 0.03350018
[5 empty] | 0.01724511 | 0.02469455 |  |  | 0.03025293 | 0.0350437 | 0.0669418 | 0.03444924 | 0.1036307 | 0.03431726
[5 empty] | 0.01734898 | 0.02528252 |  |  | 0.03025293 | 0.03587807 | 0.0670418 | 0.03526946 | 0.1044307 | 0.03513434
[5 empty] | 0.01745046 | 0.02587048 |  |  | 0.03015293 | 0.03671245 | 0.0672418 | 0.03608968 | 0.1043307 | 0.03595142
[5 empty] | 0.01754956 | 0.02645845 |  |  | 0.02995293 | 0.03754682 | 0.0670418 | 0.0369099 | 0.1040307 | 0.03676849
[5 empty] | 0.01764631 | 0.02704641 |  |  | 0.03025293 | 0.03838119 | 0.0667418 | 0.03773012 | 0.1034307 | 0.03758557
[5 empty] | 0.01774071 | 0.02763438 |  |  | 0.02995293 | 0.03921557 | 0.0670418 | 0.03855034 | 0.1034307 | 0.03840265
[5 empty] | 0.01783281 | 0.02822234 |  |  | 0.03025293 | 0.04004994 | 0.0671418 | 0.03937056 | 0.1038307 | 0.03921973
[5 empty] | 0.0179226 | 0.02881031 |  |  | 0.03005293 | 0.04088431 | 0.0669418 | 0.04019078 | 0.1037307 | 0.0400368
[5 empty] | 0.01801012 | 0.02939827 |  |  | 0.03005293 | 0.04171869 | 0.0667418 | 0.041011 | 0.1036307 | 0.04085388
[5 empty] | 0.01809538 | 0.02998624 |  |  | 0.02995293 | 0.04255306 | 0.0672418 | 0.04183122 | 0.1042307 | 0.04167096
[5 empty] | 0.0181784 | 0.0305742 |  |  | 0.03005293 | 0.04338744 | 0.0669418 | 0.04265144 | 0.1041307 | 0.04248804
[5 empty] | 0.01825921 | 0.03116217 |  |  | 0.02995293 | 0.04422181 | 0.0672418 | 0.04347166 | 0.1043307 | 0.04330511
[5 empty] | 0.01833783 | 0.03175014 |  |  | 0.03015293 | 0.04505618 | 0.0670418 | 0.04429188 | 0.1037307 | 0.04412219
[5 empty] | 0.01841427 | 0.0323381 |  |  | 0.03025293 | 0.04589056 | 0.0669418 | 0.0451121 | 0.1035307 | 0.04493927
[5 empty] | 0.01848855 | 0.03292607 |  |  | 0.03025293 | 0.04672493 | 0.0670418 | 0.04593232 | 0.1039307 | 0.04575635
[5 empty] | 0.0185607 | 0.03351403 |  |  | 0.03005293 | 0.0475593 | 0.0669418 | 0.04675254 | 0.1035307 | 0.04657342
[5 empty] | 0.01863073 | 0.034102 |  |  | 0.02995293 | 0.04839368 | 0.0669418 | 0.04757276 | 0.1038307 | 0.0473905
[5 empty] | 0.01869867 | 0.03468996 |  |  | 0.02995293 | 0.04922805 | 0.0669418 | 0.04839298 | 0.1037307 | 0.04820758
[5 empty] | 0.01876453 | 0.03527793 |  |  | 0.02995293 | 0.05006243 | 0.0668418 | 0.0492132 | 0.1042307 | 0.04902466
[5 empty] | 0.01882834 | 0.03586589 |  |  | 0.03025293 | 0.0508968 | 0.0671418 | 0.05003342 | 0.1041307 | 0.04984174
[5 empty] | 0.01889011 | 0.03645386 |  |  | 0.03025293 | 0.05173117 | 0.0670418 | 0.05085364 | 0.1035307 | 0.05065881
[5 empty] | 0.01894987 | 0.03704183 |  |  | 0.03005293 | 0.05256555 | 0.0669418 | 0.05167386 | 0.1035307 | 0.05147589
[5 empty] | 0.01900763 | 0.03762979 |  |  | 0.03005293 | 0.05339992 | 0.0669418 | 0.05249408 | 0.1035307 | 0.05229297
[5 empty] | 0.01906342 | 0.03821776 |  |  | 0.02995293 | 0.05423429 | 0.0668418 | 0.0533143 | 0.1039307 | 0.05311005
[5 empty] | 0.01911725 | 0.03880572 |  |  | 0.03015293 | 0.05506867 | 0.0670418 | 0.05413452 | 0.1036307 | 0.05392712
[5 empty] | 0.01916916 | 0.03939369 |  |  | 0.02995293 | 0.05590304 | 0.0672418 | 0.05495474 | 0.1042307 | 0.0547442
[5 empty] | 0.01921914 | 0.03998165 |  |  | 0.03005293 | 0.05673742 | 0.0671418 | 0.05577496 | 0.1035307 | 0.05556128
[5 empty] | 0.01926724 | 0.04056962 |  |  | 0.03025293 | 0.05757179 | 0.0672418 | 0.05659518 | 0.1043307 | 0.05637836
[5 empty] | 0.01931345 | 0.04115758 |  |  | 0.03005293 | 0.05840616 | 0.0668418 | 0.0574154 | 0.1040307 | 0.05719543
[5 empty] | 0.01935782 | 0.04174555 |  |  | 0.02995293 | 0.05924054 | 0.0667418 | 0.05823562 | 0.1036307 | 0.05801251
[5 empty] | 0.01940035 | 0.04233351 |  |  | 0.03025293 | 0.06007491 | 0.0668418 | 0.05905584 | 0.1040307 | 0.05882959
[5 empty] | 0.01944107 | 0.04292148 |  |  | 0.03015293 | 0.06090928 | 0.0671418 | 0.05987606 | 0.1039307 | 0.05964667
[5 empty] | 0.01948 | 0.04350945 |  |  | 0.03015293 | 0.06174366 | 0.0673418 | 0.06069628 | 0.1035307 | 0.06046374
[5 empty] | 0.01951715 | 0.04409741 |  |  | 0.03025293 | 0.06257803 | 0.0667418 | 0.0615165 | 0.1039307 | 0.06128082
[5 empty] | 0.01955255 | 0.04468538 |  |  | 0.02995293 | 0.06341241 | 0.0669418 | 0.06233672 | 0.1036307 | 0.0620979
[5 empty] | 0.01958622 | 0.04527334 |  |  | 0.03025293 | 0.06424678 | 0.0670418 | 0.06315694 | 0.1043307 | 0.06291498
[5 empty] | 0.01961817 | 0.04586131 |  |  | 0.02995293 | 0.06508115 | 0.0669418 | 0.06397716 | 0.1038307 | 0.06373205
[5 empty] | 0.01964843 | 0.04644927 |  |  | 0.02995293 | 0.06591553 | 0.0670418 | 0.06479738 | 0.1035305 | 0.06454913
[5 empty] | 0.01967702 | 0.04703724 |  |  | 0.02995293 | 0.0667499 | 0.06724061 | 0.0656176 | 0.103526 | 0.06536621
[5 empty] | 0.01970396 | 0.0476252 |  |  | 0.03015293 | 0.06758427 | 0.06693551 | 0.06643782 | 0.1043153 | 0.06618329
[5 empty] | 0.01972926 | 0.04821317 |  |  | 0.03005242 | 0.06841865 | 0.06702651 | 0.06725804 | 0.1036988 | 0.06700037
[5 empty] | 0.01975296 | 0.04880113 |  |  | 0.03005011 | 0.06925302 | 0.06721377 | 0.06807826 | 0.1034766 | 0.06781744
[5 empty] | 0.01977506 | 0.0493891 |  |  | 0.03014598 | 0.0700874 | 0.06699745 | 0.06889848 | 0.104149 | 0.06863452
[5 empty] | 0.01979559 | 0.04997707 |  |  | 0.03024012 | 0.07092177 | 0.06707769 | 0.0697187 | 0.1036163 | 0.0694516
[5 empty] | 0.01981457 | 0.05056503 |  |  | 0.0301326 | 0.07175614 | 0.06665464 | 0.07053892 | 0.1035785 | 0.07026868
[5 empty] | 0.01983201 | 0.051153 |  |  | 0.03022348 | 0.07259052 | 0.06662846 | 0.07135914 | 0.1042361 | 0.07108575
[5 empty] | 0.01984795 | 0.05174096 |  |  | 0.03011283 | 0.07342489 | 0.0670993 | 0.07217936 | 0.1037891 | 0.07190283
[5 empty] | 0.01986239 | 0.05232893 |  |  | 0.03010074 | 0.07425927 | 0.06676731 | 0.07299958 | 0.1033379 | 0.07271991
[5 empty] | 0.01987536 | 0.05291689 |  |  | 0.03018727 | 0.07509364 | 0.06653263 | 0.0738198 | 0.1035827 | 0.07353699
[5 empty] | 0.01988688 | 0.05350486 |  |  | 0.02997249 | 0.07592801 | 0.06669543 | 0.07464002 | 0.1035237 | 0.07435406
[5 empty] | 0.01989697 | 0.05409282 |  |  | 0.03005647 | 0.07676239 | 0.06645585 | 0.07546024 | 0.1037611 | 0.07517114
[5 empty] | 0.01990565 | 0.05468079 |  |  | 0.03003929 | 0.07759676 | 0.06651405 | 0.07628046 | 0.1031951 | 0.07598822
[5 empty] | 0.01991294 | 0.05526875 |  |  | 0.02992101 | 0.07843113 | 0.06697017 | 0.07710068 | 0.1033261 | 0.0768053
[5 empty] | 0.01991886 | 0.05585672 |  |  | 0.02980171 | 0.07926551 | 0.06672436 | 0.0779209 | 0.1036542 | 0.07762237
[5 empty] | 0.01992343 | 0.05644469 |  |  | 0.02998147 | 0.08009988 | 0.06647678 | 0.07874112 | 0.1031797 | 0.07843945
[5 empty] | 0.01992667 | 0.05703265 |  |  | 0.02986034 | 0.08093426 | 0.06622758 | 0.07956134 | 0.1030028 | 0.07925653
[5 empty] | 0.0199286 | 0.05762062 |  |  | 0.02983841 | 0.08176863 | 0.06637691 | 0.08038156 | 0.1035237 | 0.08007361
[5 empty] | 0.01992924 | 0.05820858 |  |  | 0.02991574 | 0.082603 | 0.06662492 | 0.08120178 | 0.1026427 | 0.08089068
[5 empty] | 0.01992924 | 0.05820858 |  |  | 0.0298924 | 0.08343738 | 0.06667177 | 0.082022 | 0.1023599 | 0.08170776
[5 empty] | 0.01946764 | 0.05820831 |  |  | 0.02986848 | 0.08427175 | 0.06601759 | 0.08284222 | 0.1029757 | 0.08252484
[5 empty] | 0.01901139 | 0.05820805 |  |  | 0.02964403 | 0.08510612 | 0.06646256 | 0.08366244 | 0.1023902 | 0.08334192
[5 empty] | 0.01856104 | 0.05820778 |  |  | 0.02961913 | 0.0859405 | 0.0665068 | 0.08448266 | 0.1025038 | 0.084159
[5 empty] | 0.01811716 | 0.05820751 |  |  | 0.02959386 | 0.08677487 | 0.06595049 | 0.08530288 | 0.1027165 | 0.08497607
[5 empty] | 0.01768031 | 0.05820724 |  |  | 0.02966828 | 0.08760925 | 0.06609376 | 0.0861231 | 0.1019287 | 0.08579315
[5 empty] | 0.01725107 | 0.05820697 |  |  | 0.02964246 | 0.08844362 | 0.06623677 | 0.08694332 | 0.1020397 | 0.08661023
[5 empty] | 0.01683 | 0.0582067 |  |  | 0.02971648 | 0.08927799 | 0.0658735 | 0.08776354 | 0.1027341 | 0.08742731
[5 empty] | 0.01641765 | 0.05820643 |  |  | 0.02969001 | 0.09011237 | 0.06619627 | 0.08858376 | 0.1016078 | 0.08824438
[5 empty] | 0.01601461 | 0.05820617 |  |  | 0.02965823 | 0.09094674 | 0.06590661 | 0.08940398 | 0.1022632 | 0.08906146
[5 empty] | 0.01562142 | 0.0582059 |  |  | 0.02942026 | 0.09178111 | 0.06600608 | 0.0902242 | 0.1019027 | 0.08987854
[5 empty] | 0.01523867 | 0.05820563 |  |  | 0.02947685 | 0.09261549 | 0.06559627 | 0.09104442 | 0.1016288 | 0.09069562
[5 empty] | 0.01486691 | 0.05820536 |  |  | 0.02962874 | 0.09344986 | 0.06567874 | 0.09186464 | 0.1010438 | 0.09151269
[5 empty] | 0.01450671 | 0.05820509 |  |  | 0.02957668 | 0.09428424 | 0.06535507 | 0.09268486 | 0.1013501 | 0.09232977
[5 empty] | 0.01415863 | 0.05820482 |  |  | 0.02942141 | 0.09511861 | 0.06512683 | 0.09350508 | 0.1015502 | 0.09314685
[5 empty] | 0.01382325 | 0.05820455 |  |  | 0.02936367 | 0.09595298 | 0.0650956 | 0.0943253 | 0.1013465 | 0.09396393
[5 empty] | 0.01350112 | 0.05820429 |  |  | 0.02940421 | 0.09678736 | 0.06526294 | 0.09514552 | 0.1003414 | 0.094781
[5 empty] | 0.01319281 | 0.05820402 |  |  | 0.02904378 | 0.09762173 | 0.06463043 | 0.09596574 | 0.1004372 | 0.09559808
[5 empty] | 0.01289889 | 0.05820375 |  |  | 0.02918311 | 0.0984561 | 0.06459964 | 0.09678596 | 0.09973654 | 0.09641516
[5 empty] | 0.01261993 | 0.05820348 |  |  | 0.02912295 | 0.09929048 | 0.06477215 | 0.09760618 | 0.1003416 | 0.09723224
[5 empty] | 0.01235648 | 0.05820321 |  |  | 0.02886404 | 0.1001249 | 0.06434952 | 0.0984264 | 0.09955499 | 0.09804931
[5 empty] | 0.01210912 | 0.05820294 |  |  | 0.02910713 | 0.1009592 | 0.06443334 | 0.09924662 | 0.09997898 | 0.09886639
[5 empty] | 0.0118784 | 0.05820267 |  |  | 0.02895297 | 0.1017936 | 0.06392518 | 0.1000668 | 0.100016 | 0.09968347
[5 empty] | 0.0116649 | 0.05820241 |  |  | 0.02890228 | 0.102628 | 0.0641266 | 0.1008871 | 0.09986855 | 0.1005005
[5 empty] | 0.01146918 | 0.05820214 |  |  | 0.02895583 | 0.1034623 | 0.06373919 | 0.1017073 | 0.09873895 | 0.1013176
[5 empty] | 0.0112895 | 0.05820187 |  |  | 0.02881436 | 0.1042967 | 0.06406451 | 0.1025275 | 0.09952964 | 0.1021347
[5 empty] | 0.01111256 | 0.0582016 |  |  | 0.0285786 | 0.1051311 | 0.06410404 | 0.1033477 | 0.0992413 | 0.1029518
[5 empty] | 0.01093663 | 0.05820133 |  |  | 0.0287493 | 0.1059655 | 0.06415054 | 0.1041679 | 0.09865937 | 0.1037689
[5 empty] | 0.01076227 | 0.05820106 |  |  | 0.02872462 | 0.1067998 | 0.06379869 | 0.1049882 | 0.09907997 | 0.1045859
[5 empty] | 0.01059004 | 0.0582008 |  |  | 0.02870077 | 0.1076342 | 0.06374845 | 0.1058084 | 0.09850301 | 0.105403
[5 empty] | 0.01042051 | 0.05820053 |  |  | 0.02877766 | 0.1084686 | 0.06339976 | 0.1066286 | 0.09902842 | 0.1062201
[5 empty] | 0.01025425 | 0.05820026 |  |  | 0.02875528 | 0.109303 | 0.06385258 | 0.1074488 | 0.09875612 | 0.1070372
[5 empty] | 0.01009182 | 0.05819999 |  |  | 0.02853361 | 0.1101373 | 0.06340684 | 0.108269 | 0.09818604 | 0.1078542
[5 empty] | 0.009933782 | 0.05819972 |  |  | 0.02851261 | 0.1109717 | 0.06346251 | 0.1090893 | 0.09841809 | 0.1086713
[5 empty] | 0.009780709 | 0.05819945 |  |  | 0.02839227 | 0.1118061 | 0.06331953 | 0.1099095 | 0.0982522 | 0.1094884
[5 empty] | 0.009633164 | 0.05819918 |  |  | 0.02837256 | 0.1126405 | 0.06327784 | 0.1107297 | 0.0988883 | 0.1103055
[5 empty] | 0.009491712 | 0.05819892 |  |  | 0.02865345 | 0.1134748 | 0.06333741 | 0.1115499 | 0.0987263 | 0.1111226
[5 empty] | 0.009356918 | 0.05819865 |  |  | 0.02853493 | 0.1143092 | 0.06309818 | 0.1123701 | 0.09796613 | 0.1119396
[5 empty] | 0.009229349 | 0.05819838 |  |  | 0.02861697 | 0.1151436 | 0.0633601 | 0.1131904 | 0.0980077 | 0.1127567
[5 empty] | 0.00910957 | 0.05819811 |  |  | 0.02839954 | 0.115978 | 0.06312312 | 0.1140106 | 0.09825096 | 0.1135738
[5 empty] | 0.008998145 | 0.05819784 |  |  | 0.02838263 | 0.1168123 | 0.06298719 | 0.1148308 | 0.0983958 | 0.1143909
[5 empty] | 0.008895641 | 0.05819757 |  |  | 0.0283662 | 0.1176467 | 0.06295225 | 0.115651 | 0.09824217 | 0.1152079
[5 empty] | 0.008802624 | 0.0581973 |  |  | 0.02855024 | 0.1184811 | 0.06301827 | 0.1164712 | 0.09748998 | 0.116025
[5 empty] | 0.008719658 | 0.05819704 |  |  | 0.02833472 | 0.1193154 | 0.06288518 | 0.1172915 | 0.09813915 | 0.1168421
[5 empty] | 0.00864731 | 0.05819677 |  |  | 0.02851962 | 0.1201498 | 0.06325293 | 0.1181117 | 0.09818961 | 0.1176592
[5 empty] | 0.008586144 | 0.0581965 |  |  | 0.0285049 | 0.1209842 | 0.06322149 | 0.1189319 | 0.09814128 | 0.1184763
[5 empty] | 0.008536726 | 0.05819623 |  |  | 0.02819056 | 0.1218186 | 0.06319079 | 0.1197521 | 0.09759409 | 0.1192933
[5 empty] | 0.008499622 | 0.05819596 |  |  | 0.02837656 | 0.1226529 | 0.06286079 | 0.1205723 | 0.09774794 | 0.1201104
[5 empty] | 0.008475398 | 0.05819569 |  |  | 0.02816289 | 0.1234873 | 0.06273143 | 0.1213926 | 0.09790278 | 0.1209275
[5 empty] | 0.008464618 | 0.05819542 |  |  | 0.0283495 | 0.1243217 | 0.06330267 | 0.1222128 | 0.09775851 | 0.1217446
[5 empty] | 0.008464618 | 0.05819542 |  |  | 0.0281364 | 0.1251561 | 0.06327445 | 0.123033 | 0.09791507 | 0.1225616
[5 empty] | 0.008195582 | 0.05817148 |  |  | 0.02822354 | 0.1259904 | 0.06284672 | 0.1238532 | 0.09747238 | 0.1233787
[5 empty] | 0.00792963 | 0.05814753 |  |  | 0.02821091 | 0.1268248 | 0.06301944 | 0.1246734 | 0.09783035 | 0.1241958
[5 empty] | 0.007667468 | 0.05812358 |  |  | 0.02839848 | 0.1276592 | 0.06289256 | 0.1254937 | 0.09728892 | 0.1250129
[5 empty] | 0.007409802 | 0.05809963 |  |  | 0.02828623 | 0.1284936 | 0.06256601 | 0.1263139 | 0.097548 | 0.12583
[5 empty] | 0.00715734 | 0.05807569 |  |  | 0.02827413 | 0.1293279 | 0.06263976 | 0.1271341 | 0.09710752 | 0.126647
[5 empty] | 0.006910788 | 0.05805174 |  |  | 0.02816216 | 0.1301623 | 0.06261375 | 0.1279543 | 0.09746739 | 0.1274641
[5 empty] | 0.006670853 | 0.05802779 |  |  | 0.0283503 | 0.1309967 | 0.06268794 | 0.1287745 | 0.09732755 | 0.1282812
[5 empty] | 0.006438242 | 0.05800384 |  |  | 0.02833853 | 0.1318311 | 0.06286226 | 0.1295948 | 0.09718791 | 0.1290983
[5 empty] | 0.006213661 | 0.05797989 |  |  | 0.02812681 | 0.1326654 | 0.06253668 | 0.130415 | 0.09754841 | 0.1299153
[5 empty] | 0.005997818 | 0.05795595 |  |  | 0.02831512 | 0.1334998 | 0.06251113 | 0.1312352 | 0.09700895 | 0.1307324
[5 empty] | 0.005791419 | 0.057932 |  |  | 0.02810345 | 0.1343342 | 0.06298558 | 0.1320554 | 0.09706946 | 0.1315495
[5 empty] | 0.005595171 | 0.05790805 |  |  | 0.02819177 | 0.1351685 | 0.06265997 | 0.1328756 | 0.09692988 | 0.1323666
[5 empty] | 0.00540978 | 0.0578841 |  |  | 0.02828005 | 0.1360029 | 0.06273424 | 0.1336959 | 0.09709011 | 0.1331837
[5 empty] | 0.005235954 | 0.05786016 |  |  | 0.02796826 | 0.1368373 | 0.06250836 | 0.1345161 | 0.09665008 | 0.1340007
[5 empty] | 0.005074399 | 0.05783621 |  |  | 0.0281564 | 0.1376717 | 0.06288226 | 0.1353363 | 0.09690972 | 0.1348178
[5 empty] | 0.004925823 | 0.05781226 |  |  | 0.02794442 | 0.138506 | 0.0626559 | 0.1361565 | 0.09706894 | 0.1356349
[5 empty] | 0.00479093 | 0.05778831 |  |  | 0.02823233 | 0.1393404 | 0.0626294 | 0.1369767 | 0.09662803 | 0.136452
[5 empty] | 0.00467043 | 0.05776436 |  |  | 0.02802026 | 0.1401748 | 0.06220311 | 0.137797 | 0.09678746 | 0.137269
[5 empty] | 0.004565027 | 0.05774042 |  |  | 0.02810829 | 0.1410092 | 0.06217705 | 0.1386172 | 0.09734724 | 0.1380861
[5 empty] | 0.00447543 | 0.05771647 |  |  | 0.02809643 | 0.1418435 | 0.06215122 | 0.1394374 | 0.09680737 | 0.1389032
[5 empty] | 0.004402344 | 0.05769252 |  |  | 0.02808468 | 0.1426779 | 0.06222563 | 0.1402576 | 0.09686788 | 0.1397203
[5 empty] | 0.004346478 | 0.05766857 |  |  | 0.02817304 | 0.1435123 | 0.06250027 | 0.1410778 | 0.09702875 | 0.1405374
[5 empty] | 0.004308536 | 0.05764463 |  |  | 0.02816152 | 0.1443467 | 0.06247517 | 0.1418981 | 0.09659 | 0.1413544
[5 empty] | 0.004289226 | 0.05762068 |  |  | 0.02805011 | 0.145181 | 0.06265031 | 0.1427183 | 0.09665164 | 0.1421715
[5 empty] | 0.004286786 | 0.05759673 |  |  | 0.02783881 | 0.1460154 | 0.0623257 | 0.1435385 | 0.09711367 | 0.1429886
[5 empty] | 0.004286943 | 0.05757278 |  |  | 0.02802764 | 0.1468498 | 0.06240136 | 0.1443587 | 0.0965761 | 0.1438057
[5 empty] | 0.004287537 | 0.05754884 |  |  | 0.02801659 | 0.1476842 | 0.06237728 | 0.1451789 | 0.09703893 | 0.1446227
[5 empty] | 0.004288859 | 0.05752489 |  |  | 0.02780566 | 0.1485185 | 0.06205346 | 0.1459992 | 0.09610218 | 0.1454398
[5 empty] | 0.004291199 | 0.05750094 |  |  | 0.02799486 | 0.1493529 | 0.06252992 | 0.1468194 | 0.09606584 | 0.1462569
[5 empty] | 0.004294849 | 0.05747699 |  |  | 0.02808418 | 0.1501873 | 0.06210665 | 0.1476396 | 0.09642993 | 0.147074
[5 empty] | 0.004300098 | 0.05745304 |  |  | 0.02777363 | 0.1510217 | 0.06238366 | 0.1484598 | 0.09629445 | 0.1478911
[5 empty] | 0.00430724 | 0.0574291 |  |  | 0.02776322 | 0.151856 | 0.06236096 | 0.14928 | 0.0965594 | 0.1487081
[5 empty] | 0.004316564 | 0.05740515 |  |  | 0.02795294 | 0.1526904 | 0.06243855 | 0.1501003 | 0.09612481 | 0.1495252
[5 empty] | 0.004328361 | 0.0573812 |  |  | 0.02804279 | 0.1535248 | 0.06191643 | 0.1509205 | 0.09679066 | 0.1503423
[5 empty] | 0.004342922 | 0.05735725 |  |  | 0.02803279 | 0.1543591 | 0.06199461 | 0.1517407 | 0.09675698 | 0.1511594
[5 empty] | 0.004360539 | 0.05733331 |  |  | 0.02802292 | 0.1551935 | 0.06177308 | 0.1525609 | 0.09642376 | 0.1519764
[5 empty] | 0.004381503 | 0.05730936 |  |  | 0.02791319 | 0.1560279 | 0.06225187 | 0.1533811 | 0.09579101 | 0.1527935
[5 empty] | 0.004406103 | 0.05728541 |  |  | 0.02790361 | 0.1568623 | 0.06223097 | 0.1542014 | 0.09565874 | 0.1536106
[5 empty] | 0.004434632 | 0.05726146 |  |  | 0.02789418 | 0.1576966 | 0.06181038 | 0.1550216 | 0.09662696 | 0.1544277
[5 empty] | 0.004467381 | 0.05723751 |  |  | 0.02788489 | 0.158531 | 0.06219011 | 0.1558418 | 0.09619566 | 0.1552447
[5 empty] | 0.00450464 | 0.05721357 |  |  | 0.02767576 | 0.1593654 | 0.06207017 | 0.156662 | 0.09636487 | 0.1560618
[5 empty] | 0.0045467 | 0.05718962 |  |  | 0.02796677 | 0.1601998 | 0.06195055 | 0.1574822 | 0.09633458 | 0.1568789
[5 empty] | 0.004593852 | 0.05716567 |  |  | 0.02795794 | 0.1610341 | 0.06163127 | 0.1583025 | 0.09600481 | 0.157696
[5 empty] | 0.004646388 | 0.05714172 |  |  | 0.02774927 | 0.1618685 | 0.06171233 | 0.1591227 | 0.09617555 | 0.1585131
[5 empty] | 0.004704598 | 0.05711778 |  |  | 0.02784076 | 0.1627029 | 0.06159372 | 0.1599429 | 0.09554682 | 0.1593301
[5 empty] | 0.004768773 | 0.05709383 |  |  | 0.0277324 | 0.1635373 | 0.06187547 | 0.1607631 | 0.09541863 | 0.1601472
[5 empty] | 0.004839204 | 0.05706988 |  |  | 0.02782421 | 0.1643716 | 0.06185756 | 0.1615833 | 0.09619097 | 0.1609643
[5 empty] | 0.004916183 | 0.05704593 |  |  | 0.02761619 | 0.165206 | 0.06184001 | 0.1624036 | 0.09636386 | 0.1617814
[5 empty] | 0.005 | 0.05702198 |  |  | 0.02770833 | 0.1660404 | 0.06162281 | 0.1632238 | 0.0953373 | 0.1625984
[5 empty] | 0.005 | 0.05700883
[5 empty] | 0.005318906 | 0.0570091
[5 empty] | 0.005634857 | 0.05700936
[5 empty] | 0.005947773 | 0.05700963
[5 empty] | 0.006257576 | 0.0570099
[5 empty] | 0.006564184 | 0.05701017
[5 empty] | 0.006867519 | 0.05701044
[5 empty] | 0.007167501 | 0.05701071
[5 empty] | 0.00746405 | 0.05701098
[5 empty] | 0.007757086 | 0.05701124
[5 empty] | 0.00804653 | 0.05701151
[5 empty] | 0.008332302 | 0.05701178
[5 empty] | 0.008614323 | 0.05701205
[5 empty] | 0.008892511 | 0.05701232
[5 empty] | 0.009166789 | 0.05701259
[5 empty] | 0.009437076 | 0.05701285
[5 empty] | 0.009703292 | 0.05701312
[5 empty] | 0.009965358 | 0.05701339
[5 empty] | 0.01022319 | 0.05701366
[5 empty] | 0.01047672 | 0.05701393
[5 empty] | 0.01072586 | 0.0570142
[5 empty] | 0.01097053 | 0.05701447
[5 empty] | 0.01121065 | 0.05701473
[5 empty] | 0.01144614 | 0.057015
[5 empty] | 0.01167692 | 0.05701527
[5 empty] | 0.01190324 | 0.05701554
[5 empty] | 0.01212697 | 0.05701581
[5 empty] | 0.01234836 | 0.05701608
[5 empty] | 0.01256732 | 0.05701635
[5 empty] | 0.01278378 | 0.05701661
[5 empty] | 0.01299766 | 0.05701688
[5 empty] | 0.01320888 | 0.05701715
[5 empty] | 0.01341735 | 0.05701742
[5 empty] | 0.013623 | 0.05701769
[5 empty] | 0.01382575 | 0.05701796
[5 empty] | 0.01402552 | 0.05701823
[5 empty] | 0.01422223 | 0.05701849
[5 empty] | 0.0144158 | 0.05701876
[5 empty] | 0.01460614 | 0.05701903
[5 empty] | 0.01479319 | 0.0570193
[5 empty] | 0.01497686 | 0.05701957
[5 empty] | 0.01515706 | 0.05701984
[5 empty] | 0.01533373 | 0.05702011
[5 empty] | 0.01550678 | 0.05702037
[5 empty] | 0.01567613 | 0.05702064
[5 empty] | 0.0158417 | 0.05702091
[5 empty] | 0.01600342 | 0.05702118
[5 empty] | 0.0161612 | 0.05702145
[5 empty] | 0.01631496 | 0.05702172
[5 empty] | 0.01646462 | 0.05702198
[5 empty] | 0.01646462 | 0.05700883
[5 empty] | 0.01661254 | 0.05703331
[5 empty] | 0.01675987 | 0.0570578
[5 empty] | 0.01690614 | 0.05708228
[5 empty] | 0.01705087 | 0.05710677
[5 empty] | 0.01719359 | 0.05713125
[5 empty] | 0.01733382 | 0.05715574
[5 empty] | 0.01747109 | 0.05718022
[5 empty] | 0.01760493 | 0.05720471
[5 empty] | 0.01773485 | 0.05722919
[5 empty] | 0.01786039 | 0.05725367
[5 empty] | 0.01798107 | 0.05727816
[5 empty] | 0.01809641 | 0.05730264
[5 empty] | 0.01820595 | 0.05732713
[5 empty] | 0.0183092 | 0.05735161
[5 empty] | 0.01840569 | 0.0573761
[5 empty] | 0.01849494 | 0.05740058
[5 empty] | 0.01857649 | 0.05742507
[5 empty] | 0.01864985 | 0.05744955
[5 empty] | 0.01871455 | 0.05747404
[5 empty] | 0.01877012 | 0.05749852
[5 empty] | 0.01881608 | 0.05752301
[5 empty] | 0.01885196 | 0.05754749
[5 empty] | 0.01887728 | 0.05757198
[5 empty] | 0.01889157 | 0.05759646
[5 empty] | 0.01889582 | 0.05762095
[5 empty] | 0.01889851 | 0.05764543
[5 empty] | 0.01890109 | 0.05766992
[5 empty] | 0.01890356 | 0.0576944
[5 empty] | 0.01890592 | 0.05771889
[5 empty] | 0.01890817 | 0.05774337
[5 empty] | 0.01891031 | 0.05776786
[5 empty] | 0.01891233 | 0.05779234
[5 empty] | 0.01891425 | 0.05781683
[5 empty] | 0.01891605 | 0.05784131
[5 empty] | 0.01891773 | 0.0578658
[5 empty] | 0.01891931 | 0.05789028
[5 empty] | 0.01892077 | 0.05791476
[5 empty] | 0.01892211 | 0.05793925
[5 empty] | 0.01892334 | 0.05796373
[5 empty] | 0.01892446 | 0.05798822
[5 empty] | 0.01892545 | 0.0580127
[5 empty] | 0.01892634 | 0.05803719
[5 empty] | 0.0189271 | 0.05806167
[5 empty] | 0.01892775 | 0.05808616
[5 empty] | 0.01892829 | 0.05811064
[5 empty] | 0.0189287 | 0.05813513
[5 empty] | 0.018929 | 0.05815961
[5 empty] | 0.01892918 | 0.0581841
[5 empty] | 0.01892924 | 0.05820858
[5 empty] | 0.01892924 | 0.05820858
[5 empty] | 0.01930369 | 0.05979093
[5 empty] | 0.01967066 | 0.06137327
[5 empty] | 0.02002999 | 0.06295562
[5 empty] | 0.02038151 | 0.06453796
[5 empty] | 0.02072508 | 0.0661203
[5 empty] | 0.02106053 | 0.06770265
[5 empty] | 0.02138771 | 0.06928499
[5 empty] | 0.02170645 | 0.07086734
[5 empty] | 0.0220166 | 0.07244968
[5 empty] | 0.02231801 | 0.07403203
[5 empty] | 0.02261051 | 0.07561437
[5 empty] | 0.02289394 | 0.07719672
[5 empty] | 0.02316816 | 0.07877906
[5 empty] | 0.02343299 | 0.08036141
[5 empty] | 0.02368829 | 0.08194375
[5 empty] | 0.02393389 | 0.08352609
[5 empty] | 0.02416963 | 0.08510844
[5 empty] | 0.02439537 | 0.08669078
[5 empty] | 0.02461094 | 0.08827313
[5 empty] | 0.02481618 | 0.08985547
[5 empty] | 0.02501093 | 0.09143782
[5 empty] | 0.02519505 | 0.09302016
[5 empty] | 0.02536836 | 0.09460251
[5 empty] | 0.02553071 | 0.09618485
[5 empty] | 0.02568195 | 0.09776719
[5 empty] | 0.02582192 | 0.09934954
[5 empty] | 0.02595045 | 0.1009319
[5 empty] | 0.02606739 | 0.1025142
[5 empty] | 0.02617258 | 0.1040966
[5 empty] | 0.02626587 | 0.1056789
[5 empty] | 0.0263471 | 0.1072613
[5 empty] | 0.0264161 | 0.1088436
[5 empty] | 0.02647273 | 0.110426
[5 empty] | 0.02651681 | 0.1120083
[5 empty] | 0.02654821 | 0.1135906
[5 empty] | 0.02657231 | 0.115173
[5 empty] | 0.0265723 | 0.1167553
[5 empty] | 0.02656886 | 0.1183377
[5 empty] | 0.02655978 | 0.11992
[5 empty] | 0.02654548 | 0.1215024
[5 empty] | 0.0265264 | 0.1230847
[5 empty] | 0.02650297 | 0.1246671
[5 empty] | 0.02647561 | 0.1262494
[5 empty] | 0.02644475 | 0.1278317
[5 empty] | 0.02641082 | 0.1294141
[5 empty] | 0.02637424 | 0.1309964
[5 empty] | 0.02633545 | 0.1325788
[5 empty] | 0.02629488 | 0.1341611
[5 empty] | 0.02625295 | 0.1357435
[5 empty] | 0.02621009 | 0.1373258
[5 empty] | 0.02616645 | 0.1389082
[5 empty] | 0.02610917 | 0.1404905
[5 empty] | 0.0260344 | 0.1420728
[5 empty] | 0.02594657 | 0.1436552
[5 empty] | 0.02585016 | 0.1452375
[5 empty] | 0.02574962 | 0.1468199
[5 empty] | 0.02564941 | 0.1484022
[5 empty] | 0.02555398 | 0.15
[5 empty] | 0.02546778 | 0.1515669
[5 empty] | 0.02539528 | 0.1531493
[5 empty] | 0.02534094 | 0.1547316
[5 empty] | 0.0253003 | 0.1563139
[5 empty] | 0.02526216 | 0.1578963
[5 empty] | 0.02522625 | 0.1594786
[5 empty] | 0.02519244 | 0.161061
[5 empty] | 0.02516058 | 0.1626433
[5 empty] | 0.02513054 | 0.1642257
[5 empty] | 0.02510216 | 0.165808
[5 empty] | 0.02507531 | 0.1673904
[5 empty] | 0.02504984 | 0.1689727
[5 empty] | 0.02502561 | 0.170555
[5 empty] | 0.02500248 | 0.1721374
[5 empty] | 0.0249803 | 0.1737197
[5 empty] | 0.02495893 | 0.1753021
[5 empty] | 0.02493824 | 0.1768844
[5 empty] | 0.02491807 | 0.1784668
[5 empty] | 0.02489828 | 0.1800491
[5 empty] | 0.02487873 | 0.1816315
[5 empty] | 0.02485928 | 0.1832138
[5 empty] | 0.02483979 | 0.1847961
[5 empty] | 0.02482011 | 0.1863785
[5 empty] | 0.02480009 | 0.1879608
[5 empty] | 0.02478002 | 0.1895432
[5 empty] | 0.02476029 | 0.1911255
[5 empty] | 0.0247409 | 0.1927079
[5 empty] | 0.02472188 | 0.1942902
[5 empty] | 0.02470322 | 0.1958726
[5 empty] | 0.02468496 | 0.1974549
[5 empty] | 0.02466709 | 0.1990372
[5 empty] | 0.02464962 | 0.2006196
[5 empty] | 0.02463259 | 0.2022019
[5 empty] | 0.02461598 | 0.2037843
[5 empty] | 0.02459982 | 0.2053666
[5 empty] | 0.02458413 | 0.206949
[5 empty] | 0.0245689 | 0.2085313
[5 empty] | 0.02455416 | 0.2101137
[5 empty] | 0.02453991 | 0.211696
[5 empty] | 0.02452618 | 0.2132783
[5 empty] | 0.02451296 | 0.2148607