## 1
Общество с ограниченной ответственностью "Инженерная геология" (ООО "ИнжГео") | [11 empty] | Общество с ограниченной ответственностью "Инженерная геология" (ООО "ИнжГео")
Юр. адрес: 117279, г. Москва, ул. Миклухо-Маклая, 36 а, этаж 5, пом. XXIII к. 76-84 | [11 empty] | Юр. адрес: 117279, г. Москва, ул. Миклухо-Маклая, 36 а, этаж 5, пом. XXIII к. 76-84 | [8 empty] | нагр |  |  | X0 | Y0 | R |  | нагр |  |  |  | X0 | Y0 | R | нагр |  |  |  | X0 | Y0 | R |  | нагр |  |  |  | X0 | Y0 | R
Телефон/факс +7 (495) 132-30-00, Адрес электронной почты inbox@inj-geo.ru | [11 empty] | Телефон/факс +7 (495) 132-30-00, Адрес электронной почты inbox@inj-geo.ru | [12 empty] | 0 | [7 empty] | 0 | [6 empty] | 0 | [7 empty] | 0
[21 empty] | девиатор | [6 empty] | девиатор | [6 empty] | девиатор | [7 empty] | девиатор
Испытательная лаборатория ООО «ИнжГео» | [11 empty] | Испытательная лаборатория ООО «ИнжГео» | [8 empty] | x0 | Угол | X | Y |  |  |  | x0 |  | Угол | X | Y |  |  | x0 |  | Угол | X | Y |  |  |  | x0 |  | Угол | X | Y
Адрес места осуществления деятельности лаборатории: г. Москва, просп. Вернадского, д. 51, стр. 1 | [11 empty] | Адрес места осуществления деятельности лаборатории: г. Москва, просп. Вернадского, д. 51, стр. 1 | [9 empty] | 0 | [7 empty] | 0 | [6 empty] | 0 | [7 empty] | 0
Телефон +7(910)4557682, E-mail: slg85@mail.ru | [11 empty] | Телефон +7(910)4557682, E-mail: slg85@mail.ru | [9 empty] | 5 | [7 empty] | 5 | [6 empty] | 5 | [7 empty] | 5
[22 empty] | 10 | [7 empty] | 10 | [6 empty] | 10 | [7 empty] | 10
[12 empty] | Протокол испытаний № 13-63/161 от 08-04-2023 | [9 empty] | 15 | [7 empty] | 15 | [6 empty] | 15 | [7 empty] | 15
[22 empty] | 20 | [7 empty] | 20 | [6 empty] | 20 | [7 empty] | 20
[12 empty] | Наименование и адрес заказчика: Переход трубопровода через р. Енисей | [9 empty] | 25 | [7 empty] | 25 | [6 empty] | 25 | [7 empty] | 25
[12 empty] | Наименование объекта: ООО Регионстрой | [9 empty] | 30 | [7 empty] | 30 | [6 empty] | 30 | [7 empty] | 30
Наименование используемого метода/методики: ГОСТ 12248.4-2020 | [11 empty] | Наименование используемого метода/методики: ГОСТ 12248.3-2020 | [9 empty] | 35 | [7 empty] | 35 | [6 empty] | 35 | [7 empty] | 35
Условия проведения испытания: температура окружающей среды (18 - 25)0С, влажность воздуха (40 - 75)% | [11 empty] | Условия проведения испытания: температура окружающей среды (18 - 25)0С, влажность воздуха (40 - 75)% | [9 empty] | 40 | [7 empty] | 40 | [6 empty] | 40 | [7 empty] | 40
[12 empty] | Дата получение объекта подлежащего испытаниям: 12-03-2023 | [9 empty] | 45 | [7 empty] | 45 | [6 empty] | 45 | [7 empty] | 45
[12 empty] | Дата испытания: 25.10.2022-19.11.2161 | [9 empty] | 50 | [7 empty] | 50 | [6 empty] | 50 | [7 empty] | 50
[22 empty] | 55 | [7 empty] | 55 | [6 empty] | 55 | [7 empty] | 55
Испытание грунтов методом трехосного сжатия | [11 empty] | Испытание грунтов методом трехосного сжатия | [9 empty] | 60 | [7 empty] | 60 | [6 empty] | 60 | [7 empty] | 60
[22 empty] | 65 | [7 empty] | 65 | [6 empty] | 65 | [7 empty] | 65
Лабораторный номер: | [6 empty] | We, д.е. = |  |  |  |  | Лабораторный номер: |  | 1196 |  |  |  | We, д.е. = | 0.495562234 |  |  | 70 | [7 empty] | 70 | [6 empty] | 70 | [7 empty] | 70
Номер скважины: | [6 empty] | ρ, г/см3 = |  |  |  |  | Номер скважины: |  | BH-084 |  |  |  | ρ, г/см3 = | 1.57 |  |  | 75 | [7 empty] | 75 | [6 empty] | 75 | [7 empty] | 75
Глубина отбора, м: | [6 empty] | ρs, г/см3 = |  |  |  |  | Глубина отбора, м: |  | 3 |  |  |  | ρs, г/см3 = | 2.72 |  |  | 80 | [7 empty] | 80 | [6 empty] | 80 | [7 empty] | 80
Наименование грунта: | [6 empty] | e, д.е. = |  |  |  |  | Наименование грунта: |  | Суглинок, после оттаивания текучий, легкий песчанистый |  |  |  | e, д.е. = | 1.591038 |  |  | 85 | [7 empty] | 85 | [6 empty] | 85 | [7 empty] | 85
Схема проведения опыта: | [6 empty] | IL, д.е. = |  |  |  |  | Схема проведения опыта: |  | КД |  |  |  | IL, д.е. = | 2.918 |  |  | 90 | [7 empty] | 90 | [6 empty] | 90 | [7 empty] | 90
[22 empty] | 95 | [7 empty] | 95 | [6 empty] | 95 | [7 empty] | 95
[22 empty] | 100 | [7 empty] | 100 | [6 empty] | 100 | [7 empty] | 100
Результаты испытаний | [11 empty] | Результаты испытаний | [9 empty] | 105 | [7 empty] | 105 | [6 empty] | 105 | [7 empty] | 105
[22 empty] | 110 | [7 empty] | 110 | [6 empty] | 110 | [7 empty] | 110
[22 empty] | 115 | [7 empty] | 115 | [6 empty] | 115 | [7 empty] | 115
[22 empty] | 120 | [7 empty] | 120 | [6 empty] | 120 | [7 empty] | 120
[22 empty] | 125 | [7 empty] | 125 | [6 empty] | 125 | [7 empty] | 125
[22 empty] | 130 | [7 empty] | 130 | [6 empty] | 130 | [7 empty] | 130
[22 empty] | 135 | [7 empty] | 135 | [6 empty] | 135 | [7 empty] | 135
[22 empty] | 140 | [7 empty] | 140 | [6 empty] | 140 | [7 empty] | 140
[22 empty] | 145 | [7 empty] | 145 | [6 empty] | 145 | [7 empty] | 145
[22 empty] | 150 | [7 empty] | 150 | [6 empty] | 150 | [7 empty] | 150
[22 empty] | 155 | [7 empty] | 155 | [6 empty] | 155 | [7 empty] | 155
[22 empty] | 160 | [7 empty] | 160 | [6 empty] | 160 | [7 empty] | 160
[22 empty] | 165 | [7 empty] | 165 | [6 empty] | 165 | [7 empty] | 165
[22 empty] | 170 | [7 empty] | 170 | [6 empty] | 170 | [7 empty] | 170
[22 empty] | 175 | [7 empty] | 175 | [6 empty] | 175 | [7 empty] | 175
[22 empty] | 180 | [7 empty] | 180 | [6 empty] | 180 | [7 empty] | 180
[13 empty] | Давление в камере, Мпа σ3 | Вертикальная нагрузка, Мпа σ1 | Поровое давление, Мпа u
| K0, д.е. | 0.8435655 |  |  |  |  | Коэфф. Точки | [5 empty] | 0.05 | 0.07791123 | [5 empty] | 1 | [6 empty] | σ3,кПа | σ1,кПа | u, кПа |  |  |  | 4
| q_zg, МПа | 0.04217828 | [10 empty] | 0.15 | 0.2150001 | [27 empty] | δ3, Мпа | δ1-δ3, МПа | δ1, МПа | δ1, КПа
|  |  | Модуль деформации, МПа: | [9 empty] | 0.25 | 0.352089 | [21 empty] | С, МПа:
|  |  | Е0= |  | Точки модуля (полное напр.), МПа |  |  |  | 0.04217828 | 0.06748524 | [25 empty] | φ, град:
|  |  | E50 = |  | qf (полное напр.), МПа |  |  |  | 0.06328616 | [26 empty] | E, Мпа
|  |  | Коэф. Поперечной деформации, ϑ = | [9 empty] | Эффективные значения угла внутреннего трения и удельного сцепления ϕ', С' | [13 empty] | x | 0
[13 empty] | ϕ', град. = | 9 | [12 empty] | y |  |  |  | С, кПа | φ,°
[13 empty] | С', МПа = | 0.004
| Исполнитель: | [6 empty] | Морозов Д.С. |  |  |  |  | Исполнитель: |  |  |  |  | Морозов Д.С.
| Начальник исп. лаборатории: | [6 empty] | Семиколенова Л.Г. |  |  |  |  | Начальник исп. лаборатории: |  |  |  |  | Семиколенова Л.Г.
Лист 1 , всего листов 2 | [11 empty] | Лист 2 , всего листов 2
Частичное воспроизведение протокола испытаний без письменного разрешения ООО «ИнжГео» ЗАПРЕЩАЕТСЯ | [11 empty] | Частичное воспроизведение протокола испытаний без письменного разрешения ООО «ИнжГео» ЗАПРЕЩАЕТСЯ
[5 empty] | второй график |  | первый график | [9 empty] | К Пуассона
dev50 | epsE50 | ind | devE0 | epsE0 | dev | eps | sigma |  | dev1 | eps1 | dev2 | eps2 | dev3 | eps3 |  | Глины
0.01328616 | 0.0099821 |  |  |  | 0 | 0 |  |  | 0 | 0 | 0 | 0 | 0 | 0 |  | < 0 | 0,20-0,30
ind |  |  |  |  | 0.001312581 | 0.000605501 |  |  | 0.001655784 | 0.0008398853 | 0.004929965 | 0.00083025 | 0.008744573 | 0.0008232182 |  | 0-0,25 | 0,30-0,38
2 |  |  |  |  | 0.002584506 | 0.001211002 |  |  | 0.003517349 | 0.001679771 | 0.009706768 | 0.0016605 | 0.01714056 | 0.001646436 |  | 0,25< | 0,38-0,45
E0 |  |  |  |  | 0.003789087 | 0.001816503 |  |  | 0.005233724 | 0.002519656 | 0.01368868 | 0.00249075 | 0.02143868 | 0.002107487 |  | Суглинки | 0,35-0,37
epsE0 | devE0 |  |  |  | 0.004899636 | 0.002422004 |  |  | 0.006453936 | 0.003359541 | 0.01625003 | 0.002998677 | 0.0300163 | 0.003292873 |  | Пески и супеси | 0,30-0,35
0.003327367 | 0.006326742 |  |  |  | 0.006326742 | 0.003327367 |  |  | 0.0075 | 0.003944408 | 0.01997842 | 0.00415125 | 0.03496258 | 0.004116091
[5 empty] | 0.006753426 | 0.003633006 |  |  | 0.008669541 | 0.005039312 | 0.02270209 | 0.0049815 | 0.04049737 | 0.004939309
График E50 |  | График E |  |  | 0.007597144 | 0.004238507 |  |  | 0.00960954 | 0.005879197 | 0.02548377 | 0.00581175 | 0.04438929 | 0.005762528
eps | q | sigma |  |  | 0.008428632 | 0.004844008 |  |  | 0.0104702 | 0.006719083 | 0.02764812 | 0.006642 | 0.04810693 | 0.006585746
Горизонтальная линия E50 |  | Касательная |  |  | 0.009235761 | 0.005449509 |  |  | 0.01126665 | 0.007558968 | 0.0295198 | 0.00747225 | 0.05104449 | 0.007168323
0 |  | a | b |  | 0.01000641 | 0.00605501 |  |  | 0.01221398 | 0.008398853 | 0.03250005 | 0.00856765 | 0.0543149 | 0.008232182
|  |  | 0 |  | 0.01072844 | 0.006660511 |  |  | 0.01292733 | 0.009238739 | 0.03351862 | 0.00913275 | 0.05705996 | 0.009055401
Вертикальная линия E50 |  | p1 и p2 |  |  | 0.01138973 | 0.007266012 |  |  | 0.01395562 | 0.01048507 | 0.03532269 | 0.009963 | 0.06017205 | 0.009878619
| 0 | 0 |  |  | 0.01197815 | 0.007871513 |  |  | 0.01421472 | 0.01091851 | 0.03683661 | 0.01079325 | 0.06404283 | 0.01070184
[5 empty] | 0.01248157 | 0.008477014 |  |  | 0.01502609 | 0.01175839 | 0.03895308 | 0.0116235 | 0.06666392 | 0.01152506
Касательная линия E50 |  |  |  |  | 0.01288787 | 0.009082515 |  |  | 0.01565455 | 0.01259828 | 0.0408648 | 0.01245375 | 0.06902698 | 0.01234827
0 | 0 | Горизонтальная 1 |  |  | 0.01328616 | 0.0099821 |  |  | 0.01649604 | 0.01343817 | 0.04216447 | 0.013284 | 0.07222364 | 0.01317149
[5 empty] | 0.01337734 | 0.01029352 |  |  | 0.0171465 | 0.01427805 | 0.0444448 | 0.01411425 | 0.07514555 | 0.01399471
Горизонтальная линия qкр |  |  |  |  | 0.01355253 | 0.01089902 |  |  | 0.01800189 | 0.01511794 | 0.04629849 | 0.0149445 | 0.07758434 | 0.01481793
Горизонтальная линия q |  | Горизонтальная 2 |  |  | 0.01372498 | 0.01150452 |  |  | 0.01875816 | 0.01595782 | 0.04781824 | 0.01577475 | 0.07953166 | 0.01564115
0 |  | 0 |  |  | 0.01389468 | 0.01211002 |  |  | 0.01951124 | 0.01679771 | 0.04969676 | 0.016605 | 0.08287915 | 0.01646436
[5 empty] | 0.01406166 | 0.01271552 |  |  | 0.02015709 | 0.01763759 | 0.05122674 | 0.01743525 | 0.08481845 | 0.01728758
Вертикальная линия q |  |  |  |  | 0.01422594 | 0.01332102 |  |  | 0.02099165 | 0.01847748 | 0.0523009 | 0.0182655 | 0.08694119 | 0.0181108
| 0 |  |  |  | 0.01438752 | 0.01392652 |  |  | 0.02161087 | 0.01931736 | 0.05381194 | 0.01909575 | 0.08923903 | 0.01893402
[5 empty] | 0.01454643 | 0.01453202 |  |  | 0.02231071 | 0.02015725 | 0.05535255 | 0.019926 | 0.09060361 | 0.01975724
[5 empty] | 0.01470268 | 0.01513753 |  |  | 0.02308709 | 0.02099713 | 0.05691544 | 0.02075625 | 0.09242656 | 0.02058046
[5 empty] | 0.01485627 | 0.01574303 |  |  | 0.02373599 | 0.02183702 | 0.05809332 | 0.0215865 | 0.09449952 | 0.02140367
[5 empty] | 0.01500724 | 0.01634853 |  |  | 0.02415333 | 0.0226769 | 0.05957888 | 0.02241675 | 0.09601414 | 0.02222689
[5 empty] | 0.01515558 | 0.01695403 |  |  | 0.02493507 | 0.02351679 | 0.06026484 | 0.023247 | 0.09696206 | 0.02305011
[5 empty] | 0.01530133 | 0.01755953 |  |  | 0.02547716 | 0.02435667 | 0.06114389 | 0.02407725 | 0.09853492 | 0.02387333
[5 empty] | 0.01544449 | 0.01816503 |  |  | 0.02577554 | 0.02519656 | 0.06250873 | 0.0249075 | 0.09932436 | 0.02469655
[5 empty] | 0.01558507 | 0.01877053 |  |  | 0.02642616 | 0.02603645 | 0.06325208 | 0.02573775 | 0.100622 | 0.02551977
[5 empty] | 0.0157231 | 0.01937603 |  |  | 0.02672497 | 0.02687633 | 0.06386662 | 0.026568 | 0.1011195 | 0.02634298
[5 empty] | 0.01585859 | 0.01998153 |  |  | 0.02696792 | 0.02771622 | 0.06414507 | 0.02739825 | 0.1014086 | 0.0271662
[5 empty] | 0.01599154 | 0.02058703 |  |  | 0.02735094 | 0.0285561 | 0.06428013 | 0.0282285 | 0.102089 | 0.02798942
[5 empty] | 0.01612199 | 0.02119254 |  |  | 0.02757 | 0.02939599 | 0.0650001 | 0.02905875 | 0.101689 | 0.02881264
[5 empty] | 0.01624994 | 0.02179804 |  |  | 0.02772103 | 0.03023587 | 0.0649001 | 0.029889 | 0.101389 | 0.02963586
[5 empty] | 0.0163754 | 0.02240354 |  |  | 0.02791123 | 0.03107576 | 0.0644001 | 0.03071925 | 0.101989 | 0.03045907
[5 empty] | 0.0164984 | 0.02300904 |  |  | 0.02771123 | 0.03191564 | 0.0644001 | 0.0315495 | 0.101989 | 0.03128229
[5 empty] | 0.01661894 | 0.02361454 |  |  | 0.02781123 | 0.03275553 | 0.0647001 | 0.03237975 | 0.101489 | 0.03210551
[5 empty] | 0.01673705 | 0.02422004 |  |  | 0.02781123 | 0.03359541 | 0.0650001 | 0.03321 | 0.101889 | 0.03292873
[5 empty] | 0.01685274 | 0.02482554 |  |  | 0.02781123 | 0.0344353 | 0.0647001 | 0.03404025 | 0.101189 | 0.03375195
[5 empty] | 0.01696601 | 0.02543104 |  |  | 0.02781123 | 0.03527518 | 0.0646001 | 0.0348705 | 0.101189 | 0.03457517
[5 empty] | 0.0170769 | 0.02603654 |  |  | 0.02791123 | 0.03611507 | 0.0650001 | 0.03570075 | 0.101089 | 0.03539838
[5 empty] | 0.0171854 | 0.02664204 |  |  | 0.02791123 | 0.03695495 | 0.0644001 | 0.036531 | 0.101589 | 0.0362216
[5 empty] | 0.01729154 | 0.02724755 |  |  | 0.02791123 | 0.03779484 | 0.0650001 | 0.03736125 | 0.101589 | 0.03704482
[5 empty] | 0.01739534 | 0.02785305 |  |  | 0.02771123 | 0.03863473 | 0.0648001 | 0.0381915 | 0.102089 | 0.03786804
[5 empty] | 0.0174968 | 0.02845855 |  |  | 0.02771123 | 0.03947461 | 0.0648001 | 0.03902175 | 0.101089 | 0.03869126
[5 empty] | 0.01759594 | 0.02906405 |  |  | 0.02771123 | 0.0403145 | 0.0646001 | 0.039852 | 0.101689 | 0.03951448
[5 empty] | 0.01769278 | 0.02966955 |  |  | 0.02781123 | 0.04115438 | 0.0646001 | 0.04068225 | 0.101489 | 0.04033769
[5 empty] | 0.01778734 | 0.03027505 |  |  | 0.02781123 | 0.04199427 | 0.0645001 | 0.0415125 | 0.101789 | 0.04116091
[5 empty] | 0.01787962 | 0.03088055 |  |  | 0.02771123 | 0.04283415 | 0.0649001 | 0.04234275 | 0.101289 | 0.04198413
[5 empty] | 0.01796964 | 0.03148605 |  |  | 0.02771123 | 0.04367404 | 0.0644001 | 0.043173 | 0.101289 | 0.04280735
[5 empty] | 0.01805742 | 0.03209155 |  |  | 0.02771123 | 0.04451392 | 0.0646001 | 0.04400325 | 0.101289 | 0.04363057
[5 empty] | 0.01814297 | 0.03269705 |  |  | 0.02791123 | 0.04535381 | 0.0650001 | 0.0448335 | 0.102089 | 0.04445378
[5 empty] | 0.0182263 | 0.03330256 |  |  | 0.02781123 | 0.04619369 | 0.0645001 | 0.04566375 | 0.101689 | 0.045277
[5 empty] | 0.01830744 | 0.03390806 |  |  | 0.02771123 | 0.04703358 | 0.0646001 | 0.046494 | 0.101889 | 0.04610022
[5 empty] | 0.0183864 | 0.03451356 |  |  | 0.02771123 | 0.04787346 | 0.0644001 | 0.04732425 | 0.101089 | 0.04692344
[5 empty] | 0.01846319 | 0.03511906 |  |  | 0.02781123 | 0.04871335 | 0.0650001 | 0.0481545 | 0.101989 | 0.04774666
[5 empty] | 0.01853782 | 0.03572456 |  |  | 0.02771123 | 0.04955323 | 0.0646001 | 0.04898475 | 0.101489 | 0.04856988
[5 empty] | 0.01861031 | 0.03633006 |  |  | 0.02791123 | 0.05039312 | 0.0647001 | 0.049815 | 0.101889 | 0.04939309
[5 empty] | 0.01868069 | 0.03693556 |  |  | 0.02771123 | 0.051233 | 0.0645001 | 0.05064525 | 0.101089 | 0.05021631
[5 empty] | 0.01874895 | 0.03754106 |  |  | 0.02771123 | 0.05207289 | 0.0647001 | 0.0514755 | 0.101089 | 0.05103953
[5 empty] | 0.01881512 | 0.03814656 |  |  | 0.02791123 | 0.05291278 | 0.0646001 | 0.05230575 | 0.101089 | 0.05186275
[5 empty] | 0.01887921 | 0.03875206 |  |  | 0.02781123 | 0.05375266 | 0.0648001 | 0.053136 | 0.101989 | 0.05268597
[5 empty] | 0.01894124 | 0.03935757 |  |  | 0.02771123 | 0.05459255 | 0.0650001 | 0.05396625 | 0.101089 | 0.05350919
[5 empty] | 0.01900122 | 0.03996307 |  |  | 0.02791123 | 0.05543243 | 0.0650001 | 0.0547965 | 0.101889 | 0.0543324
[5 empty] | 0.01905916 | 0.04056857 |  |  | 0.02791123 | 0.05627232 | 0.0644001 | 0.05562675 | 0.101189 | 0.05515562
[5 empty] | 0.01911509 | 0.04117407 |  |  | 0.02791123 | 0.0571122 | 0.0650001 | 0.056457 | 0.101289 | 0.05597884
[5 empty] | 0.01916901 | 0.04177957 |  |  | 0.02791123 | 0.05795209 | 0.0650001 | 0.05728725 | 0.101289 | 0.05680206
[5 empty] | 0.01922095 | 0.04238507 |  |  | 0.02781123 | 0.05879197 | 0.0646001 | 0.0581175 | 0.102089 | 0.05762528
[5 empty] | 0.01927091 | 0.04299057 |  |  | 0.02791123 | 0.05963186 | 0.0650001 | 0.05894775 | 0.101689 | 0.05844849
[5 empty] | 0.01931891 | 0.04359607 |  |  | 0.02791123 | 0.06047174 | 0.0646001 | 0.059778 | 0.101289 | 0.05927171
[5 empty] | 0.01936497 | 0.04420157 |  |  | 0.02781123 | 0.06131163 | 0.0644001 | 0.06060825 | 0.101389 | 0.06009493
[5 empty] | 0.0194091 | 0.04480707 |  |  | 0.02771123 | 0.06215151 | 0.0647001 | 0.0614385 | 0.101589 | 0.06091815
[5 empty] | 0.01945132 | 0.04541258 |  |  | 0.02781123 | 0.0629914 | 0.0647001 | 0.06226875 | 0.101689 | 0.06174137
[5 empty] | 0.01949163 | 0.04601808 |  |  | 0.02791123 | 0.06383128 | 0.0644001 | 0.063099 | 0.101389 | 0.06256459
[5 empty] | 0.01953006 | 0.04662358 |  |  | 0.02771123 | 0.06467117 | 0.0646001 | 0.06392925 | 0.102089 | 0.0633878
[5 empty] | 0.01956663 | 0.04722908 |  |  | 0.02791123 | 0.06551106 | 0.0650001 | 0.0647595 | 0.101389 | 0.06421102
[5 empty] | 0.01960134 | 0.04783458 |  |  | 0.02771123 | 0.06635094 | 0.0648001 | 0.06558975 | 0.101789 | 0.06503424
[5 empty] | 0.01963421 | 0.04844008 |  |  | 0.02771123 | 0.06719083 | 0.0650001 | 0.06642 | 0.1016886 | 0.06585746
[5 empty] | 0.01966525 | 0.04904558 |  |  | 0.02781123 | 0.06803071 | 0.0646999 | 0.06725025 | 0.1019835 | 0.06668068
[5 empty] | 0.01969449 | 0.04965108 |  |  | 0.02781123 | 0.0688706 | 0.06479662 | 0.0680805 | 0.1010723 | 0.0675039
[5 empty] | 0.01972194 | 0.05025658 |  |  | 0.02781042 | 0.06971048 | 0.06458942 | 0.06891075 | 0.1018553 | 0.06832711
[5 empty] | 0.0197476 | 0.05086208 |  |  | 0.02770786 | 0.07055037 | 0.06467847 | 0.069741 | 0.1018328 | 0.06915033
[5 empty] | 0.0197715 | 0.05146759 |  |  | 0.02770363 | 0.07139025 | 0.0643639 | 0.07057125 | 0.1010049 | 0.06997355
[5 empty] | 0.01979365 | 0.05207309 |  |  | 0.0278978 | 0.07223014 | 0.06494588 | 0.0714015 | 0.1017719 | 0.07079677
[5 empty] | 0.01981407 | 0.05267859 |  |  | 0.02779042 | 0.07307002 | 0.06452455 | 0.07223175 | 0.101334 | 0.07161999
[5 empty] | 0.01983276 | 0.05328409 |  |  | 0.02768157 | 0.07390991 | 0.06450007 | 0.073062 | 0.1014914 | 0.0724432
[5 empty] | 0.01984976 | 0.05388959 |  |  | 0.02777132 | 0.07474979 | 0.06427259 | 0.07389225 | 0.1012444 | 0.07326642
[5 empty] | 0.01986506 | 0.05449509 |  |  | 0.02775973 | 0.07558968 | 0.06474225 | 0.0747225 | 0.1007933 | 0.07408964
[5 empty] | 0.01987869 | 0.05510059 |  |  | 0.02764686 | 0.07642956 | 0.06430921 | 0.07555275 | 0.1015382 | 0.07491286
[5 empty] | 0.01989066 | 0.05570609 |  |  | 0.0277328 | 0.07726945 | 0.06427363 | 0.076383 | 0.1015794 | 0.07573608
[5 empty] | 0.01990098 | 0.05631159 |  |  | 0.02771759 | 0.07810934 | 0.06443564 | 0.07721325 | 0.101017 | 0.0765593
[5 empty] | 0.01990968 | 0.05691709 |  |  | 0.02760132 | 0.07894922 | 0.06409541 | 0.0780435 | 0.1010515 | 0.07738251
[5 empty] | 0.01991676 | 0.0575226 |  |  | 0.02758405 | 0.07978911 | 0.06405309 | 0.07887375 | 0.1007829 | 0.07820573
[5 empty] | 0.01992224 | 0.0581281 |  |  | 0.02776584 | 0.08062899 | 0.06430882 | 0.079704 | 0.1012115 | 0.07902895
[5 empty] | 0.01992614 | 0.0587336 |  |  | 0.02764677 | 0.08146888 | 0.06406276 | 0.08053425 | 0.1005375 | 0.07985217
[5 empty] | 0.01992846 | 0.0593391 |  |  | 0.02752689 | 0.08230876 | 0.06401506 | 0.0813645 | 0.1012612 | 0.08067539
[5 empty] | 0.01992924 | 0.0599446 |  |  | 0.02770629 | 0.08314865 | 0.06446587 | 0.08219475 | 0.1003828 | 0.08149861
[5 empty] | 0.01992924 | 0.0599446 |  |  | 0.02748501 | 0.08398853 | 0.06391534 | 0.083025 | 0.1003026 | 0.08232182
[5 empty] | 0.01946764 | 0.05994433 |  |  | 0.02766315 | 0.08482842 | 0.06376363 | 0.08385525 | 0.1010207 | 0.08314504
[5 empty] | 0.01901139 | 0.05994406 |  |  | 0.02764075 | 0.0856683 | 0.06391088 | 0.0846855 | 0.1006374 | 0.08396826
[5 empty] | 0.01856104 | 0.05994379 |  |  | 0.02751788 | 0.08650819 | 0.06425725 | 0.08551575 | 0.1002529 | 0.08479148
[5 empty] | 0.01811716 | 0.05994353 |  |  | 0.02759462 | 0.08734807 | 0.06400288 | 0.086346 | 0.1005675 | 0.0856147
[5 empty] | 0.01768031 | 0.05994326 |  |  | 0.02737104 | 0.08818796 | 0.06404794 | 0.08717625 | 0.1004814 | 0.08643791
[5 empty] | 0.01725107 | 0.05994299 |  |  | 0.02744719 | 0.08902784 | 0.06409256 | 0.0880065 | 0.1003948 | 0.08726113
[5 empty] | 0.01683 | 0.05994272 |  |  | 0.02732315 | 0.08986773 | 0.06373691 | 0.08883675 | 0.1002042 | 0.08808435
[5 empty] | 0.01641765 | 0.05994245 |  |  | 0.02729898 | 0.09070762 | 0.06337653 | 0.089667 | 0.1001935 | 0.08890757
[5 empty] | 0.01601461 | 0.05994218 |  |  | 0.02737299 | 0.0915475 | 0.06360247 | 0.09049725 | 0.09946309 | 0.08973079
[5 empty] | 0.01562142 | 0.05994191 |  |  | 0.02734104 | 0.09238739 | 0.06351595 | 0.0913275 | 0.09921529 | 0.09055401
[5 empty] | 0.01523867 | 0.05994165 |  |  | 0.02740359 | 0.09322727 | 0.06311855 | 0.09215775 | 0.09955252 | 0.09137722
[5 empty] | 0.01486691 | 0.05994138 |  |  | 0.02716135 | 0.09406716 | 0.06331185 | 0.092988 | 0.09917719 | 0.09220044
[5 empty] | 0.01450671 | 0.05994111 |  |  | 0.02731502 | 0.09490704 | 0.06289741 | 0.09381825 | 0.09949172 | 0.09302366
[5 empty] | 0.01415863 | 0.05994084 |  |  | 0.02726529 | 0.09574693 | 0.06287683 | 0.0946485 | 0.09889852 | 0.09384688
[5 empty] | 0.01382325 | 0.05994057 |  |  | 0.02711286 | 0.09658681 | 0.06295166 | 0.09547875 | 0.09859999 | 0.0946701
[5 empty] | 0.01350112 | 0.0599403 |  |  | 0.02705844 | 0.0974267 | 0.06272348 | 0.096309 | 0.09839855 | 0.09549332
[5 empty] | 0.01319281 | 0.05994003 |  |  | 0.02690272 | 0.09826658 | 0.06259388 | 0.09713925 | 0.09829661 | 0.09631653
[5 empty] | 0.01289889 | 0.05993977 |  |  | 0.02704641 | 0.09910647 | 0.06226441 | 0.0979695 | 0.09799659 | 0.09713975
[5 empty] | 0.01261993 | 0.0599395 |  |  | 0.0269902 | 0.09994635 | 0.06273667 | 0.09879975 | 0.09800088 | 0.09796297
[5 empty] | 0.01235648 | 0.05993923 |  |  | 0.0267348 | 0.1007862 | 0.06241222 | 0.09963 | 0.09821191 | 0.09878619
[5 empty] | 0.01210912 | 0.05993896 |  |  | 0.0268809 | 0.1016261 | 0.06229264 | 0.1004603 | 0.09753208 | 0.09960941
[5 empty] | 0.0118784 | 0.05993869 |  |  | 0.02662921 | 0.102466 | 0.0620795 | 0.1012905 | 0.09706381 | 0.1004326
[5 empty] | 0.0116649 | 0.05993842 |  |  | 0.02678042 | 0.1033059 | 0.06227438 | 0.1021208 | 0.0967095 | 0.1012558
[5 empty] | 0.01146918 | 0.05993815 |  |  | 0.02653524 | 0.1041458 | 0.06217885 | 0.102951 | 0.09727157 | 0.1020791
[5 empty] | 0.0112895 | 0.05993789 |  |  | 0.02659436 | 0.1049857 | 0.06179449 | 0.1037813 | 0.09695243 | 0.1029023
[5 empty] | 0.01111256 | 0.05993762 |  |  | 0.02655848 | 0.1058256 | 0.06172287 | 0.1046115 | 0.09665449 | 0.1037255
[5 empty] | 0.01093663 | 0.05993735 |  |  | 0.02662831 | 0.1066654 | 0.06136519 | 0.1054418 | 0.09667217 | 0.1045487
[5 empty] | 0.01076227 | 0.05993708 |  |  | 0.02660404 | 0.1075053 | 0.06191313 | 0.106272 | 0.09619264 | 0.1053719
[5 empty] | 0.01059004 | 0.05993681 |  |  | 0.02648156 | 0.1083452 | 0.06126269 | 0.1071023 | 0.09711557 | 0.1061952
[5 empty] | 0.01042051 | 0.05993654 |  |  | 0.02655978 | 0.1091851 | 0.06171383 | 0.1079325 | 0.0963409 | 0.1070184
[5 empty] | 0.01025425 | 0.05993628 |  |  | 0.0265387 | 0.110025 | 0.0612665 | 0.1087628 | 0.09676854 | 0.1078416
[5 empty] | 0.01009182 | 0.05993601 |  |  | 0.02651828 | 0.1108649 | 0.06152065 | 0.109593 | 0.09679841 | 0.1086648
[5 empty] | 0.009933782 | 0.05993574 |  |  | 0.02649851 | 0.1117047 | 0.06127623 | 0.1104233 | 0.09633045 | 0.109488
[5 empty] | 0.009780709 | 0.05993547 |  |  | 0.02637936 | 0.1125446 | 0.06153318 | 0.1112535 | 0.09646457 | 0.1103112
[5 empty] | 0.009633164 | 0.0599352 |  |  | 0.0262608 | 0.1133845 | 0.06119146 | 0.1120838 | 0.09590069 | 0.1111345
[5 empty] | 0.009491712 | 0.05993493 |  |  | 0.02644283 | 0.1142244 | 0.06145101 | 0.112914 | 0.09623874 | 0.1119577
[5 empty] | 0.009356918 | 0.05993466 |  |  | 0.02632541 | 0.1150643 | 0.06101179 | 0.1137443 | 0.09637864 | 0.1127809
[5 empty] | 0.009229349 | 0.0599344 |  |  | 0.02630852 | 0.1159042 | 0.06097374 | 0.1145745 | 0.09592031 | 0.1136041
[5 empty] | 0.00910957 | 0.05993413 |  |  | 0.02639214 | 0.1167441 | 0.06123682 | 0.1154048 | 0.09546368 | 0.1144273
[5 empty] | 0.008998145 | 0.05993386 |  |  | 0.02617625 | 0.1175839 | 0.06100097 | 0.116235 | 0.09570866 | 0.1152506
[5 empty] | 0.008895641 | 0.05993359 |  |  | 0.02636082 | 0.1184238 | 0.06096615 | 0.1170653 | 0.09585519 | 0.1160738
[5 empty] | 0.008802624 | 0.05993332 |  |  | 0.02614583 | 0.1192637 | 0.06093229 | 0.1178955 | 0.09530318 | 0.116897
[5 empty] | 0.008719658 | 0.05993305 |  |  | 0.02613127 | 0.1201036 | 0.06079936 | 0.1187258 | 0.09615256 | 0.1177202
[5 empty] | 0.00864731 | 0.05993278 |  |  | 0.0261171 | 0.1209435 | 0.06116731 | 0.119556 | 0.09600325 | 0.1185434
[5 empty] | 0.008586144 | 0.05993252 |  |  | 0.02610331 | 0.1217834 | 0.06113607 | 0.1203863 | 0.09605517 | 0.1193666
[5 empty] | 0.008536726 | 0.05993225 |  |  | 0.02618987 | 0.1226233 | 0.0608056 | 0.1212165 | 0.09550824 | 0.1201899
[5 empty] | 0.008499622 | 0.05993198 |  |  | 0.02607676 | 0.1234631 | 0.06117586 | 0.1220468 | 0.09566239 | 0.1210131
[5 empty] | 0.008475398 | 0.05993171 |  |  | 0.02626396 | 0.124303 | 0.06094678 | 0.122877 | 0.09501754 | 0.1218363
[5 empty] | 0.008464618 | 0.05993144 |  |  | 0.02615145 | 0.1251429 | 0.06091833 | 0.1237073 | 0.09557362 | 0.1226595
[5 empty] | 0.008464618 | 0.05993144 |  |  | 0.02623919 | 0.1259828 | 0.06099044 | 0.1245375 | 0.09583054 | 0.1234827
[5 empty] | 0.008195582 | 0.05989921 |  |  | 0.02612718 | 0.1268227 | 0.06086308 | 0.1253678 | 0.09548823 | 0.124306
[5 empty] | 0.00792963 | 0.05986698 |  |  | 0.02621539 | 0.1276626 | 0.06083618 | 0.126198 | 0.09574661 | 0.1251292
[5 empty] | 0.007667468 | 0.05983474 |  |  | 0.02610379 | 0.1285025 | 0.0609097 | 0.1270283 | 0.09510561 | 0.1259524
[5 empty] | 0.007409802 | 0.05980251 |  |  | 0.02609236 | 0.1293423 | 0.06038358 | 0.1278585 | 0.09516514 | 0.1267756
[5 empty] | 0.00715734 | 0.05977028 |  |  | 0.02618109 | 0.1301822 | 0.06095778 | 0.1286888 | 0.09542513 | 0.1275988
[5 empty] | 0.006910788 | 0.05973805 |  |  | 0.02606994 | 0.1310221 | 0.06063225 | 0.129519 | 0.09528551 | 0.128422
[5 empty] | 0.006670853 | 0.05970582 |  |  | 0.0260589 | 0.131862 | 0.06080694 | 0.1303493 | 0.09564618 | 0.1292453
[5 empty] | 0.006438242 | 0.05967358 |  |  | 0.02604795 | 0.1327019 | 0.06048179 | 0.1311795 | 0.09560709 | 0.1300685
[5 empty] | 0.006213661 | 0.05964135 |  |  | 0.02603705 | 0.1335418 | 0.06075675 | 0.1320098 | 0.09456815 | 0.1308917
[5 empty] | 0.005997818 | 0.05960912 |  |  | 0.02592619 | 0.1343817 | 0.06053178 | 0.13284 | 0.09492928 | 0.1317149
[5 empty] | 0.005791419 | 0.05957689 |  |  | 0.02611535 | 0.1352215 | 0.06060683 | 0.1336703 | 0.09519041 | 0.1325381
[5 empty] | 0.005595171 | 0.05954465 |  |  | 0.02600451 | 0.1360614 | 0.06018184 | 0.1345005 | 0.09535145 | 0.1333614
[5 empty] | 0.00540978 | 0.05951242 |  |  | 0.02609363 | 0.1369013 | 0.06035676 | 0.1353308 | 0.09481234 | 0.1341846
[5 empty] | 0.005235954 | 0.05948019 |  |  | 0.02608271 | 0.1377412 | 0.06053154 | 0.136161 | 0.09497299 | 0.1350078
[5 empty] | 0.005074399 | 0.05944796 |  |  | 0.02597171 | 0.1385811 | 0.06010614 | 0.1369913 | 0.09493333 | 0.135831
[5 empty] | 0.004925823 | 0.05941573 |  |  | 0.02606061 | 0.139421 | 0.06028049 | 0.1378215 | 0.09519327 | 0.1366542
[5 empty] | 0.00479093 | 0.05938349 |  |  | 0.0258494 | 0.1402608 | 0.0606546 | 0.1386518 | 0.09445294 | 0.1374774
[5 empty] | 0.00467043 | 0.05935126 |  |  | 0.02583817 | 0.1411007 | 0.06032883 | 0.139482 | 0.0951129 | 0.1383007
[5 empty] | 0.004565027 | 0.05931903 |  |  | 0.02602703 | 0.1419406 | 0.06010328 | 0.1403123 | 0.09447321 | 0.1391239
[5 empty] | 0.00447543 | 0.0592868 |  |  | 0.025916 | 0.1427805 | 0.06047797 | 0.1411425 | 0.09463387 | 0.1399471
[5 empty] | 0.004402344 | 0.05925456 |  |  | 0.02590507 | 0.1436204 | 0.06025288 | 0.1419728 | 0.09489489 | 0.1407703
[5 empty] | 0.004346478 | 0.05922233 |  |  | 0.02579424 | 0.1444603 | 0.06022803 | 0.142803 | 0.09475628 | 0.1415935
[5 empty] | 0.004308536 | 0.0591901 |  |  | 0.02588352 | 0.1453002 | 0.05990342 | 0.1436333 | 0.09481804 | 0.1424168
[5 empty] | 0.004289226 | 0.05915787 |  |  | 0.02597291 | 0.14614 | 0.05987906 | 0.1444635 | 0.09498018 | 0.14324
[5 empty] | 0.004286786 | 0.05912564 |  |  | 0.0259624 | 0.1469799 | 0.06035494 | 0.1452938 | 0.09414271 | 0.1440632
[5 empty] | 0.004286943 | 0.0590934 |  |  | 0.02585201 | 0.1478198 | 0.05983109 | 0.146124 | 0.09420564 | 0.1448864
[5 empty] | 0.004287537 | 0.05906117 |  |  | 0.02594173 | 0.1486597 | 0.06040748 | 0.1469543 | 0.09436896 | 0.1457096
[5 empty] | 0.004288859 | 0.05902894 |  |  | 0.02593156 | 0.1494996 | 0.06028415 | 0.1477845 | 0.09413269 | 0.1465328
[5 empty] | 0.004291199 | 0.05899671 |  |  | 0.02592151 | 0.1503395 | 0.06026108 | 0.1486148 | 0.09389684 | 0.1473561
[5 empty] | 0.004294849 | 0.05896447 |  |  | 0.02591158 | 0.1511794 | 0.06033828 | 0.149445 | 0.09416141 | 0.1481793
[5 empty] | 0.004300098 | 0.05893224 |  |  | 0.02570177 | 0.1520192 | 0.06031576 | 0.1502753 | 0.0939264 | 0.1490025
[5 empty] | 0.00430724 | 0.05890001 |  |  | 0.02579209 | 0.1528591 | 0.05999352 | 0.1511055 | 0.09469183 | 0.1498257
[5 empty] | 0.004316564 | 0.05886778 |  |  | 0.02568252 | 0.153699 | 0.05967156 | 0.1519358 | 0.0941577 | 0.1506489
[5 empty] | 0.004328361 | 0.05883554 |  |  | 0.02577309 | 0.1545389 | 0.06004989 | 0.152766 | 0.09362402 | 0.1514722
[5 empty] | 0.004342922 | 0.05880331 |  |  | 0.02586378 | 0.1553788 | 0.05982852 | 0.1535963 | 0.09369079 | 0.1522954
[5 empty] | 0.004360539 | 0.05877108 |  |  | 0.02565461 | 0.1562187 | 0.05990745 | 0.1544265 | 0.09415803 | 0.1531186
[5 empty] | 0.004381503 | 0.05873885 |  |  | 0.02574557 | 0.1570586 | 0.05978667 | 0.1552568 | 0.09442573 | 0.1539418
[5 empty] | 0.004406103 | 0.05870662 |  |  | 0.02563666 | 0.1578984 | 0.06006621 | 0.156087 | 0.0935939 | 0.154765
[5 empty] | 0.004434632 | 0.05867438 |  |  | 0.02582789 | 0.1587383 | 0.06014606 | 0.1569173 | 0.09386256 | 0.1555882
[5 empty] | 0.004467381 | 0.05864215 |  |  | 0.02581925 | 0.1595782 | 0.05972622 | 0.1577475 | 0.09413171 | 0.1564115
[5 empty] | 0.00450464 | 0.05860992 |  |  | 0.02561076 | 0.1604181 | 0.0597067 | 0.1585778 | 0.09360135 | 0.1572347
[5 empty] | 0.0045467 | 0.05857769 |  |  | 0.02560241 | 0.161258 | 0.0600875 | 0.159408 | 0.09377149 | 0.1580579
[5 empty] | 0.004593852 | 0.05854545 |  |  | 0.02569421 | 0.1620979 | 0.05986864 | 0.1602383 | 0.09384214 | 0.1588811
[5 empty] | 0.004646388 | 0.05851322 |  |  | 0.02558615 | 0.1629378 | 0.06005011 | 0.1610685 | 0.0940133 | 0.1597043
[5 empty] | 0.004704598 | 0.05848099 |  |  | 0.02557824 | 0.1637776 | 0.05943191 | 0.1618988 | 0.09428499 | 0.1605276
[5 empty] | 0.004768773 | 0.05844876 |  |  | 0.02577047 | 0.1646175 | 0.05991406 | 0.162729 | 0.0932572 | 0.1613508
[5 empty] | 0.004839204 | 0.05841653 |  |  | 0.02576287 | 0.1654574 | 0.05939655 | 0.1635593 | 0.09402995 | 0.162174
[5 empty] | 0.004916183 | 0.05838429 |  |  | 0.02565541 | 0.1662973 | 0.0594794 | 0.1643895 | 0.09360324 | 0.1629972
[5 empty] | 0.005 | 0.05835206 |  |  | 0.02554811 | 0.1671372 | 0.05936259 | 0.1652198 | 0.09377708 | 0.1638204
[5 empty] | 0.005 | 0.0583389
[5 empty] | 0.005318906 | 0.05833917
[5 empty] | 0.005634857 | 0.05833944
[5 empty] | 0.005947773 | 0.05833971
[5 empty] | 0.006257576 | 0.05833998
[5 empty] | 0.006564184 | 0.05834025
[5 empty] | 0.006867519 | 0.05834051
[5 empty] | 0.007167501059 | 0.05834078
[5 empty] | 0.00746405 | 0.05834105
[5 empty] | 0.007757086 | 0.05834132
[5 empty] | 0.00804653 | 0.05834159
[5 empty] | 0.008332302 | 0.05834186
[5 empty] | 0.008614323 | 0.05834213
[5 empty] | 0.008892511 | 0.05834239
[5 empty] | 0.009166789 | 0.05834266
[5 empty] | 0.009437076 | 0.05834293
[5 empty] | 0.009703292 | 0.0583432
[5 empty] | 0.009965358 | 0.05834347
[5 empty] | 0.01022319 | 0.05834374
[5 empty] | 0.01047672 | 0.05834401
[5 empty] | 0.01072586 | 0.05834427
[5 empty] | 0.01097053 | 0.05834454
[5 empty] | 0.01121065 | 0.05834481
[5 empty] | 0.01144614 | 0.05834508
[5 empty] | 0.01167692 | 0.05834535
[5 empty] | 0.01190324 | 0.05834562
[5 empty] | 0.01212697 | 0.05834588
[5 empty] | 0.01234836 | 0.05834615
[5 empty] | 0.01256732 | 0.05834642
[5 empty] | 0.01278378 | 0.05834669
[5 empty] | 0.01299766 | 0.05834696
[5 empty] | 0.01320888 | 0.05834723
[5 empty] | 0.01341735 | 0.0583475
[5 empty] | 0.013623 | 0.05834776
[5 empty] | 0.01382575 | 0.05834803
[5 empty] | 0.01402552 | 0.0583483
[5 empty] | 0.01422223 | 0.05834857
[5 empty] | 0.0144158 | 0.05834884
[5 empty] | 0.01460614 | 0.05834911
[5 empty] | 0.01479319 | 0.05834938
[5 empty] | 0.01497686 | 0.05834964
[5 empty] | 0.01515706 | 0.05834991
[5 empty] | 0.01533373 | 0.05835018
[5 empty] | 0.01550678 | 0.05835045
[5 empty] | 0.01567613 | 0.05835072
[5 empty] | 0.0158417 | 0.05835099
[5 empty] | 0.01600342 | 0.05835126
[5 empty] | 0.0161612 | 0.05835152
[5 empty] | 0.01631496 | 0.05835179
[5 empty] | 0.01646462 | 0.05835206
[5 empty] | 0.01646462 | 0.0583389
[5 empty] | 0.01661254 | 0.05837167
[5 empty] | 0.01675987 | 0.05840444
[5 empty] | 0.01690614 | 0.05843721
[5 empty] | 0.01705087 | 0.05846998
[5 empty] | 0.01719359 | 0.05850275
[5 empty] | 0.01733382 | 0.05853552
[5 empty] | 0.01747109 | 0.05856829
[5 empty] | 0.01760493 | 0.05860106
[5 empty] | 0.01773485 | 0.05863383
[5 empty] | 0.01786039 | 0.0586666
[5 empty] | 0.01798107 | 0.05869937
[5 empty] | 0.01809641 | 0.05873213
[5 empty] | 0.01820595 | 0.0587649
[5 empty] | 0.0183092 | 0.05879767
[5 empty] | 0.01840569 | 0.05883044
[5 empty] | 0.01849494 | 0.05886321
[5 empty] | 0.01857649 | 0.05889598
[5 empty] | 0.01864985 | 0.05892875
[5 empty] | 0.01871455 | 0.05896152
[5 empty] | 0.01877012 | 0.05899429
[5 empty] | 0.01881608 | 0.05902706
[5 empty] | 0.01885196 | 0.05905983
[5 empty] | 0.01887728 | 0.0590926
[5 empty] | 0.01889157 | 0.05912537
[5 empty] | 0.01889582 | 0.05915814
[5 empty] | 0.01889851 | 0.05919091
[5 empty] | 0.01890109 | 0.05922367
[5 empty] | 0.01890356 | 0.05925644
[5 empty] | 0.01890592 | 0.05928921
[5 empty] | 0.01890817 | 0.05932198
[5 empty] | 0.01891031 | 0.05935475
[5 empty] | 0.01891233 | 0.05938752
[5 empty] | 0.01891425 | 0.05942029
[5 empty] | 0.01891605 | 0.05945306
[5 empty] | 0.01891773 | 0.05948583
[5 empty] | 0.01891931 | 0.0595186
[5 empty] | 0.01892077 | 0.05955137
[5 empty] | 0.01892211 | 0.05958414
[5 empty] | 0.01892334 | 0.05961691
[5 empty] | 0.01892446 | 0.05964968
[5 empty] | 0.01892545 | 0.05968245
[5 empty] | 0.01892634 | 0.05971521
[5 empty] | 0.0189271 | 0.05974798
[5 empty] | 0.01892775 | 0.05978075
[5 empty] | 0.01892829 | 0.05981352
[5 empty] | 0.0189287 | 0.05984629
[5 empty] | 0.018929 | 0.05987906
[5 empty] | 0.01892918 | 0.05991183
[5 empty] | 0.01892924 | 0.0599446
[5 empty] | 0.01892924 | 0.0599446
[5 empty] | 0.01930369 | 0.06152694
[5 empty] | 0.01967066 | 0.06310929
[5 empty] | 0.02002999 | 0.06469163
[5 empty] | 0.02038151 | 0.06627398
[5 empty] | 0.02072508 | 0.06785632
[5 empty] | 0.02106053 | 0.06943867
[5 empty] | 0.02138771 | 0.07102101
[5 empty] | 0.02170645 | 0.07260336
[5 empty] | 0.0220166 | 0.0741857
[5 empty] | 0.02231801 | 0.07576804
[5 empty] | 0.02261051 | 0.07735039
[5 empty] | 0.02289394 | 0.07893273
[5 empty] | 0.02316816 | 0.08051508
[5 empty] | 0.02343299 | 0.08209742
[5 empty] | 0.02368829 | 0.08367977
[5 empty] | 0.02393389 | 0.08526211
[5 empty] | 0.02416963 | 0.08684446
[5 empty] | 0.02439537 | 0.0884268
[5 empty] | 0.02461094 | 0.09000915
[5 empty] | 0.02481618 | 0.09159149
[5 empty] | 0.02501093 | 0.09317383
[5 empty] | 0.02519505 | 0.09475618
[5 empty] | 0.02536836 | 0.09633852
[5 empty] | 0.02553071 | 0.09792087
[5 empty] | 0.02568195 | 0.09950321
[5 empty] | 0.02582192 | 0.1010856
[5 empty] | 0.02595045 | 0.1026679
[5 empty] | 0.02606739 | 0.1042502
[5 empty] | 0.02617258 | 0.1058326
[5 empty] | 0.02626587 | 0.1074149
[5 empty] | 0.0263471 | 0.1089973
[5 empty] | 0.0264161 | 0.1105796
[5 empty] | 0.02647273 | 0.112162
[5 empty] | 0.02651681 | 0.1137443
[5 empty] | 0.02654821 | 0.1153267
[5 empty] | 0.02657231 | 0.116909
[5 empty] | 0.0265723 | 0.1184913
[5 empty] | 0.02656886 | 0.1200737
[5 empty] | 0.02655978 | 0.121656
[5 empty] | 0.02654548 | 0.1232384
[5 empty] | 0.0265264 | 0.1248207
[5 empty] | 0.02650297 | 0.1264031
[5 empty] | 0.02647561 | 0.1279854
[5 empty] | 0.02644475 | 0.1295678
[5 empty] | 0.02641082 | 0.1311501
[5 empty] | 0.02637424 | 0.1327324
[5 empty] | 0.02633545 | 0.1343148
[5 empty] | 0.02629488 | 0.1358971
[5 empty] | 0.02625295 | 0.1374795
[5 empty] | 0.02621009 | 0.1390618
[5 empty] | 0.02616645 | 0.1406442
[5 empty] | 0.02610917 | 0.1422265
[5 empty] | 0.0260344 | 0.1438089
[5 empty] | 0.02594657 | 0.1453912
[5 empty] | 0.02585016 | 0.1469735
[5 empty] | 0.02574962 | 0.1485559
[5 empty] | 0.02564941 | 0.15
[5 empty] | 0.02555398 | 0.1517206
[5 empty] | 0.02546778 | 0.1533029
[5 empty] | 0.02539528 | 0.1548853
[5 empty] | 0.02534094 | 0.1564676
[5 empty] | 0.0253003 | 0.15805
[5 empty] | 0.02526216 | 0.1596323
[5 empty] | 0.02522625 | 0.1612146
[5 empty] | 0.02519244 | 0.162797
[5 empty] | 0.02516058 | 0.1643793
[5 empty] | 0.02513054 | 0.1659617
[5 empty] | 0.02510216 | 0.167544
[5 empty] | 0.02507531 | 0.1691264
[5 empty] | 0.02504984 | 0.1707087
[5 empty] | 0.02502561 | 0.1722911
[5 empty] | 0.02500248 | 0.1738734
[5 empty] | 0.0249803 | 0.1754557
[5 empty] | 0.02495893 | 0.1770381
[5 empty] | 0.02493824 | 0.1786204
[5 empty] | 0.02491807 | 0.1802028
[5 empty] | 0.02489828 | 0.1817851
[5 empty] | 0.02487873 | 0.1833675
[5 empty] | 0.02485928 | 0.1849498
[5 empty] | 0.02483979 | 0.1865322
[5 empty] | 0.02482011 | 0.1881145
[5 empty] | 0.02480009 | 0.1896968
[5 empty] | 0.02478002 | 0.1912792
[5 empty] | 0.02476029 | 0.1928615
[5 empty] | 0.0247409 | 0.1944439
[5 empty] | 0.02472188 | 0.1960262
[5 empty] | 0.02470322 | 0.1976086
[5 empty] | 0.02468496 | 0.1991909
[5 empty] | 0.02466709 | 0.2007733
[5 empty] | 0.02464962 | 0.2023556
[5 empty] | 0.02463259 | 0.2039379
[5 empty] | 0.02461598 | 0.2055203
[5 empty] | 0.02459982 | 0.2071026
[5 empty] | 0.02458413 | 0.208685
[5 empty] | 0.0245689 | 0.2102673
[5 empty] | 0.02455416 | 0.2118497
[5 empty] | 0.02453991 | 0.213432
[5 empty] | 0.02452618 | 0.2150144
[5 empty] | 0.02451296 | 0.2165967