## 1
Общество с ограниченной ответственностью "Инженерная геология" (ООО "ИнжГео") | [11 empty] | Общество с ограниченной ответственностью "Инженерная геология" (ООО "ИнжГео")
Юр. адрес: 117279, г. Москва, ул. Миклухо-Маклая, 36 а, этаж 5, пом. XXIII к. 76-84 | [11 empty] | Юр. адрес: 117279, г. Москва, ул. Миклухо-Маклая, 36 а, этаж 5, пом. XXIII к. 76-84 | [8 empty] | нагр |  |  | X0 | Y0 | R |  | нагр |  |  |  | X0 | Y0 | R | нагр |  |  |  | X0 | Y0 | R |  | нагр |  |  |  | X0 | Y0 | R
Телефон/факс +7 (495) 132-30-00, Адрес электронной почты inbox@inj-geo.ru | [11 empty] | Телефон/факс +7 (495) 132-30-00, Адрес электронной почты inbox@inj-geo.ru | [12 empty] | 0 | [7 empty] | 0 | [6 empty] | 0 | [7 empty] | 0
[21 empty] | девиатор | [6 empty] | девиатор | [6 empty] | девиатор | [7 empty] | девиатор
Испытательная лаборатория ООО «ИнжГео» | [11 empty] | Испытательная лаборатория ООО «ИнжГео» | [8 empty] | x0 | Угол | X | Y |  |  |  | x0 |  | Угол | X | Y |  |  | x0 |  | Угол | X | Y |  |  |  | x0 |  | Угол | X | Y
Адрес места осуществления деятельности лаборатории: г. Москва, просп. Вернадского, д. 51, стр. 1 | [11 empty] | Адрес места осуществления деятельности лаборатории: г. Москва, просп. Вернадского, д. 51, стр. 1 | [9 empty] | 0 | [7 empty] | 0 | [6 empty] | 0 | [7 empty] | 0
Телефон +7(910)4557682, E-mail: slg85@mail.ru | [11 empty] | Телефон +7(910)4557682, E-mail: slg85@mail.ru | [9 empty] | 5 | [7 empty] | 5 | [6 empty] | 5 | [7 empty] | 5
[22 empty] | 10 | [7 empty] | 10 | [6 empty] | 10 | [7 empty] | 10
[12 empty] | Протокол испытаний № 13-63/163 от 10-04-2023 | [9 empty] | 15 | [7 empty] | 15 | [6 empty] | 15 | [7 empty] | 15
[22 empty] | 20 | [7 empty] | 20 | [6 empty] | 20 | [7 empty] | 20
[12 empty] | Наименование и адрес заказчика: Переход трубопровода через р. Енисей | [9 empty] | 25 | [7 empty] | 25 | [6 empty] | 25 | [7 empty] | 25
[12 empty] | Наименование объекта: ООО Регионстрой | [9 empty] | 30 | [7 empty] | 30 | [6 empty] | 30 | [7 empty] | 30
Наименование используемого метода/методики: ГОСТ 12248.4-2020 | [11 empty] | Наименование используемого метода/методики: ГОСТ 12248.3-2020 | [9 empty] | 35 | [7 empty] | 35 | [6 empty] | 35 | [7 empty] | 35
Условия проведения испытания: температура окружающей среды (18 - 25)0С, влажность воздуха (40 - 75)% | [11 empty] | Условия проведения испытания: температура окружающей среды (18 - 25)0С, влажность воздуха (40 - 75)% | [9 empty] | 40 | [7 empty] | 40 | [6 empty] | 40 | [7 empty] | 40
[12 empty] | Дата получение объекта подлежащего испытаниям: 14-03-2023 | [9 empty] | 45 | [7 empty] | 45 | [6 empty] | 45 | [7 empty] | 45
[12 empty] | Дата испытания: 25.10.2022-19.11.2163 | [9 empty] | 50 | [7 empty] | 50 | [6 empty] | 50 | [7 empty] | 50
[22 empty] | 55 | [7 empty] | 55 | [6 empty] | 55 | [7 empty] | 55
Испытание грунтов методом трехосного сжатия | [11 empty] | Испытание грунтов методом трехосного сжатия | [9 empty] | 60 | [7 empty] | 60 | [6 empty] | 60 | [7 empty] | 60
[22 empty] | 65 | [7 empty] | 65 | [6 empty] | 65 | [7 empty] | 65
Лабораторный номер: | [6 empty] | We, д.е. = |  |  |  |  | Лабораторный номер: |  | 1198 |  |  |  | We, д.е. = | 0.621972195 |  |  | 70 | [7 empty] | 70 | [6 empty] | 70 | [7 empty] | 70
Номер скважины: | [6 empty] | ρ, г/см3 = |  |  |  |  | Номер скважины: |  | BH-086 |  |  |  | ρ, г/см3 = | 1.55 |  |  | 75 | [7 empty] | 75 | [6 empty] | 75 | [7 empty] | 75
Глубина отбора, м: | [6 empty] | ρs, г/см3 = |  |  |  |  | Глубина отбора, м: |  | 0.8 |  |  |  | ρs, г/см3 = | 2.7 |  |  | 80 | [7 empty] | 80 | [6 empty] | 80 | [7 empty] | 80
Наименование грунта: | [6 empty] | e, д.е. = |  |  |  |  | Наименование грунта: |  | Суглинок, после оттаивания текучий, тяжелый пылеватый |  |  |  | e, д.е. = | 1.825371 |  |  | 85 | [7 empty] | 85 | [6 empty] | 85 | [7 empty] | 85
Схема проведения опыта: | [6 empty] | IL, д.е. = |  |  |  |  | Схема проведения опыта: |  | КД |  |  |  | IL, д.е. = | 2.765 |  |  | 90 | [7 empty] | 90 | [6 empty] | 90 | [7 empty] | 90
[22 empty] | 95 | [7 empty] | 95 | [6 empty] | 95 | [7 empty] | 95
[22 empty] | 100 | [7 empty] | 100 | [6 empty] | 100 | [7 empty] | 100
Результаты испытаний | [11 empty] | Результаты испытаний | [9 empty] | 105 | [7 empty] | 105 | [6 empty] | 105 | [7 empty] | 105
[22 empty] | 110 | [7 empty] | 110 | [6 empty] | 110 | [7 empty] | 110
[22 empty] | 115 | [7 empty] | 115 | [6 empty] | 115 | [7 empty] | 115
[22 empty] | 120 | [7 empty] | 120 | [6 empty] | 120 | [7 empty] | 120
[22 empty] | 125 | [7 empty] | 125 | [6 empty] | 125 | [7 empty] | 125
[22 empty] | 130 | [7 empty] | 130 | [6 empty] | 130 | [7 empty] | 130
[22 empty] | 135 | [7 empty] | 135 | [6 empty] | 135 | [7 empty] | 135
[22 empty] | 140 | [7 empty] | 140 | [6 empty] | 140 | [7 empty] | 140
[22 empty] | 145 | [7 empty] | 145 | [6 empty] | 145 | [7 empty] | 145
[22 empty] | 150 | [7 empty] | 150 | [6 empty] | 150 | [7 empty] | 150
[22 empty] | 155 | [7 empty] | 155 | [6 empty] | 155 | [7 empty] | 155
[22 empty] | 160 | [7 empty] | 160 | [6 empty] | 160 | [7 empty] | 160
[22 empty] | 165 | [7 empty] | 165 | [6 empty] | 165 | [7 empty] | 165
[22 empty] | 170 | [7 empty] | 170 | [6 empty] | 170 | [7 empty] | 170
[22 empty] | 175 | [7 empty] | 175 | [6 empty] | 175 | [7 empty] | 175
[22 empty] | 180 | [7 empty] | 180 | [6 empty] | 180 | [7 empty] | 180
[13 empty] | Давление в камере, Мпа σ3 | Вертикальная нагрузка, Мпа σ1 | Поровое давление, Мпа u
| K0, д.е. | 0.7580781 |  |  |  |  | Коэфф. Точки | [5 empty] | 0.05 | 0.09983171 | [5 empty] | 1 | [6 empty] | σ3,кПа | σ1,кПа | u, кПа |  |  |  | 4
| q_zg, МПа | 0.03790391 | [10 empty] | 0.15 | 0.2636568 | [27 empty] | δ3, Мпа | δ1-δ3, МПа | δ1, МПа | δ1, КПа
|  |  | Модуль деформации, МПа: | [9 empty] | 0.25 | 0.4274818 | [21 empty] | С, МПа:
|  |  | Е0= |  | Точки модуля (полное напр.), МПа |  |  |  | 0.03790391 | 0.06064625 | [25 empty] | φ, град:
|  |  | E50 = |  | qf (полное напр.), МПа |  |  |  | 0.06023405 | [26 empty] | E, Мпа
|  |  | Коэф. Поперечной деформации, ϑ = | [9 empty] | Эффективные значения угла внутреннего трения и удельного сцепления ϕ', С' | [13 empty] | x | 0
[13 empty] | ϕ', град. = | 14 | [12 empty] | y |  |  |  | С, кПа | φ,°
[13 empty] | С', МПа = | 0.007
| Исполнитель: | [6 empty] | Морозов Д.С. |  |  |  |  | Исполнитель: |  |  |  |  | Морозов Д.С.
| Начальник исп. лаборатории: | [6 empty] | Семиколенова Л.Г. |  |  |  |  | Начальник исп. лаборатории: |  |  |  |  | Семиколенова Л.Г.
Лист 1 , всего листов 2 | [11 empty] | Лист 2 , всего листов 2
Частичное воспроизведение протокола испытаний без письменного разрешения ООО «ИнжГео» ЗАПРЕЩАЕТСЯ | [11 empty] | Частичное воспроизведение протокола испытаний без письменного разрешения ООО «ИнжГео» ЗАПРЕЩАЕТСЯ
[5 empty] | второй график |  | первый график | [9 empty] | К Пуассона
dev50 | epsE50 | ind | devE0 | epsE0 | dev | eps | sigma |  | dev1 | eps1 | dev2 | eps2 | dev3 | eps3 |  | Глины
0.01023405 | 0.008521982 |  |  |  | 0 | 0 |  |  | 0 | 0 | 0 | 0 | 0 | 0 |  | < 0 | 0,20-0,30
ind |  |  |  |  | 0.001170616 | 0.000489818 |  |  | 0.001563899 | 0.000891456 | 0.00540572 | 0.000859256 | 0.007899219 | 0.0008679211 |  | 0-0,25 | 0,30-0,38
2 |  |  |  |  | 0.002306253 | 0.000979636 |  |  | 0.003897851 | 0.001782912 | 0.01238571 | 0.001718512 | 0.01706861 | 0.001735842 |  | 0,25< | 0,38-0,45
E0 |  |  |  |  | 0.003371933 | 0.001469454 |  |  | 0.005589923 | 0.002674368 | 0.01793222 | 0.002577768 | 0.02529549 | 0.002603763 |  | Суглинки | 0,35-0,37
epsE0 | devE0 |  |  |  | 0.004332677 | 0.001959272 |  |  | 0.0075 | 0.0037471875 | 0.0225 | 0.003406534 | 0.03216715 | 0.003471684 |  | Пески и супеси | 0,30-0,35
0.002840661 | 0.005685586 |  |  |  | 0.005153507 | 0.00244909 |  |  | 0.008406334 | 0.00445728 | 0.02555808 | 0.00429628 | 0.0375 | 0.00407303
[5 empty] | 0.005685586 | 0.002840661 |  |  | 0.009497079 | 0.005348736 | 0.02896801 | 0.005155536 | 0.04405225 | 0.005207527
График E50 |  | График E |  |  | 0.006374558 | 0.003428726 |  |  | 0.01071387 | 0.006240192 | 0.0328057 | 0.006014792 | 0.04735599 | 0.006075448
eps | q | sigma |  |  | 0.006919806 | 0.003918544 |  |  | 0.01146409 | 0.007131648 | 0.03560892 | 0.006874048 | 0.05189645 | 0.006943369
Горизонтальная линия E50 |  | Касательная |  |  | 0.007435999 | 0.004408362 |  |  | 0.01265513 | 0.008023104 | 0.03761543 | 0.007733304 | 0.05692577 | 0.00781129
0 |  | a | b |  | 0.007920283 | 0.00489818 |  |  | 0.01369437 | 0.00891456 | 0.04016301 | 0.00859256 | 0.05989612 | 0.008679211
|  |  | 0 |  | 0.008369803 | 0.005387998 |  |  | 0.01458918 | 0.009806016 | 0.04338941 | 0.009451816 | 0.06325965 | 0.009547132
Вертикальная линия E50 |  | p1 и p2 |  |  | 0.008781706 | 0.005877816 |  |  | 0.01534697 | 0.01069747 | 0.0447324 | 0.01031107 | 0.06566852 | 0.01041505
| 0 | 0 |  |  | 0.009153137 | 0.006367634 |  |  | 0.01597511 | 0.01158893 | 0.04712974 | 0.01117033 | 0.07047489 | 0.01128297
[5 empty] | 0.009481241 | 0.006857452 |  |  | 0.01718098 | 0.01248038 | 0.0498192 | 0.01202958 | 0.07253091 | 0.0121509
Касательная линия E50 |  |  |  |  | 0.009763165 | 0.00734727 |  |  | 0.01757197 | 0.01337184 | 0.05213854 | 0.01288884 | 0.07598874 | 0.01301882
0 | 0 | Горизонтальная 1 |  |  | 0.009996053 | 0.007837088 |  |  | 0.01865547 | 0.0142633 | 0.05442553 | 0.0137481 | 0.07870053 | 0.01388674
[5 empty] | 0.01023405 | 0.008521982 |  |  | 0.01933885 | 0.01515475 | 0.05682839 | 0.01433984 | 0.08341845 | 0.01475466
Горизонтальная линия qкр |  |  |  |  | 0.01031319 | 0.008816724 |  |  | 0.02012951 | 0.01604621 | 0.05915395 | 0.01546661 | 0.08669465 | 0.01562258
Горизонтальная линия q |  | Горизонтальная 2 |  |  | 0.01044322 | 0.009306542 |  |  | 0.02073483 | 0.01693766 | 0.06301886 | 0.01632586 | 0.08874091 | 0.0160642
0 |  | 0 |  |  | 0.01057139 | 0.00979636 |  |  | 0.02186218 | 0.01782912 | 0.06489235 | 0.01718512 | 0.09304858 | 0.01735842
[5 empty] | 0.01069771 | 0.01028618 |  |  | 0.02281896 | 0.01872058 | 0.06875317 | 0.01804438 | 0.09875259 | 0.01822634
Вертикальная линия q |  |  |  |  | 0.01082219 | 0.010776 |  |  | 0.02331255 | 0.01961203 | 0.07128004 | 0.01890363 | 0.1022618 | 0.01909426
| 0 |  |  |  | 0.01094484 | 0.01126581 |  |  | 0.02491586 | 0.02074764 | 0.07495169 | 0.01976289 | 0.106339 | 0.01996219
[5 empty] | 0.01106566 | 0.01175563 |  |  | 0.02535141 | 0.02139494 | 0.07794685 | 0.02062214 | 0.1121473 | 0.02083011
[5 empty] | 0.01118465 | 0.01224545 |  |  | 0.02644448 | 0.0222864 | 0.08074425 | 0.0214814 | 0.1157495 | 0.02169803
[5 empty] | 0.01130183 | 0.01273527 |  |  | 0.02751926 | 0.02317786 | 0.08322263 | 0.02234066 | 0.1219085 | 0.02256595
[5 empty] | 0.01141719 | 0.01322509 |  |  | 0.02906353 | 0.02406931 | 0.0861607 | 0.02319991 | 0.1263872 | 0.02343387
[5 empty] | 0.01153075 | 0.0137149 |  |  | 0.03026506 | 0.02496077 | 0.0898372 | 0.02405917 | 0.1305485 | 0.02430179
[5 empty] | 0.0116425 | 0.01420472 |  |  | 0.03141166 | 0.02585222 | 0.09313086 | 0.02491842 | 0.1356554 | 0.02516971
[5 empty] | 0.01175247 | 0.01469454 |  |  | 0.03309109 | 0.02674368 | 0.09582042 | 0.02577768 | 0.1411708 | 0.02603763
[5 empty] | 0.01186064 | 0.01518436 |  |  | 0.03449115 | 0.02763514 | 0.09778459 | 0.02663694 | 0.1458575 | 0.02690555
[5 empty] | 0.01196704 | 0.01567418 |  |  | 0.03599963 | 0.02852659 | 0.1004021 | 0.02749619 | 0.1496785 | 0.02777348
[5 empty] | 0.01207166 | 0.01616399 |  |  | 0.0370043 | 0.02941805 | 0.1029517 | 0.02835545 | 0.1536966 | 0.0286414
[5 empty] | 0.01217451 | 0.01665381 |  |  | 0.03839296 | 0.0303095 | 0.1045121 | 0.0292147 | 0.1572749 | 0.02950932
[5 empty] | 0.01227559 | 0.01714363 |  |  | 0.03975338 | 0.03120096 | 0.1066621 | 0.03007396 | 0.1607762 | 0.03037724
[5 empty] | 0.01237492 | 0.01763345 |  |  | 0.04117336 | 0.03209242 | 0.1086803 | 0.03093322 | 0.1651633 | 0.03124516
[5 empty] | 0.0124725 | 0.01812327 |  |  | 0.04244068 | 0.03298387 | 0.1099455 | 0.03179247 | 0.1682993 | 0.03211308
[5 empty] | 0.01256833 | 0.01861308 |  |  | 0.04374313 | 0.03387533 | 0.1116365 | 0.03265173 | 0.1697471 | 0.032981
[5 empty] | 0.01266242 | 0.0191029 |  |  | 0.04496848 | 0.03476678 | 0.1120319 | 0.03351098 | 0.1720694 | 0.03384892
[5 empty] | 0.01275477 | 0.01959272 |  |  | 0.04600453 | 0.03565824 | 0.1128105 | 0.03437024 | 0.1747294 | 0.03471684
[5 empty] | 0.0128454 | 0.02008254 |  |  | 0.04683907 | 0.0365497 | 0.1136568 | 0.0352295 | 0.1762897 | 0.03558477
[5 empty] | 0.01293431 | 0.02057236 |  |  | 0.04775987 | 0.03744115 | 0.1133568 | 0.03608875 | 0.1774818 | 0.03645269
[5 empty] | 0.0130215 | 0.02106217 |  |  | 0.04845472 | 0.03833261 | 0.1128568 | 0.03694801 | 0.1766818 | 0.03732061
[5 empty] | 0.01310698 | 0.02155199 |  |  | 0.0489114 | 0.03922406 | 0.1135568 | 0.03780726 | 0.1774818 | 0.03818853
[5 empty] | 0.01319076 | 0.02204181 |  |  | 0.04921772 | 0.04011552 | 0.1128568 | 0.03866652 | 0.1766818 | 0.03905645
[5 empty] | 0.01327284 | 0.02253163 |  |  | 0.04983171 | 0.04100698 | 0.1125568 | 0.03952578 | 0.1762818 | 0.03992437
[5 empty] | 0.01335323 | 0.02302145 |  |  | 0.04953171 | 0.04189843 | 0.1128568 | 0.04038503 | 0.1761818 | 0.04079229
[5 empty] | 0.01343193 | 0.02351126 |  |  | 0.04943171 | 0.04278989 | 0.1133568 | 0.04124429 | 0.1771818 | 0.04166021
[5 empty] | 0.01350896 | 0.02400108 |  |  | 0.04973171 | 0.04368134 | 0.1127568 | 0.04210354 | 0.1762818 | 0.04252813
[5 empty] | 0.01358431 | 0.0244909 |  |  | 0.04973171 | 0.0445728 | 0.1128568 | 0.0429628 | 0.1758818 | 0.04339606
[5 empty] | 0.01365799 | 0.02498072 |  |  | 0.04953171 | 0.04546426 | 0.1130568 | 0.04382206 | 0.1759818 | 0.04426398
[5 empty] | 0.01373001 | 0.02547054 |  |  | 0.04953171 | 0.04635571 | 0.1130568 | 0.04468131 | 0.1760818 | 0.0451319
[5 empty] | 0.01380037 | 0.02596035 |  |  | 0.04953171 | 0.04724717 | 0.1127568 | 0.04554057 | 0.1757818 | 0.04599982
[5 empty] | 0.01386909 | 0.02645017 |  |  | 0.04983171 | 0.04813862 | 0.1135568 | 0.04639982 | 0.1762818 | 0.04686774
[5 empty] | 0.01393616 | 0.02693999 |  |  | 0.04943171 | 0.04903008 | 0.1133568 | 0.04725908 | 0.1764818 | 0.04773566
[5 empty] | 0.01400159 | 0.02742981 |  |  | 0.04973171 | 0.04992154 | 0.1125568 | 0.04811834 | 0.1770818 | 0.04860358
[5 empty] | 0.01406539 | 0.02791963 |  |  | 0.04963171 | 0.05081299 | 0.1128568 | 0.04897759 | 0.1771818 | 0.0494715
[5 empty] | 0.01412757 | 0.02840944 |  |  | 0.04943171 | 0.05170445 | 0.1129568 | 0.04983685 | 0.1772818 | 0.05033942
[5 empty] | 0.01418812 | 0.02889926 |  |  | 0.04983171 | 0.0525959 | 0.1136568 | 0.0506961 | 0.1763818 | 0.05120735
[5 empty] | 0.01424707 | 0.02938908 |  |  | 0.04973171 | 0.05348736 | 0.1129568 | 0.05155536 | 0.1773818 | 0.05207527
[5 empty] | 0.0143044 | 0.0298789 |  |  | 0.04983171 | 0.05437882 | 0.1125568 | 0.05241462 | 0.1757818 | 0.05294319
[5 empty] | 0.01436013 | 0.03036872 |  |  | 0.04973171 | 0.05527027 | 0.1135568 | 0.05327387 | 0.1771818 | 0.05381111
[5 empty] | 0.01441427 | 0.03085853 |  |  | 0.04983171 | 0.05616173 | 0.1133568 | 0.05413313 | 0.1757818 | 0.05467903
[5 empty] | 0.01446682 | 0.03134835 |  |  | 0.04973171 | 0.05705318 | 0.1132568 | 0.05499238 | 0.1770818 | 0.05554695
[5 empty] | 0.01451778 | 0.03183817 |  |  | 0.04973171 | 0.05794464 | 0.1128568 | 0.05585164 | 0.1766818 | 0.05641487
[5 empty] | 0.01456717 | 0.03232799 |  |  | 0.04963171 | 0.0588361 | 0.1125568 | 0.0567109 | 0.1764818 | 0.05728279
[5 empty] | 0.01461498 | 0.03281781 |  |  | 0.04973171 | 0.05972755 | 0.1125568 | 0.05757015 | 0.1772818 | 0.05815071
[5 empty] | 0.01466123 | 0.03330762 |  |  | 0.04963171 | 0.06061901 | 0.1132568 | 0.05842941 | 0.1761818 | 0.05901864
[5 empty] | 0.01470592 | 0.03379744 |  |  | 0.04963171 | 0.06151046 | 0.1126568 | 0.05928866 | 0.1765818 | 0.05988656
[5 empty] | 0.01474905 | 0.03428726 |  |  | 0.04973171 | 0.06240192 | 0.1126568 | 0.06014792 | 0.1766818 | 0.06075448
[5 empty] | 0.01479064 | 0.03477708 |  |  | 0.04943171 | 0.06329338 | 0.1129568 | 0.06100718 | 0.1759818 | 0.0616224
[5 empty] | 0.01483069 | 0.0352669 |  |  | 0.04983171 | 0.06418483 | 0.1126568 | 0.06186643 | 0.1766818 | 0.06249032
[5 empty] | 0.0148692 | 0.03575671 |  |  | 0.04943171 | 0.06507629 | 0.1133568 | 0.06272569 | 0.1764818 | 0.06335824
[5 empty] | 0.01490618 | 0.03624653 |  |  | 0.04953171 | 0.06596774 | 0.1133568 | 0.06358494 | 0.1766818 | 0.06422616
[5 empty] | 0.01494163 | 0.03673635 |  |  | 0.04953171 | 0.0668592 | 0.1129568 | 0.0644442 | 0.1771818 | 0.06509408
[5 empty] | 0.01497557 | 0.03722617 |  |  | 0.04973171 | 0.06775066 | 0.1128568 | 0.06530346 | 0.1773818 | 0.065962
[5 empty] | 0.015008 | 0.03771599 |  |  | 0.04963171 | 0.06864211 | 0.1135568 | 0.06616271 | 0.1772818 | 0.06682993
[5 empty] | 0.01503892 | 0.0382058 |  |  | 0.04973171 | 0.06953357 | 0.1133568 | 0.06702197 | 0.1772818 | 0.06769785
[5 empty] | 0.01506834 | 0.03869562 |  |  | 0.04943171 | 0.07042503 | 0.1132568 | 0.06788122 | 0.1767818 | 0.06856577
[5 empty] | 0.01509627 | 0.03918544 |  |  | 0.04953171 | 0.07131648 | 0.1130568 | 0.06874048 | 0.1763818 | 0.06943369
[5 empty] | 0.01512271 | 0.03967526 |  |  | 0.04963171 | 0.07220794 | 0.1131568 | 0.06959974 | 0.1762818 | 0.07030161
[5 empty] | 0.01514767 | 0.04016508 |  |  | 0.04983171 | 0.07309939 | 0.1135568 | 0.07045899 | 0.1764818 | 0.07116953
[5 empty] | 0.01517115 | 0.04065489 |  |  | 0.04973171 | 0.07399085 | 0.1133568 | 0.07131825 | 0.1763818 | 0.07203745
[5 empty] | 0.01519317 | 0.04114471 |  |  | 0.04983171 | 0.07488231 | 0.1129568 | 0.0721775 | 0.1763818 | 0.07290537
[5 empty] | 0.01521372 | 0.04163453 |  |  | 0.04953171 | 0.07577376 | 0.1136564 | 0.07303676 | 0.1768818 | 0.07377329
[5 empty] | 0.01523281 | 0.04212435 |  |  | 0.04973171 | 0.07666522 | 0.1126502 | 0.07389602 | 0.1766816 | 0.07464122
[5 empty] | 0.01525045 | 0.04261417 |  |  | 0.04963171 | 0.07755667 | 0.1136367 | 0.07475527 | 0.1769735 | 0.07550914
[5 empty] | 0.01526664 | 0.04310398 |  |  | 0.04943171 | 0.07844813 | 0.1131162 | 0.07561453 | 0.1761536 | 0.07637706
[5 empty] | 0.0152814 | 0.0435938 |  |  | 0.04943165 | 0.07933959 | 0.1125889 | 0.07647378 | 0.1773224 | 0.07724498
[5 empty] | 0.01529472 | 0.04408362 |  |  | 0.04962918 | 0.08023104 | 0.1124552 | 0.07733304 | 0.1763806 | 0.0781129
[5 empty] | 0.01530661 | 0.04457344 |  |  | 0.04972326 | 0.0811225 | 0.1130154 | 0.0781923 | 0.1771284 | 0.07898082
[5 empty] | 0.01531708 | 0.04506326 |  |  | 0.04941401 | 0.08201395 | 0.1127698 | 0.07905155 | 0.1755664 | 0.07984874
[5 empty] | 0.01532614 | 0.04555307 |  |  | 0.04940159 | 0.08290541 | 0.1125186 | 0.07991081 | 0.176495 | 0.08071666
[5 empty] | 0.01533379 | 0.04604289 |  |  | 0.04938614 | 0.08379687 | 0.1129621 | 0.08077006 | 0.1760148 | 0.08158458
[5 empty] | 0.01534003 | 0.04653271 |  |  | 0.0496678 | 0.08468832 | 0.1124007 | 0.08162932 | 0.1763262 | 0.08245251
[5 empty] | 0.01534487 | 0.04702253 |  |  | 0.04944672 | 0.08557978 | 0.1128346 | 0.08248858 | 0.1767296 | 0.08332043
[5 empty] | 0.01534833 | 0.04751235 |  |  | 0.04952304 | 0.08647123 | 0.1129641 | 0.08334783 | 0.1761256 | 0.08418835
[5 empty] | 0.01535039 | 0.04800216 |  |  | 0.04939691 | 0.08736269 | 0.1122896 | 0.08420709 | 0.1767146 | 0.08505627
[5 empty] | 0.01535108 | 0.04849198 |  |  | 0.04966846 | 0.08825415 | 0.1130112 | 0.08506634 | 0.1755971 | 0.08592419
[5 empty] | 0.01535108 | 0.04849198 |  |  | 0.04933784 | 0.0891456 | 0.1125294 | 0.0859256 | 0.1755735 | 0.08679211
[5 empty] | 0.01496718 | 0.04849171 |  |  | 0.0494052 | 0.09003706 | 0.1120443 | 0.08678486 | 0.1759444 | 0.08766003
[5 empty] | 0.0145876 | 0.04849145 |  |  | 0.04927067 | 0.09092851 | 0.1118564 | 0.08764411 | 0.1761102 | 0.08852795
[5 empty] | 0.01421289 | 0.04849118 |  |  | 0.04923441 | 0.09181997 | 0.1125658 | 0.08850337 | 0.1758713 | 0.08939587
[5 empty] | 0.01384357 | 0.04849091 |  |  | 0.04909655 | 0.09271143 | 0.1121729 | 0.08936262 | 0.1742283 | 0.0902638
[5 empty] | 0.01348016 | 0.04849064 |  |  | 0.04915724 | 0.09360288 | 0.111978 | 0.09022188 | 0.1745817 | 0.09113172
[5 empty] | 0.01312319 | 0.04849037 |  |  | 0.04931663 | 0.09449434 | 0.1114813 | 0.09108114 | 0.1740318 | 0.09199964
[5 empty] | 0.01277318 | 0.0484901 |  |  | 0.04907485 | 0.09538579 | 0.1119832 | 0.09194039 | 0.1743792 | 0.09286756
[5 empty] | 0.01243067 | 0.04848983 |  |  | 0.04903206 | 0.09627725 | 0.111784 | 0.09279965 | 0.1736243 | 0.09373548
[5 empty] | 0.01209618 | 0.04848957 |  |  | 0.04888838 | 0.09716871 | 0.1111839 | 0.0936589 | 0.1735676 | 0.0946034
[5 empty] | 0.01177024 | 0.0484893 |  |  | 0.04914398 | 0.09806016 | 0.1115832 | 0.09451816 | 0.1743096 | 0.09547132
[5 empty] | 0.01145337 | 0.04848903 |  |  | 0.04889899 | 0.09895162 | 0.1111757 | 0.09537742 | 0.1732508 | 0.09633924
[5 empty] | 0.0111461 | 0.04848876 |  |  | 0.04885355 | 0.09984307 | 0.111543 | 0.09623667 | 0.1731773 | 0.09720716
[5 empty] | 0.01084896 | 0.04848849 |  |  | 0.04880781 | 0.1007345 | 0.1104869 | 0.09709593 | 0.1744631 | 0.09807509
[5 empty] | 0.01056246 | 0.04848822 |  |  | 0.04896035 | 0.101626 | 0.1108104 | 0.09795518 | 0.1733121 | 0.09894301
[5 empty] | 0.01028715 | 0.04848795 |  |  | 0.04900193 | 0.1025174 | 0.1101166 | 0.09881444 | 0.1726294 | 0.09981093
[5 empty] | 0.01002355 | 0.04848769 |  |  | 0.04883223 | 0.1034089 | 0.1106085 | 0.0996737 | 0.1734198 | 0.1006788
[5 empty] | 0.009772175 | 0.04848742 |  |  | 0.04855275 | 0.1043004 | 0.1098892 | 0.100533 | 0.1724883 | 0.1015468
[5 empty] | 0.009533562 | 0.04848715 |  |  | 0.04856498 | 0.1051918 | 0.1105617 | 0.1013922 | 0.1721397 | 0.1024147
[5 empty] | 0.009308235 | 0.04848688 |  |  | 0.04827042 | 0.1060833 | 0.110329 | 0.1022515 | 0.1714789 | 0.1032826
[5 empty] | 0.00909672 | 0.04848661 |  |  | 0.04827056 | 0.1069747 | 0.1098943 | 0.1031107 | 0.1720109 | 0.1041505
[5 empty] | 0.008899544 | 0.04848634 |  |  | 0.0484669 | 0.1078662 | 0.1088606 | 0.10397 | 0.1708406 | 0.1050185
[5 empty] | 0.008717234 | 0.04848607 |  |  | 0.04806093 | 0.1087576 | 0.1090308 | 0.1048292 | 0.1710729 | 0.1058864
[5 empty] | 0.008550315 | 0.04848581 |  |  | 0.04795415 | 0.1096491 | 0.1093082 | 0.1056885 | 0.1705127 | 0.1067543
[5 empty] | 0.008399316 | 0.04848554 |  |  | 0.04794804 | 0.1105405 | 0.1083957 | 0.1065477 | 0.1690649 | 0.1076222
[5 empty] | 0.008262726 | 0.04848527 |  |  | 0.04794411 | 0.111432 | 0.1088964 | 0.107407 | 0.1695345 | 0.1084901
[5 empty] | 0.00812881 | 0.048485 |  |  | 0.04794385 | 0.1123235 | 0.1086133 | 0.1082663 | 0.1690263 | 0.1093581
[5 empty] | 0.007995949 | 0.04848473 |  |  | 0.04764875 | 0.1132149 | 0.1082495 | 0.1091255 | 0.1698453 | 0.110226
[5 empty] | 0.007864557 | 0.04848446 |  |  | 0.04756032 | 0.1141064 | 0.1075081 | 0.1099848 | 0.1679963 | 0.1110939
[5 empty] | 0.007735047 | 0.0484842 |  |  | 0.04738003 | 0.1149978 | 0.1075921 | 0.110844 | 0.1685843 | 0.1119618
[5 empty] | 0.00760783 | 0.04848393 |  |  | 0.04740939 | 0.1158893 | 0.107896 | 0.1117033 | 0.168214 | 0.1128297
[5 empty] | 0.00748332 | 0.04848366 |  |  | 0.04714989 | 0.1167807 | 0.1072036 | 0.1125625 | 0.1689648 | 0.1136977
[5 empty] | 0.007361929 | 0.04848339 |  |  | 0.04720256 | 0.1176722 | 0.1071142 | 0.1134218 | 0.1678206 | 0.1145656
[5 empty] | 0.007244071 | 0.04848312 |  |  | 0.04725984 | 0.1185636 | 0.1076276 | 0.114281 | 0.1680811 | 0.1154335
[5 empty] | 0.007130157 | 0.04848285 |  |  | 0.04711855 | 0.1194551 | 0.1069439 | 0.1151403 | 0.1684461 | 0.1163014
[5 empty] | 0.007020602 | 0.04848258 |  |  | 0.04707864 | 0.1203466 | 0.1076629 | 0.1159996 | 0.1672155 | 0.1171693
[5 empty] | 0.006915816 | 0.04848232 |  |  | 0.04694007 | 0.121238 | 0.1074844 | 0.1168588 | 0.1668892 | 0.1180373
[5 empty] | 0.006816215 | 0.04848205 |  |  | 0.0473028 | 0.1221295 | 0.1070085 | 0.1177181 | 0.1678669 | 0.1189052
[5 empty] | 0.006722209 | 0.04848178 |  |  | 0.04686676 | 0.1230209 | 0.107635 | 0.1185773 | 0.1678486 | 0.1197731
[5 empty] | 0.006634212 | 0.04848151 |  |  | 0.04723192 | 0.1239124 | 0.1064637 | 0.1194366 | 0.1675341 | 0.120641
[5 empty] | 0.006552637 | 0.04848124 |  |  | 0.04679823 | 0.1248038 | 0.1070947 | 0.1202958 | 0.1676231 | 0.121509
[5 empty] | 0.006477896 | 0.04848097 |  |  | 0.04686563 | 0.1256953 | 0.1071278 | 0.1211551 | 0.1669157 | 0.1223769
[5 empty] | 0.006410403 | 0.0484807 |  |  | 0.04703408 | 0.1265868 | 0.1065629 | 0.1220144 | 0.1677115 | 0.1232448
[5 empty] | 0.006350569 | 0.04848044 |  |  | 0.04710354 | 0.1274782 | 0.1064 | 0.1228736 | 0.1674105 | 0.1241127
[5 empty] | 0.006298808 | 0.04848017 |  |  | 0.04707395 | 0.1283697 | 0.1068388 | 0.1237329 | 0.1668124 | 0.1249806
[5 empty] | 0.006255533 | 0.0484799 |  |  | 0.04664527 | 0.1292611 | 0.1065794 | 0.1245921 | 0.1669172 | 0.1258486
[5 empty] | 0.006221155 | 0.04847963 |  |  | 0.04661745 | 0.1301526 | 0.1060215 | 0.1254514 | 0.1659246 | 0.1267165
[5 empty] | 0.006196089 | 0.04847936 |  |  | 0.04699044 | 0.131044 | 0.1063653 | 0.1263106 | 0.1657346 | 0.1275844
[5 empty] | 0.006180747 | 0.04847909 |  |  | 0.04676419 | 0.1319355 | 0.1064104 | 0.1271699 | 0.1661469 | 0.1284523
[5 empty] | 0.006175541 | 0.04847882 |  |  | 0.04673866 | 0.1328269 | 0.1060569 | 0.1280291 | 0.1659614 | 0.1293202
[5 empty] | 0.006175541 | 0.04847882 |  |  | 0.04651379 | 0.1337184 | 0.1061046 | 0.1288884 | 0.166078 | 0.1301882
[5 empty] | 0.005976717 | 0.04846303 |  |  | 0.04668955 | 0.1346099 | 0.1061534 | 0.1297477 | 0.1658964 | 0.1310561
[5 empty] | 0.00578342 | 0.04844723 |  |  | 0.04676587 | 0.1355013 | 0.1065033 | 0.1306069 | 0.1657166 | 0.131924
[5 empty] | 0.005595889 | 0.04843143 |  |  | 0.04654272 | 0.1363928 | 0.1062541 | 0.1314662 | 0.1653383 | 0.1327919
[5 empty] | 0.005414365 | 0.04841563 |  |  | 0.04672005 | 0.1372842 | 0.1064057 | 0.1323254 | 0.1657614 | 0.1336599
[5 empty] | 0.005239088 | 0.04839984 |  |  | 0.0467978 | 0.1381757 | 0.1066581 | 0.1331847 | 0.1653858 | 0.1345278
[5 empty] | 0.005070297 | 0.04838404 |  |  | 0.04657593 | 0.1390671 | 0.1062111 | 0.1340439 | 0.1651113 | 0.1353957
[5 empty] | 0.004908232 | 0.04836824 |  |  | 0.0464544 | 0.1399586 | 0.1057647 | 0.1349032 | 0.1658377 | 0.1362636
[5 empty] | 0.004753133 | 0.04835244 |  |  | 0.04633315 | 0.1408501 | 0.1063187 | 0.1357624 | 0.1654649 | 0.1371315
[5 empty] | 0.004605239 | 0.04833664 |  |  | 0.04651214 | 0.1417415 | 0.1059731 | 0.1366217 | 0.1651928 | 0.1379995
[5 empty] | 0.004464791 | 0.04832085 |  |  | 0.04669131 | 0.142633 | 0.1056277 | 0.137481 | 0.1657211 | 0.1388674
[5 empty] | 0.004332028 | 0.04830505 |  |  | 0.04667063 | 0.1435244 | 0.1053825 | 0.1383402 | 0.1653497 | 0.1397353
[5 empty] | 0.00420719 | 0.04828925 |  |  | 0.04635004 | 0.1444159 | 0.1060373 | 0.1391995 | 0.1647784 | 0.1406032
[5 empty] | 0.004090516 | 0.04827345 |  |  | 0.04662949 | 0.1453073 | 0.1054921 | 0.1400587 | 0.1656072 | 0.1414711
[5 empty] | 0.003982248 | 0.04825766 |  |  | 0.04660894 | 0.1461988 | 0.1057468 | 0.140918 | 0.1658357 | 0.1423391
[5 empty] | 0.003882624 | 0.04824186 |  |  | 0.04648834 | 0.1470902 | 0.1057012 | 0.1417772 | 0.165664 | 0.143207
[5 empty] | 0.003791884 | 0.04822606 |  |  | 0.04616764 | 0.1479817 | 0.1050553 | 0.1426365 | 0.1645918 | 0.1440749
[5 empty] | 0.003710269 | 0.04821026 |  |  | 0.04634679 | 0.1488732 | 0.105009 | 0.1434958 | 0.1647189 | 0.1449428
[5 empty] | 0.003638017 | 0.04819447 |  |  | 0.04652575 | 0.1497646 | 0.1053621 | 0.144355 | 0.1650453 | 0.1458107
[5 empty] | 0.003575369 | 0.04817867 |  |  | 0.04610448 | 0.1506561 | 0.1049155 | 0.1452143 | 0.1648715 | 0.1466787
[5 empty] | 0.003522564 | 0.04816287 |  |  | 0.04608323 | 0.1515475 | 0.1058692 | 0.1460735 | 0.1642983 | 0.1475466
[5 empty] | 0.003479843 | 0.04814707 |  |  | 0.04646218 | 0.152439 | 0.1059234 | 0.1469328 | 0.1646259 | 0.1484145
[5 empty] | 0.003447445 | 0.04813127 |  |  | 0.04604134 | 0.1533304 | 0.104978 | 0.147792 | 0.1650541 | 0.1492824
[5 empty] | 0.003425609 | 0.04811548 |  |  | 0.0461207 | 0.1542219 | 0.1058331 | 0.1486513 | 0.165283 | 0.1501504
[5 empty] | 0.003414577 | 0.04809968 |  |  | 0.04620026 | 0.1551133 | 0.1050886 | 0.1495105 | 0.1646127 | 0.1510183
[5 empty] | 0.003413608 | 0.04808388 |  |  | 0.04628005 | 0.1560048 | 0.1057446 | 0.1503698 | 0.1637431 | 0.1518862
[5 empty] | 0.003417066 | 0.04806808 |  |  | 0.04606005 | 0.1568963 | 0.105101 | 0.1512291 | 0.1647742 | 0.1527541
[5 empty] | 0.003424213 | 0.04805229 |  |  | 0.04594027 | 0.1577877 | 0.105058 | 0.1520883 | 0.1649061 | 0.153622
[5 empty] | 0.003435289 | 0.04803649 |  |  | 0.04632072 | 0.1586792 | 0.1049154 | 0.1529476 | 0.1635387 | 0.15449
[5 empty] | 0.003450532 | 0.04802069 |  |  | 0.0462014 | 0.1595706 | 0.1055733 | 0.1538068 | 0.1636722 | 0.1553579
[5 empty] | 0.003470184 | 0.04800489 |  |  | 0.04598231 | 0.1604621 | 0.1044317 | 0.1546661 | 0.1642064 | 0.1562258
[5 empty] | 0.003494483 | 0.04798909 |  |  | 0.04606346 | 0.1613535 | 0.1054906 | 0.1555253 | 0.1640415 | 0.1570937
[5 empty] | 0.003523669 | 0.0479733 |  |  | 0.04614486 | 0.162245 | 0.10535 | 0.1563846 | 0.1637773 | 0.1579616
[5 empty] | 0.003557983 | 0.0479575 |  |  | 0.0460265 | 0.1631365 | 0.10461 | 0.1572438 | 0.1645141 | 0.1588296
[5 empty] | 0.003597664 | 0.0479417 |  |  | 0.04590839 | 0.1640279 | 0.1050705 | 0.1581031 | 0.1635516 | 0.1596975
[5 empty] | 0.003642952 | 0.0479259 |  |  | 0.04589054 | 0.1649194 | 0.1044316 | 0.1589624 | 0.1628901 | 0.1605654
[5 empty] | 0.003694087 | 0.04791011 |  |  | 0.04597295 | 0.1658108 | 0.1048932 | 0.1598216 | 0.1637294 | 0.1614333
[5 empty] | 0.003751308 | 0.04789431 |  |  | 0.04615562 | 0.1667023 | 0.1041554 | 0.1606809 | 0.1642696 | 0.1623012
[5 empty] | 0.003814855 | 0.04787851 |  |  | 0.04603856 | 0.1675937 | 0.1052181 | 0.1615401 | 0.1639107 | 0.1631692
[5 empty] | 0.003884969 | 0.04786271 |  |  | 0.04592177 | 0.1684852 | 0.1049814 | 0.1623994 | 0.1640528 | 0.1640371
[5 empty] | 0.003961888 | 0.04784692 |  |  | 0.04570526 | 0.1693766 | 0.1042453 | 0.1632586 | 0.1624958 | 0.164905
[5 empty] | 0.004045854 | 0.04783112 |  |  | 0.04588902 | 0.1702681 | 0.1051098 | 0.1641179 | 0.1634397 | 0.1657729
[5 empty] | 0.004137104 | 0.04781532 |  |  | 0.04607308 | 0.1711596 | 0.1047749 | 0.1649772 | 0.1629846 | 0.1666409
[5 empty] | 0.004235881 | 0.04779952 |  |  | 0.04605742 | 0.172051 | 0.1049407 | 0.1658364 | 0.1625305 | 0.1675088
[5 empty] | 0.004342422 | 0.04778372 |  |  | 0.04564205 | 0.1729425 | 0.104507 | 0.1666957 | 0.1625773 | 0.1683767
[5 empty] | 0.004456969 | 0.04776793 |  |  | 0.04572698 | 0.1738339 | 0.104574 | 0.1675549 | 0.1637252 | 0.1692446
[5 empty] | 0.00457976 | 0.04775213 |  |  | 0.04601221 | 0.1747254 | 0.1041416 | 0.1684142 | 0.1636741 | 0.1701125
[5 empty] | 0.004711035 | 0.04773633 |  |  | 0.04569775 | 0.1756168 | 0.1045099 | 0.1692734 | 0.162524 | 0.1709805
[5 empty] | 0.004851036 | 0.04772053 |  |  | 0.04568359 | 0.1765083 | 0.1044788 | 0.1701327 | 0.163375 | 0.1718484
[5 empty] | 0.005 | 0.04770474 |  |  | 0.04556975 | 0.1773997 | 0.1046484 | 0.1709919 | 0.162827 | 0.1727163
[5 empty] | 0.005 | 0.04769158
[5 empty] | 0.005263525 | 0.04769185
[5 empty] | 0.005524461 | 0.04769211
[5 empty] | 0.005782726 | 0.04769238
[5 empty] | 0.006038241 | 0.04769265
[5 empty] | 0.006290926 | 0.04769292
[5 empty] | 0.0065407 | 0.04769319
[5 empty] | 0.006787483 | 0.04769346
[5 empty] | 0.007031194 | 0.04769373
[5 empty] | 0.007271755 | 0.04769399
[5 empty] | 0.007509083 | 0.04769426
[5 empty] | 0.0077431 | 0.04769453
[5 empty] | 0.007973725 | 0.0476948
[5 empty] | 0.008200877 | 0.04769507
[5 empty] | 0.008424477 | 0.04769534
[5 empty] | 0.008644444 | 0.04769561
[5 empty] | 0.008860698 | 0.04769587
[5 empty] | 0.009073158 | 0.04769614
[5 empty] | 0.009281745 | 0.04769641
[5 empty] | 0.009486379 | 0.04769668
[5 empty] | 0.009686978 | 0.04769695
[5 empty] | 0.009883463 | 0.04769722
[5 empty] | 0.01007575 | 0.04769749
[5 empty] | 0.01026377 | 0.04769775
[5 empty] | 0.01044743 | 0.04769802
[5 empty] | 0.01062699 | 0.04769829
[5 empty] | 0.01080432 | 0.04769856
[5 empty] | 0.01097967 | 0.04769883
[5 empty] | 0.01115298 | 0.0476991
[5 empty] | 0.01132414 | 0.04769936
[5 empty] | 0.01149309 | 0.04769963
[5 empty] | 0.01165975 | 0.0476999
[5 empty] | 0.01182403 | 0.04770017
[5 empty] | 0.01198585 | 0.04770044
[5 empty] | 0.01214514 | 0.04770071
[5 empty] | 0.01230181 | 0.04770098
[5 empty] | 0.01245579 | 0.04770124
[5 empty] | 0.01260698 | 0.04770151
[5 empty] | 0.01275532 | 0.04770178
[5 empty] | 0.01290073 | 0.04770205
[5 empty] | 0.01304311 | 0.04770232
[5 empty] | 0.0131824 | 0.04770259
[5 empty] | 0.01331851 | 0.04770286
[5 empty] | 0.01345136 | 0.04770312
[5 empty] | 0.01358087 | 0.04770339
[5 empty] | 0.01370696 | 0.04770366
[5 empty] | 0.01382956 | 0.04770393
[5 empty] | 0.01394857 | 0.0477042
[5 empty] | 0.01406393 | 0.04770447
[5 empty] | 0.01417554 | 0.04770474
[5 empty] | 0.01417554 | 0.04769158
[5 empty] | 0.01424069 | 0.04770791
[5 empty] | 0.01430119 | 0.04772425
[5 empty] | 0.01435721 | 0.04774058
[5 empty] | 0.01440892 | 0.04775692
[5 empty] | 0.01445648 | 0.04777325
[5 empty] | 0.01450007 | 0.04778959
[5 empty] | 0.01453985 | 0.04780592
[5 empty] | 0.01457599 | 0.04782226
[5 empty] | 0.01460866 | 0.04783859
[5 empty] | 0.01463803 | 0.04785493
[5 empty] | 0.01466427 | 0.04787126
[5 empty] | 0.01468753 | 0.0478876
[5 empty] | 0.014708 | 0.04790393
[5 empty] | 0.01472584 | 0.04792026
[5 empty] | 0.01474122 | 0.0479366
[5 empty] | 0.0147543 | 0.04795293
[5 empty] | 0.01476526 | 0.04796927
[5 empty] | 0.01477425 | 0.0479856
[5 empty] | 0.01478146 | 0.04800194
[5 empty] | 0.01478705 | 0.04801827
[5 empty] | 0.01479119 | 0.04803461
[5 empty] | 0.01479404 | 0.04805094
[5 empty] | 0.01479578 | 0.04806728
[5 empty] | 0.01479657 | 0.04808361
[5 empty] | 0.01479589 | 0.04809995
[5 empty] | 0.01478979 | 0.04811628
[5 empty] | 0.01477775 | 0.04813262
[5 empty] | 0.01475994 | 0.04814895
[5 empty] | 0.01473654 | 0.04816529
[5 empty] | 0.01470769 | 0.04818162
[5 empty] | 0.01467359 | 0.04819796
[5 empty] | 0.01463438 | 0.04821429
[5 empty] | 0.01459025 | 0.04823063
[5 empty] | 0.01454136 | 0.04824696
[5 empty] | 0.01448788 | 0.0482633
[5 empty] | 0.01442997 | 0.04827963
[5 empty] | 0.0143678 | 0.04829596
[5 empty] | 0.01430155 | 0.0483123
[5 empty] | 0.01423138 | 0.04832863
[5 empty] | 0.01415745 | 0.04834497
[5 empty] | 0.01407995 | 0.0483613
[5 empty] | 0.01399903 | 0.04837764
[5 empty] | 0.01391486 | 0.04839397
[5 empty] | 0.01382761 | 0.04841031
[5 empty] | 0.01373745 | 0.04842664
[5 empty] | 0.01364455 | 0.04844298
[5 empty] | 0.01354908 | 0.04845931
[5 empty] | 0.0134512 | 0.04847565
[5 empty] | 0.01335108 | 0.04849198
[5 empty] | 0.01335108 | 0.04849198
[5 empty] | 0.0136966 | 0.05007433
[5 empty] | 0.01403549 | 0.05165667
[5 empty] | 0.0143676 | 0.05323902
[5 empty] | 0.01469276 | 0.05482136
[5 empty] | 0.01501082 | 0.0564037
[5 empty] | 0.0153216 | 0.05798605
[5 empty] | 0.01562496 | 0.05956839
[5 empty] | 0.01592072 | 0.06115074
[5 empty] | 0.01620873 | 0.06273308
[5 empty] | 0.01648882 | 0.06431543
[5 empty] | 0.01676084 | 0.06589777
[5 empty] | 0.01702461 | 0.06748012
[5 empty] | 0.01727999 | 0.06906246
[5 empty] | 0.0175268 | 0.07064481
[5 empty] | 0.01776488 | 0.07222715
[5 empty] | 0.01799408 | 0.07380949
[5 empty] | 0.01821424 | 0.07539184
[5 empty] | 0.01842518 | 0.07697418
[5 empty] | 0.01862675 | 0.07855653
[5 empty] | 0.01881878 | 0.08013887
[5 empty] | 0.01900112 | 0.08172122
[5 empty] | 0.01917361 | 0.08330356
[5 empty] | 0.01933608 | 0.08488591
[5 empty] | 0.01948836 | 0.08646825
[5 empty] | 0.0196303 | 0.08805059
[5 empty] | 0.01976174 | 0.08963294
[5 empty] | 0.01988252 | 0.09121528
[5 empty] | 0.01999246 | 0.09279763
[5 empty] | 0.02009142 | 0.09437997
[5 empty] | 0.02017923 | 0.09596232
[5 empty] | 0.02025572 | 0.09754466
[5 empty] | 0.02032074 | 0.09912701
[5 empty] | 0.02037413 | 0.1007094
[5 empty] | 0.02041571 | 0.1022917
[5 empty] | 0.02044534 | 0.103874
[5 empty] | 0.02046811 | 0.1054564
[5 empty] | 0.02046809 | 0.1070387
[5 empty] | 0.02046545 | 0.1086211
[5 empty] | 0.02045845 | 0.1102034
[5 empty] | 0.02044744 | 0.1117858
[5 empty] | 0.02043275 | 0.1133681
[5 empty] | 0.02041469 | 0.1149505
[5 empty] | 0.02039362 | 0.1165328
[5 empty] | 0.02036985 | 0.1181151
[5 empty] | 0.02034371 | 0.1196975
[5 empty] | 0.02031554 | 0.1212798
[5 empty] | 0.02028566 | 0.1228622
[5 empty] | 0.02025441 | 0.1244445
[5 empty] | 0.02022211 | 0.1260269
[5 empty] | 0.0201891 | 0.1276092
[5 empty] | 0.02015548 | 0.1291916
[5 empty] | 0.02011136 | 0.1307739
[5 empty] | 0.02005376 | 0.1323562
[5 empty] | 0.01998611 | 0.1339386
[5 empty] | 0.01991185 | 0.1355209
[5 empty] | 0.01983441 | 0.1371033
[5 empty] | 0.01975721 | 0.1386856
[5 empty] | 0.0196837 | 0.140268
[5 empty] | 0.01961731 | 0.1418503
[5 empty] | 0.01956147 | 0.1434327
[5 empty] | 0.0195196 | 0.145015
[5 empty] | 0.01948831 | 0.1465973
[5 empty] | 0.01945892 | 0.1481797
[5 empty] | 0.01943126 | 0.15
[5 empty] | 0.01940522 | 0.1513444
[5 empty] | 0.01938068 | 0.1529267
[5 empty] | 0.01935754 | 0.1545091
[5 empty] | 0.01933568 | 0.1560914
[5 empty] | 0.01931499 | 0.1576738
[5 empty] | 0.01929538 | 0.1592561
[5 empty] | 0.01927671 | 0.1608384
[5 empty] | 0.0192589 | 0.1624208
[5 empty] | 0.01924181 | 0.1640031
[5 empty] | 0.01922536 | 0.1655855
[5 empty] | 0.01920941 | 0.1671678
[5 empty] | 0.01919388 | 0.1687502
[5 empty] | 0.01917863 | 0.1703325
[5 empty] | 0.01916358 | 0.1719149
[5 empty] | 0.0191486 | 0.1734972
[5 empty] | 0.01913358 | 0.1750795
[5 empty] | 0.01911842 | 0.1766619
[5 empty] | 0.019103 | 0.1782442
[5 empty] | 0.01908754 | 0.1798266
[5 empty] | 0.01907234 | 0.1814089
[5 empty] | 0.01905741 | 0.1829913
[5 empty] | 0.01904276 | 0.1845736
[5 empty] | 0.01902839 | 0.186156
[5 empty] | 0.01901432 | 0.1877383
[5 empty] | 0.01900055 | 0.1893206
[5 empty] | 0.0189871 | 0.190903
[5 empty] | 0.01897398 | 0.1924853
[5 empty] | 0.01896119 | 0.1940677
[5 empty] | 0.01894874 | 0.19565
[5 empty] | 0.01893665 | 0.1972324
[5 empty] | 0.01892492 | 0.1988147
[5 empty] | 0.01891356 | 0.2003971
[5 empty] | 0.01890259 | 0.2019794
[5 empty] | 0.01889201 | 0.2035617
[5 empty] | 0.01888183 | 0.2051441