## 1
Общество с ограниченной ответственностью "Инженерная геология" (ООО "ИнжГео") | [11 empty] | Общество с ограниченной ответственностью "Инженерная геология" (ООО "ИнжГео")
Юр. адрес: 117279, г. Москва, ул. Миклухо-Маклая, 36 а, этаж 5, пом. XXIII к. 76-84 | [11 empty] | Юр. адрес: 117279, г. Москва, ул. Миклухо-Маклая, 36 а, этаж 5, пом. XXIII к. 76-84 | [8 empty] | нагр |  |  | X0 | Y0 | R |  | нагр |  |  |  | X0 | Y0 | R | нагр |  |  |  | X0 | Y0 | R |  | нагр |  |  |  | X0 | Y0 | R
Телефон/факс +7 (495) 132-30-00, Адрес электронной почты inbox@inj-geo.ru | [11 empty] | Телефон/факс +7 (495) 132-30-00, Адрес электронной почты inbox@inj-geo.ru | [12 empty] | 0 | [7 empty] | 0 | [6 empty] | 0 | [7 empty] | 0
[21 empty] | девиатор | [6 empty] | девиатор | [6 empty] | девиатор | [7 empty] | девиатор
Испытательная лаборатория ООО «ИнжГео» | [11 empty] | Испытательная лаборатория ООО «ИнжГео» | [8 empty] | x0 | Угол | X | Y |  |  |  | x0 |  | Угол | X | Y |  |  | x0 |  | Угол | X | Y |  |  |  | x0 |  | Угол | X | Y
Адрес места осуществления деятельности лаборатории: г. Москва, просп. Вернадского, д. 51, стр. 1 | [11 empty] | Адрес места осуществления деятельности лаборатории: г. Москва, просп. Вернадского, д. 51, стр. 1 | [9 empty] | 0 | [7 empty] | 0 | [6 empty] | 0 | [7 empty] | 0
Телефон +7(910)4557682, E-mail: slg85@mail.ru | [11 empty] | Телефон +7(910)4557682, E-mail: slg85@mail.ru | [9 empty] | 5 | [7 empty] | 5 | [6 empty] | 5 | [7 empty] | 5
[22 empty] | 10 | [7 empty] | 10 | [6 empty] | 10 | [7 empty] | 10
[12 empty] | Протокол испытаний № 13-63/168 от 15-04-2023 | [9 empty] | 15 | [7 empty] | 15 | [6 empty] | 15 | [7 empty] | 15
[22 empty] | 20 | [7 empty] | 20 | [6 empty] | 20 | [7 empty] | 20
[12 empty] | Наименование и адрес заказчика: Переход трубопровода через р. Енисей | [9 empty] | 25 | [7 empty] | 25 | [6 empty] | 25 | [7 empty] | 25
[12 empty] | Наименование объекта: ООО Регионстрой | [9 empty] | 30 | [7 empty] | 30 | [6 empty] | 30 | [7 empty] | 30
Наименование используемого метода/методики: ГОСТ 12248.4-2020 | [11 empty] | Наименование используемого метода/методики: ГОСТ 12248.3-2020 | [9 empty] | 35 | [7 empty] | 35 | [6 empty] | 35 | [7 empty] | 35
Условия проведения испытания: температура окружающей среды (18 - 25)0С, влажность воздуха (40 - 75)% | [11 empty] | Условия проведения испытания: температура окружающей среды (18 - 25)0С, влажность воздуха (40 - 75)% | [9 empty] | 40 | [7 empty] | 40 | [6 empty] | 40 | [7 empty] | 40
[12 empty] | Дата получение объекта подлежащего испытаниям: 19-03-2023 | [9 empty] | 45 | [7 empty] | 45 | [6 empty] | 45 | [7 empty] | 45
[12 empty] | Дата испытания: 25.10.2022-19.11.2168 | [9 empty] | 50 | [7 empty] | 50 | [6 empty] | 50 | [7 empty] | 50
[22 empty] | 55 | [7 empty] | 55 | [6 empty] | 55 | [7 empty] | 55
Испытание грунтов методом трехосного сжатия | [11 empty] | Испытание грунтов методом трехосного сжатия | [9 empty] | 60 | [7 empty] | 60 | [6 empty] | 60 | [7 empty] | 60
[22 empty] | 65 | [7 empty] | 65 | [6 empty] | 65 | [7 empty] | 65
Лабораторный номер: | [6 empty] | We, д.е. = |  |  |  |  | Лабораторный номер: |  | 1203 |  |  |  | We, д.е. = | 0.605246586 |  |  | 70 | [7 empty] | 70 | [6 empty] | 70 | [7 empty] | 70
Номер скважины: | [6 empty] | ρ, г/см3 = |  |  |  |  | Номер скважины: |  | BH-090 |  |  |  | ρ, г/см3 = | 1.53 |  |  | 75 | [7 empty] | 75 | [6 empty] | 75 | [7 empty] | 75
Глубина отбора, м: | [6 empty] | ρs, г/см3 = |  |  |  |  | Глубина отбора, м: |  | 0.6 |  |  |  | ρs, г/см3 = | 2.71 |  |  | 80 | [7 empty] | 80 | [6 empty] | 80 | [7 empty] | 80
Наименование грунта: | [6 empty] | e, д.е. = |  |  |  |  | Наименование грунта: |  | Суглинок, после оттаивания текучий, легкий песчанистый |  |  |  | e, д.е. = | 1.84328 |  |  | 85 | [7 empty] | 85 | [6 empty] | 85 | [7 empty] | 85
Схема проведения опыта: | [6 empty] | IL, д.е. = |  |  |  |  | Схема проведения опыта: |  | КД |  |  |  | IL, д.е. = | 2.911 |  |  | 90 | [7 empty] | 90 | [6 empty] | 90 | [7 empty] | 90
[22 empty] | 95 | [7 empty] | 95 | [6 empty] | 95 | [7 empty] | 95
[22 empty] | 100 | [7 empty] | 100 | [6 empty] | 100 | [7 empty] | 100
Результаты испытаний | [11 empty] | Результаты испытаний | [9 empty] | 105 | [7 empty] | 105 | [6 empty] | 105 | [7 empty] | 105
[22 empty] | 110 | [7 empty] | 110 | [6 empty] | 110 | [7 empty] | 110
[22 empty] | 115 | [7 empty] | 115 | [6 empty] | 115 | [7 empty] | 115
[22 empty] | 120 | [7 empty] | 120 | [6 empty] | 120 | [7 empty] | 120
[22 empty] | 125 | [7 empty] | 125 | [6 empty] | 125 | [7 empty] | 125
[22 empty] | 130 | [7 empty] | 130 | [6 empty] | 130 | [7 empty] | 130
[22 empty] | 135 | [7 empty] | 135 | [6 empty] | 135 | [7 empty] | 135
[22 empty] | 140 | [7 empty] | 140 | [6 empty] | 140 | [7 empty] | 140
[22 empty] | 145 | [7 empty] | 145 | [6 empty] | 145 | [7 empty] | 145
[22 empty] | 150 | [7 empty] | 150 | [6 empty] | 150 | [7 empty] | 150
[22 empty] | 155 | [7 empty] | 155 | [6 empty] | 155 | [7 empty] | 155
[22 empty] | 160 | [7 empty] | 160 | [6 empty] | 160 | [7 empty] | 160
[22 empty] | 165 | [7 empty] | 165 | [6 empty] | 165 | [7 empty] | 165
[22 empty] | 170 | [7 empty] | 170 | [6 empty] | 170 | [7 empty] | 170
[22 empty] | 175 | [7 empty] | 175 | [6 empty] | 175 | [7 empty] | 175
[22 empty] | 180 | [7 empty] | 180 | [6 empty] | 180 | [7 empty] | 180
[13 empty] | Давление в камере, Мпа σ3 | Вертикальная нагрузка, Мпа σ1 | Поровое давление, Мпа u
| K0, д.е. | 0.7920883 |  |  |  |  | Коэфф. Точки | [5 empty] | 0.05 | 0.08859752 | [5 empty] | 1 | [6 empty] | σ3,кПа | σ1,кПа | u, кПа |  |  |  | 4
| q_zg, МПа | 0.03960442 | [10 empty] | 0.15 | 0.2410946 | [27 empty] | δ3, Мпа | δ1-δ3, МПа | δ1, МПа | δ1, КПа
|  |  | Модуль деформации, МПа: | [9 empty] | 0.25 | 0.3935917 | [21 empty] | С, МПа:
|  |  | Е0= |  | Точки модуля (полное напр.), МПа |  |  |  | 0.03960442 | 0.06336706 | [25 empty] | φ, град:
|  |  | E50 = |  | qf (полное напр.), МПа |  |  |  | 0.06247539 | [26 empty] | E, Мпа
|  |  | Коэф. Поперечной деформации, ϑ = | [9 empty] | Эффективные значения угла внутреннего трения и удельного сцепления ϕ', С' | [13 empty] | x | 0
[13 empty] | ϕ', град. = | 12 | [12 empty] | y |  |  |  | С, кПа | φ,°
[13 empty] | С', МПа = | 0.005
| Исполнитель: | [6 empty] | Морозов Д.С. |  |  |  |  | Исполнитель: |  |  |  |  | Морозов Д.С.
| Начальник исп. лаборатории: | [6 empty] | Семиколенова Л.Г. |  |  |  |  | Начальник исп. лаборатории: |  |  |  |  | Семиколенова Л.Г.
Лист 1 , всего листов 2 | [11 empty] | Лист 2 , всего листов 2
Частичное воспроизведение протокола испытаний без письменного разрешения ООО «ИнжГео» ЗАПРЕЩАЕТСЯ | [11 empty] | Частичное воспроизведение протокола испытаний без письменного разрешения ООО «ИнжГео» ЗАПРЕЩАЕТСЯ
[5 empty] | второй график |  | первый график | [9 empty] | К Пуассона
dev50 | epsE50 | ind | devE0 | epsE0 | dev | eps | sigma |  | dev1 | eps1 | dev2 | eps2 | dev3 | eps3 |  | Глины
0.01247539 | 0.01272044 |  |  |  | 0 | 0 |  |  | 0 | 0 | 0 | 0 | 0 | 0 |  | < 0 | 0,20-0,30
ind |  |  |  |  | 0.0008530375 | 0.0005322267 |  |  | 0.001077649 | 0.0008860801 | 0.00373896 | 0.0008657746 | 0.005947219 | 0.0008638361 |  | 0-0,25 | 0,30-0,38
2 |  |  |  |  | 0.001691611 | 0.001064453 |  |  | 0.002633434 | 0.00177216 | 0.007264983 | 0.001731549 | 0.01249602 | 0.001727672 |  | 0,25< | 0,38-0,45
E0 |  |  |  |  | 0.002507497 | 0.00159668 |  |  | 0.003743474 | 0.00265824 | 0.01121336 | 0.002597324 | 0.01854847 | 0.002591508 |  | Суглинки | 0,35-0,37
epsE0 | devE0 |  |  |  | 0.003292472 | 0.002128907 |  |  | 0.005183886 | 0.003544321 | 0.0148194 | 0.003463098 | 0.02450663 | 0.003455344 |  | Пески и супеси | 0,30-0,35
0.004240148 | 0.005940662 |  |  |  | 0.00403831 | 0.002661133 |  |  | 0.006230789 | 0.004430401 | 0.01891838 | 0.004328873 | 0.03077257 | 0.00431918
[5 empty] | 0.004736789 | 0.00319336 |  |  | 0.0075 | 0.005353125 | 0.0225 | 0.005407197 | 0.0375 | 0.005576171875
График E50 |  | График E |  |  | 0.005379685 | 0.003725587 |  |  | 0.008190401 | 0.006202561 | 0.02380973 | 0.006060422 | 0.0391938 | 0.006046853
eps | q | sigma |  |  | 0.005940662 | 0.004240148 |  |  | 0.009065504 | 0.007088641 | 0.02586969 | 0.006926197 | 0.04236002 | 0.006910689
Горизонтальная линия E50 |  | Касательная |  |  | 0.006503507 | 0.00479004 |  |  | 0.009991735 | 0.007974721 | 0.0281592 | 0.007791971 | 0.04603062 | 0.007774525
0 |  | a | b |  | 0.007042376 | 0.005322267 |  |  | 0.01087515 | 0.008860801 | 0.03010514 | 0.008657746 | 0.04905397 | 0.008638361
|  |  | 0 |  | 0.007572769 | 0.005854494 |  |  | 0.0114218 | 0.009746882 | 0.03293439 | 0.00952352 | 0.05187844 | 0.009502197
Вертикальная линия E50 |  | p1 и p2 |  |  | 0.008092038 | 0.00638672 |  |  | 0.01223775 | 0.01063296 | 0.03417384 | 0.01038929 | 0.0558524 | 0.01036603
| 0 | 0 |  |  | 0.008597533 | 0.006918947 |  |  | 0.01282904 | 0.01151904 | 0.03655037 | 0.01125507 | 0.05842422 | 0.01122987
[5 empty] | 0.009086605 | 0.007451174 |  |  | 0.01360173 | 0.01240512 | 0.03799086 | 0.01212084 | 0.06014227 | 0.01209371
Касательная линия E50 |  |  |  |  | 0.009556605 | 0.0079834 |  |  | 0.01406188 | 0.0132912 | 0.03992218 | 0.01298662 | 0.06375492 | 0.01295754
0 | 0 | Горизонтальная 1 |  |  | 0.01000488 | 0.008515627 |  |  | 0.01471555 | 0.01417728 | 0.04177123 | 0.01385239 | 0.06661054 | 0.01382138
[5 empty] | 0.01042879 | 0.009047854 |  |  | 0.01566878 | 0.01506336 | 0.04306488 | 0.01471817 | 0.06955751 | 0.01468521
Горизонтальная линия qкр |  |  |  |  | 0.01082568 | 0.009580081 |  |  | 0.01612763 | 0.01594944 | 0.04554731 | 0.01563703 | 0.07179586 | 0.01525128
Горизонтальная линия q |  | Горизонтальная 2 |  |  | 0.0111929 | 0.01011231 |  |  | 0.01669815 | 0.01683552 | 0.04710807 | 0.01644972 | 0.07464192 | 0.01641289
0 |  | 0 |  |  | 0.0115278 | 0.01064453 |  |  | 0.01748641 | 0.0177216 | 0.04871587 | 0.01731549 | 0.07872898 | 0.01727672
[5 empty] | 0.01182773 | 0.01117676 |  |  | 0.01809845 | 0.01860768 | 0.0509349 | 0.01818127 | 0.08287924 | 0.01814056
Вертикальная линия q |  |  |  |  | 0.01209004 | 0.01170899 |  |  | 0.01929876 | 0.01967784 | 0.05314655 | 0.01904704 | 0.08566354 | 0.01900439
| 0 |  |  |  | 0.01231209 | 0.01224121 |  |  | 0.01962912 | 0.02037984 | 0.05593221 | 0.01991282 | 0.08945272 | 0.01986823
[5 empty] | 0.01247539 | 0.01272044 |  |  | 0.02078602 | 0.02126592 | 0.05807328 | 0.02077859 | 0.09301763 | 0.02073207
[5 empty] | 0.01265159 | 0.01330567 |  |  | 0.02170277 | 0.022152 | 0.06055114 | 0.02164436 | 0.0974291 | 0.0215959
[5 empty] | 0.01280977 | 0.01383789 |  |  | 0.02257023 | 0.02303808 | 0.0634472 | 0.02251014 | 0.101658 | 0.02245974
[5 empty] | 0.01296599 | 0.01437012 |  |  | 0.02337926 | 0.02392416 | 0.06574283 | 0.02337591 | 0.1056751 | 0.02332357
[5 empty] | 0.01312023 | 0.01490235 |  |  | 0.02452073 | 0.02481024 | 0.06821945 | 0.02424169 | 0.1090513 | 0.02418741
[5 empty] | 0.0132725 | 0.01543457 |  |  | 0.0257855 | 0.02569632 | 0.07045843 | 0.02510746 | 0.1137574 | 0.02505125
[5 empty] | 0.01342278 | 0.0159668 |  |  | 0.02656444 | 0.0265824 | 0.07284117 | 0.02597324 | 0.1174642 | 0.02591508
[5 empty] | 0.01357108 | 0.01649903 |  |  | 0.02764839 | 0.02746848 | 0.07504907 | 0.02683901 | 0.1202427 | 0.02677892
[5 empty] | 0.01371738 | 0.01703125 |  |  | 0.02892824 | 0.02835456 | 0.07816351 | 0.02770479 | 0.1232636 | 0.02764276
[5 empty] | 0.01386168 | 0.01756348 |  |  | 0.03009484 | 0.02924064 | 0.07956588 | 0.02857056 | 0.1276978 | 0.02850659
[5 empty] | 0.01400399 | 0.01809571 |  |  | 0.03113905 | 0.03012672 | 0.08133759 | 0.02943634 | 0.1306161 | 0.02937043
[5 empty] | 0.01414428 | 0.01862793 |  |  | 0.03215173 | 0.03101281 | 0.08406003 | 0.03030211 | 0.1333894 | 0.03023426
[5 empty] | 0.01428256 | 0.01916016 |  |  | 0.03312375 | 0.03189889 | 0.08541458 | 0.03116788 | 0.1348885 | 0.0310981
[5 empty] | 0.01441883 | 0.01969239 |  |  | 0.03394598 | 0.03278497 | 0.08658263 | 0.03203366 | 0.1381842 | 0.03196194
[5 empty] | 0.01455307 | 0.02022461 |  |  | 0.03470926 | 0.03367105 | 0.08824559 | 0.03289943 | 0.1389474 | 0.03282577
[5 empty] | 0.01468528 | 0.02075684 |  |  | 0.03560448 | 0.03455713 | 0.08948484 | 0.03376521 | 0.1408489 | 0.03368961
[5 empty] | 0.01481546 | 0.02128907 |  |  | 0.03642248 | 0.03544321 | 0.08968178 | 0.03463098 | 0.1416595 | 0.03455344
[5 empty] | 0.0149436 | 0.02182129 |  |  | 0.03705414 | 0.03632929 | 0.0903178 | 0.03549676 | 0.1427502 | 0.03541728
[5 empty] | 0.0150697 | 0.02235352 |  |  | 0.03759031 | 0.03721537 | 0.09109462 | 0.03636253 | 0.1435917 | 0.03628112
[5 empty] | 0.01519375 | 0.02288575 |  |  | 0.03792185 | 0.03810145 | 0.09079462 | 0.03722831 | 0.1426917 | 0.03714495
[5 empty] | 0.01531574 | 0.02341797 |  |  | 0.03833964 | 0.03898753 | 0.09019462 | 0.03809408 | 0.1434917 | 0.03800879
[5 empty] | 0.01543568 | 0.0239502 |  |  | 0.03859752 | 0.03987361 | 0.09019462 | 0.03895986 | 0.1433917 | 0.03887262
[5 empty] | 0.01555355 | 0.02448243 |  |  | 0.03859752 | 0.04075969 | 0.09079462 | 0.03982563 | 0.1431917 | 0.03973646
[5 empty] | 0.01566935 | 0.02501465 |  |  | 0.03859752 | 0.04164577 | 0.09019462 | 0.0406914 | 0.1433917 | 0.0406003
[5 empty] | 0.01578308 | 0.02554688 |  |  | 0.03859752 | 0.04253185 | 0.09039462 | 0.04155718 | 0.1421917 | 0.04146413
[5 empty] | 0.01589472 | 0.02607911 |  |  | 0.03839752 | 0.04341793 | 0.09039462 | 0.04242295 | 0.1427917 | 0.04232797
[5 empty] | 0.01600429 | 0.02661133 |  |  | 0.03859752 | 0.04430401 | 0.09099462 | 0.04328873 | 0.1429917 | 0.0431918
[5 empty] | 0.01611176 | 0.02714356 |  |  | 0.03839752 | 0.04519009 | 0.09039462 | 0.0441545 | 0.1426917 | 0.04405564
[5 empty] | 0.01621714 | 0.02767579 |  |  | 0.03849752 | 0.04607617 | 0.09029462 | 0.04502028 | 0.1424917 | 0.04491948
[5 empty] | 0.01632042 | 0.02820802 |  |  | 0.03849752 | 0.04696225 | 0.09019462 | 0.04588605 | 0.1426917 | 0.04578331
[5 empty] | 0.0164216 | 0.02874024 |  |  | 0.03839752 | 0.04784833 | 0.09039462 | 0.04675183 | 0.1433917 | 0.04664715
[5 empty] | 0.01652066 | 0.02927247 |  |  | 0.03839752 | 0.04873441 | 0.09089462 | 0.0476176 | 0.1421917 | 0.04751099
[5 empty] | 0.01661761 | 0.0298047 |  |  | 0.03839752 | 0.04962049 | 0.09029462 | 0.04848338 | 0.1428917 | 0.04837482
[5 empty] | 0.01671244 | 0.03033692 |  |  | 0.03859752 | 0.05050657 | 0.09039462 | 0.04934915 | 0.1425917 | 0.04923866
[5 empty] | 0.01680515 | 0.03086915 |  |  | 0.03839752 | 0.05139265 | 0.09079462 | 0.05021492 | 0.1426917 | 0.05010249
[5 empty] | 0.01689572 | 0.03140138 |  |  | 0.03859752 | 0.05227873 | 0.09029462 | 0.0510807 | 0.1431917 | 0.05096633
[5 empty] | 0.01698416 | 0.0319336 |  |  | 0.03829752 | 0.05316481 | 0.09099462 | 0.05194647 | 0.1429917 | 0.05183017
[5 empty] | 0.01707045 | 0.03246583 |  |  | 0.03829752 | 0.05405089 | 0.09059462 | 0.05281225 | 0.1426917 | 0.052694
[5 empty] | 0.01715461 | 0.03299806 |  |  | 0.03829752 | 0.05493697 | 0.09109462 | 0.05367802 | 0.1427917 | 0.05355784
[5 empty] | 0.01723661 | 0.03353028 |  |  | 0.03849752 | 0.05582305 | 0.09099462 | 0.0545438 | 0.1430917 | 0.05442167
[5 empty] | 0.01731645 | 0.03406251 |  |  | 0.03829752 | 0.05670913 | 0.09019462 | 0.05540957 | 0.1430917 | 0.05528551
[5 empty] | 0.01739414 | 0.03459474 |  |  | 0.03829752 | 0.05759521 | 0.09019462 | 0.05627535 | 0.1422917 | 0.05614935
[5 empty] | 0.01746965 | 0.03512696 |  |  | 0.03829752 | 0.05848129 | 0.09099462 | 0.05714112 | 0.1421917 | 0.05701318
[5 empty] | 0.017543 | 0.03565919 |  |  | 0.03839752 | 0.05936737 | 0.09029462 | 0.0580069 | 0.1426917 | 0.05787702
[5 empty] | 0.01761417 | 0.03619142 |  |  | 0.03849752 | 0.06025345 | 0.09049462 | 0.05887267 | 0.1433917 | 0.05874085
[5 empty] | 0.01768316 | 0.03672364 |  |  | 0.03839752 | 0.06113953 | 0.09069462 | 0.05973845 | 0.1433917 | 0.05960469
[5 empty] | 0.01774996 | 0.03725587 |  |  | 0.03829752 | 0.06202561 | 0.09069462 | 0.06060422 | 0.1428917 | 0.06046853
[5 empty] | 0.01781457 | 0.0377881 |  |  | 0.03839752 | 0.06291169 | 0.09059462 | 0.06146999 | 0.1432917 | 0.06133236
[5 empty] | 0.01787698 | 0.03832032 |  |  | 0.03829752 | 0.06379777 | 0.09109462 | 0.06233577 | 0.1427917 | 0.0621962
[5 empty] | 0.01793719 | 0.03885255 |  |  | 0.03859752 | 0.06468385 | 0.09059462 | 0.06320154 | 0.1425917 | 0.06306004
[5 empty] | 0.0179952 | 0.03938478 |  |  | 0.03859752 | 0.06556993 | 0.09059462 | 0.06406732 | 0.1430917 | 0.06392387
[5 empty] | 0.01805099 | 0.039917 |  |  | 0.03849752 | 0.06645601 | 0.09029462 | 0.06493309 | 0.1423917 | 0.06478771
[5 empty] | 0.01810457 | 0.04044923 |  |  | 0.03849752 | 0.06734209 | 0.09069462 | 0.06579887 | 0.1428917 | 0.06565154
[5 empty] | 0.01815592 | 0.04098146 |  |  | 0.03829752 | 0.06822817 | 0.09049462 | 0.06666464 | 0.1430917 | 0.06651538
[5 empty] | 0.01820504 | 0.04151368 |  |  | 0.03859752 | 0.06911425 | 0.09109462 | 0.06753042 | 0.1430917 | 0.06737922
[5 empty] | 0.01825194 | 0.04204591 |  |  | 0.03839752 | 0.07000033 | 0.09089462 | 0.06839619 | 0.1434917 | 0.06824305
[5 empty] | 0.01829659 | 0.04257814 |  |  | 0.03839752 | 0.07088641 | 0.09029462 | 0.06926197 | 0.1423917 | 0.06910689
[5 empty] | 0.018339 | 0.04311036 |  |  | 0.03839752 | 0.07177249 | 0.09089462 | 0.07012774 | 0.1427917 | 0.06997072
[5 empty] | 0.01837917 | 0.04364259 |  |  | 0.03859752 | 0.07265857 | 0.09049462 | 0.07099351 | 0.1428917 | 0.07083456
[5 empty] | 0.01841708 | 0.04417482 |  |  | 0.03859752 | 0.07354465 | 0.09099462 | 0.07185929 | 0.1434917 | 0.0716984
[5 empty] | 0.01845273 | 0.04470704 |  |  | 0.03859752 | 0.07443073 | 0.09109462 | 0.07272506 | 0.1434917 | 0.07256223
[5 empty] | 0.01848612 | 0.04523927 |  |  | 0.03849752 | 0.07531681 | 0.09089462 | 0.07359084 | 0.1433917 | 0.07342607
[5 empty] | 0.01851724 | 0.0457715 |  |  | 0.03859752 | 0.07620289 | 0.09049397 | 0.07445661 | 0.1430892 | 0.0742899
[5 empty] | 0.01854609 | 0.04630372 |  |  | 0.03859752 | 0.07708897 | 0.09038809 | 0.07532239 | 0.1428776 | 0.07515374
[5 empty] | 0.01857266 | 0.04683595 |  |  | 0.03839752 | 0.07797505 | 0.09057629 | 0.07618816 | 0.1425568 | 0.07601758
[5 empty] | 0.01859695 | 0.04736818 |  |  | 0.03859651 | 0.07886113 | 0.09055883 | 0.07705394 | 0.1433272 | 0.07688141
[5 empty] | 0.01861895 | 0.0479004 |  |  | 0.03839284 | 0.07974721 | 0.09073593 | 0.07791971 | 0.1421891 | 0.07774525
[5 empty] | 0.01863865 | 0.04843263 |  |  | 0.03848659 | 0.08063329 | 0.09030784 | 0.07878549 | 0.143343 | 0.07860909
[5 empty] | 0.01865605 | 0.04896486 |  |  | 0.03847788 | 0.08151937 | 0.0907748 | 0.07965126 | 0.1423893 | 0.07947292
[5 empty] | 0.01867115 | 0.04949708 |  |  | 0.03836681 | 0.08240545 | 0.09033705 | 0.08051703 | 0.1432282 | 0.08033676
[5 empty] | 0.01868395 | 0.05002931 |  |  | 0.03845348 | 0.08329153 | 0.09079483 | 0.08138281 | 0.1423602 | 0.08120059
[5 empty] | 0.01869442 | 0.05056154 |  |  | 0.03823802 | 0.08417761 | 0.09074838 | 0.08224858 | 0.1425856 | 0.08206443
[5 empty] | 0.01870258 | 0.05109376 |  |  | 0.03832053 | 0.08506369 | 0.09059795 | 0.08311436 | 0.1417049 | 0.08292827
[5 empty] | 0.01870841 | 0.05162599 |  |  | 0.03820112 | 0.08594977 | 0.09074376 | 0.08398013 | 0.1416184 | 0.0837921
[5 empty] | 0.01871192 | 0.05215822 |  |  | 0.03817989 | 0.08683585 | 0.09068607 | 0.08484591 | 0.1420264 | 0.08465594
[5 empty] | 0.01871309 | 0.05269044 |  |  | 0.03815696 | 0.08772193 | 0.09002512 | 0.08571168 | 0.1414295 | 0.08551977
[5 empty] | 0.01871309 | 0.05269044 |  |  | 0.03843244 | 0.08860801 | 0.09056113 | 0.08657746 | 0.1417278 | 0.08638361
[5 empty] | 0.018278 | 0.05269017 |  |  | 0.03810644 | 0.08949409 | 0.08969436 | 0.08744323 | 0.1424219 | 0.08724745
[5 empty] | 0.01784795 | 0.05268991 |  |  | 0.03837906 | 0.09038017 | 0.08982505 | 0.08830901 | 0.1412121 | 0.08811128
[5 empty] | 0.01742348 | 0.05268964 |  |  | 0.03805041 | 0.09126625 | 0.09035343 | 0.08917478 | 0.1409987 | 0.08897512
[5 empty] | 0.0170051 | 0.05268937 |  |  | 0.03812061 | 0.09215234 | 0.08947975 | 0.09004056 | 0.1413822 | 0.08983895
[5 empty] | 0.01659334 | 0.0526891 |  |  | 0.03818976 | 0.09303842 | 0.08950425 | 0.09090633 | 0.1410629 | 0.09070279
[5 empty] | 0.01618873 | 0.05268883 |  |  | 0.03815797 | 0.0939245 | 0.08942716 | 0.0917721 | 0.1412411 | 0.09156663
[5 empty] | 0.01579179 | 0.05268856 |  |  | 0.03792536 | 0.09481058 | 0.08994873 | 0.09263788 | 0.1412174 | 0.09243046
[5 empty] | 0.01540304 | 0.05268829 |  |  | 0.03819202 | 0.09569666 | 0.0893692 | 0.09350365 | 0.141692 | 0.0932943
[5 empty] | 0.01502303 | 0.05268803 |  |  | 0.03805808 | 0.09658274 | 0.08918881 | 0.09436943 | 0.1412653 | 0.09415813
[5 empty] | 0.01465226 | 0.05268776 |  |  | 0.03802363 | 0.09746882 | 0.0897078 | 0.0952352 | 0.1406378 | 0.09502197
[5 empty] | 0.01429126 | 0.05268749 |  |  | 0.0377888 | 0.0983549 | 0.08892641 | 0.09610098 | 0.1413088 | 0.09588581
[5 empty] | 0.01394057 | 0.05268722 |  |  | 0.03775368 | 0.09924098 | 0.08883321 | 0.09696675 | 0.1411556 | 0.09674964
[5 empty] | 0.0136007 | 0.05268695 |  |  | 0.03771839 | 0.1001271 | 0.0891193 | 0.09783253 | 0.1406706 | 0.09761348
[5 empty] | 0.01327219 | 0.05268668 |  |  | 0.03777803 | 0.1010131 | 0.08888718 | 0.0986983 | 0.1408577 | 0.09847732
[5 empty] | 0.01295555 | 0.05268642 |  |  | 0.03772848 | 0.1018992 | 0.08833934 | 0.09956408 | 0.139321 | 0.09934115
[5 empty] | 0.01265131 | 0.05268615 |  |  | 0.03767088 | 0.1027853 | 0.08837831 | 0.1004298 | 0.1400643 | 0.100205
[5 empty] | 0.01236001 | 0.05268588 |  |  | 0.03760637 | 0.1036714 | 0.08820657 | 0.1012956 | 0.1400915 | 0.1010688
[5 empty] | 0.01208215 | 0.05268561 |  |  | 0.03753608 | 0.1045575 | 0.08842662 | 0.1021614 | 0.1386065 | 0.1019327
[5 empty] | 0.01181828 | 0.05268534 |  |  | 0.03766116 | 0.1054435 | 0.08854098 | 0.1030272 | 0.1394134 | 0.1027965
[5 empty] | 0.01156891 | 0.05268507 |  |  | 0.03728273 | 0.1063296 | 0.08765215 | 0.1038929 | 0.1384159 | 0.1036603
[5 empty] | 0.01133458 | 0.0526848 |  |  | 0.03730194 | 0.1072157 | 0.08736262 | 0.1047587 | 0.138718 | 0.1045242
[5 empty] | 0.01111579 | 0.05268454 |  |  | 0.03741992 | 0.1081018 | 0.0879749 | 0.1056245 | 0.1378237 | 0.105388
[5 empty] | 0.0109131 | 0.05268427 |  |  | 0.0371378 | 0.1089879 | 0.08709149 | 0.1064903 | 0.1383368 | 0.1062518
[5 empty] | 0.01072701 | 0.052684 |  |  | 0.03705674 | 0.1098739 | 0.08691489 | 0.107356 | 0.1378612 | 0.1071157
[5 empty] | 0.0105559 | 0.05268373 |  |  | 0.03687785 | 0.11076 | 0.08654762 | 0.1082218 | 0.136801 | 0.1079795
[5 empty] | 0.01038743 | 0.05268346 |  |  | 0.03710228 | 0.1116461 | 0.08659216 | 0.1090876 | 0.1370599 | 0.1088433
[5 empty] | 0.01021998 | 0.05268319 |  |  | 0.03683116 | 0.1125322 | 0.08685102 | 0.1099534 | 0.136642 | 0.1097072
[5 empty] | 0.01005407 | 0.05268292 |  |  | 0.03696564 | 0.1134183 | 0.08652671 | 0.1108191 | 0.1367511 | 0.110571
[5 empty] | 0.009890221 | 0.05268266 |  |  | 0.03680684 | 0.1143043 | 0.08692173 | 0.1116849 | 0.1362911 | 0.1114349
[5 empty] | 0.009728965 | 0.05268239 |  |  | 0.03685591 | 0.1151904 | 0.0862378 | 0.1125507 | 0.135663 | 0.1122987
[5 empty] | 0.009570826 | 0.05268212 |  |  | 0.03651399 | 0.1160765 | 0.08656188 | 0.1134165 | 0.1359442 | 0.1131625
[5 empty] | 0.00941633 | 0.05268185 |  |  | 0.03657995 | 0.1169626 | 0.08608843 | 0.1142822 | 0.1354292 | 0.1140264
[5 empty] | 0.009266002 | 0.05268158 |  |  | 0.03654751 | 0.1178487 | 0.08661738 | 0.115148 | 0.135218 | 0.1148902
[5 empty] | 0.009120368 | 0.05268131 |  |  | 0.03651615 | 0.1187347 | 0.08564865 | 0.1160138 | 0.1364105 | 0.115754
[5 empty] | 0.008979954 | 0.05268104 |  |  | 0.03658583 | 0.1196208 | 0.08628215 | 0.1168796 | 0.1360064 | 0.1166179
[5 empty] | 0.008845284 | 0.05268078 |  |  | 0.03635652 | 0.1205069 | 0.0856178 | 0.1177453 | 0.1356056 | 0.1174817
[5 empty] | 0.008716886 | 0.05268051 |  |  | 0.03652819 | 0.121393 | 0.08585553 | 0.1186111 | 0.1357082 | 0.1183455
[5 empty] | 0.008595284 | 0.05268024 |  |  | 0.03630079 | 0.1222791 | 0.08549525 | 0.1194769 | 0.1346138 | 0.1192094
[5 empty] | 0.008481003 | 0.05267997 |  |  | 0.03647429 | 0.1231651 | 0.08553689 | 0.1203427 | 0.1355224 | 0.1200732
[5 empty] | 0.008374571 | 0.0526797 |  |  | 0.03634866 | 0.1240512 | 0.08558036 | 0.1212084 | 0.1353338 | 0.1209371
[5 empty] | 0.008276511 | 0.05267943 |  |  | 0.03642385 | 0.1249373 | 0.08582558 | 0.1220742 | 0.135248 | 0.1218009
[5 empty] | 0.00818735 | 0.05267916 |  |  | 0.03639984 | 0.1258234 | 0.08587248 | 0.12294 | 0.1356649 | 0.1226647
[5 empty] | 0.008107614 | 0.0526789 |  |  | 0.03637658 | 0.1267095 | 0.08592097 | 0.1238058 | 0.1344841 | 0.1235286
[5 empty] | 0.008037828 | 0.05267863 |  |  | 0.03635403 | 0.1275955 | 0.08597097 | 0.1246715 | 0.1355058 | 0.1243924
[5 empty] | 0.007978517 | 0.05267836 |  |  | 0.03643217 | 0.1284816 | 0.08572241 | 0.1255373 | 0.1345297 | 0.1252562
[5 empty] | 0.007930208 | 0.05267809 |  |  | 0.03621096 | 0.1293677 | 0.08587519 | 0.1264031 | 0.1345557 | 0.1261201
[5 empty] | 0.007893425 | 0.05267782 |  |  | 0.03629035 | 0.1302538 | 0.08572926 | 0.1272689 | 0.1346837 | 0.1269839
[5 empty] | 0.007868695 | 0.05267755 |  |  | 0.03617032 | 0.1311399 | 0.08528451 | 0.1281346 | 0.1352135 | 0.1278477
[5 empty] | 0.007856543 | 0.05267729 |  |  | 0.03635082 | 0.1320259 | 0.08534087 | 0.1290004 | 0.1350451 | 0.1287116
[5 empty] | 0.007856543 | 0.05267729 |  |  | 0.03613183 | 0.132912 | 0.08489827 | 0.1298662 | 0.1344782 | 0.1295754
[5 empty] | 0.00761191 | 0.05264814 |  |  | 0.03611329 | 0.1337981 | 0.08555662 | 0.130732 | 0.1350129 | 0.1304393
[5 empty] | 0.007370769 | 0.05261899 |  |  | 0.03599519 | 0.1346842 | 0.08471584 | 0.1315977 | 0.1347489 | 0.1313031
[5 empty] | 0.007133704 | 0.05258984 |  |  | 0.03627747 | 0.1355703 | 0.08517585 | 0.1324635 | 0.1340861 | 0.1321669
[5 empty] | 0.006901298 | 0.05256069 |  |  | 0.03616011 | 0.1364563 | 0.08543658 | 0.1333293 | 0.1348244 | 0.1330308
[5 empty] | 0.006674132 | 0.05253154 |  |  | 0.03624306 | 0.1373424 | 0.08519793 | 0.1341951 | 0.1336637 | 0.1338946
[5 empty] | 0.006452789 | 0.0525024 |  |  | 0.0362263 | 0.1382285 | 0.08475983 | 0.1350608 | 0.1341039 | 0.1347584
[5 empty] | 0.006237853 | 0.05247325 |  |  | 0.03620978 | 0.1391146 | 0.08532221 | 0.1359266 | 0.1345448 | 0.1356223
[5 empty] | 0.006029906 | 0.0524441 |  |  | 0.03619347 | 0.1400007 | 0.08478498 | 0.1367924 | 0.1331863 | 0.1364861
[5 empty] | 0.005829531 | 0.05241495 |  |  | 0.03617733 | 0.1408867 | 0.08484805 | 0.1376582 | 0.1344283 | 0.1373499
[5 empty] | 0.005637311 | 0.0523858 |  |  | 0.03616132 | 0.1417728 | 0.08451136 | 0.1385239 | 0.1331706 | 0.1382138
[5 empty] | 0.005453827 | 0.05235666 |  |  | 0.03584542 | 0.1426589 | 0.08447481 | 0.1393897 | 0.1338131 | 0.1390776
[5 empty] | 0.005279664 | 0.05232751 |  |  | 0.03602958 | 0.143545 | 0.08443834 | 0.1402555 | 0.1333557 | 0.1399414
[5 empty] | 0.005115403 | 0.05229836 |  |  | 0.03581376 | 0.1444311 | 0.08450185 | 0.1411213 | 0.1332984 | 0.1408053
[5 empty] | 0.004961628 | 0.05226921 |  |  | 0.03579794 | 0.1453171 | 0.08486528 | 0.141987 | 0.1342408 | 0.1416691
[5 empty] | 0.004818921 | 0.05224006 |  |  | 0.03578206 | 0.1462032 | 0.08432853 | 0.1428528 | 0.133883 | 0.142533
[5 empty] | 0.004687865 | 0.05221092 |  |  | 0.03606611 | 0.1470893 | 0.08439153 | 0.1437186 | 0.1330248 | 0.1433968
[5 empty] | 0.004569042 | 0.05218177 |  |  | 0.03585003 | 0.1479754 | 0.0846542 | 0.1445844 | 0.132666 | 0.1442606
[5 empty] | 0.004463036 | 0.05215262 |  |  | 0.0360338 | 0.1488615 | 0.08491646 | 0.1454501 | 0.1330066 | 0.1451245
[5 empty] | 0.004370429 | 0.05212347 |  |  | 0.0360174 | 0.1497475 | 0.0845787 | 0.1463159 | 0.1329473 | 0.1459883
[5 empty] | 0.004291803 | 0.05209432 |  |  | 0.03580107 | 0.1506336 | 0.08464128 | 0.1471817 | 0.1324884 | 0.1468521
[5 empty] | 0.004227742 | 0.05206517 |  |  | 0.03598489 | 0.1515197 | 0.0846042 | 0.1480475 | 0.1334302 | 0.147716
[5 empty] | 0.004178828 | 0.05203603 |  |  | 0.03586887 | 0.1524058 | 0.08446748 | 0.1489132 | 0.1323724 | 0.1485798
[5 empty] | 0.004145645 | 0.05200688 |  |  | 0.035753 | 0.1532919 | 0.08483112 | 0.149779 | 0.1324153 | 0.1494436
[5 empty] | 0.004128773 | 0.05197773 |  |  | 0.0358373 | 0.1541779 | 0.08399512 | 0.1506448 | 0.1336587 | 0.1503075
[5 empty] | 0.004126645 | 0.05194858 |  |  | 0.03562176 | 0.155064 | 0.0841595 | 0.1515105 | 0.1331027 | 0.1511713
[5 empty] | 0.004126838 | 0.05191943 |  |  | 0.03560638 | 0.1559501 | 0.08452426 | 0.1523763 | 0.1327473 | 0.1520352
[5 empty] | 0.004127565 | 0.05189029 |  |  | 0.03569118 | 0.1568362 | 0.0838894 | 0.1532421 | 0.1329925 | 0.152899
[5 empty] | 0.004129183 | 0.05186114 |  |  | 0.03557615 | 0.1577223 | 0.08415494 | 0.1541079 | 0.1327384 | 0.1537628
[5 empty] | 0.004132049 | 0.05183199 |  |  | 0.0356613 | 0.1586083 | 0.08462089 | 0.1549736 | 0.1319848 | 0.1546267
[5 empty] | 0.004136518 | 0.05180284 |  |  | 0.03574662 | 0.1594944 | 0.08408724 | 0.1558394 | 0.1332319 | 0.1554905
[5 empty] | 0.004142947 | 0.05177369 |  |  | 0.03553213 | 0.1603805 | 0.084254 | 0.1567052 | 0.1320797 | 0.1563543
[5 empty] | 0.004151691 | 0.05174455 |  |  | 0.03561783 | 0.1612666 | 0.08452119 | 0.157571 | 0.1329281 | 0.1572182
[5 empty] | 0.004163109 | 0.0517154 |  |  | 0.03560371 | 0.1621527 | 0.08378881 | 0.1584367 | 0.1323772 | 0.158082
[5 empty] | 0.004177555 | 0.05168625 |  |  | 0.03578979 | 0.1630387 | 0.08375687 | 0.1593025 | 0.132027 | 0.1589458
[5 empty] | 0.004195386 | 0.0516571 |  |  | 0.03547607 | 0.1639248 | 0.08392536 | 0.1601683 | 0.1320775 | 0.1598097
[5 empty] | 0.004216958 | 0.05162795 |  |  | 0.03546254 | 0.1648109 | 0.08419431 | 0.1610341 | 0.1319287 | 0.1606735
[5 empty] | 0.004242629 | 0.0515988 |  |  | 0.03564921 | 0.165697 | 0.08426372 | 0.1618998 | 0.1319806 | 0.1615374
[5 empty] | 0.004272753 | 0.05156966 |  |  | 0.03563609 | 0.1665831 | 0.08423359 | 0.1627656 | 0.1319332 | 0.1624012
[5 empty] | 0.004307688 | 0.05154051 |  |  | 0.03552318 | 0.1674691 | 0.08380393 | 0.1636314 | 0.1320866 | 0.163265
[5 empty] | 0.00434779 | 0.05151136 |  |  | 0.03571048 | 0.1683552 | 0.08427475 | 0.1644972 | 0.1323407 | 0.1641289
[5 empty] | 0.004393414 | 0.05148221 |  |  | 0.03559799 | 0.1692413 | 0.08364605 | 0.1653629 | 0.1315956 | 0.1649927
[5 empty] | 0.004444918 | 0.05145306 |  |  | 0.03548573 | 0.1701274 | 0.08381785 | 0.1662287 | 0.1317512 | 0.1658565
[5 empty] | 0.004502658 | 0.05142392 |  |  | 0.03557368 | 0.1710135 | 0.08339015 | 0.1670945 | 0.1317077 | 0.1667204
[5 empty] | 0.00456699 | 0.05139477 |  |  | 0.03536186 | 0.1718995 | 0.08406295 | 0.1679603 | 0.1321649 | 0.1675842
[5 empty] | 0.00463827 | 0.05136562 |  |  | 0.03555026 | 0.1727856 | 0.08403626 | 0.168826 | 0.1319229 | 0.168448
[5 empty] | 0.004716854 | 0.05133647 |  |  | 0.03543889 | 0.1736717 | 0.08351009 | 0.1696918 | 0.1324818 | 0.1693119
[5 empty] | 0.0048031 | 0.05130732 |  |  | 0.03552776 | 0.1745578 | 0.08358446 | 0.1705576 | 0.1314415 | 0.1701757
[5 empty] | 0.004897363 | 0.05127817 |  |  | 0.03541687 | 0.1754439 | 0.08355935 | 0.1714234 | 0.132502 | 0.1710395
[5 empty] | 0.005 | 0.05124903 |  |  | 0.03530621 | 0.1763299 | 0.08353479 | 0.1722891 | 0.1313634 | 0.1719034
[5 empty] | 0.005 | 0.05123587
[5 empty] | 0.005301876 | 0.05123614
[5 empty] | 0.005600957 | 0.05123641
[5 empty] | 0.005897168 | 0.05123667
[5 empty] | 0.006190434 | 0.05123694
[5 empty] | 0.006480679 | 0.05123721
[5 empty] | 0.006767828 | 0.05123748
[5 empty] | 0.007051807 | 0.05123775
[5 empty] | 0.007332539 | 0.05123802
[5 empty] | 0.007609949 | 0.05123829
[5 empty] | 0.007883963 | 0.05123855
[5 empty] | 0.008154504 | 0.05123882
[5 empty] | 0.008421498 | 0.05123909
[5 empty] | 0.00868487 | 0.05123936
[5 empty] | 0.008944544 | 0.05123963
[5 empty] | 0.009200444 | 0.0512399
[5 empty] | 0.009452496 | 0.05124017
[5 empty] | 0.009700625 | 0.05124043
[5 empty] | 0.009944754 | 0.0512407
[5 empty] | 0.01018481 | 0.05124097
[5 empty] | 0.01042072 | 0.05124124
[5 empty] | 0.0106524 | 0.05124151
[5 empty] | 0.01087978 | 0.05124178
[5 empty] | 0.01110278 | 0.05124205
[5 empty] | 0.01132134 | 0.05124231
[5 empty] | 0.01153568 | 0.05124258
[5 empty] | 0.01174756 | 0.05124285
[5 empty] | 0.01195723 | 0.05124312
[5 empty] | 0.01216461 | 0.05124339
[5 empty] | 0.01236962 | 0.05124366
[5 empty] | 0.01257218 | 0.05124392
[5 empty] | 0.01277223 | 0.05124419
[5 empty] | 0.01296968 | 0.05124446
[5 empty] | 0.01316446 | 0.05124473
[5 empty] | 0.0133565 | 0.051245
[5 empty] | 0.01354572 | 0.05124527
[5 empty] | 0.01373204 | 0.05124554
[5 empty] | 0.0139154 | 0.0512458
[5 empty] | 0.0140957 | 0.05124607
[5 empty] | 0.01427289 | 0.05124634
[5 empty] | 0.01444688 | 0.05124661
[5 empty] | 0.0146176 | 0.05124688
[5 empty] | 0.01478497 | 0.05124715
[5 empty] | 0.01494892 | 0.05124742
[5 empty] | 0.01510937 | 0.05124768
[5 empty] | 0.01526625 | 0.05124795
[5 empty] | 0.01541948 | 0.05124822
[5 empty] | 0.01556899 | 0.05124849
[5 empty] | 0.01571471 | 0.05124876
[5 empty] | 0.01585654 | 0.05124903
[5 empty] | 0.01585654 | 0.05123587
[5 empty] | 0.01596409 | 0.05126555
[5 empty] | 0.01606917 | 0.05129524
[5 empty] | 0.0161716 | 0.05132492
[5 empty] | 0.01627121 | 0.05135461
[5 empty] | 0.01636783 | 0.05138429
[5 empty] | 0.01646127 | 0.05141398
[5 empty] | 0.01655136 | 0.05144367
[5 empty] | 0.01663794 | 0.05147335
[5 empty] | 0.01672082 | 0.05150304
[5 empty] | 0.01679983 | 0.05153272
[5 empty] | 0.0168748 | 0.05156241
[5 empty] | 0.01694554 | 0.05159209
[5 empty] | 0.0170119 | 0.05162178
[5 empty] | 0.01707368 | 0.05165146
[5 empty] | 0.01713072 | 0.05168115
[5 empty] | 0.01718284 | 0.05171083
[5 empty] | 0.01722987 | 0.05174052
[5 empty] | 0.01727163 | 0.0517702
[5 empty] | 0.01730795 | 0.05179989
[5 empty] | 0.01733865 | 0.05182957
[5 empty] | 0.01736356 | 0.05185926
[5 empty] | 0.0173825 | 0.05188894
[5 empty] | 0.0173953 | 0.05191863
[5 empty] | 0.01740178 | 0.05194831
[5 empty] | 0.01740249 | 0.051978
[5 empty] | 0.01740152 | 0.05200768
[5 empty] | 0.01739942 | 0.05203737
[5 empty] | 0.01739602 | 0.05206705
[5 empty] | 0.01739113 | 0.05209674
[5 empty] | 0.01738459 | 0.05212642
[5 empty] | 0.01737621 | 0.05215611
[5 empty] | 0.01736583 | 0.05218579
[5 empty] | 0.01735327 | 0.05221548
[5 empty] | 0.01733835 | 0.05224517
[5 empty] | 0.0173209 | 0.05227485
[5 empty] | 0.01730075 | 0.05230454
[5 empty] | 0.01727772 | 0.05233422
[5 empty] | 0.01725163 | 0.05236391
[5 empty] | 0.01722231 | 0.05239359
[5 empty] | 0.01718959 | 0.05242328
[5 empty] | 0.01715329 | 0.05245296
[5 empty] | 0.01711324 | 0.05248265
[5 empty] | 0.01706926 | 0.05251233
[5 empty] | 0.01702117 | 0.05254202
[5 empty] | 0.01696881 | 0.0525717
[5 empty] | 0.01691199 | 0.05260139
[5 empty] | 0.01685055 | 0.05263107
[5 empty] | 0.01678431 | 0.05266076
[5 empty] | 0.01671309 | 0.05269044
[5 empty] | 0.01671309 | 0.05269044
[5 empty] | 0.01711394 | 0.05427279
[5 empty] | 0.01750703 | 0.05585513
[5 empty] | 0.01789216 | 0.05743748
[5 empty] | 0.01826917 | 0.05901982
[5 empty] | 0.01863785 | 0.06060217
[5 empty] | 0.01899804 | 0.06218451
[5 empty] | 0.01934955 | 0.06376685
[5 empty] | 0.01969219 | 0.0653492
[5 empty] | 0.02002578 | 0.06693154
[5 empty] | 0.02035015 | 0.06851389
[5 empty] | 0.0206651 | 0.07009623
[5 empty] | 0.02097045 | 0.07167858
[5 empty] | 0.02126603 | 0.07326092
[5 empty] | 0.02155164 | 0.07484327
[5 empty] | 0.02182711 | 0.07642561
[5 empty] | 0.02209226 | 0.07800796
[5 empty] | 0.02234689 | 0.0795903
[5 empty] | 0.02259083 | 0.08117264
[5 empty] | 0.02282389 | 0.08275499
[5 empty] | 0.02304589 | 0.08433733
[5 empty] | 0.02325665 | 0.08591968
[5 empty] | 0.02345599 | 0.08750202
[5 empty] | 0.02364372 | 0.08908437
[5 empty] | 0.02381966 | 0.09066671
[5 empty] | 0.02398362 | 0.09224906
[5 empty] | 0.02413543 | 0.0938314
[5 empty] | 0.0242749 | 0.09541374
[5 empty] | 0.02440185 | 0.09699609
[5 empty] | 0.0245161 | 0.09857843
[5 empty] | 0.02461745 | 0.1001608
[5 empty] | 0.02470574 | 0.1017431
[5 empty] | 0.02478077 | 0.1033255
[5 empty] | 0.02484237 | 0.1049078
[5 empty] | 0.02489035 | 0.1064902
[5 empty] | 0.02492452 | 0.1080725
[5 empty] | 0.02495078 | 0.1096548
[5 empty] | 0.02495076 | 0.1112372
[5 empty] | 0.02494753 | 0.1128195
[5 empty] | 0.02493901 | 0.1144019
[5 empty] | 0.02492559 | 0.1159842
[5 empty] | 0.02490767 | 0.1175666
[5 empty] | 0.02488567 | 0.1191489
[5 empty] | 0.02485998 | 0.1207313
[5 empty] | 0.024831 | 0.1223136
[5 empty] | 0.02479914 | 0.1238959
[5 empty] | 0.0247648 | 0.1254783
[5 empty] | 0.02472838 | 0.1270606
[5 empty] | 0.02469028 | 0.128643
[5 empty] | 0.02465091 | 0.1302253
[5 empty] | 0.02461067 | 0.1318077
[5 empty] | 0.02456968 | 0.13339
[5 empty] | 0.0245159 | 0.1349724
[5 empty] | 0.02444569 | 0.1365547
[5 empty] | 0.02436323 | 0.138137
[5 empty] | 0.0242727 | 0.1397194
[5 empty] | 0.02417829 | 0.1413017
[5 empty] | 0.0240842 | 0.1428841
[5 empty] | 0.02399459 | 0.1444664
[5 empty] | 0.02391365 | 0.1460488
[5 empty] | 0.02384558 | 0.1476311
[5 empty] | 0.02379455 | 0.15
[5 empty] | 0.02375639 | 0.1507958
[5 empty] | 0.02372057 | 0.1523781
[5 empty] | 0.02368686 | 0.1539605
[5 empty] | 0.02365511 | 0.1555428
[5 empty] | 0.0236252 | 0.1571252
[5 empty] | 0.02359698 | 0.1587075
[5 empty] | 0.02357034 | 0.1602899
[5 empty] | 0.02354513 | 0.1618722
[5 empty] | 0.02352121 | 0.1634546
[5 empty] | 0.02349846 | 0.1650369
[5 empty] | 0.02347674 | 0.1666192
[5 empty] | 0.02345592 | 0.1682016
[5 empty] | 0.02343586 | 0.1697839
[5 empty] | 0.02341642 | 0.1713663
[5 empty] | 0.02339748 | 0.1729486
[5 empty] | 0.0233789 | 0.174531
[5 empty] | 0.02336055 | 0.1761133
[5 empty] | 0.02334229 | 0.1776957
[5 empty] | 0.02332398 | 0.179278
[5 empty] | 0.0233055 | 0.1808603
[5 empty] | 0.02328671 | 0.1824427
[5 empty] | 0.02326786 | 0.184025
[5 empty] | 0.02324933 | 0.1856074
[5 empty] | 0.02323113 | 0.1871897
[5 empty] | 0.02321326 | 0.1887721
[5 empty] | 0.02319575 | 0.1903544
[5 empty] | 0.0231786 | 0.1919368
[5 empty] | 0.02316182 | 0.1935191
[5 empty] | 0.02314542 | 0.1951014
[5 empty] | 0.02312942 | 0.1966838
[5 empty] | 0.02311383 | 0.1982661
[5 empty] | 0.02309866 | 0.1998485
[5 empty] | 0.02308392 | 0.2014308
[5 empty] | 0.02306962 | 0.2030132
[5 empty] | 0.02305578 | 0.2045955
[5 empty] | 0.0230424 | 0.2061779
[5 empty] | 0.02302951 | 0.2077602
[5 empty] | 0.0230171 | 0.2093425