## 1
Общество с ограниченной ответственностью "Инженерная геология" (ООО "ИнжГео") | [11 empty] | Общество с ограниченной ответственностью "Инженерная геология" (ООО "ИнжГео")
Юр. адрес: 117279, г. Москва, ул. Миклухо-Маклая, 36 а, этаж 5, пом. XXIII к. 76-84 | [11 empty] | Юр. адрес: 117279, г. Москва, ул. Миклухо-Маклая, 36 а, этаж 5, пом. XXIII к. 76-84 | [8 empty] | нагр |  |  | X0 | Y0 | R |  | нагр |  |  |  | X0 | Y0 | R | нагр |  |  |  | X0 | Y0 | R |  | нагр |  |  |  | X0 | Y0 | R
Телефон/факс +7 (495) 132-30-00, Адрес электронной почты inbox@inj-geo.ru | [11 empty] | Телефон/факс +7 (495) 132-30-00, Адрес электронной почты inbox@inj-geo.ru | [12 empty] | 0 | [7 empty] | 0 | [6 empty] | 0 | [7 empty] | 0
[21 empty] | девиатор | [6 empty] | девиатор | [6 empty] | девиатор | [7 empty] | девиатор
Испытательная лаборатория ООО «ИнжГео» | [11 empty] | Испытательная лаборатория ООО «ИнжГео» | [8 empty] | x0 | Угол | X | Y |  |  |  | x0 |  | Угол | X | Y |  |  | x0 |  | Угол | X | Y |  |  |  | x0 |  | Угол | X | Y
Адрес места осуществления деятельности лаборатории: г. Москва, просп. Вернадского, д. 51, стр. 1 | [11 empty] | Адрес места осуществления деятельности лаборатории: г. Москва, просп. Вернадского, д. 51, стр. 1 | [9 empty] | 0 | [7 empty] | 0 | [6 empty] | 0 | [7 empty] | 0
Телефон +7(910)4557682, E-mail: slg85@mail.ru | [11 empty] | Телефон +7(910)4557682, E-mail: slg85@mail.ru | [9 empty] | 5 | [7 empty] | 5 | [6 empty] | 5 | [7 empty] | 5
[22 empty] | 10 | [7 empty] | 10 | [6 empty] | 10 | [7 empty] | 10
[12 empty] | Протокол испытаний № 13-63/183 от 30-04-2023 | [9 empty] | 15 | [7 empty] | 15 | [6 empty] | 15 | [7 empty] | 15
[22 empty] | 20 | [7 empty] | 20 | [6 empty] | 20 | [7 empty] | 20
[12 empty] | Наименование и адрес заказчика: Переход трубопровода через р. Енисей | [9 empty] | 25 | [7 empty] | 25 | [6 empty] | 25 | [7 empty] | 25
[12 empty] | Наименование объекта: ООО Регионстрой | [9 empty] | 30 | [7 empty] | 30 | [6 empty] | 30 | [7 empty] | 30
Наименование используемого метода/методики: ГОСТ 12248.4-2020 | [11 empty] | Наименование используемого метода/методики: ГОСТ 12248.3-2020 | [9 empty] | 35 | [7 empty] | 35 | [6 empty] | 35 | [7 empty] | 35
Условия проведения испытания: температура окружающей среды (18 - 25)0С, влажность воздуха (40 - 75)% | [11 empty] | Условия проведения испытания: температура окружающей среды (18 - 25)0С, влажность воздуха (40 - 75)% | [9 empty] | 40 | [7 empty] | 40 | [6 empty] | 40 | [7 empty] | 40
[12 empty] | Дата получение объекта подлежащего испытаниям: 03-04-2023 | [9 empty] | 45 | [7 empty] | 45 | [6 empty] | 45 | [7 empty] | 45
[12 empty] | Дата испытания: 25.10.2022-19.11.2183 | [9 empty] | 50 | [7 empty] | 50 | [6 empty] | 50 | [7 empty] | 50
[22 empty] | 55 | [7 empty] | 55 | [6 empty] | 55 | [7 empty] | 55
Испытание грунтов методом трехосного сжатия | [11 empty] | Испытание грунтов методом трехосного сжатия | [9 empty] | 60 | [7 empty] | 60 | [6 empty] | 60 | [7 empty] | 60
[22 empty] | 65 | [7 empty] | 65 | [6 empty] | 65 | [7 empty] | 65
Лабораторный номер: | [6 empty] | We, д.е. = |  |  |  |  | Лабораторный номер: |  | 1218 |  |  |  | We, д.е. = | 0.678000435 |  |  | 70 | [7 empty] | 70 | [6 empty] | 70 | [7 empty] | 70
Номер скважины: | [6 empty] | ρ, г/см3 = |  |  |  |  | Номер скважины: |  | BH-100 |  |  |  | ρ, г/см3 = | 1.53 |  |  | 75 | [7 empty] | 75 | [6 empty] | 75 | [7 empty] | 75
Глубина отбора, м: | [6 empty] | ρs, г/см3 = |  |  |  |  | Глубина отбора, м: |  | 1.3 |  |  |  | ρs, г/см3 = | 2.74 |  |  | 80 | [7 empty] | 80 | [6 empty] | 80 | [7 empty] | 80
Наименование грунта: | [6 empty] | e, д.е. = |  |  |  |  | Наименование грунта: |  | Суглинок, после оттаивания текучий, легкий пылеватый |  |  |  | e, д.е. = | 2.005047 |  |  | 85 | [7 empty] | 85 | [6 empty] | 85 | [7 empty] | 85
Схема проведения опыта: | [6 empty] | IL, д.е. = |  |  |  |  | Схема проведения опыта: |  | КД |  |  |  | IL, д.е. = | 3.717 |  |  | 90 | [7 empty] | 90 | [6 empty] | 90 | [7 empty] | 90
[22 empty] | 95 | [7 empty] | 95 | [6 empty] | 95 | [7 empty] | 95
[22 empty] | 100 | [7 empty] | 100 | [6 empty] | 100 | [7 empty] | 100
Результаты испытаний | [11 empty] | Результаты испытаний | [9 empty] | 105 | [7 empty] | 105 | [6 empty] | 105 | [7 empty] | 105
[22 empty] | 110 | [7 empty] | 110 | [6 empty] | 110 | [7 empty] | 110
[22 empty] | 115 | [7 empty] | 115 | [6 empty] | 115 | [7 empty] | 115
[22 empty] | 120 | [7 empty] | 120 | [6 empty] | 120 | [7 empty] | 120
[22 empty] | 125 | [7 empty] | 125 | [6 empty] | 125 | [7 empty] | 125
[22 empty] | 130 | [7 empty] | 130 | [6 empty] | 130 | [7 empty] | 130
[22 empty] | 135 | [7 empty] | 135 | [6 empty] | 135 | [7 empty] | 135
[22 empty] | 140 | [7 empty] | 140 | [6 empty] | 140 | [7 empty] | 140
[22 empty] | 145 | [7 empty] | 145 | [6 empty] | 145 | [7 empty] | 145
[22 empty] | 150 | [7 empty] | 150 | [6 empty] | 150 | [7 empty] | 150
[22 empty] | 155 | [7 empty] | 155 | [6 empty] | 155 | [7 empty] | 155
[22 empty] | 160 | [7 empty] | 160 | [6 empty] | 160 | [7 empty] | 160
[22 empty] | 165 | [7 empty] | 165 | [6 empty] | 165 | [7 empty] | 165
[22 empty] | 170 | [7 empty] | 170 | [6 empty] | 170 | [7 empty] | 170
[22 empty] | 175 | [7 empty] | 175 | [6 empty] | 175 | [7 empty] | 175
[22 empty] | 180 | [7 empty] | 180 | [6 empty] | 180 | [7 empty] | 180
[13 empty] | Давление в камере, Мпа σ3 | Вертикальная нагрузка, Мпа σ1 | Поровое давление, Мпа u
| K0, д.е. | 0.8781307 |  |  |  |  | Коэфф. Точки | [5 empty] | 0.05 | 0.07292063 | [5 empty] | 1 | [6 empty] | σ3,кПа | σ1,кПа | u, кПа |  |  |  | 4
| q_zg, МПа | 0.04390653 | [10 empty] | 0.15 | 0.2006772 | [27 empty] | δ3, Мпа | δ1-δ3, МПа | δ1, МПа | δ1, КПа
|  |  | Модуль деформации, МПа: | [9 empty] | 0.25 | 0.3284337 | [21 empty] | С, МПа:
|  |  | Е0= |  | Точки модуля (полное напр.), МПа |  |  |  | 0.04390653 | 0.07025045 | [25 empty] | φ, град:
|  |  | E50 = |  | qf (полное напр.), МПа |  |  |  | 0.06383056 | [26 empty] | E, Мпа
|  |  | Коэф. Поперечной деформации, ϑ = | [9 empty] | Эффективные значения угла внутреннего трения и удельного сцепления ϕ', С' | [13 empty] | x | 0
[13 empty] | ϕ', град. = | 7 | [12 empty] | y |  |  |  | С, кПа | φ,°
[13 empty] | С', МПа = | 0.004
| Исполнитель: | [6 empty] | Морозов Д.С. |  |  |  |  | Исполнитель: |  |  |  |  | Морозов Д.С.
| Начальник исп. лаборатории: | [6 empty] | Семиколенова Л.Г. |  |  |  |  | Начальник исп. лаборатории: |  |  |  |  | Семиколенова Л.Г.
Лист 1 , всего листов 2 | [11 empty] | Лист 2 , всего листов 2
Частичное воспроизведение протокола испытаний без письменного разрешения ООО «ИнжГео» ЗАПРЕЩАЕТСЯ | [11 empty] | Частичное воспроизведение протокола испытаний без письменного разрешения ООО «ИнжГео» ЗАПРЕЩАЕТСЯ
[5 empty] | второй график |  | первый график | [9 empty] | К Пуассона
dev50 | epsE50 | ind | devE0 | epsE0 | dev | eps | sigma |  | dev1 | eps1 | dev2 | eps2 | dev3 | eps3 |  | Глины
0.01383056 | 0.01233945 |  |  |  | 0 | 0 |  |  | 0 | 0 | 0 | 0 | 0 | 0 |  | < 0 | 0,20-0,30
ind |  |  |  |  | 0.0009676942 | 0.0005283783 |  |  | 0.001336948 | 0.0008385772 | 0.004364529 | 0.0008216213 | 0.006889589 | 0.0008227163 |  | 0-0,25 | 0,30-0,38
2 |  |  |  |  | 0.00191837 | 0.001056757 |  |  | 0.002794077 | 0.001677154 | 0.008828891 | 0.001643243 | 0.01316111 | 0.001645433 |  | 0,25< | 0,38-0,45
E0 |  |  |  |  | 0.002842254 | 0.001585135 |  |  | 0.004319712 | 0.002515731 | 0.01190913 | 0.002253826 | 0.01803975 | 0.002276038 |  | Суглинки | 0,35-0,37
epsE0 | devE0 |  |  |  | 0.003729573 | 0.002113513 |  |  | 0.005730156 | 0.003578662 | 0.01571631 | 0.003286485 | 0.02370358 | 0.003290865 |  | Пески и супеси | 0,30-0,35
0.00411315 | 0.00658598 |  |  |  | 0.004570555 | 0.002641891 |  |  | 0.00631676 | 0.004192886 | 0.01843428 | 0.004108107 | 0.02784947 | 0.004113582
[5 empty] | 0.005355426 | 0.00317027 |  |  | 0.007084489 | 0.005031463 | 0.02066271 | 0.004929728 | 0.03108061 | 0.004936298
График E50 |  | График E |  |  | 0.006074413 | 0.003698648 |  |  | 0.007980977 | 0.00587004 | 0.0227889 | 0.005751349 | 0.03488252 | 0.005759014
eps | q | sigma |  |  | 0.00658598 | 0.00411315 |  |  | 0.008716307 | 0.006708617 | 0.02533858 | 0.006850535 | 0.03774074 | 0.006581731
Горизонтальная линия E50 |  | Касательная |  |  | 0.007336863 | 0.004755405 |  |  | 0.009400563 | 0.007547194 | 0.02635501 | 0.007394592 | 0.03921685 | 0.007068442
0 |  | a | b |  | 0.007947069 | 0.005283783 |  |  | 0.009943827 | 0.008385772 | 0.02768039 | 0.008216213 | 0.04212579 | 0.008227163
|  |  | 0 |  | 0.008546991 | 0.005812161 |  |  | 0.01055618 | 0.009224349 | 0.02889063 | 0.009037834 | 0.04435431 | 0.009049879
Вертикальная линия E50 |  | p1 и p2 |  |  | 0.009133389 | 0.006340539 |  |  | 0.01146031 | 0.01022475 | 0.03088169 | 0.009859456 | 0.0467581 | 0.009872596
| 0 | 0 |  |  | 0.00970302 | 0.006868918 |  |  | 0.01183552 | 0.0109015 | 0.03194956 | 0.01068108 | 0.04873067 | 0.01069531
[5 empty] | 0.01025264 | 0.007397296 |  |  | 0.01233664 | 0.01174008 | 0.03359019 | 0.0115027 | 0.0511655 | 0.01151803
Касательная линия E50 |  |  |  |  | 0.01077901 | 0.007925674 |  |  | 0.01304839 | 0.01257866 | 0.03479955 | 0.01232432 | 0.05345612 | 0.01234074
0 | 0 | Горизонтальная 1 |  |  | 0.01127889 | 0.008454053 |  |  | 0.01376763 | 0.01341723 | 0.03657363 | 0.01314594 | 0.055496 | 0.01316346
[5 empty] | 0.01174903 | 0.008982431 |  |  | 0.0142912 | 0.01425581 | 0.03790838 | 0.01396756 | 0.05797866 | 0.01398618
Горизонтальная линия qкр |  |  |  |  | 0.0121862 | 0.009510809 |  |  | 0.01481596 | 0.01509439 | 0.03909977 | 0.01478918 | 0.0593976 | 0.01480889
Горизонтальная линия q |  | Горизонтальная 2 |  |  | 0.01258714 | 0.01003919 |  |  | 0.01553874 | 0.01593297 | 0.04024378 | 0.0156108 | 0.06194632 | 0.01563161
0 |  | 0 |  |  | 0.01294862 | 0.01056757 |  |  | 0.01605639 | 0.01677154 | 0.04123637 | 0.01643243 | 0.06331831 | 0.01645433
[5 empty] | 0.0132674 | 0.01109594 |  |  | 0.01686577 | 0.01761012 | 0.04237352 | 0.01725405 | 0.06520709 | 0.01727704
Вертикальная линия q |  |  |  |  | 0.01354024 | 0.01162432 |  |  | 0.01746372 | 0.0184487 | 0.04345119 | 0.01807567 | 0.06670615 | 0.01809976
| 0 |  |  |  | 0.01383056 | 0.01233945 |  |  | 0.01784709 | 0.01928727 | 0.04486536 | 0.01889729 | 0.06830899 | 0.01892248
[5 empty] | 0.01394598 | 0.01268108 |  |  | 0.01851273 | 0.02012585 | 0.04571198 | 0.01971891 | 0.06990911 | 0.01974519
[5 empty] | 0.01412266 | 0.01320946 |  |  | 0.01905748 | 0.02096443 | 0.04668704 | 0.02054053 | 0.07160002 | 0.02056791
[5 empty] | 0.01429711 | 0.01373784 |  |  | 0.0194782 | 0.02180301 | 0.04698651 | 0.02136215 | 0.07307522 | 0.02139062
[5 empty] | 0.01446933 | 0.01426621 |  |  | 0.01997172 | 0.02264158 | 0.04780634 | 0.02218378 | 0.0737282 | 0.02221334
[5 empty] | 0.0146393 | 0.01479459 |  |  | 0.02043491 | 0.02348016 | 0.04864251 | 0.0230054 | 0.07525247 | 0.02303606
[5 empty] | 0.01480703 | 0.01532297 |  |  | 0.0208646 | 0.02431874 | 0.049191 | 0.02382702 | 0.07594153 | 0.02385877
[5 empty] | 0.0149725 | 0.01585135 |  |  | 0.02125764 | 0.02515731 | 0.04974776 | 0.02464864 | 0.07648888 | 0.02468149
[5 empty] | 0.01513573 | 0.01637973 |  |  | 0.02171089 | 0.02599589 | 0.04990878 | 0.02547026 | 0.07728802 | 0.02550421
[5 empty] | 0.0152967 | 0.01690811 |  |  | 0.02212118 | 0.02683447 | 0.04997001 | 0.02629188 | 0.07773246 | 0.02632692
[5 empty] | 0.01545542 | 0.01743648 |  |  | 0.02238537 | 0.02767305 | 0.05067717 | 0.0271135 | 0.07831569 | 0.02714964
[5 empty] | 0.01561186 | 0.01796486 |  |  | 0.02260031 | 0.02851162 | 0.05037717 | 0.02793512 | 0.07843371 | 0.02797235
[5 empty] | 0.01576605 | 0.01849324 |  |  | 0.02266284 | 0.0293502 | 0.05017717 | 0.02875675 | 0.07823371 | 0.02879507
[5 empty] | 0.01591796 | 0.01902162 |  |  | 0.02286981 | 0.03018878 | 0.05047717 | 0.02957837 | 0.07773371 | 0.02961779
[5 empty] | 0.01606759 | 0.01955 |  |  | 0.02292063 | 0.03102735 | 0.05017717 | 0.03039999 | 0.07793371 | 0.0304405
[5 empty] | 0.01621495 | 0.02007838 |  |  | 0.02282063 | 0.03186593 | 0.05037717 | 0.03122161 | 0.07833371 | 0.03126322
[5 empty] | 0.01636003 | 0.02060675 |  |  | 0.02292063 | 0.03270451 | 0.05057717 | 0.03204323 | 0.07773371 | 0.03208594
[5 empty] | 0.01650282 | 0.02113513 |  |  | 0.02292063 | 0.03354309 | 0.05057717 | 0.03286485 | 0.07843371 | 0.03290865
[5 empty] | 0.01664332 | 0.02166351 |  |  | 0.02292063 | 0.03438166 | 0.05057717 | 0.03368647 | 0.07783371 | 0.03373137
[5 empty] | 0.01678152 | 0.02219189 |  |  | 0.02272063 | 0.03522024 | 0.05027717 | 0.0345081 | 0.07793371 | 0.03455409
[5 empty] | 0.01691743 | 0.02272027 |  |  | 0.02292063 | 0.03605882 | 0.05017717 | 0.03532972 | 0.07803371 | 0.0353768
[5 empty] | 0.01705104 | 0.02324864 |  |  | 0.02282063 | 0.03689739 | 0.05017717 | 0.03615134 | 0.07833371 | 0.03619952
[5 empty] | 0.01718235 | 0.02377702 |  |  | 0.02272063 | 0.03773597 | 0.05067717 | 0.03697296 | 0.07823371 | 0.03702223
[5 empty] | 0.01731134 | 0.0243054 |  |  | 0.02282063 | 0.03857455 | 0.05047717 | 0.03779458 | 0.07803371 | 0.03784495
[5 empty] | 0.01743803 | 0.02483378 |  |  | 0.02292063 | 0.03941313 | 0.05047717 | 0.0386162 | 0.07793371 | 0.03866767
[5 empty] | 0.01756239 | 0.02536216 |  |  | 0.02292063 | 0.0402517 | 0.05067717 | 0.03943782 | 0.07833371 | 0.03949038
[5 empty] | 0.01768444 | 0.02589054 |  |  | 0.02272063 | 0.04109028 | 0.05027717 | 0.04025944 | 0.07843371 | 0.0403131
[5 empty] | 0.01780416 | 0.02641891 |  |  | 0.02292063 | 0.04192886 | 0.05027717 | 0.04108107 | 0.07773371 | 0.04113582
[5 empty] | 0.01792156 | 0.02694729 |  |  | 0.02292063 | 0.04276743 | 0.05047717 | 0.04190269 | 0.07843371 | 0.04195853
[5 empty] | 0.01803663 | 0.02747567 |  |  | 0.02292063 | 0.04360601 | 0.05037717 | 0.04272431 | 0.07823371 | 0.04278125
[5 empty] | 0.01814936 | 0.02800405 |  |  | 0.02272063 | 0.04444459 | 0.05027717 | 0.04354593 | 0.07783371 | 0.04360396
[5 empty] | 0.01825975 | 0.02853243 |  |  | 0.02282063 | 0.04528317 | 0.05057717 | 0.04436755 | 0.07783371 | 0.04442668
[5 empty] | 0.0183678 | 0.02906081 |  |  | 0.02272063 | 0.04612174 | 0.05047717 | 0.04518917 | 0.07823371 | 0.0452494
[5 empty] | 0.0184735 | 0.02958918 |  |  | 0.02282063 | 0.04696032 | 0.05067717 | 0.04601079 | 0.07823371 | 0.04607211
[5 empty] | 0.01857686 | 0.03011756 |  |  | 0.02282063 | 0.0477989 | 0.05017717 | 0.04683241 | 0.07813371 | 0.04689483
[5 empty] | 0.01867786 | 0.03064594 |  |  | 0.02282063 | 0.04863747 | 0.05027717 | 0.04765404 | 0.07773371 | 0.04771755
[5 empty] | 0.0187765 | 0.03117432 |  |  | 0.02282063 | 0.04947605 | 0.05027717 | 0.04847566 | 0.07823371 | 0.04854026
[5 empty] | 0.01887278 | 0.0317027 |  |  | 0.02292063 | 0.05031463 | 0.05037717 | 0.04929728 | 0.07813371 | 0.04936298
[5 empty] | 0.0189667 | 0.03223108 |  |  | 0.02292063 | 0.05115321 | 0.05047717 | 0.0501189 | 0.07813371 | 0.0501857
[5 empty] | 0.01905824 | 0.03275945 |  |  | 0.02292063 | 0.05199178 | 0.05027717 | 0.05094052 | 0.07833371 | 0.05100841
[5 empty] | 0.01914742 | 0.03328783 |  |  | 0.02292063 | 0.05283036 | 0.05047717 | 0.05176214 | 0.07833371 | 0.05183113
[5 empty] | 0.01923422 | 0.03381621 |  |  | 0.02282063 | 0.05366894 | 0.05057717 | 0.05258376 | 0.07813371 | 0.05265384
[5 empty] | 0.01931864 | 0.03434459 |  |  | 0.02282063 | 0.05450751 | 0.05027717 | 0.05340539 | 0.07773371 | 0.05347656
[5 empty] | 0.01940067 | 0.03487297 |  |  | 0.02292063 | 0.05534609 | 0.05027717 | 0.05422701 | 0.07823371 | 0.05429928
[5 empty] | 0.01948032 | 0.03540135 |  |  | 0.02292063 | 0.05618467 | 0.05057717 | 0.05504863 | 0.07783371 | 0.05512199
[5 empty] | 0.01955757 | 0.03592972 |  |  | 0.02272063 | 0.05702325 | 0.05027717 | 0.05587025 | 0.07813371 | 0.05594471
[5 empty] | 0.01963243 | 0.0364581 |  |  | 0.02272063 | 0.05786182 | 0.05047717 | 0.05669187 | 0.07843371 | 0.05676743
[5 empty] | 0.0197049 | 0.03698648 |  |  | 0.02282063 | 0.0587004 | 0.05037717 | 0.05751349 | 0.07833371 | 0.05759014
[5 empty] | 0.01977495 | 0.03751486 |  |  | 0.02292063 | 0.05953898 | 0.05057717 | 0.05833511 | 0.07783371 | 0.05841286
[5 empty] | 0.01984261 | 0.03804324 |  |  | 0.02282063 | 0.06037755 | 0.05027717 | 0.05915673 | 0.07843371 | 0.05923557
[5 empty] | 0.01990785 | 0.03857162 |  |  | 0.02282063 | 0.06121613 | 0.05067717 | 0.05997836 | 0.07823371 | 0.06005829
[5 empty] | 0.01997068 | 0.03909999 |  |  | 0.02282063 | 0.06205471 | 0.05027717 | 0.06079998 | 0.07843371 | 0.06088101
[5 empty] | 0.02003109 | 0.03962837 |  |  | 0.02282063 | 0.06289329 | 0.05057717 | 0.0616216 | 0.07843371 | 0.06170372
[5 empty] | 0.02008908 | 0.04015675 |  |  | 0.02272063 | 0.06373186 | 0.05057717 | 0.06244322 | 0.07793371 | 0.06252644
[5 empty] | 0.02014464 | 0.04068513 |  |  | 0.02282063 | 0.06457044 | 0.05017717 | 0.06326484 | 0.07783371 | 0.06334916
[5 empty] | 0.02019778 | 0.04121351 |  |  | 0.02272063 | 0.06540902 | 0.05067717 | 0.06408646 | 0.07843371 | 0.06417187
[5 empty] | 0.02024848 | 0.04174189 |  |  | 0.02282063 | 0.06624759 | 0.05047717 | 0.06490808 | 0.07813371 | 0.06499459
[5 empty] | 0.02029675 | 0.04227026 |  |  | 0.02292063 | 0.06708617 | 0.05057668 | 0.0657297 | 0.07823332 | 0.06581731
[5 empty] | 0.02034257 | 0.04279864 |  |  | 0.02272063 | 0.06792475 | 0.05057344 | 0.06655133 | 0.07842904 | 0.06664002
[5 empty] | 0.02038595 | 0.04332702 |  |  | 0.02292061 | 0.06876333 | 0.05056724 | 0.06737295 | 0.07782013 | 0.06746274
[5 empty] | 0.02042689 | 0.0438554 |  |  | 0.02271968 | 0.0696019 | 0.05035819 | 0.06819457 | 0.07800678 | 0.06828545
[5 empty] | 0.02046537 | 0.04438378 |  |  | 0.02281734 | 0.07044048 | 0.05014641 | 0.06901619 | 0.07798916 | 0.06910817
[5 empty] | 0.02050139 | 0.04491215 |  |  | 0.02291363 | 0.07127906 | 0.05013201 | 0.06983781 | 0.07806746 | 0.06993089
[5 empty] | 0.02053496 | 0.04544053 |  |  | 0.02280862 | 0.07211764 | 0.05021511 | 0.07065943 | 0.07804184 | 0.0707536
[5 empty] | 0.02056607 | 0.04596891 |  |  | 0.02290235 | 0.07295621 | 0.05039582 | 0.07148105 | 0.07781249 | 0.07157632
[5 empty] | 0.0205947 | 0.04649729 |  |  | 0.02289489 | 0.07379479 | 0.05037426 | 0.07230268 | 0.07807958 | 0.07239904
[5 empty] | 0.02062087 | 0.04702567 |  |  | 0.02288629 | 0.07463337 | 0.05005053 | 0.0731243 | 0.0779433 | 0.07322175
[5 empty] | 0.02064456 | 0.04755405 |  |  | 0.02287661 | 0.07547194 | 0.05012477 | 0.07394592 | 0.07750382 | 0.07404447
[5 empty] | 0.02066578 | 0.04808242 |  |  | 0.02276589 | 0.07631052 | 0.05039707 | 0.07476754 | 0.07806131 | 0.07486718
[5 empty] | 0.02068451 | 0.0486108 |  |  | 0.0226542 | 0.0771491 | 0.04996755 | 0.07558916 | 0.07751596 | 0.0756899
[5 empty] | 0.02070076 | 0.04913918 |  |  | 0.02274158 | 0.07798768 | 0.05023633 | 0.07641078 | 0.07776795 | 0.07651262
[5 empty] | 0.02071452 | 0.04966756 |  |  | 0.0228281 | 0.07882625 | 0.05020353 | 0.0772324 | 0.07741744 | 0.07733533
[5 empty] | 0.02072578 | 0.05019594 |  |  | 0.02281381 | 0.07966483 | 0.05006925 | 0.07805402 | 0.07766462 | 0.07815805
[5 empty] | 0.02073455 | 0.05072432 |  |  | 0.02279876 | 0.08050341 | 0.04983361 | 0.07887565 | 0.07720967 | 0.07898077
[5 empty] | 0.02074082 | 0.05125269 |  |  | 0.02258302 | 0.08134198 | 0.05019673 | 0.07969727 | 0.07745277 | 0.07980348
[5 empty] | 0.02074458 | 0.05178107 |  |  | 0.02276662 | 0.08218056 | 0.05025872 | 0.08051889 | 0.07729409 | 0.0806262
[5 empty] | 0.02074584 | 0.05230945 |  |  | 0.02274964 | 0.08301914 | 0.04981969 | 0.08134051 | 0.0771338 | 0.08144892
[5 empty] | 0.02074584 | 0.05230945 |  |  | 0.02253212 | 0.08385772 | 0.05017976 | 0.08216213 | 0.0773721 | 0.08227163
[5 empty] | 0.02026645 | 0.05230918 |  |  | 0.02251412 | 0.08469629 | 0.05003905 | 0.08298375 | 0.07750915 | 0.08309435
[5 empty] | 0.01979259 | 0.05230891 |  |  | 0.02249569 | 0.08553487 | 0.04999766 | 0.08380537 | 0.07724513 | 0.08391706
[5 empty] | 0.01932487 | 0.05230865 |  |  | 0.02257689 | 0.08637345 | 0.04995571 | 0.084627 | 0.07708022 | 0.08473978
[5 empty] | 0.01886387 | 0.05230838 |  |  | 0.02255778 | 0.08721202 | 0.04991332 | 0.08544862 | 0.07711461 | 0.0855625
[5 empty] | 0.01841018 | 0.05230811 |  |  | 0.0224384 | 0.0880506 | 0.0496706 | 0.08627024 | 0.07734845 | 0.08638521
[5 empty] | 0.01796439 | 0.05230784 |  |  | 0.02261882 | 0.08888918 | 0.04982767 | 0.08709186 | 0.07698195 | 0.08720793
[5 empty] | 0.01752711 | 0.05230757 |  |  | 0.02249909 | 0.08972776 | 0.04958143 | 0.08791348 | 0.07721178 | 0.08803065
[5 empty] | 0.01709891 | 0.0523073 |  |  | 0.02257926 | 0.09056633 | 0.04952479 | 0.0887351 | 0.07642593 | 0.08885336
[5 empty] | 0.0166804 | 0.05230703 |  |  | 0.02245736 | 0.09140491 | 0.04955857 | 0.08955672 | 0.076725 | 0.08967608
[5 empty] | 0.01627217 | 0.05230677 |  |  | 0.0223305 | 0.09224349 | 0.04928397 | 0.09037834 | 0.07691084 | 0.09049879
[5 empty] | 0.0158748 | 0.0523065 |  |  | 0.02229922 | 0.09308206 | 0.04950217 | 0.09119997 | 0.07678529 | 0.09132151
[5 empty] | 0.01548889 | 0.05230623 |  |  | 0.0223641 | 0.09392064 | 0.04911437 | 0.09202159 | 0.07635021 | 0.09214423
[5 empty] | 0.01511504 | 0.05230596 |  |  | 0.0223257 | 0.09475922 | 0.04902176 | 0.09284321 | 0.07640744 | 0.09296694
[5 empty] | 0.01475383 | 0.05230569 |  |  | 0.02218459 | 0.0955978 | 0.04902552 | 0.09366483 | 0.07575884 | 0.09378966
[5 empty] | 0.01440586 | 0.05230542 |  |  | 0.02224136 | 0.09643637 | 0.04902684 | 0.09448645 | 0.07580625 | 0.09461238
[5 empty] | 0.01407172 | 0.05230515 |  |  | 0.02219657 | 0.09727495 | 0.04862692 | 0.09530807 | 0.07545151 | 0.09543509
[5 empty] | 0.013752 | 0.05230489 |  |  | 0.02225079 | 0.09811353 | 0.04862694 | 0.09612969 | 0.07579649 | 0.09625781
[5 empty] | 0.01344729 | 0.05230462 |  |  | 0.0222046 | 0.0989521 | 0.0487281 | 0.09695131 | 0.07554303 | 0.09708053
[5 empty] | 0.01315819 | 0.05230435 |  |  | 0.02205856 | 0.09979068 | 0.04843158 | 0.09777294 | 0.07559297 | 0.09790324
[5 empty] | 0.01288529 | 0.05230408 |  |  | 0.02191326 | 0.1006293 | 0.04873858 | 0.09859456 | 0.07534818 | 0.09872596
[5 empty] | 0.01262918 | 0.05230381 |  |  | 0.02196926 | 0.1014678 | 0.04815028 | 0.09941618 | 0.07521048 | 0.09954867
[5 empty] | 0.01239045 | 0.05230354 |  |  | 0.02182713 | 0.1023064 | 0.04816787 | 0.1002378 | 0.07458174 | 0.1003714
[5 empty] | 0.01216971 | 0.05230327 |  |  | 0.02188745 | 0.103145 | 0.04809255 | 0.1010594 | 0.07476381 | 0.1011941
[5 empty] | 0.01196752 | 0.05230301 |  |  | 0.02195079 | 0.1039836 | 0.04802551 | 0.101881 | 0.07445853 | 0.1020168
[5 empty] | 0.01178209 | 0.05230274 |  |  | 0.02191772 | 0.1048221 | 0.04786792 | 0.1027027 | 0.07446775 | 0.1028395
[5 empty] | 0.01159947 | 0.05230247 |  |  | 0.02178881 | 0.1056607 | 0.04822099 | 0.1035243 | 0.07439332 | 0.1036623
[5 empty] | 0.01141785 | 0.0523022 |  |  | 0.02166464 | 0.1064993 | 0.04808051 | 0.1043459 | 0.07413029 | 0.104485
[5 empty] | 0.01123781 | 0.05230193 |  |  | 0.0216451 | 0.1073379 | 0.04824128 | 0.1051675 | 0.07456931 | 0.1053077
[5 empty] | 0.01105996 | 0.05230166 |  |  | 0.02172672 | 0.1081765 | 0.04820326 | 0.1059891 | 0.07421022 | 0.1061304
[5 empty] | 0.01088488 | 0.05230139 |  |  | 0.02170893 | 0.109015 | 0.04816642 | 0.1068108 | 0.07425296 | 0.1069531
[5 empty] | 0.01071316 | 0.05230113 |  |  | 0.0215917 | 0.1098536 | 0.04813072 | 0.1076324 | 0.07419747 | 0.1077758
[5 empty] | 0.0105454 | 0.05230086 |  |  | 0.02157502 | 0.1106922 | 0.04769612 | 0.108454 | 0.0743437 | 0.1085986
[5 empty] | 0.01038219 | 0.05230059 |  |  | 0.02165886 | 0.1115308 | 0.04786258 | 0.1092756 | 0.07439158 | 0.1094213
[5 empty] | 0.01022412 | 0.05230032 |  |  | 0.02174321 | 0.1123693 | 0.04783007 | 0.1100973 | 0.07364105 | 0.110244
[5 empty] | 0.01007179 | 0.05230005 |  |  | 0.02172804 | 0.1132079 | 0.04799854 | 0.1109189 | 0.07419207 | 0.1110667
[5 empty] | 0.009925781 | 0.05229978 |  |  | 0.02161335 | 0.1140465 | 0.04796796 | 0.1117405 | 0.07424456 | 0.1118894
[5 empty] | 0.009786692 | 0.05229952 |  |  | 0.02169911 | 0.1148851 | 0.04773829 | 0.1125621 | 0.07409846 | 0.1127121
[5 empty] | 0.009655115 | 0.05229925 |  |  | 0.0214853 | 0.1157236 | 0.0477095 | 0.1133837 | 0.07355373 | 0.1135349
[5 empty] | 0.009531641 | 0.05229898 |  |  | 0.02147191 | 0.1165622 | 0.04768154 | 0.1142054 | 0.07341029 | 0.1143576
[5 empty] | 0.009416864 | 0.05229871 |  |  | 0.02155892 | 0.1174008 | 0.04765437 | 0.115027 | 0.07366809 | 0.1151803
[5 empty] | 0.009311374 | 0.05229844 |  |  | 0.0214463 | 0.1182394 | 0.04782796 | 0.1158486 | 0.07372708 | 0.116003
[5 empty] | 0.009215765 | 0.05229817 |  |  | 0.02163405 | 0.119078 | 0.04730227 | 0.1166702 | 0.07328718 | 0.1168257
[5 empty] | 0.009130629 | 0.0522979 |  |  | 0.02162214 | 0.1199165 | 0.04767727 | 0.1174918 | 0.07324835 | 0.1176484
[5 empty] | 0.009056559 | 0.05229764 |  |  | 0.02151055 | 0.1207551 | 0.0474529 | 0.1183135 | 0.07381052 | 0.1184711
[5 empty] | 0.008994146 | 0.05229737 |  |  | 0.02149927 | 0.1215937 | 0.04762915 | 0.1191351 | 0.07357363 | 0.1192939
[5 empty] | 0.008943983 | 0.0522971 |  |  | 0.02148827 | 0.1224323 | 0.04770595 | 0.1199567 | 0.07323763 | 0.1201166
[5 empty] | 0.008906663 | 0.05229683 |  |  | 0.02137754 | 0.1232708 | 0.04748329 | 0.1207783 | 0.07350245 | 0.1209393
[5 empty] | 0.008882777 | 0.05229656 |  |  | 0.02136707 | 0.1241094 | 0.04746112 | 0.1216 | 0.07356804 | 0.121762
[5 empty] | 0.008872918 | 0.05229629 |  |  | 0.02135682 | 0.124948 | 0.0471394 | 0.1224216 | 0.07363434 | 0.1225847
[5 empty] | 0.008872918 | 0.05229629 |  |  | 0.02154679 | 0.1257866 | 0.0475181 | 0.1232432 | 0.07360128 | 0.1234074
[5 empty] | 0.008587498 | 0.05226287 |  |  | 0.02153696 | 0.1266251 | 0.04719717 | 0.1240648 | 0.07306881 | 0.1242302
[5 empty] | 0.008304885 | 0.05222945 |  |  | 0.0215273 | 0.1274637 | 0.04747658 | 0.1248864 | 0.07363687 | 0.1250529
[5 empty] | 0.008025871 | 0.05219602 |  |  | 0.0213178 | 0.1283023 | 0.04755629 | 0.1257081 | 0.0734054 | 0.1258756
[5 empty] | 0.007751244 | 0.0521626 |  |  | 0.02150844 | 0.1291409 | 0.04703626 | 0.1265297 | 0.07307433 | 0.1266983
[5 empty] | 0.007481797 | 0.05212918 |  |  | 0.02139921 | 0.1299795 | 0.04721646 | 0.1273513 | 0.07324362 | 0.127521
[5 empty] | 0.007218318 | 0.05209575 |  |  | 0.02149007 | 0.130818 | 0.04749684 | 0.1281729 | 0.0729132 | 0.1283437
[5 empty] | 0.006961597 | 0.05206233 |  |  | 0.02128103 | 0.1316566 | 0.04707737 | 0.1289945 | 0.07348302 | 0.1291665
[5 empty] | 0.006712425 | 0.05202891 |  |  | 0.02147205 | 0.1324952 | 0.04745801 | 0.1298162 | 0.07325301 | 0.1299892
[5 empty] | 0.006471591 | 0.05199548 |  |  | 0.02126312 | 0.1333338 | 0.04723872 | 0.1306378 | 0.07272311 | 0.1308119
[5 empty] | 0.006239886 | 0.05196206 |  |  | 0.02145422 | 0.1341723 | 0.04721946 | 0.1314594 | 0.07329326 | 0.1316346
[5 empty] | 0.0060181 | 0.05192864 |  |  | 0.02144533 | 0.1350109 | 0.0472002 | 0.132281 | 0.07266341 | 0.1324573
[5 empty] | 0.005807023 | 0.05189521 |  |  | 0.02123643 | 0.1358495 | 0.0471809 | 0.1331027 | 0.0733335 | 0.13328
[5 empty] | 0.005607444 | 0.05186179 |  |  | 0.02122752 | 0.1366881 | 0.04736151 | 0.1339243 | 0.07280347 | 0.1341028
[5 empty] | 0.005420155 | 0.05182837 |  |  | 0.02131855 | 0.1375267 | 0.04714201 | 0.1347459 | 0.07307325 | 0.1349255
[5 empty] | 0.005245944 | 0.05179494 |  |  | 0.02140953 | 0.1383652 | 0.04702234 | 0.1355675 | 0.07284279 | 0.1357482
[5 empty] | 0.005085603 | 0.05176152 |  |  | 0.02140043 | 0.1392038 | 0.04700249 | 0.1363891 | 0.07321203 | 0.1365709
[5 empty] | 0.00493992 | 0.0517281 |  |  | 0.02129123 | 0.1400424 | 0.04678251 | 0.1372108 | 0.07258106 | 0.1373936
[5 empty] | 0.004809687 | 0.05169467 |  |  | 0.02128203 | 0.140881 | 0.04716268 | 0.1380324 | 0.07305032 | 0.1382163
[5 empty] | 0.004695693 | 0.05166125 |  |  | 0.0213729 | 0.1417195 | 0.04694302 | 0.138854 | 0.07291985 | 0.1390391
[5 empty] | 0.004598729 | 0.05162782 |  |  | 0.02116386 | 0.1425581 | 0.04702354 | 0.1396756 | 0.07258965 | 0.1398618
[5 empty] | 0.004519584 | 0.0515944 |  |  | 0.0213549 | 0.1433967 | 0.04680424 | 0.1404972 | 0.07285973 | 0.1406845
[5 empty] | 0.004459048 | 0.05156098 |  |  | 0.02114603 | 0.1442353 | 0.04708512 | 0.1413189 | 0.07273008 | 0.1415072
[5 empty] | 0.004417912 | 0.05152755 |  |  | 0.02113724 | 0.1450738 | 0.04676619 | 0.1421405 | 0.07250073 | 0.1423299
[5 empty] | 0.004396965 | 0.05149413 |  |  | 0.02122854 | 0.1459124 | 0.04684744 | 0.1429621 | 0.07247167 | 0.1431526
[5 empty] | 0.004394315 | 0.05146071 |  |  | 0.02111993 | 0.146751 | 0.04682889 | 0.1437837 | 0.0724429 | 0.1439754
[5 empty] | 0.004394449 | 0.05142728 |  |  | 0.02111141 | 0.1475896 | 0.04681053 | 0.1446054 | 0.07271444 | 0.1447981
[5 empty] | 0.004394953 | 0.05139386 |  |  | 0.02130298 | 0.1484282 | 0.04679236 | 0.145427 | 0.07288628 | 0.1456208
[5 empty] | 0.004396075 | 0.05136044 |  |  | 0.02129465 | 0.1492667 | 0.0469744 | 0.1462486 | 0.07255844 | 0.1464435
[5 empty] | 0.004398063 | 0.05132701 |  |  | 0.02128642 | 0.1501053 | 0.04705665 | 0.1470702 | 0.07233091 | 0.1472662
[5 empty] | 0.004401162 | 0.05129359 |  |  | 0.02127828 | 0.1509439 | 0.0467391 | 0.1478918 | 0.07250371 | 0.1480889
[5 empty] | 0.00440562 | 0.05126017 |  |  | 0.02107024 | 0.1517825 | 0.04692177 | 0.1487135 | 0.07237684 | 0.1489117
[5 empty] | 0.004411685 | 0.05122674 |  |  | 0.0211623 | 0.152621 | 0.04650465 | 0.1495351 | 0.0727503 | 0.1497344
[5 empty] | 0.004419603 | 0.05119332 |  |  | 0.02105446 | 0.1534596 | 0.04698775 | 0.1503567 | 0.0725241 | 0.1505571
[5 empty] | 0.004429622 | 0.0511599 |  |  | 0.02124673 | 0.1542982 | 0.04667106 | 0.1511783 | 0.07219824 | 0.1513798
[5 empty] | 0.004441988 | 0.05112647 |  |  | 0.0212391 | 0.1551368 | 0.04645461 | 0.1519999 | 0.07207273 | 0.1522025
[5 empty] | 0.004456949 | 0.05109305 |  |  | 0.02103158 | 0.1559754 | 0.04693838 | 0.1528216 | 0.07234757 | 0.1530252
[5 empty] | 0.004474752 | 0.05105963 |  |  | 0.02102417 | 0.1568139 | 0.04692239 | 0.1536432 | 0.07242278 | 0.153848
[5 empty] | 0.004495643 | 0.0510262 |  |  | 0.02101687 | 0.1576525 | 0.04680662 | 0.1544648 | 0.07249834 | 0.1546707
[5 empty] | 0.004519871 | 0.05099278 |  |  | 0.02100968 | 0.1584911 | 0.0468911 | 0.1552864 | 0.07217428 | 0.1554934
[5 empty] | 0.004547682 | 0.05095936 |  |  | 0.0210026 | 0.1593297 | 0.04657582 | 0.156108 | 0.07235059 | 0.1563161
[5 empty] | 0.004579323 | 0.05092593 |  |  | 0.02099564 | 0.1601682 | 0.04686078 | 0.1569297 | 0.07242728 | 0.1571388
[5 empty] | 0.004615042 | 0.05089251 |  |  | 0.02108879 | 0.1610068 | 0.04664599 | 0.1577513 | 0.07180436 | 0.1579615
[5 empty] | 0.004655086 | 0.05085909 |  |  | 0.02118207 | 0.1618454 | 0.04683145 | 0.1585729 | 0.07228182 | 0.1587842
[5 empty] | 0.004699701 | 0.05082566 |  |  | 0.02097546 | 0.162684 | 0.04671717 | 0.1593945 | 0.07175969 | 0.159607
[5 empty] | 0.004749134 | 0.05079224 |  |  | 0.02106897 | 0.1635225 | 0.04640314 | 0.1602162 | 0.07223795 | 0.1604297
[5 empty] | 0.004803634 | 0.05075882 |  |  | 0.02096261 | 0.1643611 | 0.04658938 | 0.1610378 | 0.07221661 | 0.1612524
[5 empty] | 0.004863447 | 0.05072539 |  |  | 0.02105637 | 0.1651997 | 0.04667588 | 0.1618594 | 0.07239569 | 0.1620751
[5 empty] | 0.00492882 | 0.05069197 |  |  | 0.02095026 | 0.1660383 | 0.04636265 | 0.162681 | 0.07227518 | 0.1628978
[5 empty] | 0.005 | 0.05065855 |  |  | 0.02114428 | 0.1668769 | 0.04674968 | 0.1635026 | 0.07235509 | 0.1637205
[5 empty] | 0.005 | 0.05064539
[5 empty] | 0.005330341 | 0.05064566
[5 empty] | 0.005657619 | 0.05064593
[5 empty] | 0.005981753 | 0.05064619
[5 empty] | 0.006302659 | 0.05064646
[5 empty] | 0.006620255 | 0.05064673
[5 empty] | 0.006934458 | 0.050647
[5 empty] | 0.007245186 | 0.05064727
[5 empty] | 0.007552355 | 0.05064754
[5 empty] | 0.007855884 | 0.0506478
[5 empty] | 0.008155689 | 0.05064807
[5 empty] | 0.008451687 | 0.05064834
[5 empty] | 0.008743797 | 0.05064861
[5 empty] | 0.009031935 | 0.05064888
[5 empty] | 0.009316019 | 0.05064915
[5 empty] | 0.009595966 | 0.05064942
[5 empty] | 0.009871693 | 0.05064968
[5 empty] | 0.01014312 | 0.05064995
[5 empty] | 0.01041016 | 0.05065022
[5 empty] | 0.01067273 | 0.05065049
[5 empty] | 0.01093075 | 0.05065076
[5 empty] | 0.01118414 | 0.05065103
[5 empty] | 0.01143281 | 0.0506513
[5 empty] | 0.01167669 | 0.05065156
[5 empty] | 0.01191568 | 0.05065183
[5 empty] | 0.01215005 | 0.0506521
[5 empty] | 0.01238173 | 0.05065237
[5 empty] | 0.01261098 | 0.05065264
[5 empty] | 0.01283773 | 0.05065291
[5 empty] | 0.01306188 | 0.05065318
[5 empty] | 0.01328335 | 0.05065344
[5 empty] | 0.01350207 | 0.05065371
[5 empty] | 0.01371794 | 0.05065398
[5 empty] | 0.01393089 | 0.05065425
[5 empty] | 0.01414084 | 0.05065452
[5 empty] | 0.01434769 | 0.05065479
[5 empty] | 0.01455137 | 0.05065506
[5 empty] | 0.0147518 | 0.05065532
[5 empty] | 0.01494889 | 0.05065559
[5 empty] | 0.01514255 | 0.05065586
[5 empty] | 0.01533272 | 0.05065613
[5 empty] | 0.0155193 | 0.0506564
[5 empty] | 0.01570221 | 0.05065667
[5 empty] | 0.01588137 | 0.05065693
[5 empty] | 0.01605669 | 0.0506572
[5 empty] | 0.0162281 | 0.05065747
[5 empty] | 0.01639551 | 0.05065774
[5 empty] | 0.01655884 | 0.05065801
[5 empty] | 0.016718 | 0.05065828
[5 empty] | 0.01687292 | 0.05065855
[5 empty] | 0.01687292 | 0.05064539
[5 empty] | 0.01701134 | 0.05067935
[5 empty] | 0.01714839 | 0.05071331
[5 empty] | 0.01728368 | 0.05074727
[5 empty] | 0.01741684 | 0.05078123
[5 empty] | 0.01754747 | 0.05081519
[5 empty] | 0.0176752 | 0.05084915
[5 empty] | 0.01779965 | 0.05088311
[5 empty] | 0.01792042 | 0.05091707
[5 empty] | 0.01803715 | 0.05095103
[5 empty] | 0.01814945 | 0.05098499
[5 empty] | 0.01825694 | 0.05101895
[5 empty] | 0.01835923 | 0.05105291
[5 empty] | 0.01845594 | 0.05108687
[5 empty] | 0.01854669 | 0.05112083
[5 empty] | 0.01863111 | 0.0511548
[5 empty] | 0.01870879 | 0.05118876
[5 empty] | 0.01877938 | 0.05122272
[5 empty] | 0.01884247 | 0.05125668
[5 empty] | 0.0188977 | 0.05129064
[5 empty] | 0.01894467 | 0.0513246
[5 empty] | 0.01898301 | 0.05135856
[5 empty] | 0.01901234 | 0.05139252
[5 empty] | 0.01903226 | 0.05142648
[5 empty] | 0.01904241 | 0.05146044
[5 empty] | 0.01904369 | 0.0514944
[5 empty] | 0.01904363 | 0.05152836
[5 empty] | 0.01904338 | 0.05156232
[5 empty] | 0.01904283 | 0.05159628
[5 empty] | 0.01904185 | 0.05163024
[5 empty] | 0.01904033 | 0.0516642
[5 empty] | 0.01903813 | 0.05169816
[5 empty] | 0.01903515 | 0.05173212
[5 empty] | 0.01903126 | 0.05176608
[5 empty] | 0.01902633 | 0.05180004
[5 empty] | 0.01902025 | 0.051834
[5 empty] | 0.01901289 | 0.05186796
[5 empty] | 0.01900414 | 0.05190193
[5 empty] | 0.01899386 | 0.05193589
[5 empty] | 0.01898195 | 0.05196985
[5 empty] | 0.01896827 | 0.05200381
[5 empty] | 0.01895271 | 0.05203777
[5 empty] | 0.01893515 | 0.05207173
[5 empty] | 0.01891545 | 0.05210569
[5 empty] | 0.01889351 | 0.05213965
[5 empty] | 0.0188692 | 0.05217361
[5 empty] | 0.0188424 | 0.05220757
[5 empty] | 0.01881299 | 0.05224153
[5 empty] | 0.01878084 | 0.05227549
[5 empty] | 0.01874584 | 0.05230945
[5 empty] | 0.01874584 | 0.05230945
[5 empty] | 0.01918015 | 0.0538918
[5 empty] | 0.019606 | 0.05547414
[5 empty] | 0.0200232 | 0.05705648
[5 empty] | 0.02043155 | 0.05863883
[5 empty] | 0.02083085 | 0.06022117
[5 empty] | 0.02122091 | 0.06180352
[5 empty] | 0.02160153 | 0.06338586
[5 empty] | 0.02197251 | 0.06496821
[5 empty] | 0.02233367 | 0.06655055
[5 empty] | 0.0226848 | 0.0681329
[5 empty] | 0.02302571 | 0.06971524
[5 empty] | 0.02335621 | 0.07129758
[5 empty] | 0.02367609 | 0.07287993
[5 empty] | 0.02398516 | 0.07446227
[5 empty] | 0.02428324 | 0.07604462
[5 empty] | 0.02457011 | 0.07762696
[5 empty] | 0.02484559 | 0.07920931
[5 empty] | 0.02510948 | 0.08079165
[5 empty] | 0.02536158 | 0.082374
[5 empty] | 0.0256017 | 0.08395634
[5 empty] | 0.02582965 | 0.08553869
[5 empty] | 0.02604522 | 0.08712103
[5 empty] | 0.02624823 | 0.08870337
[5 empty] | 0.02643847 | 0.09028572
[5 empty] | 0.02661575 | 0.09186806
[5 empty] | 0.02677987 | 0.09345041
[5 empty] | 0.02693065 | 0.09503275
[5 empty] | 0.02706788 | 0.0966151
[5 empty] | 0.02719136 | 0.09819744
[5 empty] | 0.02730091 | 0.09977979
[5 empty] | 0.02739633 | 0.1013621
[5 empty] | 0.02747742 | 0.1029445
[5 empty] | 0.02754398 | 0.1045268
[5 empty] | 0.02759582 | 0.1061092
[5 empty] | 0.02763275 | 0.1076915
[5 empty] | 0.02766112 | 0.1092739
[5 empty] | 0.0276611 | 0.1108562
[5 empty] | 0.02765752 | 0.1124385
[5 empty] | 0.02764806 | 0.1140209
[5 empty] | 0.02763318 | 0.1156032
[5 empty] | 0.02761332 | 0.1171856
[5 empty] | 0.02758893 | 0.1187679
[5 empty] | 0.02756045 | 0.1203503
[5 empty] | 0.02752832 | 0.1219326
[5 empty] | 0.027493 | 0.123515
[5 empty] | 0.02745493 | 0.1250973
[5 empty] | 0.02741455 | 0.1266796
[5 empty] | 0.02737232 | 0.128262
[5 empty] | 0.02732867 | 0.1298443
[5 empty] | 0.02728405 | 0.1314267
[5 empty] | 0.02723862 | 0.133009
[5 empty] | 0.027179 | 0.1345914
[5 empty] | 0.02710116 | 0.1361737
[5 empty] | 0.02700974 | 0.1377561
[5 empty] | 0.02690938 | 0.1393384
[5 empty] | 0.02680472 | 0.1409207
[5 empty] | 0.02670039 | 0.1425031
[5 empty] | 0.02660105 | 0.1440854
[5 empty] | 0.02651132 | 0.1456678
[5 empty] | 0.02643585 | 0.1472501
[5 empty] | 0.02637928 | 0.1488325
[5 empty] | 0.02633699 | 0.15
[5 empty] | 0.02629727 | 0.1519972
[5 empty] | 0.0262599 | 0.1535795
[5 empty] | 0.0262247 | 0.1551618
[5 empty] | 0.02619154 | 0.1567442
[5 empty] | 0.02616026 | 0.1583265
[5 empty] | 0.02613072 | 0.1599089
[5 empty] | 0.02610277 | 0.1614912
[5 empty] | 0.02607626 | 0.1630736
[5 empty] | 0.02605103 | 0.1646559
[5 empty] | 0.02602695 | 0.1662383
[5 empty] | 0.02600387 | 0.1678206
[5 empty] | 0.02598163 | 0.1694029
[5 empty] | 0.02596008 | 0.1709853
[5 empty] | 0.02593909 | 0.1725676
[5 empty] | 0.02591849 | 0.17415
[5 empty] | 0.02589814 | 0.1757323
[5 empty] | 0.02587789 | 0.1773147
[5 empty] | 0.0258576 | 0.178897
[5 empty] | 0.02583711 | 0.1804794
[5 empty] | 0.02581628 | 0.1820617
[5 empty] | 0.02579538 | 0.183644
[5 empty] | 0.02577484 | 0.1852264
[5 empty] | 0.02575466 | 0.1868087
[5 empty] | 0.02573486 | 0.1883911
[5 empty] | 0.02571544 | 0.1899734
[5 empty] | 0.02569642 | 0.1915558
[5 empty] | 0.02567782 | 0.1931381
[5 empty] | 0.02565964 | 0.1947205
[5 empty] | 0.02564191 | 0.1963028
[5 empty] | 0.02562462 | 0.1978851
[5 empty] | 0.0256078 | 0.1994675
[5 empty] | 0.02559146 | 0.2010498
[5 empty] | 0.02557561 | 0.2026322
[5 empty] | 0.02556026 | 0.2042145
[5 empty] | 0.02554544 | 0.2057969
[5 empty] | 0.02553114 | 0.2073792
[5 empty] | 0.02551738 | 0.2089616