## 1
Общество с ограниченной ответственностью "Инженерная геология" (ООО "ИнжГео") | [11 empty] | Общество с ограниченной ответственностью "Инженерная геология" (ООО "ИнжГео")
Юр. адрес: 117279, г. Москва, ул. Миклухо-Маклая, 36 а, этаж 5, пом. XXIII к. 76-84 | [11 empty] | Юр. адрес: 117279, г. Москва, ул. Миклухо-Маклая, 36 а, этаж 5, пом. XXIII к. 76-84 | [8 empty] | нагр |  |  | X0 | Y0 | R |  | нагр |  |  |  | X0 | Y0 | R | нагр |  |  |  | X0 | Y0 | R |  | нагр |  |  |  | X0 | Y0 | R
Телефон/факс +7 (495) 132-30-00, Адрес электронной почты inbox@inj-geo.ru | [11 empty] | Телефон/факс +7 (495) 132-30-00, Адрес электронной почты inbox@inj-geo.ru | [12 empty] | 0 | [7 empty] | 0 | [6 empty] | 0 | [7 empty] | 0
[21 empty] | девиатор | [6 empty] | девиатор | [6 empty] | девиатор | [7 empty] | девиатор
Испытательная лаборатория ООО «ИнжГео» | [11 empty] | Испытательная лаборатория ООО «ИнжГео» | [8 empty] | x0 | Угол | X | Y |  |  |  | x0 |  | Угол | X | Y |  |  | x0 |  | Угол | X | Y |  |  |  | x0 |  | Угол | X | Y
Адрес места осуществления деятельности лаборатории: г. Москва, просп. Вернадского, д. 51, стр. 1 | [11 empty] | Адрес места осуществления деятельности лаборатории: г. Москва, просп. Вернадского, д. 51, стр. 1 | [9 empty] | 0 | [7 empty] | 0 | [6 empty] | 0 | [7 empty] | 0
Телефон +7(910)4557682, E-mail: slg85@mail.ru | [11 empty] | Телефон +7(910)4557682, E-mail: slg85@mail.ru | [9 empty] | 5 | [7 empty] | 5 | [6 empty] | 5 | [7 empty] | 5
[22 empty] | 10 | [7 empty] | 10 | [6 empty] | 10 | [7 empty] | 10
[12 empty] | Протокол испытаний № 13-63/185 от 02-05-2023 | [9 empty] | 15 | [7 empty] | 15 | [6 empty] | 15 | [7 empty] | 15
[22 empty] | 20 | [7 empty] | 20 | [6 empty] | 20 | [7 empty] | 20
[12 empty] | Наименование и адрес заказчика: Переход трубопровода через р. Енисей | [9 empty] | 25 | [7 empty] | 25 | [6 empty] | 25 | [7 empty] | 25
[12 empty] | Наименование объекта: ООО Регионстрой | [9 empty] | 30 | [7 empty] | 30 | [6 empty] | 30 | [7 empty] | 30
Наименование используемого метода/методики: ГОСТ 12248.4-2020 | [11 empty] | Наименование используемого метода/методики: ГОСТ 12248.3-2020 | [9 empty] | 35 | [7 empty] | 35 | [6 empty] | 35 | [7 empty] | 35
Условия проведения испытания: температура окружающей среды (18 - 25)0С, влажность воздуха (40 - 75)% | [11 empty] | Условия проведения испытания: температура окружающей среды (18 - 25)0С, влажность воздуха (40 - 75)% | [9 empty] | 40 | [7 empty] | 40 | [6 empty] | 40 | [7 empty] | 40
[12 empty] | Дата получение объекта подлежащего испытаниям: 05-04-2023 | [9 empty] | 45 | [7 empty] | 45 | [6 empty] | 45 | [7 empty] | 45
[12 empty] | Дата испытания: 25.10.2022-19.11.2185 | [9 empty] | 50 | [7 empty] | 50 | [6 empty] | 50 | [7 empty] | 50
[22 empty] | 55 | [7 empty] | 55 | [6 empty] | 55 | [7 empty] | 55
Испытание грунтов методом трехосного сжатия | [11 empty] | Испытание грунтов методом трехосного сжатия | [9 empty] | 60 | [7 empty] | 60 | [6 empty] | 60 | [7 empty] | 60
[22 empty] | 65 | [7 empty] | 65 | [6 empty] | 65 | [7 empty] | 65
Лабораторный номер: | [6 empty] | We, д.е. = |  |  |  |  | Лабораторный номер: |  | 1220 |  |  |  | We, д.е. = | 0.54585551 |  |  | 70 | [7 empty] | 70 | [6 empty] | 70 | [7 empty] | 70
Номер скважины: | [6 empty] | ρ, г/см3 = |  |  |  |  | Номер скважины: |  | BH-103 |  |  |  | ρ, г/см3 = | 1.55 |  |  | 75 | [7 empty] | 75 | [6 empty] | 75 | [7 empty] | 75
Глубина отбора, м: | [6 empty] | ρs, г/см3 = |  |  |  |  | Глубина отбора, м: |  | 0.6 |  |  |  | ρs, г/см3 = | 2.71 |  |  | 80 | [7 empty] | 80 | [6 empty] | 80 | [7 empty] | 80
Наименование грунта: | [6 empty] | e, д.е. = |  |  |  |  | Наименование грунта: |  | Суглинок, после оттаивания текучий, тяжелый песчанистый |  |  |  | e, д.е. = | 1.702754 |  |  | 85 | [7 empty] | 85 | [6 empty] | 85 | [7 empty] | 85
Схема проведения опыта: | [6 empty] | IL, д.е. = |  |  |  |  | Схема проведения опыта: |  | КД |  |  |  | IL, д.е. = | 3.038 |  |  | 90 | [7 empty] | 90 | [6 empty] | 90 | [7 empty] | 90
[22 empty] | 95 | [7 empty] | 95 | [6 empty] | 95 | [7 empty] | 95
[22 empty] | 100 | [7 empty] | 100 | [6 empty] | 100 | [7 empty] | 100
Результаты испытаний | [11 empty] | Результаты испытаний | [9 empty] | 105 | [7 empty] | 105 | [6 empty] | 105 | [7 empty] | 105
[22 empty] | 110 | [7 empty] | 110 | [6 empty] | 110 | [7 empty] | 110
[22 empty] | 115 | [7 empty] | 115 | [6 empty] | 115 | [7 empty] | 115
[22 empty] | 120 | [7 empty] | 120 | [6 empty] | 120 | [7 empty] | 120
[22 empty] | 125 | [7 empty] | 125 | [6 empty] | 125 | [7 empty] | 125
[22 empty] | 130 | [7 empty] | 130 | [6 empty] | 130 | [7 empty] | 130
[22 empty] | 135 | [7 empty] | 135 | [6 empty] | 135 | [7 empty] | 135
[22 empty] | 140 | [7 empty] | 140 | [6 empty] | 140 | [7 empty] | 140
[22 empty] | 145 | [7 empty] | 145 | [6 empty] | 145 | [7 empty] | 145
[22 empty] | 150 | [7 empty] | 150 | [6 empty] | 150 | [7 empty] | 150
[22 empty] | 155 | [7 empty] | 155 | [6 empty] | 155 | [7 empty] | 155
[22 empty] | 160 | [7 empty] | 160 | [6 empty] | 160 | [7 empty] | 160
[22 empty] | 165 | [7 empty] | 165 | [6 empty] | 165 | [7 empty] | 165
[22 empty] | 170 | [7 empty] | 170 | [6 empty] | 170 | [7 empty] | 170
[22 empty] | 175 | [7 empty] | 175 | [6 empty] | 175 | [7 empty] | 175
[22 empty] | 180 | [7 empty] | 180 | [6 empty] | 180 | [7 empty] | 180
[13 empty] | Давление в камере, Мпа σ3 | Вертикальная нагрузка, Мпа σ1 | Поровое давление, Мпа u
| K0, д.е. | 0.8608269 |  |  |  |  | Коэфф. Точки | [5 empty] | 0.05 | 0.08227253 | [5 empty] | 1 | [6 empty] | σ3,кПа | σ1,кПа | u, кПа |  |  |  | 4
| q_zg, МПа | 0.04304134 | [10 empty] | 0.15 | 0.2146073 | [27 empty] | δ3, Мпа | δ1-δ3, МПа | δ1, МПа | δ1, КПа
|  |  | Модуль деформации, МПа: | [9 empty] | 0.25 | 0.346942 | [21 empty] | С, МПа:
|  |  | Е0= |  | Точки модуля (полное напр.), МПа |  |  |  | 0.04304134 | 0.06886615 | [25 empty] | φ, град:
|  |  | E50 = |  | qf (полное напр.), МПа |  |  |  | 0.06162116 | [26 empty] | E, Мпа
|  |  | Коэф. Поперечной деформации, ϑ = | [9 empty] | Эффективные значения угла внутреннего трения и удельного сцепления ϕ', С' | [13 empty] | x | 0
[13 empty] | ϕ', град. = | 8 | [12 empty] | y |  |  |  | С, кПа | φ,°
[13 empty] | С', МПа = | 0.007
| Исполнитель: | [6 empty] | Морозов Д.С. |  |  |  |  | Исполнитель: |  |  |  |  | Морозов Д.С.
| Начальник исп. лаборатории: | [6 empty] | Семиколенова Л.Г. |  |  |  |  | Начальник исп. лаборатории: |  |  |  |  | Семиколенова Л.Г.
Лист 1 , всего листов 2 | [11 empty] | Лист 2 , всего листов 2
Частичное воспроизведение протокола испытаний без письменного разрешения ООО «ИнжГео» ЗАПРЕЩАЕТСЯ | [11 empty] | Частичное воспроизведение протокола испытаний без письменного разрешения ООО «ИнжГео» ЗАПРЕЩАЕТСЯ
[5 empty] | второй график |  | первый график | [9 empty] | К Пуассона
dev50 | epsE50 | ind | devE0 | epsE0 | dev | eps | sigma |  | dev1 | eps1 | dev2 | eps2 | dev3 | eps3 |  | Глины
0.01162116 | 0.008797309 |  |  |  | 0 | 0 |  |  | 0 | 0 | 0 | 0 | 0 | 0 |  | < 0 | 0,20-0,30
ind |  |  |  |  | 0.001557398 | 0.0005935334 |  |  | 0.001852434 | 0.0008485798 | 0.006484148 | 0.0008258396 | 0.009062867 | 0.0008281713 |  | 0-0,25 | 0,30-0,38
2 |  |  |  |  | 0.003050555 | 0.001187067 |  |  | 0.004206077 | 0.00169716 | 0.01233779 | 0.001651679 | 0.01778127 | 0.001656343 |  | 0,25< | 0,38-0,45
E0 |  |  |  |  | 0.004415231 | 0.0017806 |  |  | 0.005827277 | 0.002545739 | 0.01485967 | 0.002122431 | 0.02520493 | 0.002544043 |  | Суглинки | 0,35-0,37
epsE0 | devE0 |  |  |  | 0.005587186 | 0.002374134 |  |  | 0.0075 | 0.003406534 | 0.01981095 | 0.003303358 | 0.02873896 | 0.003312685 |  | Пески и супеси | 0,30-0,35
0.002932436 | 0.006456202 |  |  |  | 0.006456202 | 0.002932436 |  |  | 0.008541067 | 0.004242899 | 0.02237198 | 0.004129198 | 0.03310423 | 0.004140857
[5 empty] | 0.007268119 | 0.003561201 |  |  | 0.00968369 | 0.005091479 | 0.02538651 | 0.004955037 | 0.03694062 | 0.004969028
График E50 |  | График E |  |  | 0.007995558 | 0.004154734 |  |  | 0.01052694 | 0.005940059 | 0.02741248 | 0.005780877 | 0.04065683 | 0.005797199
eps | q | sigma |  |  | 0.008678333 | 0.004748267 |  |  | 0.01128747 | 0.006788638 | 0.02920784 | 0.006606717 | 0.04276158 | 0.00662537
Горизонтальная линия E50 |  | Касательная |  |  | 0.009309774 | 0.005341801 |  |  | 0.01228193 | 0.007637218 | 0.03230364 | 0.007689968 | 0.04546355 | 0.007453542
0 |  | a | b |  | 0.00988321 | 0.005935334 |  |  | 0.01272696 | 0.008485798 | 0.03316079 | 0.008258396 | 0.04847101 | 0.008153983
|  |  | 0 |  | 0.01039197 | 0.006528868 |  |  | 0.01373923 | 0.009334378 | 0.0347933 | 0.009084235 | 0.05099249 | 0.009109884
Вертикальная линия E50 |  | p1 и p2 |  |  | 0.01082938 | 0.007122401 |  |  | 0.01413538 | 0.01018296 | 0.03702708 | 0.009910075 | 0.05394176 | 0.009938056
| 0 | 0 |  |  | 0.01118878 | 0.007715934 |  |  | 0.01503206 | 0.01103154 | 0.03905555 | 0.01073591 | 0.05600839 | 0.01076623
[5 empty] | 0.01146348 | 0.008309468 |  |  | 0.01613627 | 0.01221528 | 0.04037212 | 0.01156175 | 0.05868105 | 0.0115944
Касательная линия E50 |  |  |  |  | 0.01162116 | 0.008797309 |  |  | 0.01649229 | 0.0127287 | 0.04267019 | 0.01238759 | 0.06164841 | 0.01242257
0 | 0 | Горизонтальная 1 |  |  | 0.01179955 | 0.009496535 |  |  | 0.01737301 | 0.01357728 | 0.0439432 | 0.01321343 | 0.06429915 | 0.01325074
[5 empty] | 0.01194843 | 0.01009007 |  |  | 0.01788262 | 0.01442586 | 0.04568453 | 0.01403927 | 0.06672192 | 0.01407891
Горизонтальная линия qкр |  |  |  |  | 0.012095 | 0.0106836 |  |  | 0.01871568 | 0.01527444 | 0.04738761 | 0.01486511 | 0.0694054 | 0.01490708
Горизонтальная линия q |  | Горизонтальная 2 |  |  | 0.01223927 | 0.01127713 |  |  | 0.01956674 | 0.01612302 | 0.04894586 | 0.01569095 | 0.07183826 | 0.01573525
0 |  | 0 |  |  | 0.01238126 | 0.01187067 |  |  | 0.02073034 | 0.0169716 | 0.05085267 | 0.01651679 | 0.07410917 | 0.01656343
[5 empty] | 0.01252096 | 0.0124642 |  |  | 0.02150103 | 0.01782018 | 0.05260147 | 0.01734263 | 0.07710679 | 0.0173916
Вертикальная линия q |  |  |  |  | 0.01265841 | 0.01305774 |  |  | 0.02247336 | 0.01866876 | 0.05408567 | 0.01816847 | 0.07941981 | 0.01821977
| 0 |  |  |  | 0.0127936 | 0.01365127 |  |  | 0.02304188 | 0.01951734 | 0.05559867 | 0.01899431 | 0.08103688 | 0.01904794
[5 empty] | 0.01292655 | 0.0142448 |  |  | 0.02410113 | 0.02036592 | 0.0564339 | 0.01982015 | 0.08384668 | 0.01987611
[5 empty] | 0.01305728 | 0.01483834 |  |  | 0.02504566 | 0.0212145 | 0.05788476 | 0.02064599 | 0.08563788 | 0.02070428
[5 empty] | 0.0131858 | 0.01543187 |  |  | 0.02557003 | 0.02206307 | 0.05904466 | 0.02147183 | 0.08749915 | 0.02153245
[5 empty] | 0.01331211 | 0.0160254 |  |  | 0.02656877 | 0.02291165 | 0.06000703 | 0.02229767 | 0.08871915 | 0.02236063
[5 empty] | 0.01343624 | 0.01661894 |  |  | 0.02723645 | 0.02376023 | 0.06116526 | 0.02312351 | 0.09068656 | 0.0231888
[5 empty] | 0.01355819 | 0.01721247 |  |  | 0.02796759 | 0.02460881 | 0.06211278 | 0.02394935 | 0.09169005 | 0.02401697
[5 empty] | 0.01367797 | 0.017806 |  |  | 0.02865676 | 0.02545739 | 0.06284299 | 0.02477519 | 0.09301828 | 0.02484514
[5 empty] | 0.01379561 | 0.01839954 |  |  | 0.0291985 | 0.02630597 | 0.06314931 | 0.02560103 | 0.09475993 | 0.02567331
[5 empty] | 0.0139111 | 0.01899307 |  |  | 0.02998736 | 0.02715455 | 0.06402515 | 0.02642687 | 0.09550367 | 0.02650148
[5 empty] | 0.01402447 | 0.0195866 |  |  | 0.03031789 | 0.02800313 | 0.06386392 | 0.02725271 | 0.09613816 | 0.02732965
[5 empty] | 0.01413573 | 0.02018014 |  |  | 0.03108463 | 0.02885171 | 0.06460728 | 0.02807855 | 0.09675207 | 0.02815782
[5 empty] | 0.01424489 | 0.02077367 |  |  | 0.03118213 | 0.02970029 | 0.06440728 | 0.02890438 | 0.09694203 | 0.028986
[5 empty] | 0.01435195 | 0.0213672 |  |  | 0.03170495 | 0.03054887 | 0.06460728 | 0.02973022 | 0.09634203 | 0.02981417
[5 empty] | 0.01445695 | 0.02196074 |  |  | 0.03204762 | 0.03139745 | 0.06410728 | 0.03055606 | 0.09634203 | 0.03064234
[5 empty] | 0.01455987 | 0.02255427 |  |  | 0.0320047 | 0.03224603 | 0.06450728 | 0.0313819 | 0.09664203 | 0.03147051
[5 empty] | 0.01466075 | 0.0231478 |  |  | 0.03227253 | 0.03309461 | 0.06410728 | 0.03220774 | 0.09604203 | 0.03229868
[5 empty] | 0.01475959 | 0.02374134 |  |  | 0.03217253 | 0.03394319 | 0.06420728 | 0.03303358 | 0.09604203 | 0.03312685
[5 empty] | 0.0148564 | 0.02433487 |  |  | 0.03207253 | 0.03479177 | 0.06450728 | 0.03385942 | 0.09634203 | 0.03395502
[5 empty] | 0.0149512 | 0.0249284 |  |  | 0.03217253 | 0.03564035 | 0.06400728 | 0.03468526 | 0.09624203 | 0.03478319
[5 empty] | 0.01504399 | 0.02552194 |  |  | 0.03197253 | 0.03648893 | 0.06430728 | 0.0355111 | 0.09614203 | 0.03561137
[5 empty] | 0.0151348 | 0.02611547 |  |  | 0.03227253 | 0.03733751 | 0.06440728 | 0.03633694 | 0.09614203 | 0.03643954
[5 empty] | 0.01522363 | 0.026709 |  |  | 0.03217253 | 0.03818609 | 0.06450728 | 0.03716278 | 0.09654203 | 0.03726771
[5 empty] | 0.0153105 | 0.02730254 |  |  | 0.03207253 | 0.03903467 | 0.06400728 | 0.03798862 | 0.09604203 | 0.03809588
[5 empty] | 0.01539542 | 0.02789607 |  |  | 0.03227253 | 0.03988325 | 0.06460728 | 0.03881446 | 0.09674203 | 0.03892405
[5 empty] | 0.01547839 | 0.0284896 |  |  | 0.03207253 | 0.04073183 | 0.06450728 | 0.0396403 | 0.09634203 | 0.03975222
[5 empty] | 0.01555945 | 0.02908314 |  |  | 0.03227253 | 0.04158041 | 0.06460728 | 0.04046614 | 0.09684203 | 0.04058039
[5 empty] | 0.01563858 | 0.02967667 |  |  | 0.03227253 | 0.04242899 | 0.06450728 | 0.04129198 | 0.09654203 | 0.04140857
[5 empty] | 0.01571582 | 0.0302702 |  |  | 0.03227253 | 0.04327757 | 0.06440728 | 0.04211782 | 0.09634203 | 0.04223674
[5 empty] | 0.01579117 | 0.03086374 |  |  | 0.03197253 | 0.04412615 | 0.06410728 | 0.04294366 | 0.09664203 | 0.04306491
[5 empty] | 0.01586464 | 0.03145727 |  |  | 0.03197253 | 0.04497473 | 0.06400728 | 0.0437695 | 0.09614203 | 0.04389308
[5 empty] | 0.01593624 | 0.0320508 |  |  | 0.03197253 | 0.04582331 | 0.06440728 | 0.04459534 | 0.09674203 | 0.04472125
[5 empty] | 0.016006 | 0.03264434 |  |  | 0.03227253 | 0.04667189 | 0.06400728 | 0.04542118 | 0.09614203 | 0.04554942
[5 empty] | 0.01607392 | 0.03323787 |  |  | 0.03217253 | 0.04752047 | 0.06460728 | 0.04624702 | 0.09624203 | 0.04637759
[5 empty] | 0.01614001 | 0.0338314 |  |  | 0.03207253 | 0.04836905 | 0.06460728 | 0.04707286 | 0.09694203 | 0.04720576
[5 empty] | 0.01620428 | 0.03442494 |  |  | 0.03197253 | 0.04921763 | 0.06440728 | 0.04789869 | 0.09684203 | 0.04803394
[5 empty] | 0.01626676 | 0.03501847 |  |  | 0.03217253 | 0.05006621 | 0.06410728 | 0.04872453 | 0.09694203 | 0.04886211
[5 empty] | 0.01632744 | 0.03561201 |  |  | 0.03217253 | 0.05091479 | 0.06450728 | 0.04955037 | 0.09604203 | 0.04969028
[5 empty] | 0.01638635 | 0.03620554 |  |  | 0.03217253 | 0.05176337 | 0.06450728 | 0.05037621 | 0.09604203 | 0.05051845
[5 empty] | 0.01644349 | 0.03679907 |  |  | 0.03207253 | 0.05261195 | 0.06400728 | 0.05120205 | 0.09654203 | 0.05134662
[5 empty] | 0.01649889 | 0.03739261 |  |  | 0.03197253 | 0.05346053 | 0.06400728 | 0.05202789 | 0.09624203 | 0.05217479
[5 empty] | 0.01655254 | 0.03798614 |  |  | 0.03227253 | 0.05430911 | 0.06420728 | 0.05285373 | 0.09644203 | 0.05300296
[5 empty] | 0.01660447 | 0.03857967 |  |  | 0.03197253 | 0.05515769 | 0.06420728 | 0.05367957 | 0.09694203 | 0.05383113
[5 empty] | 0.01665468 | 0.03917321 |  |  | 0.03227253 | 0.05600627 | 0.06450728 | 0.05450541 | 0.09674203 | 0.05465931
[5 empty] | 0.01670319 | 0.03976674 |  |  | 0.03227253 | 0.05685485 | 0.06420728 | 0.05533125 | 0.09664203 | 0.05548748
[5 empty] | 0.01675001 | 0.04036027 |  |  | 0.03227253 | 0.05770343 | 0.06440728 | 0.05615709 | 0.09644203 | 0.05631565
[5 empty] | 0.01679516 | 0.04095381 |  |  | 0.03227253 | 0.05855201 | 0.06450728 | 0.05698293 | 0.09644203 | 0.05714382
[5 empty] | 0.01683864 | 0.04154734 |  |  | 0.03217253 | 0.05940059 | 0.06420728 | 0.05780877 | 0.09614203 | 0.05797199
[5 empty] | 0.01688047 | 0.04214087 |  |  | 0.03227253 | 0.06024917 | 0.06450728 | 0.05863461 | 0.09644203 | 0.05880016
[5 empty] | 0.01692066 | 0.04273441 |  |  | 0.03217253 | 0.06109775 | 0.06450728 | 0.05946045 | 0.09634203 | 0.05962833
[5 empty] | 0.01695922 | 0.04332794 |  |  | 0.03197253 | 0.06194633 | 0.06460728 | 0.06028629 | 0.09644203 | 0.0604565
[5 empty] | 0.01699617 | 0.04392147 |  |  | 0.03227253 | 0.06279491 | 0.06450728 | 0.06111213 | 0.09684203 | 0.06128468
[5 empty] | 0.01703152 | 0.04451501 |  |  | 0.03217253 | 0.06364349 | 0.06400728 | 0.06193797 | 0.09674203 | 0.06211285
[5 empty] | 0.01706528 | 0.04510854 |  |  | 0.03197253 | 0.06449207 | 0.06450728 | 0.06276381 | 0.09604203 | 0.06294102
[5 empty] | 0.01709746 | 0.04570207 |  |  | 0.03227253 | 0.06534064 | 0.06400728 | 0.06358965 | 0.09624203 | 0.06376919
[5 empty] | 0.01712807 | 0.04629561 |  |  | 0.03197253 | 0.06618922 | 0.06420728 | 0.06441549 | 0.09614203 | 0.06459736
[5 empty] | 0.01715714 | 0.04688914 |  |  | 0.03217253 | 0.0670378 | 0.06410728 | 0.06524133 | 0.09664203 | 0.06542553
[5 empty] | 0.01718466 | 0.04748267 |  |  | 0.03227253 | 0.06788638 | 0.06430728 | 0.06606717 | 0.09624203 | 0.0662537
[5 empty] | 0.01721066 | 0.04807621 |  |  | 0.03227253 | 0.06873496 | 0.0642055 | 0.06689301 | 0.0966409 | 0.06708188
[5 empty] | 0.01723515 | 0.04866974 |  |  | 0.03207253 | 0.06958354 | 0.06409982 | 0.06771884 | 0.09633428 | 0.06791005
[5 empty] | 0.01725813 | 0.04926327 |  |  | 0.03227253 | 0.07043212 | 0.06449039 | 0.06854468 | 0.09672192 | 0.06873822
[5 empty] | 0.01727962 | 0.04985681 |  |  | 0.03207193 | 0.0712807 | 0.06447735 | 0.06937052 | 0.09690405 | 0.06956639
[5 empty] | 0.01729963 | 0.05045034 |  |  | 0.03206931 | 0.07212928 | 0.06456085 | 0.07019636 | 0.09678088 | 0.07039456
[5 empty] | 0.01731818 | 0.05104387 |  |  | 0.03206471 | 0.07297786 | 0.06454105 | 0.0710222 | 0.09625265 | 0.07122273
[5 empty] | 0.01733528 | 0.05163741 |  |  | 0.0322582 | 0.07382644 | 0.06431808 | 0.07184804 | 0.09621958 | 0.0720509
[5 empty] | 0.01735094 | 0.05223094 |  |  | 0.03214985 | 0.07467502 | 0.0639921 | 0.07267388 | 0.09598189 | 0.07287907
[5 empty] | 0.01736517 | 0.05282447 |  |  | 0.03223976 | 0.0755236 | 0.06386325 | 0.07349972 | 0.0967398 | 0.07370725
[5 empty] | 0.01737799 | 0.05341801 |  |  | 0.03212799 | 0.07637218 | 0.06403168 | 0.07432556 | 0.09659355 | 0.07453542
[5 empty] | 0.01738941 | 0.05401154 |  |  | 0.03211464 | 0.07722076 | 0.06429755 | 0.0751514 | 0.09634335 | 0.07536359
[5 empty] | 0.01739943 | 0.05460507 |  |  | 0.03199977 | 0.07806934 | 0.063861 | 0.07597724 | 0.09658942 | 0.07619176
[5 empty] | 0.01740808 | 0.05519861 |  |  | 0.03218348 | 0.07891792 | 0.06392217 | 0.07680308 | 0.096432 | 0.07701993
[5 empty] | 0.01741536 | 0.05579214 |  |  | 0.03206584 | 0.0797665 | 0.06388121 | 0.07762892 | 0.09627131 | 0.0778481
[5 empty] | 0.01742129 | 0.05638567 |  |  | 0.03204693 | 0.08061508 | 0.06363828 | 0.07845476 | 0.09620756 | 0.07867627
[5 empty] | 0.01742588 | 0.05697921 |  |  | 0.03202683 | 0.08146366 | 0.06369352 | 0.0792806 | 0.096341 | 0.07950444
[5 empty] | 0.01742915 | 0.05757274 |  |  | 0.03180563 | 0.08231224 | 0.06394708 | 0.08010644 | 0.09577183 | 0.08033262
[5 empty] | 0.0174311 | 0.05816628 |  |  | 0.03198339 | 0.08316082 | 0.06409911 | 0.08093228 | 0.09530028 | 0.08116079
[5 empty] | 0.01743174 | 0.05875981 |  |  | 0.03186021 | 0.0840094 | 0.06364975 | 0.08175812 | 0.09612658 | 0.08198896
[5 empty] | 0.01743174 | 0.05875981 |  |  | 0.03193616 | 0.08485798 | 0.06379916 | 0.08258396 | 0.09575095 | 0.08281713
[5 empty] | 0.01699949 | 0.05875954 |  |  | 0.03191133 | 0.08570656 | 0.06354748 | 0.0834098 | 0.09567361 | 0.0836453
[5 empty] | 0.01657208 | 0.05875927 |  |  | 0.03178579 | 0.08655514 | 0.06369485 | 0.08423564 | 0.0951948 | 0.08447347
[5 empty] | 0.01615011 | 0.058759 |  |  | 0.03185962 | 0.08740372 | 0.06374144 | 0.08506148 | 0.09551473 | 0.08530164
[5 empty] | 0.0157342 | 0.05875873 |  |  | 0.0316329 | 0.0882523 | 0.06328738 | 0.08588732 | 0.09513362 | 0.08612982
[5 empty] | 0.01532497 | 0.05875847 |  |  | 0.03190572 | 0.08910088 | 0.06363282 | 0.08671315 | 0.09515171 | 0.08695799
[5 empty] | 0.01492302 | 0.0587582 |  |  | 0.03187816 | 0.08994946 | 0.06317792 | 0.08753899 | 0.09516921 | 0.08778616
[5 empty] | 0.01452897 | 0.05875793 |  |  | 0.03155028 | 0.09079804 | 0.06342224 | 0.08836483 | 0.09488635 | 0.08861433
[5 empty] | 0.01414343 | 0.05875766 |  |  | 0.03162219 | 0.09164662 | 0.06305595 | 0.08919067 | 0.09479205 | 0.0894425
[5 empty] | 0.01376702 | 0.05875739 |  |  | 0.03159395 | 0.0924952 | 0.06347661 | 0.09001651 | 0.09487746 | 0.09027067
[5 empty] | 0.01340033 | 0.05875712 |  |  | 0.03166315 | 0.09334378 | 0.06318576 | 0.09084235 | 0.09484492 | 0.09109884
[5 empty] | 0.01304399 | 0.05875685 |  |  | 0.03152526 | 0.09419236 | 0.06268495 | 0.09166819 | 0.09439675 | 0.09192701
[5 empty] | 0.01269861 | 0.05875659 |  |  | 0.03168095 | 0.09504094 | 0.06317571 | 0.09249403 | 0.09463529 | 0.09275519
[5 empty] | 0.0123648 | 0.05875632 |  |  | 0.03133107 | 0.09588952 | 0.06295958 | 0.09331987 | 0.09396287 | 0.09358336
[5 empty] | 0.01204317 | 0.05875605 |  |  | 0.03157644 | 0.0967381 | 0.06243811 | 0.09414571 | 0.09388181 | 0.09441153
[5 empty] | 0.01173434 | 0.05875578 |  |  | 0.03121791 | 0.09758668 | 0.06241283 | 0.09497155 | 0.09339446 | 0.0952397
[5 empty] | 0.01143891 | 0.05875551 |  |  | 0.0311563 | 0.09843526 | 0.06248528 | 0.09579739 | 0.09320314 | 0.09606787
[5 empty] | 0.0111575 | 0.05875524 |  |  | 0.03139245 | 0.09928384 | 0.06255701 | 0.09662323 | 0.09321018 | 0.09689604
[5 empty] | 0.01089072 | 0.05875498 |  |  | 0.0311272 | 0.1001324 | 0.06232956 | 0.09744907 | 0.09361791 | 0.09772421
[5 empty] | 0.01063919 | 0.05875471 |  |  | 0.03116138 | 0.100981 | 0.06210447 | 0.09827491 | 0.09322867 | 0.09855238
[5 empty] | 0.0104035 | 0.05875444 |  |  | 0.03109582 | 0.1018296 | 0.06208327 | 0.09910075 | 0.09264478 | 0.09938056
[5 empty] | 0.01018429 | 0.05875417 |  |  | 0.03093137 | 0.1026782 | 0.06146751 | 0.09992659 | 0.09296858 | 0.1002087
[5 empty] | 0.009982153 | 0.0587539 |  |  | 0.03096885 | 0.1035267 | 0.06195872 | 0.1007524 | 0.0930024 | 0.1010369
[5 empty] | 0.009797708 | 0.05875363 |  |  | 0.0307091 | 0.1043753 | 0.06155846 | 0.1015783 | 0.09234856 | 0.1018651
[5 empty] | 0.009631567 | 0.05875336 |  |  | 0.03085295 | 0.1052239 | 0.06116825 | 0.1024041 | 0.09260941 | 0.1026932
[5 empty] | 0.009482016 | 0.0587531 |  |  | 0.03080124 | 0.1060725 | 0.06168965 | 0.1032299 | 0.09168726 | 0.1035214
[5 empty] | 0.009335655 | 0.05875283 |  |  | 0.03085481 | 0.1069211 | 0.06122418 | 0.1040558 | 0.09228446 | 0.1043496
[5 empty] | 0.009190604 | 0.05875256 |  |  | 0.03051449 | 0.1077696 | 0.06137072 | 0.1048816 | 0.09170154 | 0.1051778
[5 empty] | 0.0090473 | 0.05875229 |  |  | 0.03078111 | 0.1086182 | 0.06091986 | 0.1057075 | 0.09172452 | 0.1060059
[5 empty] | 0.00890618 | 0.05875202 |  |  | 0.03065385 | 0.1094668 | 0.06147059 | 0.1065333 | 0.09174991 | 0.1068341
[5 empty] | 0.008767683 | 0.05875175 |  |  | 0.03072781 | 0.1103154 | 0.06082285 | 0.1073591 | 0.09147763 | 0.1076623
[5 empty] | 0.008632244 | 0.05875148 |  |  | 0.03070261 | 0.111164 | 0.06107659 | 0.108185 | 0.0915076 | 0.1084904
[5 empty] | 0.008500301 | 0.05875122 |  |  | 0.03047822 | 0.1120125 | 0.06123177 | 0.1090108 | 0.09143975 | 0.1093186
[5 empty] | 0.008372292 | 0.05875095 |  |  | 0.0305546 | 0.1128611 | 0.06088834 | 0.1098367 | 0.091074 | 0.1101468
[5 empty] | 0.008248653 | 0.05875068 |  |  | 0.03063174 | 0.1137097 | 0.06064624 | 0.1106625 | 0.09131029 | 0.110975
[5 empty] | 0.008129822 | 0.05875041 |  |  | 0.0305096 | 0.1145583 | 0.06120543 | 0.1114883 | 0.09164853 | 0.1118031
[5 empty] | 0.008016237 | 0.05875014 |  |  | 0.03048816 | 0.1154069 | 0.06106585 | 0.1123142 | 0.09118866 | 0.1126313
[5 empty] | 0.007908333 | 0.05874987 |  |  | 0.03046739 | 0.1162554 | 0.06072747 | 0.11314 | 0.09083059 | 0.1134595
[5 empty] | 0.00780655 | 0.0587496 |  |  | 0.03044727 | 0.117104 | 0.06109022 | 0.1139659 | 0.09137425 | 0.1142876
[5 empty] | 0.007711323 | 0.05874934 |  |  | 0.03032777 | 0.1179526 | 0.06085406 | 0.1147917 | 0.09131957 | 0.1151158
[5 empty] | 0.00762309 | 0.05874907 |  |  | 0.03020885 | 0.1188012 | 0.06041894 | 0.1156175 | 0.09126647 | 0.115944
[5 empty] | 0.007542288 | 0.0587488 |  |  | 0.0303905 | 0.1196498 | 0.06048482 | 0.1164434 | 0.09081488 | 0.1167722
[5 empty] | 0.007469355 | 0.05874853 |  |  | 0.03027269 | 0.1204983 | 0.06045163 | 0.1172692 | 0.09136472 | 0.1176003
[5 empty] | 0.007404728 | 0.05874826 |  |  | 0.0303554 | 0.1213469 | 0.06071934 | 0.1180951 | 0.09081592 | 0.1184285
[5 empty] | 0.007348844 | 0.05874799 |  |  | 0.03043858 | 0.1221955 | 0.06068789 | 0.1189209 | 0.0912684 | 0.1192567
[5 empty] | 0.00730214 | 0.05874772 |  |  | 0.03032223 | 0.1230441 | 0.06045723 | 0.1197467 | 0.09062209 | 0.1200848
[5 empty] | 0.007265054 | 0.05874746 |  |  | 0.0303063 | 0.1238927 | 0.06072732 | 0.1205726 | 0.09107691 | 0.120913
[5 empty] | 0.007238022 | 0.05874719 |  |  | 0.03009078 | 0.1247412 | 0.0606981 | 0.1213984 | 0.0905328 | 0.1217412
[5 empty] | 0.007221483 | 0.05874692 |  |  | 0.03027564 | 0.1255898 | 0.06036953 | 0.1222243 | 0.09088967 | 0.1225694
[5 empty] | 0.007215872 | 0.05874665 |  |  | 0.03006085 | 0.1264384 | 0.06044155 | 0.1230501 | 0.09094745 | 0.1233975
[5 empty] | 0.007215872 | 0.05874665 |  |  | 0.03034638 | 0.127287 | 0.06021412 | 0.1238759 | 0.09060606 | 0.1242257
[5 empty] | 0.006972365 | 0.0587259 |  |  | 0.03033221 | 0.1281356 | 0.06058719 | 0.1247018 | 0.09076544 | 0.1250539
[5 empty] | 0.006733806 | 0.05870515 |  |  | 0.03031831 | 0.1289841 | 0.0600607 | 0.1255276 | 0.0903255 | 0.125882
[5 empty] | 0.006500647 | 0.05868439 |  |  | 0.03000465 | 0.1298327 | 0.06003461 | 0.1263535 | 0.09008617 | 0.1267102
[5 empty] | 0.006273342 | 0.05866364 |  |  | 0.03019121 | 0.1306813 | 0.06020887 | 0.1271793 | 0.09054738 | 0.1275384
[5 empty] | 0.006052341 | 0.05864289 |  |  | 0.03027796 | 0.1315299 | 0.06008344 | 0.1280051 | 0.09020904 | 0.1283666
[5 empty] | 0.005838096 | 0.05862214 |  |  | 0.03026488 | 0.1323784 | 0.05995825 | 0.128831 | 0.0904711 | 0.1291947
[5 empty] | 0.005631061 | 0.05860138 |  |  | 0.03015193 | 0.133227 | 0.06003326 | 0.1296568 | 0.09063347 | 0.1300229
[5 empty] | 0.005431686 | 0.05858063 |  |  | 0.02993909 | 0.1340756 | 0.06010843 | 0.1304827 | 0.09009608 | 0.1308511
[5 empty] | 0.005240424 | 0.05855988 |  |  | 0.03012633 | 0.1349242 | 0.06028369 | 0.1313085 | 0.08985885 | 0.1316792
[5 empty] | 0.005057726 | 0.05853913 |  |  | 0.03021364 | 0.1357728 | 0.05995901 | 0.1321343 | 0.09032171 | 0.1325074
[5 empty] | 0.004884046 | 0.05851837 |  |  | 0.03010097 | 0.1366213 | 0.05983434 | 0.1329602 | 0.08988458 | 0.1333356
[5 empty] | 0.004719835 | 0.05849762 |  |  | 0.0300883 | 0.1374699 | 0.06020961 | 0.133786 | 0.08994739 | 0.1341638
[5 empty] | 0.004565544 | 0.05847687 |  |  | 0.03017561 | 0.1383185 | 0.0599848 | 0.1346118 | 0.09001006 | 0.1349919
[5 empty] | 0.004421626 | 0.05845612 |  |  | 0.03006287 | 0.1391671 | 0.06025983 | 0.1354377 | 0.08987253 | 0.1358201
[5 empty] | 0.004288534 | 0.05843536 |  |  | 0.02985006 | 0.1400157 | 0.06013468 | 0.1362635 | 0.08973471 | 0.1366483
[5 empty] | 0.004166718 | 0.05841461 |  |  | 0.02993714 | 0.1408642 | 0.06010928 | 0.1370894 | 0.09019652 | 0.1374764
[5 empty] | 0.004056632 | 0.05839386 |  |  | 0.03012408 | 0.1417128 | 0.06018367 | 0.1379152 | 0.090058 | 0.1383046
[5 empty] | 0.003958726 | 0.05837311 |  |  | 0.02981094 | 0.1425614 | 0.06025823 | 0.138741 | 0.09001968 | 0.1391328
[5 empty] | 0.003873454 | 0.05835235 |  |  | 0.0300979 | 0.14341 | 0.06023301 | 0.1395669 | 0.0899817 | 0.1399609
[5 empty] | 0.003801266 | 0.0583316 |  |  | 0.03008498 | 0.1442586 | 0.06010801 | 0.1403927 | 0.09034406 | 0.1407891
[5 empty] | 0.003742616 | 0.05831085 |  |  | 0.03007217 | 0.1451071 | 0.05998324 | 0.1412186 | 0.09020677 | 0.1416173
[5 empty] | 0.003697955 | 0.0582901 |  |  | 0.02985949 | 0.1459557 | 0.05975871 | 0.1420444 | 0.08956982 | 0.1424455
[5 empty] | 0.003667736 | 0.05826934 |  |  | 0.02984693 | 0.1468043 | 0.06003441 | 0.1428702 | 0.08933324 | 0.1432736
[5 empty] | 0.003652409 | 0.05824859 |  |  | 0.03003449 | 0.1476529 | 0.05951036 | 0.1436961 | 0.08929702 | 0.1441018
[5 empty] | 0.003650582 | 0.05822784 |  |  | 0.02982219 | 0.1485015 | 0.06008655 | 0.1445219 | 0.08936117 | 0.14493
[5 empty] | 0.003651632 | 0.05820708 |  |  | 0.03001001 | 0.14935 | 0.05996299 | 0.1453478 | 0.08942569 | 0.1457581
[5 empty] | 0.003654165 | 0.05818633 |  |  | 0.02999797 | 0.1501986 | 0.05953969 | 0.1461736 | 0.09009061 | 0.1465863
[5 empty] | 0.003658633 | 0.05816558 |  |  | 0.02998607 | 0.1510472 | 0.05951665 | 0.1469994 | 0.08915591 | 0.1474145
[5 empty] | 0.003665488 | 0.05814483 |  |  | 0.0297743 | 0.1518958 | 0.05959387 | 0.1478253 | 0.08942161 | 0.1482427
[5 empty] | 0.003675182 | 0.05812407 |  |  | 0.02966267 | 0.1527444 | 0.05967136 | 0.1486511 | 0.08998771 | 0.1490708
[5 empty] | 0.003688167 | 0.05810332 |  |  | 0.02995118 | 0.1535929 | 0.05934912 | 0.149477 | 0.08995423 | 0.149899
[5 empty] | 0.003704895 | 0.05808257 |  |  | 0.02983984 | 0.1544415 | 0.05992716 | 0.1503028 | 0.08972116 | 0.1507272
[5 empty] | 0.003725819 | 0.05806182 |  |  | 0.02982865 | 0.1552901 | 0.05950547 | 0.1511286 | 0.08938851 | 0.1515553
[5 empty] | 0.00375139 | 0.05804106 |  |  | 0.0296176 | 0.1561387 | 0.05938408 | 0.1519545 | 0.0892563 | 0.1523835
[5 empty] | 0.00378206 | 0.05802031 |  |  | 0.02970671 | 0.1569873 | 0.05986297 | 0.1527803 | 0.08932452 | 0.1532117
[5 empty] | 0.003818281 | 0.05799956 |  |  | 0.02979597 | 0.1578358 | 0.05974215 | 0.1536062 | 0.08939318 | 0.1540399
[5 empty] | 0.003860506 | 0.05797881 |  |  | 0.02988538 | 0.1586844 | 0.05922163 | 0.154432 | 0.08926229 | 0.154868
[5 empty] | 0.003909186 | 0.05795805 |  |  | 0.02967496 | 0.159533 | 0.05970142 | 0.1552578 | 0.08903186 | 0.1556962
[5 empty] | 0.003964773 | 0.0579373 |  |  | 0.02976469 | 0.1603816 | 0.05948151 | 0.1560837 | 0.08880189 | 0.1565244
[5 empty] | 0.00402772 | 0.05791655 |  |  | 0.02975459 | 0.1612302 | 0.05956191 | 0.1569095 | 0.08917239 | 0.1573525
[5 empty] | 0.004098478 | 0.0578958 |  |  | 0.02954466 | 0.1620787 | 0.05944263 | 0.1577354 | 0.08914336 | 0.1581807
[5 empty] | 0.0041775 | 0.05787504 |  |  | 0.02973489 | 0.1629273 | 0.05962367 | 0.1585612 | 0.08911481 | 0.1590089
[5 empty] | 0.004265237 | 0.05785429 |  |  | 0.02972529 | 0.1637759 | 0.05970502 | 0.159387 | 0.08918675 | 0.1598371
[5 empty] | 0.004362142 | 0.05783354 |  |  | 0.02951587 | 0.1646245 | 0.05948671 | 0.1602129 | 0.08885919 | 0.1606652
[5 empty] | 0.004468666 | 0.05781279 |  |  | 0.02970662 | 0.1654731 | 0.05926873 | 0.1610387 | 0.08953213 | 0.1614934
[5 empty] | 0.004585262 | 0.05779203 |  |  | 0.02969754 | 0.1663216 | 0.05945109 | 0.1618646 | 0.08920557 | 0.1623216
[5 empty] | 0.004712382 | 0.05777128 |  |  | 0.02978865 | 0.1671702 | 0.05903378 | 0.1626904 | 0.08897953 | 0.1631497
[5 empty] | 0.004850477 | 0.05775053 |  |  | 0.02967994 | 0.1680188 | 0.05911682 | 0.1635162 | 0.08865401 | 0.1639779
[5 empty] | 0.005 | 0.05772978 |  |  | 0.02957141 | 0.1688674 | 0.05950021 | 0.1643421 | 0.08932902 | 0.1648061
[5 empty] | 0.005 | 0.05771662
[5 empty] | 0.005293844 | 0.05771689
[5 empty] | 0.005584793 | 0.05771716
[5 empty] | 0.005872757 | 0.05771742
[5 empty] | 0.006157645 | 0.05771769
[5 empty] | 0.006439368 | 0.05771796
[5 empty] | 0.006717835 | 0.05771823
[5 empty] | 0.006992955 | 0.0577185
[5 empty] | 0.007264639 | 0.05771877
[5 empty] | 0.007532796 | 0.05771904
[5 empty] | 0.007797336 | 0.0577193
[5 empty] | 0.008058169 | 0.05771957
[5 empty] | 0.008315204 | 0.05771984
[5 empty] | 0.008568351 | 0.05772011
[5 empty] | 0.008817521 | 0.05772038
[5 empty] | 0.009062622 | 0.05772065
[5 empty] | 0.009303565 | 0.05772092
[5 empty] | 0.009540258 | 0.05772118
[5 empty] | 0.009772613 | 0.05772145
[5 empty] | 0.01000054 | 0.05772172
[5 empty] | 0.01022394 | 0.05772199
[5 empty] | 0.01044274 | 0.05772226
[5 empty] | 0.01065684 | 0.05772253
[5 empty] | 0.01086614 | 0.0577228
[5 empty] | 0.01107057 | 0.05772306
[5 empty] | 0.01127039 | 0.05772333
[5 empty] | 0.01146773 | 0.0577236
[5 empty] | 0.01166287 | 0.05772387
[5 empty] | 0.01185572 | 0.05772414
[5 empty] | 0.01204618 | 0.05772441
[5 empty] | 0.01223417 | 0.05772467
[5 empty] | 0.01241959 | 0.05772494
[5 empty] | 0.01260236 | 0.05772521
[5 empty] | 0.01278238 | 0.05772548
[5 empty] | 0.01295957 | 0.05772575
[5 empty] | 0.01313384 | 0.05772602
[5 empty] | 0.01330509 | 0.05772629
[5 empty] | 0.01347323 | 0.05772655
[5 empty] | 0.01363818 | 0.05772682
[5 empty] | 0.01379984 | 0.05772709
[5 empty] | 0.01395813 | 0.05772736
[5 empty] | 0.01411295 | 0.05772763
[5 empty] | 0.01426421 | 0.0577279
[5 empty] | 0.01441182 | 0.05772817
[5 empty] | 0.0145557 | 0.05772843
[5 empty] | 0.01469575 | 0.0577287
[5 empty] | 0.01483188 | 0.05772897
[5 empty] | 0.01496401 | 0.05772924
[5 empty] | 0.01509204 | 0.05772951
[5 empty] | 0.01521587 | 0.05772978
[5 empty] | 0.01521587 | 0.05771662
[5 empty] | 0.0153138 | 0.05773791
[5 empty] | 0.01540815 | 0.0577592
[5 empty] | 0.01549888 | 0.05778049
[5 empty] | 0.01558595 | 0.05780178
[5 empty] | 0.01566931 | 0.05782307
[5 empty] | 0.01574893 | 0.05784436
[5 empty] | 0.01582475 | 0.05786565
[5 empty] | 0.01589673 | 0.05788694
[5 empty] | 0.01596483 | 0.05790823
[5 empty] | 0.016029 | 0.05792951
[5 empty] | 0.01608921 | 0.0579508
[5 empty] | 0.01614539 | 0.05797209
[5 empty] | 0.01619753 | 0.05799338
[5 empty] | 0.01624556 | 0.05801467
[5 empty] | 0.01628944 | 0.05803596
[5 empty] | 0.01632913 | 0.05805725
[5 empty] | 0.01636459 | 0.05807854
[5 empty] | 0.01639577 | 0.05809983
[5 empty] | 0.01642263 | 0.05812112
[5 empty] | 0.01644512 | 0.05814241
[5 empty] | 0.0164632 | 0.0581637
[5 empty] | 0.01647682 | 0.05818499
[5 empty] | 0.01648595 | 0.05820628
[5 empty] | 0.01649054 | 0.05822757
[5 empty] | 0.01649071 | 0.05824886
[5 empty] | 0.01648752 | 0.05827015
[5 empty] | 0.01648109 | 0.05829144
[5 empty] | 0.01647138 | 0.05831273
[5 empty] | 0.01645835 | 0.05833402
[5 empty] | 0.01644194 | 0.05835531
[5 empty] | 0.01642213 | 0.0583766
[5 empty] | 0.01639886 | 0.05839789
[5 empty] | 0.01637208 | 0.05841918
[5 empty] | 0.01634177 | 0.05844046
[5 empty] | 0.01630786 | 0.05846175
[5 empty] | 0.01627033 | 0.05848304
[5 empty] | 0.01622911 | 0.05850433
[5 empty] | 0.01618418 | 0.05852562
[5 empty] | 0.01613548 | 0.05854691
[5 empty] | 0.01608297 | 0.0585682
[5 empty] | 0.01602661 | 0.05858949
[5 empty] | 0.01596635 | 0.05861078
[5 empty] | 0.01590215 | 0.05863207
[5 empty] | 0.01583397 | 0.05865336
[5 empty] | 0.01576176 | 0.05867465
[5 empty] | 0.01568548 | 0.05869594
[5 empty] | 0.01560507 | 0.05871723
[5 empty] | 0.01552051 | 0.05873852
[5 empty] | 0.01543174 | 0.05875981
[5 empty] | 0.01543174 | 0.05875981
[5 empty] | 0.01581151 | 0.06034215
[5 empty] | 0.01618394 | 0.0619245
[5 empty] | 0.01654887 | 0.06350684
[5 empty] | 0.01690611 | 0.06508919
[5 empty] | 0.0172555 | 0.06667153
[5 empty] | 0.01759686 | 0.06825388
[5 empty] | 0.01793002 | 0.06983622
[5 empty] | 0.01825479 | 0.07141856
[5 empty] | 0.01857101 | 0.07300091
[5 empty] | 0.0188785 | 0.07458325
[5 empty] | 0.01917709 | 0.0761656
[5 empty] | 0.0194666 | 0.07774794
[5 empty] | 0.01974685 | 0.07933029
[5 empty] | 0.02001768 | 0.08091263
[5 empty] | 0.0202789 | 0.08249498
[5 empty] | 0.02053034 | 0.08407732
[5 empty] | 0.02077183 | 0.08565967
[5 empty] | 0.0210032 | 0.08724201
[5 empty] | 0.02122426 | 0.08882435
[5 empty] | 0.02143484 | 0.0904067
[5 empty] | 0.02163477 | 0.09198904
[5 empty] | 0.02182387 | 0.09357139
[5 empty] | 0.02200197 | 0.09515373
[5 empty] | 0.0221689 | 0.09673608
[5 empty] | 0.02232447 | 0.09831842
[5 empty] | 0.02246851 | 0.09990077
[5 empty] | 0.02260086 | 0.1014831
[5 empty] | 0.02272133 | 0.1030655
[5 empty] | 0.02282975 | 0.1046478
[5 empty] | 0.02292594 | 0.1062301
[5 empty] | 0.02300973 | 0.1078125
[5 empty] | 0.02308095 | 0.1093948
[5 empty] | 0.02313941 | 0.1109772
[5 empty] | 0.02318496 | 0.1125595
[5 empty] | 0.0232174 | 0.1141419
[5 empty] | 0.02324233 | 0.1157242
[5 empty] | 0.02324231 | 0.1173066
[5 empty] | 0.0232393 | 0.1188889
[5 empty] | 0.02323136 | 0.1204712
[5 empty] | 0.02321886 | 0.1220536
[5 empty] | 0.02320217 | 0.1236359
[5 empty] | 0.02318167 | 0.1252183
[5 empty] | 0.02315774 | 0.1268006
[5 empty] | 0.02313075 | 0.128383
[5 empty] | 0.02310107 | 0.1299653
[5 empty] | 0.02306908 | 0.1315477
[5 empty] | 0.02303515 | 0.13313
[5 empty] | 0.02299966 | 0.1347123
[5 empty] | 0.02296299 | 0.1362947
[5 empty] | 0.0229255 | 0.137877
[5 empty] | 0.02288732 | 0.1394594
[5 empty] | 0.02283722 | 0.1410417
[5 empty] | 0.02277182 | 0.1426241
[5 empty] | 0.022695 | 0.1442064
[5 empty] | 0.02261068 | 0.1457888
[5 empty] | 0.02252273 | 0.1473711
[5 empty] | 0.02243508 | 0.1489534
[5 empty] | 0.0223516 | 0.15
[5 empty] | 0.02227621 | 0.1521181
[5 empty] | 0.0222128 | 0.1537005
[5 empty] | 0.02216526 | 0.1552828
[5 empty] | 0.02212972 | 0.1568652
[5 empty] | 0.02209636 | 0.1584475
[5 empty] | 0.02206495 | 0.1600299
[5 empty] | 0.02203537 | 0.1616122
[5 empty] | 0.02200751 | 0.1631945
[5 empty] | 0.02198123 | 0.1647769
[5 empty] | 0.02195641 | 0.1663592
[5 empty] | 0.02193292 | 0.1679416
[5 empty] | 0.02191064 | 0.1695239
[5 empty] | 0.02188945 | 0.1711063
[5 empty] | 0.02186922 | 0.1726886
[5 empty] | 0.02184982 | 0.174271
[5 empty] | 0.02183113 | 0.1758533
[5 empty] | 0.02181303 | 0.1774356
[5 empty] | 0.02179539 | 0.179018
[5 empty] | 0.02177808 | 0.1806003
[5 empty] | 0.02176098 | 0.1821827
[5 empty] | 0.02174397 | 0.183765
[5 empty] | 0.02172692 | 0.1853474
[5 empty] | 0.0217097 | 0.1869297
[5 empty] | 0.0216922 | 0.1885121
[5 empty] | 0.02167464 | 0.1900944
[5 empty] | 0.02165738 | 0.1916767
[5 empty] | 0.02164042 | 0.1932591
[5 empty] | 0.02162378 | 0.1948414
[5 empty] | 0.02160747 | 0.1964238
[5 empty] | 0.02159149 | 0.1980061
[5 empty] | 0.02157586 | 0.1995885
[5 empty] | 0.02156058 | 0.2011708
[5 empty] | 0.02154568 | 0.2027532
[5 empty] | 0.02153116 | 0.2043355
[5 empty] | 0.02151702 | 0.2059178
[5 empty] | 0.02150329 | 0.2075002
[5 empty] | 0.02148998 | 0.2090825
[5 empty] | 0.02147708 | 0.2106649
[5 empty] | 0.02146462 | 0.2122472
[5 empty] | 0.02145261 | 0.2138296
[5 empty] | 0.02144105 | 0.2154119