## 1
Общество с ограниченной ответственностью "Инженерная геология" (ООО "ИнжГео") | [11 empty] | Общество с ограниченной ответственностью "Инженерная геология" (ООО "ИнжГео")
Юр. адрес: 117279, г. Москва, ул. Миклухо-Маклая, 36 а, этаж 5, пом. XXIII к. 76-84 | [11 empty] | Юр. адрес: 117279, г. Москва, ул. Миклухо-Маклая, 36 а, этаж 5, пом. XXIII к. 76-84 | [8 empty] | нагр |  |  | X0 | Y0 | R |  | нагр |  |  |  | X0 | Y0 | R | нагр |  |  |  | X0 | Y0 | R |  | нагр |  |  |  | X0 | Y0 | R
Телефон/факс +7 (495) 132-30-00, Адрес электронной почты inbox@inj-geo.ru | [11 empty] | Телефон/факс +7 (495) 132-30-00, Адрес электронной почты inbox@inj-geo.ru | [12 empty] | 0 | [7 empty] | 0 | [6 empty] | 0 | [7 empty] | 0
[21 empty] | девиатор | [6 empty] | девиатор | [6 empty] | девиатор | [7 empty] | девиатор
Испытательная лаборатория ООО «ИнжГео» | [11 empty] | Испытательная лаборатория ООО «ИнжГео» | [8 empty] | x0 | Угол | X | Y |  |  |  | x0 |  | Угол | X | Y |  |  | x0 |  | Угол | X | Y |  |  |  | x0 |  | Угол | X | Y
Адрес места осуществления деятельности лаборатории: г. Москва, просп. Вернадского, д. 51, стр. 1 | [11 empty] | Адрес места осуществления деятельности лаборатории: г. Москва, просп. Вернадского, д. 51, стр. 1 | [9 empty] | 0 | [7 empty] | 0 | [6 empty] | 0 | [7 empty] | 0
Телефон +7(910)4557682, E-mail: slg85@mail.ru | [11 empty] | Телефон +7(910)4557682, E-mail: slg85@mail.ru | [9 empty] | 5 | [7 empty] | 5 | [6 empty] | 5 | [7 empty] | 5
[22 empty] | 10 | [7 empty] | 10 | [6 empty] | 10 | [7 empty] | 10
[12 empty] | Протокол испытаний № 13-63/200 от 17-05-2023 | [9 empty] | 15 | [7 empty] | 15 | [6 empty] | 15 | [7 empty] | 15
[22 empty] | 20 | [7 empty] | 20 | [6 empty] | 20 | [7 empty] | 20
[12 empty] | Наименование и адрес заказчика: Переход трубопровода через р. Енисей | [9 empty] | 25 | [7 empty] | 25 | [6 empty] | 25 | [7 empty] | 25
[12 empty] | Наименование объекта: ООО Регионстрой | [9 empty] | 30 | [7 empty] | 30 | [6 empty] | 30 | [7 empty] | 30
Наименование используемого метода/методики: ГОСТ 12248.4-2020 | [11 empty] | Наименование используемого метода/методики: ГОСТ 12248.3-2020 | [9 empty] | 35 | [7 empty] | 35 | [6 empty] | 35 | [7 empty] | 35
Условия проведения испытания: температура окружающей среды (18 - 25)0С, влажность воздуха (40 - 75)% | [11 empty] | Условия проведения испытания: температура окружающей среды (18 - 25)0С, влажность воздуха (40 - 75)% | [9 empty] | 40 | [7 empty] | 40 | [6 empty] | 40 | [7 empty] | 40
[12 empty] | Дата получение объекта подлежащего испытаниям: 20-04-2023 | [9 empty] | 45 | [7 empty] | 45 | [6 empty] | 45 | [7 empty] | 45
[12 empty] | Дата испытания: 25.10.2022-19.11.2200 | [9 empty] | 50 | [7 empty] | 50 | [6 empty] | 50 | [7 empty] | 50
[22 empty] | 55 | [7 empty] | 55 | [6 empty] | 55 | [7 empty] | 55
Испытание грунтов методом трехосного сжатия | [11 empty] | Испытание грунтов методом трехосного сжатия | [9 empty] | 60 | [7 empty] | 60 | [6 empty] | 60 | [7 empty] | 60
[22 empty] | 65 | [7 empty] | 65 | [6 empty] | 65 | [7 empty] | 65
Лабораторный номер: | [6 empty] | We, д.е. = |  |  |  |  | Лабораторный номер: |  | 1235 |  |  |  | We, д.е. = | 0.520264095 |  |  | 70 | [7 empty] | 70 | [6 empty] | 70 | [7 empty] | 70
Номер скважины: | [6 empty] | ρ, г/см3 = |  |  |  |  | Номер скважины: |  | BH-111 |  |  |  | ρ, г/см3 = | 1.65 |  |  | 75 | [7 empty] | 75 | [6 empty] | 75 | [7 empty] | 75
Глубина отбора, м: | [6 empty] | ρs, г/см3 = |  |  |  |  | Глубина отбора, м: |  | 2.5 |  |  |  | ρs, г/см3 = | 2.72 |  |  | 80 | [7 empty] | 80 | [6 empty] | 80 | [7 empty] | 80
Наименование грунта: | [6 empty] | e, д.е. = |  |  |  |  | Наименование грунта: |  | Суглинок, после оттаивания текучий, легкий пылеватый |  |  |  | e, д.е. = | 1.506132 |  |  | 85 | [7 empty] | 85 | [6 empty] | 85 | [7 empty] | 85
Схема проведения опыта: | [6 empty] | IL, д.е. = |  |  |  |  | Схема проведения опыта: |  | КД |  |  |  | IL, д.е. = | 2.687 |  |  | 90 | [7 empty] | 90 | [6 empty] | 90 | [7 empty] | 90
[22 empty] | 95 | [7 empty] | 95 | [6 empty] | 95 | [7 empty] | 95
[22 empty] | 100 | [7 empty] | 100 | [6 empty] | 100 | [7 empty] | 100
Результаты испытаний | [11 empty] | Результаты испытаний | [9 empty] | 105 | [7 empty] | 105 | [6 empty] | 105 | [7 empty] | 105
[22 empty] | 110 | [7 empty] | 110 | [6 empty] | 110 | [7 empty] | 110
[22 empty] | 115 | [7 empty] | 115 | [6 empty] | 115 | [7 empty] | 115
[22 empty] | 120 | [7 empty] | 120 | [6 empty] | 120 | [7 empty] | 120
[22 empty] | 125 | [7 empty] | 125 | [6 empty] | 125 | [7 empty] | 125
[22 empty] | 130 | [7 empty] | 130 | [6 empty] | 130 | [7 empty] | 130
[22 empty] | 135 | [7 empty] | 135 | [6 empty] | 135 | [7 empty] | 135
[22 empty] | 140 | [7 empty] | 140 | [6 empty] | 140 | [7 empty] | 140
[22 empty] | 145 | [7 empty] | 145 | [6 empty] | 145 | [7 empty] | 145
[22 empty] | 150 | [7 empty] | 150 | [6 empty] | 150 | [7 empty] | 150
[22 empty] | 155 | [7 empty] | 155 | [6 empty] | 155 | [7 empty] | 155
[22 empty] | 160 | [7 empty] | 160 | [6 empty] | 160 | [7 empty] | 160
[22 empty] | 165 | [7 empty] | 165 | [6 empty] | 165 | [7 empty] | 165
[22 empty] | 170 | [7 empty] | 170 | [6 empty] | 170 | [7 empty] | 170
[22 empty] | 175 | [7 empty] | 175 | [6 empty] | 175 | [7 empty] | 175
[22 empty] | 180 | [7 empty] | 180 | [6 empty] | 180 | [7 empty] | 180
[13 empty] | Давление в камере, Мпа σ3 | Вертикальная нагрузка, Мпа σ1 | Поровое давление, Мпа u
| K0, д.е. | 0.7750489 |  |  |  |  | Коэфф. Точки | [5 empty] | 0.05 | 0.09159583 | [5 empty] | 1 | [6 empty] | σ3,кПа | σ1,кПа | u, кПа |  |  |  | 4
| q_zg, МПа | 0.03875245 | [10 empty] | 0.15 | 0.2496441 | [27 empty] | δ3, Мпа | δ1-δ3, МПа | δ1, МПа | δ1, КПа
|  |  | Модуль деформации, МПа: | [9 empty] | 0.25 | 0.4076923 | [21 empty] | С, МПа:
|  |  | Е0= |  | Точки модуля (полное напр.), МПа |  |  |  | 0.03875245 | 0.06200392 | [25 empty] | φ, град:
|  |  | E50 = |  | qf (полное напр.), МПа |  |  |  | 0.06220702 | [26 empty] | E, Мпа
|  |  | Коэф. Поперечной деформации, ϑ = | [9 empty] | Эффективные значения угла внутреннего трения и удельного сцепления ϕ', С' | [13 empty] | x | 0
[13 empty] | ϕ', град. = | 13 | [12 empty] | y |  |  |  | С, кПа | φ,°
[13 empty] | С', МПа = | 0.005
| Исполнитель: | [6 empty] | Морозов Д.С. |  |  |  |  | Исполнитель: |  |  |  |  | Морозов Д.С.
| Начальник исп. лаборатории: | [6 empty] | Семиколенова Л.Г. |  |  |  |  | Начальник исп. лаборатории: |  |  |  |  | Семиколенова Л.Г.
Лист 1 , всего листов 2 | [11 empty] | Лист 2 , всего листов 2
Частичное воспроизведение протокола испытаний без письменного разрешения ООО «ИнжГео» ЗАПРЕЩАЕТСЯ | [11 empty] | Частичное воспроизведение протокола испытаний без письменного разрешения ООО «ИнжГео» ЗАПРЕЩАЕТСЯ
[5 empty] | второй график |  | первый график | [9 empty] | К Пуассона
dev50 | epsE50 | ind | devE0 | epsE0 | dev | eps | sigma |  | dev1 | eps1 | dev2 | eps2 | dev3 | eps3 |  | Глины
0.01220702 | 0.009680846 |  |  |  | 0 | 0 |  |  | 0 | 0 | 0 | 0 | 0 | 0 |  | < 0 | 0,20-0,30
ind |  |  |  |  | 0.001031707 | 0.0005015237 |  |  | 0.001423313 | 0.0008700804 | 0.005102651 | 0.0008520824 | 0.008354405 | 0.0008513226 |  | 0-0,25 | 0,30-0,38
2 |  |  |  |  | 0.002038779 | 0.001003047 |  |  | 0.003108946 | 0.001740161 | 0.01001886 | 0.001704165 | 0.01649805 | 0.001702645 |  | 0,25< | 0,38-0,45
E0 |  |  |  |  | 0.003005939 | 0.001504571 |  |  | 0.005008707 | 0.002610241 | 0.01490539 | 0.002556247 | 0.02371973 | 0.002553968 |  | Суглинки | 0,35-0,37
epsE0 | devE0 |  |  |  | 0.003917914 | 0.002006095 |  |  | 0.006274405 | 0.003480322 | 0.01901902 | 0.00340833 | 0.03060825 | 0.00340529 |  | Пески и супеси | 0,30-0,35
0.003226949 | 0.005812867 |  |  |  | 0.004759427 | 0.002507618 |  |  | 0.0075 | 0.004163542 | 0.0225 | 0.004081904 | 0.0375 | 0.004248512
[5 empty] | 0.005812867 | 0.003226949 |  |  | 0.008934144 | 0.005220483 | 0.02593988 | 0.005112495 | 0.04134113 | 0.005107936
График E50 |  | График E |  |  | 0.006187581 | 0.003510666 |  |  | 0.009640528 | 0.006090563 | 0.02901743 | 0.005964577 | 0.04622726 | 0.005959258
eps | q | sigma |  |  | 0.006847076 | 0.00401219 |  |  | 0.01078786 | 0.006960644 | 0.03229034 | 0.006816659 | 0.05126547 | 0.006810581
Горизонтальная линия E50 |  | Касательная |  |  | 0.00749762 | 0.004513713 |  |  | 0.01208358 | 0.007830724 | 0.03428948 | 0.007668742 | 0.05551045 | 0.007661904
0 |  | a | b |  | 0.008133047 | 0.005015237 |  |  | 0.01303511 | 0.008700804 | 0.03744573 | 0.008520824 | 0.06041686 | 0.008513226
|  |  | 0 |  | 0.008747194 | 0.005516761 |  |  | 0.01384988 | 0.009570885 | 0.03998997 | 0.009372907 | 0.06423937 | 0.009364549
Вертикальная линия E50 |  | p1 и p2 |  |  | 0.009333898 | 0.006018284 |  |  | 0.01473534 | 0.01044097 | 0.04235309 | 0.01022499 | 0.06803265 | 0.01021587
| 0 | 0 |  |  | 0.009886994 | 0.006519808 |  |  | 0.0154989 | 0.01131105 | 0.04436597 | 0.01107707 | 0.07155138 | 0.01106719
[5 empty] | 0.01040032 | 0.007021332 |  |  | 0.01634802 | 0.01218113 | 0.04715947 | 0.01192915 | 0.07475021 | 0.01191852
Касательная линия E50 |  |  |  |  | 0.01086771 | 0.007522855 |  |  | 0.01729011 | 0.01305121 | 0.04982203 | 0.0129123 | 0.07884614 | 0.0127611
0 | 0 | Горизонтальная 1 |  |  | 0.011283 | 0.008024379 |  |  | 0.01823261 | 0.01392129 | 0.0515307 | 0.01363332 | 0.08213975 | 0.01362116
[5 empty] | 0.01164003 | 0.008525903 |  |  | 0.01878295 | 0.01479137 | 0.05419497 | 0.0144854 | 0.08504945 | 0.01447248
Горизонтальная линия qкр |  |  |  |  | 0.01193263 | 0.009027426 |  |  | 0.01994857 | 0.01566145 | 0.05654134 | 0.01533748 | 0.08958629 | 0.01532381
Горизонтальная линия q |  | Горизонтальная 2 |  |  | 0.01220702 | 0.009680846 |  |  | 0.02079792 | 0.0164939 | 0.05865299 | 0.01618957 | 0.09442366 | 0.01617513
0 |  | 0 |  |  | 0.01231879 | 0.01003047 |  |  | 0.02157116 | 0.01740161 | 0.06161314 | 0.01704165 | 0.09843492 | 0.01702645
[5 empty] | 0.01247715 | 0.010532 |  |  | 0.02256098 | 0.01827169 | 0.064805 | 0.01789373 | 0.1025934 | 0.01787777
Вертикальная линия q |  |  |  |  | 0.0126332 | 0.01103352 |  |  | 0.02339797 | 0.01914177 | 0.06671178 | 0.01874581 | 0.1063726 | 0.0187291
| 0 |  |  |  | 0.01278695 | 0.01153504 |  |  | 0.02447375 | 0.02001185 | 0.06931668 | 0.0195979 | 0.1115458 | 0.01958042
[5 empty] | 0.0129384 | 0.01203657 |  |  | 0.02587991 | 0.02088193 | 0.0725029 | 0.02044998 | 0.1144863 | 0.02043174
[5 empty] | 0.01308757 | 0.01253809 |  |  | 0.02690804 | 0.02175201 | 0.07525367 | 0.02130206 | 0.1196677 | 0.02128307
[5 empty] | 0.01323446 | 0.01303962 |  |  | 0.02794975 | 0.02262209 | 0.07745218 | 0.02215414 | 0.1232631 | 0.02213439
[5 empty] | 0.01337908 | 0.01354114 |  |  | 0.02939663 | 0.02349217 | 0.08018164 | 0.02300623 | 0.127546 | 0.02298571
[5 empty] | 0.01352143 | 0.01404266 |  |  | 0.03014028 | 0.02436225 | 0.08262526 | 0.02385831 | 0.1319899 | 0.02383703
[5 empty] | 0.01366153 | 0.01454419 |  |  | 0.0316723 | 0.02523233 | 0.08486624 | 0.02471039 | 0.1343679 | 0.02468836
[5 empty] | 0.01379938 | 0.01504571 |  |  | 0.03278429 | 0.02610241 | 0.08678781 | 0.02556247 | 0.1377536 | 0.02553968
[5 empty] | 0.01393499 | 0.01554723 |  |  | 0.03376784 | 0.02697249 | 0.08927315 | 0.02641456 | 0.1410203 | 0.026391
[5 empty] | 0.01406837 | 0.01604876 |  |  | 0.03451456 | 0.02784257 | 0.09120548 | 0.02726664 | 0.1441414 | 0.02724232
[5 empty] | 0.01419952 | 0.01655028 |  |  | 0.03591605 | 0.02871265 | 0.09276801 | 0.02811872 | 0.1479902 | 0.02809365
[5 empty] | 0.01432845 | 0.01705181 |  |  | 0.03656389 | 0.02958274 | 0.09484394 | 0.0289708 | 0.1496401 | 0.02894497
[5 empty] | 0.01445517 | 0.01755333 |  |  | 0.03734969 | 0.03045282 | 0.09561648 | 0.02982289 | 0.1516645 | 0.02979629
[5 empty] | 0.01457968 | 0.01805485 |  |  | 0.03856506 | 0.0313229 | 0.09696885 | 0.03067497 | 0.1539367 | 0.03064761
[5 empty] | 0.014702 | 0.01855638 |  |  | 0.03930157 | 0.03219298 | 0.09838423 | 0.03152705 | 0.1554302 | 0.03149894
[5 empty] | 0.01482213 | 0.0190579 |  |  | 0.03995084 | 0.03306306 | 0.09834586 | 0.03237913 | 0.1556183 | 0.03235026
[5 empty] | 0.01494009 | 0.01955942 |  |  | 0.04010447 | 0.03393314 | 0.09964405 | 0.03323121 | 0.1576923 | 0.03320158
[5 empty] | 0.01505586 | 0.02006095 |  |  | 0.04075404 | 0.03480322 | 0.09944405 | 0.0340833 | 0.1571923 | 0.0340529
[5 empty] | 0.01516947 | 0.02056247 |  |  | 0.04129116 | 0.03567329826 | 0.09934405 | 0.03493538 | 0.1562923 | 0.03490423
[5 empty] | 0.01528093 | 0.021064 |  |  | 0.04140743 | 0.03654338 | 0.09934405 | 0.03578746 | 0.1561923 | 0.03575555
[5 empty] | 0.01539023 | 0.02156552 |  |  | 0.04159583 | 0.03741346 | 0.09884405 | 0.03663954 | 0.1575923 | 0.03660687
[5 empty] | 0.01549739 | 0.02206704 |  |  | 0.04129583 | 0.03828354 | 0.09884405 | 0.03749163 | 0.1573923 | 0.0374582
[5 empty] | 0.01560241 | 0.02256857 |  |  | 0.04139583 | 0.03915362 | 0.09964405 | 0.03834371 | 0.1561923 | 0.03830952
[5 empty] | 0.01570531 | 0.02307009 |  |  | 0.04159583 | 0.0400237 | 0.09914405 | 0.03919579 | 0.1564923 | 0.03916084
[5 empty] | 0.01580608 | 0.02357161 |  |  | 0.04129583 | 0.04089378 | 0.09904405 | 0.04004787 | 0.1563923 | 0.04001216
[5 empty] | 0.01590474 | 0.02407314 |  |  | 0.04119583 | 0.04176386 | 0.09934405 | 0.04089996 | 0.1575923 | 0.04086349
[5 empty] | 0.01600129 | 0.02457466 |  |  | 0.04149583 | 0.04263394 | 0.09884405 | 0.04175204 | 0.1561923 | 0.04171481
[5 empty] | 0.01609575 | 0.02507618 |  |  | 0.04119583 | 0.04350402 | 0.09924405 | 0.04260412 | 0.1561923 | 0.04256613
[5 empty] | 0.01618812 | 0.02557771 |  |  | 0.04139583 | 0.0443741 | 0.09954405 | 0.0434562 | 0.1570923 | 0.04341745
[5 empty] | 0.0162784 | 0.02607923 |  |  | 0.04119583 | 0.04524418 | 0.09954405 | 0.04430829 | 0.1569923 | 0.04426878
[5 empty] | 0.01636661 | 0.02658076 |  |  | 0.04129583 | 0.04611426 | 0.09954405 | 0.04516037 | 0.1565923 | 0.0451201
[5 empty] | 0.01645275 | 0.02708228 |  |  | 0.04129583 | 0.04698434 | 0.09964405 | 0.04601245 | 0.1566923 | 0.04597142
[5 empty] | 0.01653683 | 0.0275838 |  |  | 0.04159583 | 0.04785442 | 0.09894405 | 0.04686453 | 0.1572923 | 0.04682274
[5 empty] | 0.01661885 | 0.02808533 |  |  | 0.04139583 | 0.0487245 | 0.09904405 | 0.04771662 | 0.1564923 | 0.04767407
[5 empty] | 0.01669883 | 0.02858685 |  |  | 0.04139583 | 0.04959459 | 0.09914405 | 0.0485687 | 0.1575923 | 0.04852539
[5 empty] | 0.01677677 | 0.02908837 |  |  | 0.04129583 | 0.05046467 | 0.09924405 | 0.04942078 | 0.1565923 | 0.04937671
[5 empty] | 0.01685268 | 0.0295899 |  |  | 0.04119583 | 0.05133475 | 0.09924405 | 0.05027286 | 0.1573923 | 0.05022803
[5 empty] | 0.01692657 | 0.03009142 |  |  | 0.04129583 | 0.05220483 | 0.09904405 | 0.05112495 | 0.1571923 | 0.05107936
[5 empty] | 0.01699845 | 0.03059295 |  |  | 0.04129583 | 0.05307491 | 0.09884405 | 0.05197703 | 0.1575923 | 0.05193068
[5 empty] | 0.01706831 | 0.03109447 |  |  | 0.04119583 | 0.05394499 | 0.09934405 | 0.05282911 | 0.1568923 | 0.052782
[5 empty] | 0.01713618 | 0.03159599 |  |  | 0.04119583 | 0.05481507 | 0.09914405 | 0.05368119 | 0.1572923 | 0.05363332
[5 empty] | 0.01720205 | 0.03209752 |  |  | 0.04149583 | 0.05568515 | 0.09914405 | 0.05453328 | 0.1571923 | 0.05448465
[5 empty] | 0.01726593 | 0.03259904 |  |  | 0.04149583 | 0.05655523 | 0.09964405 | 0.05538536 | 0.1564923 | 0.05533597
[5 empty] | 0.01732784 | 0.03310056 |  |  | 0.04129583 | 0.05742531 | 0.09944405 | 0.05623744 | 0.1567923 | 0.05618729
[5 empty] | 0.01738778 | 0.03360209 |  |  | 0.04159583 | 0.05829539 | 0.09944405 | 0.05708952 | 0.1561923 | 0.05703862
[5 empty] | 0.01744576 | 0.03410361 |  |  | 0.04119583 | 0.05916547 | 0.09884405 | 0.05794161 | 0.1566923 | 0.05788994
[5 empty] | 0.01750178 | 0.03460513 |  |  | 0.04139583 | 0.06003555 | 0.09934405 | 0.05879369 | 0.1570923 | 0.05874126
[5 empty] | 0.01755585 | 0.03510666 |  |  | 0.04119583 | 0.06090563 | 0.09894405 | 0.05964577 | 0.1570923 | 0.05959258
[5 empty] | 0.01760798 | 0.03560818 |  |  | 0.04119583 | 0.06177571 | 0.09894405 | 0.06049785 | 0.1569923 | 0.06044391
[5 empty] | 0.01765818 | 0.03610971 |  |  | 0.04129583 | 0.06264579 | 0.09954405 | 0.06134994 | 0.1563923 | 0.06129523
[5 empty] | 0.01770646 | 0.03661123 |  |  | 0.04119583 | 0.06351587 | 0.09924405 | 0.06220202 | 0.1566923 | 0.06214655
[5 empty] | 0.01775282 | 0.03711275 |  |  | 0.04119583 | 0.06438595 | 0.09894405 | 0.0630541 | 0.1573923 | 0.06299787
[5 empty] | 0.01779726 | 0.03761428 |  |  | 0.04159583 | 0.06525603 | 0.09874405 | 0.06390618 | 0.1575923 | 0.0638492
[5 empty] | 0.01783981 | 0.0381158 |  |  | 0.04129583 | 0.06612611 | 0.09874405 | 0.06475826 | 0.1575923 | 0.06470052
[5 empty] | 0.01788046 | 0.03861732 |  |  | 0.04149583 | 0.06699619 | 0.09874405 | 0.06561035 | 0.1570923 | 0.06555184
[5 empty] | 0.01791922 | 0.03911885 |  |  | 0.04149583 | 0.06786627 | 0.09884405 | 0.06646243 | 0.1575923 | 0.06640316
[5 empty] | 0.0179561 | 0.03962037 |  |  | 0.04119583 | 0.06873636 | 0.09874405 | 0.06731451 | 0.1561923 | 0.06725449
[5 empty] | 0.01799111 | 0.0401219 |  |  | 0.04159583 | 0.06960644 | 0.09934405 | 0.06816659 | 0.1571923 | 0.06810581
[5 empty] | 0.01802426 | 0.04062342 |  |  | 0.04159583 | 0.07047652 | 0.09914405 | 0.06901868 | 0.1570923 | 0.06895713
[5 empty] | 0.01805554 | 0.04112494 |  |  | 0.04149583 | 0.07134659652 | 0.09894405 | 0.06987076 | 0.1564923 | 0.06980845
[5 empty] | 0.01808498 | 0.04162647 |  |  | 0.04149583 | 0.07221668 | 0.09934405 | 0.07072284 | 0.1573923 | 0.07065978
[5 empty] | 0.01811258 | 0.04212799 |  |  | 0.04129583 | 0.07308676 | 0.09914379 | 0.07157492 | 0.1566915 | 0.0715111
[5 empty] | 0.01813834 | 0.04262951 |  |  | 0.04129583 | 0.07395684 | 0.09923869 | 0.07242701 | 0.1564824 | 0.07236242
[5 empty] | 0.01816227 | 0.04313104 |  |  | 0.04149583 | 0.07482692 | 0.09902728 | 0.07327909 | 0.1567634 | 0.07321374
[5 empty] | 0.01818438 | 0.04363256 |  |  | 0.04139468 | 0.075697 | 0.0990098 | 0.07413117 | 0.1569348 | 0.07406507
[5 empty] | 0.01820468 | 0.04413409 |  |  | 0.04119076 | 0.07656708 | 0.09878651 | 0.07498325 | 0.1574971 | 0.07491639
[5 empty] | 0.01822318 | 0.04463561 |  |  | 0.04158417 | 0.07743716 | 0.09875766 | 0.07583534 | 0.1567506 | 0.07576771
[5 empty] | 0.01823988 | 0.04513713 |  |  | 0.041375 | 0.07830724 | 0.09952349 | 0.07668742 | 0.1567958 | 0.07661904
[5 empty] | 0.01825479 | 0.04563866 |  |  | 0.04156338 | 0.07917732 | 0.09908427 | 0.0775395 | 0.156033 | 0.07747036
[5 empty] | 0.01826791 | 0.04614018 |  |  | 0.04154942 | 0.0800474 | 0.09944023 | 0.07839158 | 0.1569627 | 0.07832168
[5 empty] | 0.01827926 | 0.0466417 |  |  | 0.04143323 | 0.08091748 | 0.09849164 | 0.07924367 | 0.1560852 | 0.079173
[5 empty] | 0.01828885 | 0.04714323 |  |  | 0.04131492 | 0.08178756 | 0.09903874 | 0.08009575 | 0.1559009 | 0.08002433
[5 empty] | 0.01829668 | 0.04764475 |  |  | 0.0413946 | 0.08265764 | 0.09918178 | 0.08094783 | 0.1565103 | 0.08087565
[5 empty] | 0.01830275 | 0.04814627 |  |  | 0.04137238 | 0.08352772 | 0.09852101 | 0.08179991 | 0.1559137 | 0.08172697
[5 empty] | 0.01830708 | 0.0486478 |  |  | 0.04104838 | 0.0843978 | 0.09865669 | 0.082652 | 0.1564115 | 0.08257829
[5 empty] | 0.01830967 | 0.04914932 |  |  | 0.04122271 | 0.08526788 | 0.09838906 | 0.08350408 | 0.1566041 | 0.08342962
[5 empty] | 0.01831053 | 0.04965085 |  |  | 0.04099547 | 0.08613796 | 0.09841838 | 0.08435616 | 0.1556919 | 0.08428094
[5 empty] | 0.01831053 | 0.04965085 |  |  | 0.04116678 | 0.08700804 | 0.0985449 | 0.08520824 | 0.1560754 | 0.08513226
[5 empty] | 0.01788421 | 0.04965058 |  |  | 0.04113675 | 0.08787812 | 0.09806886 | 0.08606033 | 0.1550548 | 0.08598358
[5 empty] | 0.01746284 | 0.04965031 |  |  | 0.0409055 | 0.08874821 | 0.09849052 | 0.08691241 | 0.1552306 | 0.08683491
[5 empty] | 0.01704693 | 0.04965004 |  |  | 0.04097313 | 0.08961829 | 0.09781014 | 0.08776449 | 0.1556033 | 0.08768623
[5 empty] | 0.01663699 | 0.04964977 |  |  | 0.04083975 | 0.09048837 | 0.09822795 | 0.08861657 | 0.1554731 | 0.08853755
[5 empty] | 0.01623354 | 0.0496495 |  |  | 0.04100548 | 0.09135845 | 0.09804422 | 0.08946866 | 0.1559405 | 0.08938887
[5 empty] | 0.01583708 | 0.04964923 |  |  | 0.04117043 | 0.09222853 | 0.09775918 | 0.09032074 | 0.1555059 | 0.0902402
[5 empty] | 0.01544813 | 0.04964897 |  |  | 0.04113471 | 0.09309861 | 0.0974731 | 0.09117282 | 0.1553697 | 0.09109152
[5 empty] | 0.0150672 | 0.0496487 |  |  | 0.04099843 | 0.09396869 | 0.09738623 | 0.0920249 | 0.1549322 | 0.09194284
[5 empty] | 0.0146948 | 0.04964843 |  |  | 0.04096171 | 0.09483877 | 0.09759881 | 0.09287699 | 0.154994 | 0.09279417
[5 empty] | 0.01433145 | 0.04964816 |  |  | 0.04092464 | 0.09570885 | 0.09760879 | 0.09372907 | 0.1546502 | 0.09364549
[5 empty] | 0.01397766 | 0.04964789 |  |  | 0.04058736 | 0.09657893 | 0.09779922 | 0.09458115 | 0.1547742 | 0.09449681
[5 empty] | 0.01363394 | 0.04964762 |  |  | 0.04084816 | 0.09744901 | 0.09766875 | 0.09543323 | 0.1533655 | 0.09534813
[5 empty] | 0.0133008 | 0.04964735 |  |  | 0.04089984 | 0.09831909 | 0.09701997 | 0.09628532 | 0.1534282 | 0.09619946
[5 empty] | 0.01297876 | 0.04964709 |  |  | 0.04074262 | 0.09918917 | 0.0971555 | 0.0971374 | 0.1537664 | 0.09705078
[5 empty] | 0.01266833 | 0.04964682 |  |  | 0.04047767 | 0.1000593 | 0.09697796 | 0.09798948 | 0.1538843 | 0.0979021
[5 empty] | 0.01237001 | 0.04964655 |  |  | 0.04050615 | 0.1009293 | 0.09718994 | 0.09884156 | 0.1522859 | 0.09875342
[5 empty] | 0.01208433 | 0.04964628 |  |  | 0.04042922 | 0.1017994 | 0.09659407 | 0.09969364 | 0.1526755 | 0.09960475
[5 empty] | 0.0118118 | 0.04964601 |  |  | 0.04034803 | 0.1026695 | 0.09589294 | 0.1005457 | 0.152157 | 0.1004561
[5 empty] | 0.01155292 | 0.04964574 |  |  | 0.04046375 | 0.1035396 | 0.09568917 | 0.1013978 | 0.1521347 | 0.1013074
[5 empty] | 0.01130821 | 0.04964548 |  |  | 0.04007754 | 0.1044097 | 0.09568538 | 0.1022499 | 0.1524126 | 0.1021587
[5 empty] | 0.01107819 | 0.04964521 |  |  | 0.03989055 | 0.1052797 | 0.09578416 | 0.103102 | 0.1510949 | 0.10301
[5 empty] | 0.01086336 | 0.04964494 |  |  | 0.03980395 | 0.1061498 | 0.09568812 | 0.1039541 | 0.1506857 | 0.1038614
[5 empty] | 0.01066424 | 0.04964467 |  |  | 0.0401189 | 0.1070199 | 0.09499989 | 0.1048061 | 0.150989 | 0.1047127
[5 empty] | 0.01048134 | 0.0496444 |  |  | 0.04003655 | 0.10789 | 0.09532206 | 0.1056582 | 0.1501091 | 0.105564
[5 empty] | 0.01031308 | 0.04964413 |  |  | 0.03975807 | 0.1087601 | 0.09505725 | 0.1065103 | 0.15065 | 0.1064153
[5 empty] | 0.01014741 | 0.04964386 |  |  | 0.03948462 | 0.1096301 | 0.09530806 | 0.1073624 | 0.1497159 | 0.1072666
[5 empty] | 0.009982769 | 0.0496436 |  |  | 0.03941735 | 0.1105002 | 0.09477711 | 0.1082145 | 0.1492109 | 0.108118
[5 empty] | 0.009819654 | 0.04964333 |  |  | 0.03955743 | 0.1113703 | 0.09426701 | 0.1090666 | 0.149539 | 0.1089693
[5 empty] | 0.009658582 | 0.04964306 |  |  | 0.03930601 | 0.1122404 | 0.0943787 | 0.1099186 | 0.1503009 | 0.1098206
[5 empty] | 0.009500065 | 0.04964279 |  |  | 0.03926426 | 0.1131105 | 0.09439723 | 0.1107707 | 0.1499724 | 0.1106719
[5 empty] | 0.009344616 | 0.04964252 |  |  | 0.039529 | 0.1139805 | 0.09441838 | 0.1116228 | 0.1485479 | 0.1115233
[5 empty] | 0.009192746 | 0.04964225 |  |  | 0.03929492 | 0.1148506 | 0.09404207 | 0.1124749 | 0.1484275 | 0.1123746
[5 empty] | 0.00904497 | 0.04964198 |  |  | 0.03916196 | 0.1157207 | 0.09416819 | 0.113327 | 0.1496109 | 0.1132259
[5 empty] | 0.008901798 | 0.04964172 |  |  | 0.03913007 | 0.1165908 | 0.09429669 | 0.114179 | 0.1487981 | 0.1140772
[5 empty] | 0.008763744 | 0.04964145 |  |  | 0.03929923 | 0.1174609 | 0.09422746 | 0.1150311 | 0.1493888 | 0.1149286
[5 empty] | 0.008631319 | 0.04964118 |  |  | 0.03936939 | 0.1183309 | 0.09386043 | 0.1158832 | 0.149183 | 0.1157799
[5 empty] | 0.008505037 | 0.04964091 |  |  | 0.03914053 | 0.119201 | 0.09349551 | 0.1167353 | 0.1491806 | 0.1166312
[5 empty] | 0.008385409 | 0.04964064 |  |  | 0.03941259 | 0.1200711 | 0.09373263 | 0.1175874 | 0.1487813 | 0.1174825
[5 empty] | 0.008272948 | 0.04964037 |  |  | 0.03928555 | 0.1209412 | 0.09357169 | 0.1184395 | 0.1489851 | 0.1183338
[5 empty] | 0.008168167 | 0.0496401 |  |  | 0.03935936 | 0.1218113 | 0.09341261 | 0.1192915 | 0.1481919 | 0.1191852
[5 empty] | 0.008071578 | 0.04963984 |  |  | 0.03893399 | 0.1226813 | 0.09405531 | 0.1201436 | 0.1477014 | 0.1200365
[5 empty] | 0.007983693 | 0.04963957 |  |  | 0.03910941 | 0.1235514 | 0.0932997 | 0.1209957 | 0.1478136 | 0.1208878
[5 empty] | 0.007905025 | 0.0496393 |  |  | 0.03898557 | 0.1244215 | 0.09344571 | 0.1218478 | 0.1477284 | 0.1217391
[5 empty] | 0.007836086 | 0.04963903 |  |  | 0.03926244 | 0.1252916 | 0.09349324 | 0.1226999 | 0.1477455 | 0.1225905
[5 empty] | 0.007777389 | 0.04963876 |  |  | 0.03923998 | 0.1261617 | 0.09314222 | 0.123552 | 0.148165 | 0.1234418
[5 empty] | 0.007729446 | 0.04963849 |  |  | 0.03881815 | 0.1270317 | 0.09319256 | 0.124404 | 0.1476866 | 0.1242931
[5 empty] | 0.007692769 | 0.04963822 |  |  | 0.03879692 | 0.1279018 | 0.09304418 | 0.1252561 | 0.1482101 | 0.1251444
[5 empty] | 0.007667872 | 0.04963796 |  |  | 0.03897625 | 0.1287719 | 0.09319699 | 0.1261082 | 0.1481356 | 0.1259957
[5 empty] | 0.007655266 | 0.04963769 |  |  | 0.0389561 | 0.129642 | 0.09285091 | 0.1269603 | 0.1478628 | 0.1268471
[5 empty] | 0.007655266 | 0.04963769 |  |  | 0.03893644 | 0.1305121 | 0.09320585 | 0.1278124 | 0.1468917 | 0.1276984
[5 empty] | 0.00741871 | 0.04960764 |  |  | 0.03891722 | 0.1313821 | 0.09286174 | 0.1286644 | 0.147422 | 0.1285497
[5 empty] | 0.007185782 | 0.04957759 |  |  | 0.03869842 | 0.1322522 | 0.09351849 | 0.1295165 | 0.1471536 | 0.129401
[5 empty] | 0.006957025 | 0.04954753 |  |  | 0.03867999 | 0.1331223 | 0.09297601 | 0.1303686 | 0.1466865 | 0.1302524
[5 empty] | 0.006732979 | 0.04951748 |  |  | 0.03896189 | 0.1339924 | 0.09303422 | 0.1312207 | 0.1472205 | 0.1311037
[5 empty] | 0.006514186 | 0.04948743 |  |  | 0.0386441 | 0.1348625 | 0.09289305 | 0.1320728 | 0.1477554 | 0.131955
[5 empty] | 0.006301188 | 0.04945738 |  |  | 0.03892657 | 0.1357325 | 0.09315239 | 0.1329249 | 0.1474912 | 0.1328063
[5 empty] | 0.006094527 | 0.04942733 |  |  | 0.03890926 | 0.1366026 | 0.09321218 | 0.1337769 | 0.1468276 | 0.1336577
[5 empty] | 0.005894744 | 0.04939728 |  |  | 0.03889214 | 0.1374727 | 0.09247232 | 0.134629 | 0.1475646 | 0.134509
[5 empty] | 0.005702381 | 0.04936723 |  |  | 0.03887517 | 0.1383428 | 0.09273274 | 0.1354811 | 0.146602 | 0.1353603
[5 empty] | 0.00551798 | 0.04933718 |  |  | 0.03855831 | 0.1392129 | 0.09249335 | 0.1363332 | 0.1469398 | 0.1362116
[5 empty] | 0.005342082 | 0.04930713 |  |  | 0.03884153 | 0.140083 | 0.09255406 | 0.1371853 | 0.1463776 | 0.1370629
[5 empty] | 0.005175229 | 0.04927707 |  |  | 0.03852479 | 0.140953 | 0.0932148 | 0.1380374 | 0.1469156 | 0.1379143
[5 empty] | 0.005017962 | 0.04924702 |  |  | 0.03870805 | 0.1418231 | 0.09307547 | 0.1388894 | 0.1462534 | 0.1387656
[5 empty] | 0.004870824 | 0.04921697 |  |  | 0.03849127 | 0.1426932 | 0.093136 | 0.1397415 | 0.146491 | 0.1396169
[5 empty] | 0.004734356 | 0.04918692 |  |  | 0.03857443 | 0.1435633 | 0.09249631 | 0.1405936 | 0.1461282 | 0.1404682
[5 empty] | 0.004609099 | 0.04915687 |  |  | 0.03885747 | 0.1444334 | 0.0928563 | 0.1414457 | 0.1470649 | 0.1413196
[5 empty] | 0.004495595 | 0.04912682 |  |  | 0.03874037 | 0.1453034 | 0.09291589 | 0.1422978 | 0.146401 | 0.1421709
[5 empty] | 0.004394387 | 0.04909677 |  |  | 0.03862308 | 0.1461735 | 0.09257515 | 0.1431498 | 0.1462366 | 0.1430222
[5 empty] | 0.004306015 | 0.04906672 |  |  | 0.03870573 | 0.1470436 | 0.09293467 | 0.1440019 | 0.1464726 | 0.1438735
[5 empty] | 0.004231021 | 0.04903666 |  |  | 0.03868853 | 0.1479137 | 0.09269456 | 0.144854 | 0.1466092 | 0.1447248
[5 empty] | 0.004169947 | 0.04900661 |  |  | 0.0387715 | 0.1487838 | 0.09215481 | 0.1457061 | 0.1468464 | 0.1455762
[5 empty] | 0.004123335 | 0.04897656 |  |  | 0.03875462 | 0.1496538 | 0.09261545 | 0.1465582 | 0.1453841 | 0.1464275
[5 empty] | 0.004091726 | 0.04894651 |  |  | 0.03853792 | 0.1505239 | 0.09187647 | 0.1474103 | 0.1456225 | 0.1472788
[5 empty] | 0.004075662 | 0.04891646 |  |  | 0.03832138 | 0.151394 | 0.09213788 | 0.1482623 | 0.1463615 | 0.1481301
[5 empty] | 0.004073637 | 0.04888641 |  |  | 0.03860501 | 0.1522641 | 0.09269968 | 0.1491144 | 0.1464011 | 0.1489815
[5 empty] | 0.004073841 | 0.04885636 |  |  | 0.03828882 | 0.1531342 | 0.0926619 | 0.1499665 | 0.1466414 | 0.1498328
[5 empty] | 0.004074613 | 0.04882631 |  |  | 0.0386728 | 0.1540042 | 0.09232453 | 0.1508186 | 0.1452823 | 0.1506841
[5 empty] | 0.00407633 | 0.04879626 |  |  | 0.03865697 | 0.1548743 | 0.09238758 | 0.1516707 | 0.1450239 | 0.1515354
[5 empty] | 0.004079369 | 0.0487662 |  |  | 0.03854132 | 0.1557444 | 0.09235105 | 0.1525228 | 0.1455662 | 0.1523867
[5 empty] | 0.004084109 | 0.04873615 |  |  | 0.03832586 | 0.1566145 | 0.09181497 | 0.1533748 | 0.1453091 | 0.1532381
[5 empty] | 0.004090928 | 0.0487061 |  |  | 0.03861059 | 0.1574846 | 0.09187932 | 0.1542269 | 0.1462528 | 0.1540894
[5 empty] | 0.004100204 | 0.04867605 |  |  | 0.03849552 | 0.1583546 | 0.09244413 | 0.155079 | 0.1447971 | 0.1549407
[5 empty] | 0.004112314 | 0.048646 |  |  | 0.03818064 | 0.1592247 | 0.09220939 | 0.1559311 | 0.1447422 | 0.155792
[5 empty] | 0.004127637 | 0.04861595 |  |  | 0.03856597 | 0.1600948 | 0.09167511 | 0.1567832 | 0.144788 | 0.1566434
[5 empty] | 0.00414655 | 0.0485859 |  |  | 0.0382515 | 0.1609649 | 0.09234131 | 0.1576353 | 0.1460346 | 0.1574947
[5 empty] | 0.004169432 | 0.04855585 |  |  | 0.03813723 | 0.161835 | 0.09210798 | 0.1584873 | 0.1448819 | 0.158346
[5 empty] | 0.00419666 | 0.0485258 |  |  | 0.03832318 | 0.162705 | 0.09227515 | 0.1593394 | 0.14473 | 0.1591973
[5 empty] | 0.004228613 | 0.04849574 |  |  | 0.03850934 | 0.1635751 | 0.0919428 | 0.1601915 | 0.1453789 | 0.1600487
[5 empty] | 0.004265668 | 0.04846569 |  |  | 0.03849572 | 0.1644452 | 0.09191096 | 0.1610436 | 0.1456285 | 0.1609
[5 empty] | 0.004308204 | 0.04843564 |  |  | 0.03838232 | 0.1653153 | 0.09127962 | 0.1618957 | 0.145879 | 0.1617513
[5 empty] | 0.004356598 | 0.04840559 |  |  | 0.03826914 | 0.1661854 | 0.0914488 | 0.1627477 | 0.1444303 | 0.1626026
[5 empty] | 0.004411228 | 0.04837554 |  |  | 0.03835619 | 0.1670554 | 0.0920185 | 0.1635998 | 0.1453824 | 0.1634539
[5 empty] | 0.004472472 | 0.04834549 |  |  | 0.03834347 | 0.1679255 | 0.09148873 | 0.1644519 | 0.1445353 | 0.1643053
[5 empty] | 0.004540708 | 0.04831544 |  |  | 0.03813098 | 0.1687956 | 0.0918595 | 0.165304 | 0.1450891 | 0.1651566
[5 empty] | 0.004616315 | 0.04828539 |  |  | 0.03811873 | 0.1696657 | 0.09163081 | 0.1661561 | 0.1449437 | 0.1660079
[5 empty] | 0.004699669 | 0.04825534 |  |  | 0.03820672 | 0.1705358 | 0.09150267 | 0.1670082 | 0.1452992 | 0.1668592
[5 empty] | 0.004791149 | 0.04822528 |  |  | 0.03839495 | 0.1714058 | 0.09127509 | 0.1678602 | 0.1442556 | 0.1677106
[5 empty] | 0.004891134 | 0.04819523 |  |  | 0.03838343 | 0.1722759 | 0.09114808 | 0.1687123 | 0.1445129 | 0.1685619
[5 empty] | 0.005 | 0.04816518 |  |  | 0.03837216 | 0.173146 | 0.09192164 | 0.1695644 | 0.1449711 | 0.1694132
[5 empty] | 0.005 | 0.04815202
[5 empty] | 0.005296239 | 0.04815229
[5 empty] | 0.005589736 | 0.04815256
[5 empty] | 0.005880417 | 0.04815283
[5 empty] | 0.006168209 | 0.0481531
[5 empty] | 0.006453038 | 0.04815337
[5 empty] | 0.00673483 | 0.04815363
[5 empty] | 0.007013511 | 0.0481539
[5 empty] | 0.007289007 | 0.04815417
[5 empty] | 0.007561246 | 0.04815444
[5 empty] | 0.007830152 | 0.04815471
[5 empty] | 0.008095652 | 0.04815498
[5 empty] | 0.008357672 | 0.04815525
[5 empty] | 0.008616139 | 0.04815551
[5 empty] | 0.008870979 | 0.04815578
[5 empty] | 0.009122117 | 0.04815605
[5 empty] | 0.009369481 | 0.04815632
[5 empty] | 0.009612996 | 0.04815659
[5 empty] | 0.009852588 | 0.04815686
[5 empty] | 0.01008818 | 0.04815713
[5 empty] | 0.01031971 | 0.04815739
[5 empty] | 0.01054709 | 0.04815766
[5 empty] | 0.01077026 | 0.04815793
[5 empty] | 0.01098913 | 0.0481582
[5 empty] | 0.01120364 | 0.04815847
[5 empty] | 0.01141401 | 0.04815874
[5 empty] | 0.01162198 | 0.04815901
[5 empty] | 0.01182777 | 0.04815927
[5 empty] | 0.01203131 | 0.04815954
[5 empty] | 0.01223253 | 0.04815981
[5 empty] | 0.01243135 | 0.04816008
[5 empty] | 0.0126277 | 0.04816035
[5 empty] | 0.0128215 | 0.04816062
[5 empty] | 0.01301268 | 0.04816089
[5 empty] | 0.01320118 | 0.04816115
[5 empty] | 0.0133869 | 0.04816142
[5 empty] | 0.01356979 | 0.04816169
[5 empty] | 0.01374976 | 0.04816196
[5 empty] | 0.01392674 | 0.04816223
[5 empty] | 0.01410066 | 0.0481625
[5 empty] | 0.01427145 | 0.04816276
[5 empty] | 0.01443903 | 0.04816303
[5 empty] | 0.01460332 | 0.0481633
[5 empty] | 0.01476426 | 0.04816357
[5 empty] | 0.01492177 | 0.04816384
[5 empty] | 0.01507577 | 0.04816411
[5 empty] | 0.0152262 | 0.04816438
[5 empty] | 0.01537297 | 0.04816464
[5 empty] | 0.01551602 | 0.04816491
[5 empty] | 0.01565527 | 0.04816518
[5 empty] | 0.01565527 | 0.04815202
[5 empty] | 0.01577871 | 0.04818261
[5 empty] | 0.01590089 | 0.0482132
[5 empty] | 0.01602148 | 0.04824379
[5 empty] | 0.01614012 | 0.04827438
[5 empty] | 0.0162565 | 0.04830496
[5 empty] | 0.01637026 | 0.04833555
[5 empty] | 0.01648107 | 0.04836614
[5 empty] | 0.0165886 | 0.04839673
[5 empty] | 0.0166925 | 0.04842732
[5 empty] | 0.01679244 | 0.04845791
[5 empty] | 0.01688808 | 0.04848849
[5 empty] | 0.01697908 | 0.04851908
[5 empty] | 0.01706511 | 0.04854967
[5 empty] | 0.01714582 | 0.04858026
[5 empty] | 0.01722088 | 0.04861085
[5 empty] | 0.01728996 | 0.04864144
[5 empty] | 0.01735271 | 0.04867202
[5 empty] | 0.01740879 | 0.04870261
[5 empty] | 0.01745788 | 0.0487332
[5 empty] | 0.01749962 | 0.04876379
[5 empty] | 0.01753369 | 0.04879438
[5 empty] | 0.01755975 | 0.04882496
[5 empty] | 0.01757745 | 0.04885555
[5 empty] | 0.01758646 | 0.04888614
[5 empty] | 0.0175876 | 0.04891673
[5 empty] | 0.01758754 | 0.04894732
[5 empty] | 0.01758731 | 0.04897791
[5 empty] | 0.0175868 | 0.04900849
[5 empty] | 0.01758589 | 0.04903908
[5 empty] | 0.01758447 | 0.04906967
[5 empty] | 0.01758243 | 0.04910026
[5 empty] | 0.01757966 | 0.04913085
[5 empty] | 0.01757603 | 0.04916143
[5 empty] | 0.01757145 | 0.04919202
[5 empty] | 0.01756579 | 0.04922261
[5 empty] | 0.01755895 | 0.0492532
[5 empty] | 0.01755081 | 0.04928379
[5 empty] | 0.01754125 | 0.04931438
[5 empty] | 0.01753017 | 0.04934496
[5 empty] | 0.01751744 | 0.04937555
[5 empty] | 0.01750297 | 0.04940614
[5 empty] | 0.01748663 | 0.04943673
[5 empty] | 0.01746831 | 0.04946732
[5 empty] | 0.0174479 | 0.0494979
[5 empty] | 0.01742529 | 0.04952849
[5 empty] | 0.01740036 | 0.04955908
[5 empty] | 0.017373 | 0.04958967
[5 empty] | 0.01734309 | 0.04962026
[5 empty] | 0.01731053 | 0.04965085
[5 empty] | 0.01731053 | 0.04965085
[5 empty] | 0.01765834 | 0.05123319
[5 empty] | 0.01799922 | 0.05281553
[5 empty] | 0.01833302 | 0.05439788
[5 empty] | 0.01865958 | 0.05598022
[5 empty] | 0.01897877 | 0.05756257
[5 empty] | 0.01929044 | 0.05914491
[5 empty] | 0.01959443 | 0.06072726
[5 empty] | 0.0198906 | 0.0623096
[5 empty] | 0.02017881 | 0.06389195
[5 empty] | 0.0204589 | 0.06547429
[5 empty] | 0.02073072 | 0.06705664
[5 empty] | 0.02099414 | 0.06863898
[5 empty] | 0.021249 | 0.07022132
[5 empty] | 0.02149515 | 0.07180367
[5 empty] | 0.02173244 | 0.07338601
[5 empty] | 0.02196074 | 0.07496836
[5 empty] | 0.02217989 | 0.0765507
[5 empty] | 0.02238974 | 0.07813305
[5 empty] | 0.02259014 | 0.07971539
[5 empty] | 0.02278095 | 0.08129774
[5 empty] | 0.02296202 | 0.08288008
[5 empty] | 0.02313321 | 0.08446242
[5 empty] | 0.02329436 | 0.08604477
[5 empty] | 0.02344532 | 0.08762711
[5 empty] | 0.02358596 | 0.08920946
[5 empty] | 0.02371611 | 0.0907918
[5 empty] | 0.02383564 | 0.09237415
[5 empty] | 0.0239444 | 0.09395649
[5 empty] | 0.02404223 | 0.09553884
[5 empty] | 0.024129 | 0.09712118
[5 empty] | 0.02420455 | 0.09870353
[5 empty] | 0.02426873 | 0.1002859
[5 empty] | 0.0243214 | 0.1018682
[5 empty] | 0.02436241 | 0.1034506
[5 empty] | 0.02439161 | 0.1050329
[5 empty] | 0.02441404 | 0.1066152
[5 empty] | 0.02441402 | 0.1081976
[5 empty] | 0.02441086 | 0.1097799
[5 empty] | 0.02440252 | 0.1113623
[5 empty] | 0.02438939 | 0.1129446
[5 empty] | 0.02437186 | 0.114527
[5 empty] | 0.02435033 | 0.1161093
[5 empty] | 0.02432519 | 0.1176917
[5 empty] | 0.02429684 | 0.119274
[5 empty] | 0.02426566 | 0.1208563
[5 empty] | 0.02423206 | 0.1224387
[5 empty] | 0.02419642 | 0.124021
[5 empty] | 0.02415914 | 0.1256034
[5 empty] | 0.02412062 | 0.1271857
[5 empty] | 0.02408124 | 0.1287681
[5 empty] | 0.02404114 | 0.1303504
[5 empty] | 0.02398852 | 0.1319328
[5 empty] | 0.02391981 | 0.1335151
[5 empty] | 0.02383913 | 0.1350974
[5 empty] | 0.02375055 | 0.1366798
[5 empty] | 0.02365817 | 0.1382621
[5 empty] | 0.0235661 | 0.1398445
[5 empty] | 0.02347842 | 0.1414268
[5 empty] | 0.02339922 | 0.1430092
[5 empty] | 0.02333261 | 0.1445915
[5 empty] | 0.02328268 | 0.1461739
[5 empty] | 0.02324535 | 0.1477562
[5 empty] | 0.0232103 | 0.15
[5 empty] | 0.02317731 | 0.1509209
[5 empty] | 0.02314624 | 0.1525032
[5 empty] | 0.02311697 | 0.1540856
[5 empty] | 0.02308937 | 0.1556679
[5 empty] | 0.0230633 | 0.1572503
[5 empty] | 0.02303862 | 0.1588326
[5 empty] | 0.02301522 | 0.160415
[5 empty] | 0.02299296 | 0.1619973
[5 empty] | 0.02297171 | 0.1635796
[5 empty] | 0.02295134 | 0.165162
[5 empty] | 0.02293171 | 0.1667443
[5 empty] | 0.02291269 | 0.1683267
[5 empty] | 0.02289416 | 0.169909
[5 empty] | 0.02287598 | 0.1714914
[5 empty] | 0.02285802 | 0.1730737
[5 empty] | 0.02284015 | 0.1746561
[5 empty] | 0.02282224 | 0.1762384
[5 empty] | 0.02280415 | 0.1778208
[5 empty] | 0.02278576 | 0.1794031
[5 empty] | 0.02276732 | 0.1809854
[5 empty] | 0.02274919 | 0.1825678
[5 empty] | 0.02273138 | 0.1841501
[5 empty] | 0.0227139 | 0.1857325
[5 empty] | 0.02269676 | 0.1873148
[5 empty] | 0.02267998 | 0.1888972
[5 empty] | 0.02266356 | 0.1904795
[5 empty] | 0.02264752 | 0.1920619
[5 empty] | 0.02263186 | 0.1936442
[5 empty] | 0.02261661 | 0.1952265
[5 empty] | 0.02260176 | 0.1968089
[5 empty] | 0.02258734 | 0.1983912
[5 empty] | 0.02257335 | 0.1999736
[5 empty] | 0.02255981 | 0.2015559
[5 empty] | 0.02254672 | 0.2031383
[5 empty] | 0.0225341 | 0.2047206
[5 empty] | 0.02252195 | 0.206303