## 1
Общество с ограниченной ответственностью "Инженерная геология" (ООО "ИнжГео") | [11 empty] | Общество с ограниченной ответственностью "Инженерная геология" (ООО "ИнжГео")
Юр. адрес: 117279, г. Москва, ул. Миклухо-Маклая, 36 а, этаж 5, пом. XXIII к. 76-84 | [11 empty] | Юр. адрес: 117279, г. Москва, ул. Миклухо-Маклая, 36 а, этаж 5, пом. XXIII к. 76-84 | [8 empty] | нагр |  |  | X0 | Y0 | R |  | нагр |  |  |  | X0 | Y0 | R | нагр |  |  |  | X0 | Y0 | R |  | нагр |  |  |  | X0 | Y0 | R
Телефон/факс +7 (495) 132-30-00, Адрес электронной почты inbox@inj-geo.ru | [11 empty] | Телефон/факс +7 (495) 132-30-00, Адрес электронной почты inbox@inj-geo.ru | [12 empty] | 0 | [7 empty] | 0 | [6 empty] | 0 | [7 empty] | 0
[21 empty] | девиатор | [6 empty] | девиатор | [6 empty] | девиатор | [7 empty] | девиатор
Испытательная лаборатория ООО «ИнжГео» | [11 empty] | Испытательная лаборатория ООО «ИнжГео» | [8 empty] | x0 | Угол | X | Y |  |  |  | x0 |  | Угол | X | Y |  |  | x0 |  | Угол | X | Y |  |  |  | x0 |  | Угол | X | Y
Адрес места осуществления деятельности лаборатории: г. Москва, просп. Вернадского, д. 51, стр. 1 | [11 empty] | Адрес места осуществления деятельности лаборатории: г. Москва, просп. Вернадского, д. 51, стр. 1 | [9 empty] | 0 | [7 empty] | 0 | [6 empty] | 0 | [7 empty] | 0
Телефон +7(910)4557682, E-mail: slg85@mail.ru | [11 empty] | Телефон +7(910)4557682, E-mail: slg85@mail.ru | [9 empty] | 5 | [7 empty] | 5 | [6 empty] | 5 | [7 empty] | 5
[22 empty] | 10 | [7 empty] | 10 | [6 empty] | 10 | [7 empty] | 10
[12 empty] | Протокол испытаний № 13-63/209 от 26-05-2023 | [9 empty] | 15 | [7 empty] | 15 | [6 empty] | 15 | [7 empty] | 15
[22 empty] | 20 | [7 empty] | 20 | [6 empty] | 20 | [7 empty] | 20
[12 empty] | Наименование и адрес заказчика: Переход трубопровода через р. Енисей | [9 empty] | 25 | [7 empty] | 25 | [6 empty] | 25 | [7 empty] | 25
[12 empty] | Наименование объекта: ООО Регионстрой | [9 empty] | 30 | [7 empty] | 30 | [6 empty] | 30 | [7 empty] | 30
Наименование используемого метода/методики: ГОСТ 12248.4-2020 | [11 empty] | Наименование используемого метода/методики: ГОСТ 12248.3-2020 | [9 empty] | 35 | [7 empty] | 35 | [6 empty] | 35 | [7 empty] | 35
Условия проведения испытания: температура окружающей среды (18 - 25)0С, влажность воздуха (40 - 75)% | [11 empty] | Условия проведения испытания: температура окружающей среды (18 - 25)0С, влажность воздуха (40 - 75)% | [9 empty] | 40 | [7 empty] | 40 | [6 empty] | 40 | [7 empty] | 40
[12 empty] | Дата получение объекта подлежащего испытаниям: 29-04-2023 | [9 empty] | 45 | [7 empty] | 45 | [6 empty] | 45 | [7 empty] | 45
[12 empty] | Дата испытания: 25.10.2022-19.11.2209 | [9 empty] | 50 | [7 empty] | 50 | [6 empty] | 50 | [7 empty] | 50
[22 empty] | 55 | [7 empty] | 55 | [6 empty] | 55 | [7 empty] | 55
Испытание грунтов методом трехосного сжатия | [11 empty] | Испытание грунтов методом трехосного сжатия | [9 empty] | 60 | [7 empty] | 60 | [6 empty] | 60 | [7 empty] | 60
[22 empty] | 65 | [7 empty] | 65 | [6 empty] | 65 | [7 empty] | 65
Лабораторный номер: | [6 empty] | We, д.е. = |  |  |  |  | Лабораторный номер: |  | 1244 |  |  |  | We, д.е. = | 0.48988069 |  |  | 70 | [7 empty] | 70 | [6 empty] | 70 | [7 empty] | 70
Номер скважины: | [6 empty] | ρ, г/см3 = |  |  |  |  | Номер скважины: |  | BH-117 |  |  |  | ρ, г/см3 = | 1.6 |  |  | 75 | [7 empty] | 75 | [6 empty] | 75 | [7 empty] | 75
Глубина отбора, м: | [6 empty] | ρs, г/см3 = |  |  |  |  | Глубина отбора, м: |  | 1.7 |  |  |  | ρs, г/см3 = | 2.73 |  |  | 80 | [7 empty] | 80 | [6 empty] | 80 | [7 empty] | 80
Наименование грунта: | [6 empty] | e, д.е. = |  |  |  |  | Наименование грунта: |  | Суглинок, после оттаивания текучий, легкий пылеватый |  |  |  | e, д.е. = | 1.542109 |  |  | 85 | [7 empty] | 85 | [6 empty] | 85 | [7 empty] | 85
Схема проведения опыта: | [6 empty] | IL, д.е. = |  |  |  |  | Схема проведения опыта: |  | КД |  |  |  | IL, д.е. = | 2.133 |  |  | 90 | [7 empty] | 90 | [6 empty] | 90 | [7 empty] | 90
[22 empty] | 95 | [7 empty] | 95 | [6 empty] | 95 | [7 empty] | 95
[22 empty] | 100 | [7 empty] | 100 | [6 empty] | 100 | [7 empty] | 100
Результаты испытаний | [11 empty] | Результаты испытаний | [9 empty] | 105 | [7 empty] | 105 | [6 empty] | 105 | [7 empty] | 105
[22 empty] | 110 | [7 empty] | 110 | [6 empty] | 110 | [7 empty] | 110
[22 empty] | 115 | [7 empty] | 115 | [6 empty] | 115 | [7 empty] | 115
[22 empty] | 120 | [7 empty] | 120 | [6 empty] | 120 | [7 empty] | 120
[22 empty] | 125 | [7 empty] | 125 | [6 empty] | 125 | [7 empty] | 125
[22 empty] | 130 | [7 empty] | 130 | [6 empty] | 130 | [7 empty] | 130
[22 empty] | 135 | [7 empty] | 135 | [6 empty] | 135 | [7 empty] | 135
[22 empty] | 140 | [7 empty] | 140 | [6 empty] | 140 | [7 empty] | 140
[22 empty] | 145 | [7 empty] | 145 | [6 empty] | 145 | [7 empty] | 145
[22 empty] | 150 | [7 empty] | 150 | [6 empty] | 150 | [7 empty] | 150
[22 empty] | 155 | [7 empty] | 155 | [6 empty] | 155 | [7 empty] | 155
[22 empty] | 160 | [7 empty] | 160 | [6 empty] | 160 | [7 empty] | 160
[22 empty] | 165 | [7 empty] | 165 | [6 empty] | 165 | [7 empty] | 165
[22 empty] | 170 | [7 empty] | 170 | [6 empty] | 170 | [7 empty] | 170
[22 empty] | 175 | [7 empty] | 175 | [6 empty] | 175 | [7 empty] | 175
[22 empty] | 180 | [7 empty] | 180 | [6 empty] | 180 | [7 empty] | 180
[13 empty] | Давление в камере, Мпа σ3 | Вертикальная нагрузка, Мпа σ1 | Поровое давление, Мпа u
| K0, д.е. | 0.8263518 |  |  |  |  | Коэфф. Точки | [5 empty] | 0.05 | 0.08054786 | [5 empty] | 1 | [6 empty] | σ3,кПа | σ1,кПа | u, кПа |  |  |  | 4
| q_zg, МПа | 0.04131759 | [10 empty] | 0.15 | 0.2225755 | [27 empty] | δ3, Мпа | δ1-δ3, МПа | δ1, МПа | δ1, КПа
|  |  | Модуль деформации, МПа: | [9 empty] | 0.25 | 0.3646032 | [21 empty] | С, МПа:
|  |  | Е0= |  | Точки модуля (полное напр.), МПа |  |  |  | 0.04131759 | 0.06610815 | [25 empty] | φ, град:
|  |  | E50 = |  | qf (полное напр.), МПа |  |  |  | 0.06115575 | [26 empty] | E, Мпа
|  |  | Коэф. Поперечной деформации, ϑ = | [9 empty] | Эффективные значения угла внутреннего трения и удельного сцепления ϕ', С' | [13 empty] | x | 0
[13 empty] | ϕ', град. = | 10 | [12 empty] | y |  |  |  | С, кПа | φ,°
[13 empty] | С', МПа = | 0.004
| Исполнитель: | [6 empty] | Морозов Д.С. |  |  |  |  | Исполнитель: |  |  |  |  | Морозов Д.С.
| Начальник исп. лаборатории: | [6 empty] | Семиколенова Л.Г. |  |  |  |  | Начальник исп. лаборатории: |  |  |  |  | Семиколенова Л.Г.
Лист 1 , всего листов 2 | [11 empty] | Лист 2 , всего листов 2
Частичное воспроизведение протокола испытаний без письменного разрешения ООО «ИнжГео» ЗАПРЕЩАЕТСЯ | [11 empty] | Частичное воспроизведение протокола испытаний без письменного разрешения ООО «ИнжГео» ЗАПРЕЩАЕТСЯ
[5 empty] | второй график |  | первый график | [9 empty] | К Пуассона
dev50 | epsE50 | ind | devE0 | epsE0 | dev | eps | sigma |  | dev1 | eps1 | dev2 | eps2 | dev3 | eps3 |  | Глины
0.01115575 | 0.008444987 |  |  |  | 0 | 0 |  |  | 0 | 0 | 0 | 0 | 0 | 0 |  | < 0 | 0,20-0,30
ind |  |  |  |  | 0.001285536 | 0.0004890403 |  |  | 0.002062205 | 0.0008452994 | 0.006732439 | 0.0008298017 | 0.00956077 | 0.0008321406 |  | 0-0,25 | 0,30-0,38
2 |  |  |  |  | 0.002532077 | 0.0009780805 |  |  | 0.004215911 | 0.001690599 | 0.01294047 | 0.001659603 | 0.01928341 | 0.001664281 |  | 0,25< | 0,38-0,45
E0 |  |  |  |  | 0.003700629 | 0.001467121 |  |  | 0.005927694 | 0.002535898 | 0.01923251 | 0.00269614 | 0.03094286 | 0.002897812 |  | Суглинки | 0,35-0,37
epsE0 | devE0 |  |  |  | 0.004752195 | 0.001956161 |  |  | 0.0075 | 0.003406534 | 0.02172661 | 0.003319207 | 0.03364515 | 0.003328562 |  | Пески и супеси | 0,30-0,35
0.002814996 | 0.006197639 |  |  |  | 0.005647782 | 0.002445201 |  |  | 0.008590674 | 0.004226497 | 0.02477509 | 0.004149008 | 0.03802934 | 0.004160703
[5 empty] | 0.006197639 | 0.002814996 |  |  | 0.009395857 | 0.005071797 | 0.02733331 | 0.00497881 | 0.04180965 | 0.004992843
График E50 |  | График E |  |  | 0.006980779 | 0.003423282 |  |  | 0.01019843 | 0.005917096 | 0.02988185 | 0.005808612 | 0.04510856 | 0.005824984
eps | q | sigma |  |  | 0.007578104 | 0.003912322 |  |  | 0.01121699 | 0.006762395 | 0.03130128 | 0.006638413 | 0.04874851 | 0.006657124
Горизонтальная линия E50 |  | Касательная |  |  | 0.008143158 | 0.004401362 |  |  | 0.0120701 | 0.007607695 | 0.03377218 | 0.007468215 | 0.05145198 | 0.007489265
0 |  | a | b |  | 0.008672717 | 0.004890403 |  |  | 0.01247637 | 0.008452994 | 0.03628776 | 0.008478429 | 0.05514143 | 0.008321406
|  |  | 0 |  | 0.009163554 | 0.005379443 |  |  | 0.01325436 | 0.009298294 | 0.03738622 | 0.009127819 | 0.05730159 | 0.008943864
Вертикальная линия E50 |  | p1 и p2 |  |  | 0.009612445 | 0.005868483 |  |  | 0.01392267 | 0.01014359 | 0.03912873 | 0.00995762 | 0.06040483 | 0.009985687
| 0 | 0 |  |  | 0.01001617 | 0.006357524 |  |  | 0.01469988 | 0.01098889 | 0.04119404 | 0.01078742 | 0.06332918 | 0.01081783
[5 empty] | 0.01037149 | 0.006846564 |  |  | 0.01527393 | 0.01156248 | 0.04307318 | 0.01161722 | 0.06629608 | 0.01164997
Касательная линия E50 |  |  |  |  | 0.01067519 | 0.007335604 |  |  | 0.01624066 | 0.01267949 | 0.04525719 | 0.01244703 | 0.07009035 | 0.01248211
0 | 0 | Горизонтальная 1 |  |  | 0.01092405 | 0.007824644 |  |  | 0.01670428 | 0.01352479 | 0.0472371 | 0.01327683 | 0.07309681 | 0.01331425
[5 empty] | 0.01115575 | 0.008444987 |  |  | 0.01768996 | 0.01437009 | 0.04900393 | 0.01410663 | 0.07590027 | 0.01414639
Горизонтальная линия qкр |  |  |  |  | 0.01126061 | 0.008802725 |  |  | 0.01839271 | 0.01521539 | 0.05154871 | 0.01493643 | 0.07888555 | 0.01497853
Горизонтальная линия q |  | Горизонтальная 2 |  |  | 0.0114022 | 0.009291765 |  |  | 0.01910752 | 0.01606069 | 0.05316247 | 0.01576623 | 0.08143746 | 0.01581067
0 |  | 0 |  |  | 0.01154176 | 0.009780805 |  |  | 0.02012941 | 0.01690599 | 0.05483625 | 0.01659603 | 0.08534083 | 0.01664281
[5 empty] | 0.0116793 | 0.01026985 |  |  | 0.02075337 | 0.01775129 | 0.05716107 | 0.01742584 | 0.08798047 | 0.01747495
Вертикальная линия q |  |  |  |  | 0.01181481 | 0.01075889 |  |  | 0.02157439 | 0.01859659 | 0.05852796 | 0.01825564 | 0.09024119 | 0.01830709
| 0 |  |  |  | 0.01194832 | 0.01124793 |  |  | 0.02238749 | 0.01944189 | 0.06012795 | 0.01908544 | 0.09410782 | 0.01913923
[5 empty] | 0.01207983 | 0.01173697 |  |  | 0.02318766 | 0.02028719 | 0.06185208 | 0.01991524 | 0.09626517 | 0.01997137
[5 empty] | 0.01220934 | 0.01222601 |  |  | 0.02426991 | 0.02113249 | 0.06319136 | 0.02074504 | 0.09889806 | 0.02080351
[5 empty] | 0.01233686 | 0.01271505 |  |  | 0.02472923 | 0.02197779 | 0.06473683 | 0.02157484 | 0.1007913 | 0.02163565
[5 empty] | 0.01246239 | 0.01320409 |  |  | 0.02546062 | 0.02282308 | 0.06587952 | 0.02240465 | 0.1035297 | 0.02246779
[5 empty] | 0.01258595 | 0.01369313 |  |  | 0.02625909 | 0.02366838 | 0.06781046 | 0.02323445 | 0.1050981 | 0.02329994
[5 empty] | 0.01270755 | 0.01418217 |  |  | 0.02711964 | 0.02451368 | 0.06882068 | 0.02406425 | 0.1068813 | 0.02413208
[5 empty] | 0.01282718 | 0.01467121 |  |  | 0.02753726 | 0.02535898 | 0.0696012 | 0.02489405 | 0.1089642 | 0.02496422
[5 empty] | 0.01294485 | 0.01516025 |  |  | 0.02800696 | 0.02620428 | 0.07004307 | 0.02572385 | 0.1105314 | 0.02579636
[5 empty] | 0.01306058 | 0.01564929 |  |  | 0.02872374 | 0.02704958 | 0.0708373 | 0.02655365 | 0.111968 | 0.0266285
[5 empty] | 0.01317436 | 0.01613833 |  |  | 0.0292826 | 0.02789488 | 0.07177492 | 0.02738346 | 0.1123586 | 0.02746064
[5 empty] | 0.01328621 | 0.01662737 |  |  | 0.02947855 | 0.02874018 | 0.07194697 | 0.02821326 | 0.1135881 | 0.02829278
[5 empty] | 0.01339613 | 0.01711641 |  |  | 0.02980657 | 0.02958548 | 0.07257552 | 0.02904306 | 0.1142413 | 0.02912492
[5 empty] | 0.01350414 | 0.01760545 |  |  | 0.02996168 | 0.03043078 | 0.07207552 | 0.02987286 | 0.1146032 | 0.02995706
[5 empty] | 0.01361022 | 0.01809449 |  |  | 0.03023887 | 0.03127608 | 0.07257552 | 0.03070266 | 0.1144032 | 0.0307892
[5 empty] | 0.0137144 | 0.01858353 |  |  | 0.03054786 | 0.03212138 | 0.07197552 | 0.03153246 | 0.1146032 | 0.03162134
[5 empty] | 0.01381668 | 0.01907257 |  |  | 0.03034786 | 0.03296668 | 0.07227552 | 0.03236227 | 0.1135032 | 0.03245348
[5 empty] | 0.01391706 | 0.01956161 |  |  | 0.03024786 | 0.03381198 | 0.07247552 | 0.03319207 | 0.1144032 | 0.03328562
[5 empty] | 0.01401556 | 0.02005065 |  |  | 0.03034786 | 0.03465728 | 0.07227552 | 0.03402187 | 0.1135032 | 0.03411776
[5 empty] | 0.01411218 | 0.02053969 |  |  | 0.03024786 | 0.03550258 | 0.07237552 | 0.03485167 | 0.1141032 | 0.0349499
[5 empty] | 0.01420692 | 0.02102873 |  |  | 0.03054786 | 0.03634788 | 0.07227552 | 0.03568147 | 0.1141032 | 0.03578204
[5 empty] | 0.0142998 | 0.02151777 |  |  | 0.03024786 | 0.03719317 | 0.07257552 | 0.03651127 | 0.1135032 | 0.03661418
[5 empty] | 0.01439082 | 0.02200681 |  |  | 0.03024786 | 0.03803847 | 0.07237552 | 0.03734108 | 0.1143032 | 0.03744632
[5 empty] | 0.01447999 | 0.02249585 |  |  | 0.03044786 | 0.03888377 | 0.07207552 | 0.03817088 | 0.1137032 | 0.03827847
[5 empty] | 0.01456731 | 0.02298489 |  |  | 0.03024786 | 0.03972907 | 0.07257552 | 0.03900068 | 0.1144032 | 0.03911061
[5 empty] | 0.01465279 | 0.02347393 |  |  | 0.03034786 | 0.04057437 | 0.07227552 | 0.03983048 | 0.1139032 | 0.03994275
[5 empty] | 0.01473643 | 0.02396297 |  |  | 0.03024786 | 0.04141967 | 0.07257552 | 0.04066028 | 0.1137032 | 0.04077489
[5 empty] | 0.01481826 | 0.02445201 |  |  | 0.03054786 | 0.04226497 | 0.07197552 | 0.04149008 | 0.1143032 | 0.04160703
[5 empty] | 0.01489826 | 0.02494105 |  |  | 0.03044786 | 0.04311027 | 0.07207552 | 0.04231989 | 0.1140032 | 0.04243917
[5 empty] | 0.01497645 | 0.02543009 |  |  | 0.03044786 | 0.04395557 | 0.07187552 | 0.04314969 | 0.1143032 | 0.04327131
[5 empty] | 0.01505284 | 0.02591913 |  |  | 0.03034786 | 0.04480087 | 0.07257552 | 0.04397949 | 0.1145032 | 0.04410345
[5 empty] | 0.01512743 | 0.02640817 |  |  | 0.03024786 | 0.04564617 | 0.07227552 | 0.04480929 | 0.1144032 | 0.04493559
[5 empty] | 0.01520023 | 0.02689721 |  |  | 0.03054786 | 0.04649147 | 0.07197552 | 0.04563909 | 0.1142032 | 0.04576773
[5 empty] | 0.01527124 | 0.02738626 |  |  | 0.03054786 | 0.04733677 | 0.07237552 | 0.04646889 | 0.1136032 | 0.04659987
[5 empty] | 0.01534048 | 0.0278753 |  |  | 0.03044786 | 0.04818207 | 0.07217552 | 0.0472987 | 0.1144032 | 0.04743201
[5 empty] | 0.01540794 | 0.02836434 |  |  | 0.03024786 | 0.04902737 | 0.07187552 | 0.0481285 | 0.1143032 | 0.04826415
[5 empty] | 0.01547364 | 0.02885338 |  |  | 0.03044786 | 0.04987267 | 0.07257552 | 0.0489583 | 0.1146032 | 0.04909629
[5 empty] | 0.01553758 | 0.02934242 |  |  | 0.03034786 | 0.05071797 | 0.07217552 | 0.0497881 | 0.1143032 | 0.04992843
[5 empty] | 0.01559978 | 0.02983146 |  |  | 0.03044786 | 0.05156327 | 0.07237552 | 0.0506179 | 0.1136032 | 0.05076057
[5 empty] | 0.01566023 | 0.0303205 |  |  | 0.03034786 | 0.05240856 | 0.07227552 | 0.0514477 | 0.1146032 | 0.05159271
[5 empty] | 0.01571894 | 0.03080954 |  |  | 0.03034786 | 0.05325386 | 0.07197552 | 0.05227751 | 0.1144032 | 0.05242485
[5 empty] | 0.01577592 | 0.03129858 |  |  | 0.03044786 | 0.05409916 | 0.07257552 | 0.05310731 | 0.1142032 | 0.053257
[5 empty] | 0.01583118 | 0.03178762 |  |  | 0.03044786 | 0.05494446 | 0.07217552 | 0.05393711 | 0.1137032 | 0.05408914
[5 empty] | 0.01588473 | 0.03227666 |  |  | 0.03034786 | 0.05578976 | 0.07247552 | 0.05476691 | 0.1145032 | 0.05492128
[5 empty] | 0.01593656 | 0.0327657 |  |  | 0.03054786 | 0.05663506 | 0.07247552 | 0.05559671 | 0.1144032 | 0.05575342
[5 empty] | 0.01598669 | 0.03325474 |  |  | 0.03034786 | 0.05748036 | 0.07217552 | 0.05642651 | 0.1138032 | 0.05658556
[5 empty] | 0.01603513 | 0.03374378 |  |  | 0.03044786 | 0.05832566 | 0.07207552 | 0.05725632 | 0.1143032 | 0.0574177
[5 empty] | 0.01608188 | 0.03423282 |  |  | 0.03044786 | 0.05917096 | 0.07207552 | 0.05808612 | 0.1142032 | 0.05824984
[5 empty] | 0.01612694 | 0.03472186 |  |  | 0.03054786 | 0.06001626 | 0.07257552 | 0.05891592 | 0.1142032 | 0.05908198
[5 empty] | 0.01617033 | 0.0352109 |  |  | 0.03034786 | 0.06086156 | 0.07237552 | 0.05974572 | 0.1137032 | 0.05991412
[5 empty] | 0.01621206 | 0.03569994 |  |  | 0.03034786 | 0.06170686 | 0.07187552 | 0.06057552 | 0.1143032 | 0.06074626
[5 empty] | 0.01625212 | 0.03618898 |  |  | 0.03034786 | 0.06255216 | 0.07197552 | 0.06140532 | 0.1144032 | 0.0615784
[5 empty] | 0.01629052 | 0.03667802 |  |  | 0.03034786 | 0.06339746 | 0.07197552 | 0.06223513 | 0.1140032 | 0.06241054
[5 empty] | 0.01632728 | 0.03716706 |  |  | 0.03054786 | 0.06424276 | 0.07237552 | 0.06306493 | 0.1146032 | 0.06324268
[5 empty] | 0.0163624 | 0.0376561 |  |  | 0.03054786 | 0.06508806 | 0.07247552 | 0.06389473 | 0.1140032 | 0.06407482
[5 empty] | 0.01639588 | 0.03814514 |  |  | 0.03034786 | 0.06593336 | 0.07207552 | 0.06472453 | 0.1145032 | 0.06490696
[5 empty] | 0.01642774 | 0.03863418 |  |  | 0.03054786 | 0.06677865 | 0.07187552 | 0.06555433 | 0.1146032 | 0.0657391
[5 empty] | 0.01645797 | 0.03912322 |  |  | 0.03024786 | 0.06762395 | 0.07237552 | 0.06638413 | 0.1140032 | 0.06657124
[5 empty] | 0.01648659 | 0.03961226 |  |  | 0.03024786 | 0.06846925 | 0.0725752 | 0.06721394 | 0.1146032 | 0.06740338
[5 empty] | 0.01651361 | 0.0401013 |  |  | 0.03034786 | 0.06931455 | 0.07257125 | 0.06804374 | 0.1135993 | 0.06823553
[5 empty] | 0.01653902 | 0.04059034 |  |  | 0.03054782 | 0.07015985 | 0.07216295 | 0.06887354 | 0.1142884 | 0.06906767
[5 empty] | 0.01656284 | 0.04107938 |  |  | 0.03044643 | 0.07100515 | 0.07215047 | 0.06970334 | 0.1139707 | 0.06989981
[5 empty] | 0.01658508 | 0.04156842 |  |  | 0.03054312 | 0.07185045 | 0.07233398 | 0.07053314 | 0.1142466 | 0.07073195
[5 empty] | 0.01660573 | 0.04205746 |  |  | 0.03043798 | 0.07269575 | 0.07191363 | 0.07136294 | 0.1139163 | 0.07156409
[5 empty] | 0.01662482 | 0.0425465 |  |  | 0.03033108 | 0.07354105 | 0.07178962 | 0.07219275 | 0.1137801 | 0.07239623
[5 empty] | 0.01664233 | 0.04303554 |  |  | 0.03032249 | 0.07438635 | 0.07236209 | 0.07302255 | 0.1134382 | 0.07322837
[5 empty] | 0.01665829 | 0.04352458 |  |  | 0.03041229 | 0.07523165 | 0.07243122 | 0.07385235 | 0.114391 | 0.07406051
[5 empty] | 0.0166727 | 0.04401362 |  |  | 0.03040055 | 0.07607695 | 0.07209719 | 0.07468215 | 0.1143386 | 0.07489265
[5 empty] | 0.01668556 | 0.04450266 |  |  | 0.03048736 | 0.07692225 | 0.07226015 | 0.07551195 | 0.1138814 | 0.07572479
[5 empty] | 0.01669688 | 0.04499171 |  |  | 0.03047277 | 0.07776755 | 0.07172027 | 0.07634175 | 0.1142196 | 0.07655693
[5 empty] | 0.01670667 | 0.04548075 |  |  | 0.03015688 | 0.07861285 | 0.07177774 | 0.07717156 | 0.1136534 | 0.07738907
[5 empty] | 0.01671493 | 0.04596979 |  |  | 0.03023975 | 0.07945815 | 0.07173271 | 0.07800136 | 0.1132833 | 0.07822121
[5 empty] | 0.01672168 | 0.04645883 |  |  | 0.03042145 | 0.08030345 | 0.07148535 | 0.07883116 | 0.1137093 | 0.07905335
[5 empty] | 0.01672692 | 0.04694787 |  |  | 0.03040208 | 0.08114875 | 0.07193583 | 0.07966096 | 0.1137319 | 0.07988549
[5 empty] | 0.01673065 | 0.04743691 |  |  | 0.03038169 | 0.08199404 | 0.07208432 | 0.08049076 | 0.1135512 | 0.08071763
[5 empty] | 0.01673288 | 0.04792595 |  |  | 0.03016036 | 0.08283934 | 0.071531 | 0.08132056 | 0.1136676 | 0.08154977
[5 empty] | 0.01673362 | 0.04841499 |  |  | 0.03013818 | 0.08368464 | 0.07137602 | 0.08215037 | 0.1127812 | 0.08238191
[5 empty] | 0.01673362 | 0.04841499 |  |  | 0.03021521 | 0.08452994 | 0.07141956 | 0.08298017 | 0.1126925 | 0.08321406
[5 empty] | 0.01631759 | 0.04841472 |  |  | 0.02999153 | 0.08537524 | 0.07126178 | 0.08380997 | 0.1130015 | 0.0840462
[5 empty] | 0.01590623 | 0.04841445 |  |  | 0.02996722 | 0.08622054 | 0.07170286 | 0.08463977 | 0.1125087 | 0.08487834
[5 empty] | 0.01550012 | 0.04841418 |  |  | 0.02994234 | 0.08706584 | 0.07104296 | 0.08546957 | 0.1132142 | 0.08571048
[5 empty] | 0.01509985 | 0.04841391 |  |  | 0.02991698 | 0.08791114 | 0.07148226 | 0.08629937 | 0.1127184 | 0.08654262
[5 empty] | 0.01470599 | 0.04841364 |  |  | 0.03009121 | 0.08875644 | 0.07092091 | 0.08712918 | 0.1130215 | 0.08737476
[5 empty] | 0.01431913 | 0.04841338 |  |  | 0.02996511 | 0.08960174 | 0.0710591 | 0.08795898 | 0.1120238 | 0.0882069
[5 empty] | 0.01393987 | 0.04841311 |  |  | 0.02993874 | 0.09044704 | 0.07089698 | 0.08878878 | 0.1127255 | 0.08903904
[5 empty] | 0.01356877 | 0.04841284 |  |  | 0.03001219 | 0.09129234 | 0.07072895 | 0.08961858 | 0.1123226 | 0.08987118
[5 empty] | 0.01320642 | 0.04841257 |  |  | 0.03008544 | 0.09213764 | 0.07134558 | 0.09044838 | 0.1122966 | 0.09070332
[5 empty] | 0.0128534 | 0.0484123 |  |  | 0.0300541 | 0.09298294 | 0.0710484 | 0.09127819 | 0.1125479 | 0.09153546
[5 empty] | 0.01251031 | 0.04841203 |  |  | 0.03001621 | 0.09382824 | 0.07083917 | 0.09210799 | 0.1114795 | 0.0923676
[5 empty] | 0.01217772 | 0.04841176 |  |  | 0.02977257 | 0.09467354 | 0.07081965 | 0.09293779 | 0.111094 | 0.09319974
[5 empty] | 0.01185621 | 0.0484115 |  |  | 0.02972395 | 0.09551884 | 0.07079159 | 0.09376759 | 0.1110942 | 0.09403188
[5 empty] | 0.01154637 | 0.04841123 |  |  | 0.02987113 | 0.09636413 | 0.07045675 | 0.09459739 | 0.111183 | 0.09486402
[5 empty] | 0.01124879 | 0.04841096 |  |  | 0.02951491 | 0.09720943 | 0.07031687 | 0.09542719 | 0.1110632 | 0.09569616
[5 empty] | 0.01096404 | 0.04841069 |  |  | 0.02975605 | 0.09805473 | 0.07007373 | 0.096257 | 0.1106375 | 0.0965283
[5 empty] | 0.01069271 | 0.04841042 |  |  | 0.02959534 | 0.09890003 | 0.06982906 | 0.0970868 | 0.1104087 | 0.09736044
[5 empty] | 0.01043538 | 0.04841015 |  |  | 0.02933356 | 0.09974533 | 0.06998464 | 0.0979166 | 0.1103797 | 0.09819258
[5 empty] | 0.01019263 | 0.04840988 |  |  | 0.02937149 | 0.1005906 | 0.06994221 | 0.0987464 | 0.1097532 | 0.09902473
[5 empty] | 0.009965059 | 0.04840962 |  |  | 0.02950991 | 0.1014359 | 0.06950353 | 0.0995762 | 0.110332 | 0.09985687
[5 empty] | 0.009753236 | 0.04840935 |  |  | 0.02914961 | 0.1022812 | 0.06967035 | 0.100406 | 0.1091189 | 0.100689
[5 empty] | 0.009557749 | 0.04840908 |  |  | 0.02919136 | 0.1031265 | 0.06944443 | 0.1012358 | 0.1095168 | 0.1015211
[5 empty] | 0.009379181 | 0.04840881 |  |  | 0.02933594 | 0.1039718 | 0.06952753 | 0.1020656 | 0.1093283 | 0.1023533
[5 empty] | 0.009218115 | 0.04840854 |  |  | 0.02898414 | 0.1048171 | 0.0692214 | 0.1028954 | 0.1093564 | 0.1031854
[5 empty] | 0.009072907 | 0.04840827 |  |  | 0.02893674 | 0.1056624 | 0.0693278 | 0.1037252 | 0.1088038 | 0.1040176
[5 empty] | 0.008930717 | 0.04840801 |  |  | 0.02899452 | 0.1065077 | 0.06904848 | 0.104555 | 0.1085733 | 0.1048497
[5 empty] | 0.008789752 | 0.04840774 |  |  | 0.02885825 | 0.107353 | 0.06898461 | 0.1053848 | 0.1081676 | 0.1056818
[5 empty] | 0.008650442 | 0.04840747 |  |  | 0.02882873 | 0.1081983 | 0.06862658 | 0.1062146 | 0.1086751 | 0.106514
[5 empty] | 0.008513215 | 0.0484072 |  |  | 0.02880359 | 0.1090436 | 0.06857037 | 0.1070444 | 0.1079855 | 0.1073461
[5 empty] | 0.008378501 | 0.04840693 |  |  | 0.02887925 | 0.1098889 | 0.06841591 | 0.1078742 | 0.1079988 | 0.1081783
[5 empty] | 0.008246728 | 0.04840666 |  |  | 0.0290557 | 0.1107342 | 0.06876316 | 0.108704 | 0.1085147 | 0.1090104
[5 empty] | 0.008118325 | 0.04840639 |  |  | 0.02893289 | 0.1115795 | 0.06861205 | 0.1095338 | 0.1083333 | 0.1098426
[5 empty] | 0.007993721 | 0.04840613 |  |  | 0.02881081 | 0.1124248 | 0.06856253 | 0.1103636 | 0.1083544 | 0.1106747
[5 empty] | 0.007873346 | 0.04840586 |  |  | 0.02898942 | 0.1132701 | 0.06851454 | 0.1111934 | 0.107978 | 0.1115068
[5 empty] | 0.007757628 | 0.04840559 |  |  | 0.02866872 | 0.1141154 | 0.06866803 | 0.1120232 | 0.1075039 | 0.112339
[5 empty] | 0.007646996 | 0.04840532 |  |  | 0.02864866 | 0.1149607 | 0.06832295 | 0.112853 | 0.1081321 | 0.1131711
[5 empty] | 0.00754188 | 0.04840505 |  |  | 0.02872923 | 0.115806 | 0.06867922 | 0.1136828 | 0.1078625 | 0.1140033
[5 empty] | 0.007442707 | 0.04840478 |  |  | 0.02891039 | 0.1166513 | 0.06833681 | 0.1145126 | 0.108095 | 0.1148354
[5 empty] | 0.007349908 | 0.04840451 |  |  | 0.02879213 | 0.1174966 | 0.06799564 | 0.1153424 | 0.1083295 | 0.1156675
[5 empty] | 0.007263911 | 0.04840425 |  |  | 0.02857443 | 0.1183419 | 0.06785568 | 0.1161722 | 0.1081659 | 0.1164997
[5 empty] | 0.007185145 | 0.04840398 |  |  | 0.02875724 | 0.1191872 | 0.06831685 | 0.117002 | 0.1074041 | 0.1173318
[5 empty] | 0.007114039 | 0.04840371 |  |  | 0.02874056 | 0.1200325 | 0.0679791 | 0.1178318 | 0.107744 | 0.118164
[5 empty] | 0.007051022 | 0.04840344 |  |  | 0.02862435 | 0.1208778 | 0.06784239 | 0.1186616 | 0.1076856 | 0.1189961
[5 empty] | 0.006996523 | 0.04840317 |  |  | 0.02880859 | 0.1217231 | 0.06820664 | 0.1194914 | 0.1070288 | 0.1198282
[5 empty] | 0.006950971 | 0.0484029 |  |  | 0.02859326 | 0.1225684 | 0.06777181 | 0.1203212 | 0.1070734 | 0.1206604
[5 empty] | 0.006914795 | 0.04840263 |  |  | 0.02877832 | 0.1234137 | 0.06763783 | 0.121151 | 0.1070194 | 0.1214925
[5 empty] | 0.006888424 | 0.04840237 |  |  | 0.02846376 | 0.124259 | 0.06830466 | 0.1219808 | 0.1074667 | 0.1223247
[5 empty] | 0.006872287 | 0.0484021 |  |  | 0.02864955 | 0.1251043 | 0.06797224 | 0.1228106 | 0.1073152 | 0.1231568
[5 empty] | 0.006866812 | 0.04840183 |  |  | 0.02853567 | 0.1259496 | 0.0679405 | 0.1236405 | 0.1071648 | 0.1239889
[5 empty] | 0.006866812 | 0.04840183 |  |  | 0.02852208 | 0.1267949 | 0.0681094 | 0.1244703 | 0.1077154 | 0.1248211
[5 empty] | 0.006638297 | 0.04838654 |  |  | 0.02870877 | 0.1276402 | 0.06787887 | 0.1253001 | 0.107367 | 0.1256532
[5 empty] | 0.006414925 | 0.04837125 |  |  | 0.02849571 | 0.1284855 | 0.06774887 | 0.1261299 | 0.1074193 | 0.1264854
[5 empty] | 0.006197076 | 0.04835597 |  |  | 0.02838287 | 0.1293308 | 0.06741933 | 0.1269597 | 0.1071725 | 0.1273175
[5 empty] | 0.005985131 | 0.04834068 |  |  | 0.02857023 | 0.1301761 | 0.06799019 | 0.1277895 | 0.1068263 | 0.1281496
[5 empty] | 0.005779472 | 0.04832539 |  |  | 0.02865776 | 0.1310214 | 0.06776141 | 0.1286193 | 0.1064806 | 0.1289818
[5 empty] | 0.005580478 | 0.0483101 |  |  | 0.02864545 | 0.1318667 | 0.06803293 | 0.1294491 | 0.1063355 | 0.1298139
[5 empty] | 0.005388531 | 0.04829482 |  |  | 0.02853326 | 0.132712 | 0.06740468 | 0.1302789 | 0.1065907 | 0.1306461
[5 empty] | 0.005204012 | 0.04827953 |  |  | 0.02862117 | 0.1335573 | 0.06747662 | 0.1311087 | 0.1064462 | 0.1314782
[5 empty] | 0.005027302 | 0.04826424 |  |  | 0.02840915 | 0.1344026 | 0.06724869 | 0.1319385 | 0.106202 | 0.1323103
[5 empty] | 0.00485878 | 0.04824895 |  |  | 0.02839718 | 0.1352479 | 0.06752082 | 0.1327683 | 0.1063578 | 0.1331425
[5 empty] | 0.004698829 | 0.04823367 |  |  | 0.02848524 | 0.1360932 | 0.06779297 | 0.1335981 | 0.1064137 | 0.1339746
[5 empty] | 0.004547828 | 0.04821838 |  |  | 0.0282733 | 0.1369385 | 0.06716508 | 0.1344279 | 0.1065696 | 0.1348068
[5 empty] | 0.004406159 | 0.04820309 |  |  | 0.02846133 | 0.1377838 | 0.06743709 | 0.1352577 | 0.1066253 | 0.1356389
[5 empty] | 0.004274203 | 0.0481878 |  |  | 0.02844931 | 0.1386291 | 0.06710895 | 0.1360875 | 0.1069807 | 0.1364711
[5 empty] | 0.00415234 | 0.04817251 |  |  | 0.02823721 | 0.1394744 | 0.06758059 | 0.1369173 | 0.1070359 | 0.1373032
[5 empty] | 0.004040951 | 0.04815723 |  |  | 0.02842501 | 0.1403197 | 0.06755197 | 0.1377471 | 0.1064906 | 0.1381353
[5 empty] | 0.003940417 | 0.04814194 |  |  | 0.02841269 | 0.141165 | 0.06742308 | 0.1385769 | 0.1058449 | 0.1389675
[5 empty] | 0.003851119 | 0.04812665 |  |  | 0.0283003 | 0.1420103 | 0.06769432 | 0.1394067 | 0.1058993 | 0.1397996
[5 empty] | 0.003773438 | 0.04811136 |  |  | 0.02828802 | 0.1428556 | 0.06746582 | 0.1402365 | 0.1065541 | 0.1406318
[5 empty] | 0.003707754 | 0.04809608 |  |  | 0.02817585 | 0.1437009 | 0.06723757 | 0.1410663 | 0.1061093 | 0.1414639
[5 empty] | 0.003654448 | 0.04808079 |  |  | 0.02816378 | 0.1445462 | 0.06700958 | 0.1418961 | 0.106565 | 0.142296
[5 empty] | 0.003613902 | 0.0480655 |  |  | 0.02825184 | 0.1453915 | 0.06758185 | 0.1427259 | 0.1065211 | 0.1431282
[5 empty] | 0.003586496 | 0.04805021 |  |  | 0.02824001 | 0.1462368 | 0.06715439 | 0.1435557 | 0.1061775 | 0.1439603
[5 empty] | 0.00357261 | 0.04803493 |  |  | 0.0281283 | 0.1470821 | 0.06722721 | 0.1443855 | 0.1056345 | 0.1447925
[5 empty] | 0.003571071 | 0.04801964 |  |  | 0.0282167 | 0.1479274 | 0.0669003 | 0.1452153 | 0.1062918 | 0.1456246
[5 empty] | 0.003572929 | 0.04800435 |  |  | 0.02810524 | 0.1487727 | 0.06677368 | 0.1460451 | 0.1057496 | 0.1464567
[5 empty] | 0.00357701 | 0.04798906 |  |  | 0.02839389 | 0.149618 | 0.06704735 | 0.1468749 | 0.1058079 | 0.1472889
[5 empty] | 0.003583695 | 0.04797378 |  |  | 0.02808268 | 0.1504633 | 0.06712131 | 0.1477047 | 0.1061666 | 0.148121
[5 empty] | 0.003593364 | 0.04795849 |  |  | 0.02807159 | 0.1513086 | 0.06709557 | 0.1485345 | 0.1062259 | 0.1489532
[5 empty] | 0.003606399 | 0.0479432 |  |  | 0.02836064 | 0.1521539 | 0.06667013 | 0.1493643 | 0.1063855 | 0.1497853
[5 empty] | 0.00362318 | 0.04792791 |  |  | 0.02814982 | 0.1529992 | 0.067345 | 0.1501941 | 0.1063457 | 0.1506174
[5 empty] | 0.003644089 | 0.04791263 |  |  | 0.02823913 | 0.1538445 | 0.06702018 | 0.1510239 | 0.1060064 | 0.1514496
[5 empty] | 0.003669505 | 0.04789734 |  |  | 0.02802858 | 0.1546898 | 0.06679568 | 0.1518537 | 0.1051676 | 0.1522817
[5 empty] | 0.00369981 | 0.04788205 |  |  | 0.02811818 | 0.1555351 | 0.06697151 | 0.1526835 | 0.1056293 | 0.1531139
[5 empty] | 0.003735385 | 0.04786676 |  |  | 0.02830791 | 0.1563804 | 0.06684766 | 0.1535133 | 0.1060915 | 0.153946
[5 empty] | 0.00377661 | 0.04785147 |  |  | 0.02799779 | 0.1572257 | 0.06712414 | 0.1543431 | 0.1050542 | 0.1547781
[5 empty] | 0.003823867 | 0.04783619 |  |  | 0.02798782 | 0.158071 | 0.06680097 | 0.1551729 | 0.1060175 | 0.1556103
[5 empty] | 0.003877535 | 0.0478209 |  |  | 0.028178 | 0.1589163 | 0.06657813 | 0.1560027 | 0.1052813 | 0.1564424
[5 empty] | 0.003937997 | 0.04780561 |  |  | 0.02796833 | 0.1597616 | 0.06655564 | 0.1568325 | 0.1053457 | 0.1572746
[5 empty] | 0.004005632 | 0.04779032 |  |  | 0.02805881 | 0.1606069 | 0.0669335 | 0.1576623 | 0.1056106 | 0.1581067
[5 empty] | 0.004080821 | 0.04777504 |  |  | 0.02804945 | 0.1614522 | 0.06651172 | 0.1584921 | 0.1058761 | 0.1589388
[5 empty] | 0.004163946 | 0.04775975 |  |  | 0.02804024 | 0.1622975 | 0.06709031 | 0.1593219 | 0.1055422 | 0.159771
[5 empty] | 0.004255387 | 0.04774446 |  |  | 0.02803119 | 0.1631428 | 0.06646925 | 0.1601517 | 0.1049089 | 0.1606031
[5 empty] | 0.004355525 | 0.04772917 |  |  | 0.02822231 | 0.1639881 | 0.06644857 | 0.1609815 | 0.1047761 | 0.1614353
[5 empty] | 0.004464741 | 0.04771389 |  |  | 0.02811359 | 0.1648334 | 0.06632827 | 0.1618113 | 0.1054439 | 0.1622674
[5 empty] | 0.004583416 | 0.0476986 |  |  | 0.02810504 | 0.1656787 | 0.06650835 | 0.1626411 | 0.1053124 | 0.1630995
[5 empty] | 0.00471193 | 0.04768331 |  |  | 0.02809665 | 0.166524 | 0.06648881 | 0.1634709 | 0.1053814 | 0.1639317
[5 empty] | 0.004850664 | 0.04766802 |  |  | 0.02818844 | 0.1673693 | 0.06636967 | 0.1643007 | 0.1052511 | 0.1647638
[5 empty] | 0.005 | 0.04765274 |  |  | 0.0279804 | 0.1682146 | 0.06625092 | 0.1651305 | 0.1049214 | 0.165596
[5 empty] | 0.005 | 0.04763958
[5 empty] | 0.005283671 | 0.04763985
[5 empty] | 0.00556455 | 0.04764012
[5 empty] | 0.005842549 | 0.04764038
[5 empty] | 0.006117582 | 0.04764065
[5 empty] | 0.006389562 | 0.04764092
[5 empty] | 0.006658401 | 0.04764119
[5 empty] | 0.006924013 | 0.04764146
[5 empty] | 0.007186312 | 0.04764173
[5 empty] | 0.007445209 | 0.04764199
[5 empty] | 0.007700619 | 0.04764226
[5 empty] | 0.007952454 | 0.04764253
[5 empty] | 0.008200628 | 0.0476428
[5 empty] | 0.008445053 | 0.04764307
[5 empty] | 0.008685644 | 0.04764334
[5 empty] | 0.008922311 | 0.04764361
[5 empty] | 0.00915497 | 0.04764387
[5 empty] | 0.009383533 | 0.04764414
[5 empty] | 0.009607913 | 0.04764441
[5 empty] | 0.009828024 | 0.04764468
[5 empty] | 0.01004378 | 0.04764495
[5 empty] | 0.01025509 | 0.04764522
[5 empty] | 0.01046187 | 0.04764549
[5 empty] | 0.01066403 | 0.04764575
[5 empty] | 0.01086149 | 0.04764602
[5 empty] | 0.01105451 | 0.04764629
[5 empty] | 0.01124514 | 0.04764656
[5 empty] | 0.01143364 | 0.04764683
[5 empty] | 0.01161993 | 0.0476471
[5 empty] | 0.01180391 | 0.04764737
[5 empty] | 0.01198552 | 0.04764763
[5 empty] | 0.01216464 | 0.0476479
[5 empty] | 0.01234121 | 0.04764817
[5 empty] | 0.01251513 | 0.04764844
[5 empty] | 0.01268631 | 0.04764871
[5 empty] | 0.01285467 | 0.04764898
[5 empty] | 0.01302012 | 0.04764924
[5 empty] | 0.01318258 | 0.04764951
[5 empty] | 0.01334196 | 0.04764978
[5 empty] | 0.01349816 | 0.04765005
[5 empty] | 0.01365111 | 0.04765032
[5 empty] | 0.01380072 | 0.04765059
[5 empty] | 0.0139469 | 0.04765086
[5 empty] | 0.01408956 | 0.04765112
[5 empty] | 0.01422862 | 0.04765139
[5 empty] | 0.01436399 | 0.04765166
[5 empty] | 0.01449558 | 0.04765193
[5 empty] | 0.0146233 | 0.0476522
[5 empty] | 0.01474708 | 0.04765247
[5 empty] | 0.01486681 | 0.04765274
[5 empty] | 0.01486681 | 0.04763958
[5 empty] | 0.01495374 | 0.0476554
[5 empty] | 0.01503673 | 0.04767123
[5 empty] | 0.01511582 | 0.04768705
[5 empty] | 0.01519102 | 0.04770288
[5 empty] | 0.01526237 | 0.0477187
[5 empty] | 0.0153299 | 0.04773453
[5 empty] | 0.01539363 | 0.04775035
[5 empty] | 0.01545358 | 0.04776618
[5 empty] | 0.0155098 | 0.047782
[5 empty] | 0.01556229 | 0.04779782
[5 empty] | 0.0156111 | 0.04781365
[5 empty] | 0.01565624 | 0.04782947
[5 empty] | 0.01569775 | 0.0478453
[5 empty] | 0.01573565 | 0.04786112
[5 empty] | 0.01576997 | 0.04787695
[5 empty] | 0.01580073 | 0.04789277
[5 empty] | 0.01582797 | 0.0479086
[5 empty] | 0.01585171 | 0.04792442
[5 empty] | 0.01587197 | 0.04794025
[5 empty] | 0.01588879 | 0.04795607
[5 empty] | 0.01590219 | 0.0479719
[5 empty] | 0.0159122 | 0.04798772
[5 empty] | 0.01591885 | 0.04800355
[5 empty] | 0.01592216 | 0.04801937
[5 empty] | 0.01592205 | 0.04803519
[5 empty] | 0.01591788 | 0.04805102
[5 empty] | 0.01590957 | 0.04806684
[5 empty] | 0.01589715 | 0.04808267
[5 empty] | 0.01588063 | 0.04809849
[5 empty] | 0.01586005 | 0.04811432
[5 empty] | 0.01583544 | 0.04813014
[5 empty] | 0.01580683 | 0.04814597
[5 empty] | 0.01577423 | 0.04816179
[5 empty] | 0.01573768 | 0.04817762
[5 empty] | 0.01569721 | 0.04819344
[5 empty] | 0.01565283 | 0.04820927
[5 empty] | 0.01560459 | 0.04822509
[5 empty] | 0.0155525 | 0.04824092
[5 empty] | 0.0154966 | 0.04825674
[5 empty] | 0.01543691 | 0.04827256
[5 empty] | 0.01537345 | 0.04828839
[5 empty] | 0.01530626 | 0.04830421
[5 empty] | 0.01523536 | 0.04832004
[5 empty] | 0.01516078 | 0.04833586
[5 empty] | 0.01508255 | 0.04835169
[5 empty] | 0.01500069 | 0.04836751
[5 empty] | 0.01491523 | 0.04838334
[5 empty] | 0.0148262 | 0.04839916
[5 empty] | 0.01473362 | 0.04841499
[5 empty] | 0.01473362 | 0.04841499
[5 empty] | 0.0151019 | 0.04999733
[5 empty] | 0.01546307 | 0.05157968
[5 empty] | 0.01581699 | 0.05316202
[5 empty] | 0.01616347 | 0.05474436
[5 empty] | 0.01650235 | 0.05632671
[5 empty] | 0.01683345 | 0.05790905
[5 empty] | 0.01715661 | 0.0594914
[5 empty] | 0.01747165 | 0.06107374
[5 empty] | 0.0177784 | 0.06265609
[5 empty] | 0.0180767 | 0.06423843
[5 empty] | 0.01836637 | 0.06582078
[5 empty] | 0.01864724 | 0.06740312
[5 empty] | 0.01891915 | 0.06898547
[5 empty] | 0.01918192 | 0.07056781
[5 empty] | 0.01943538 | 0.07215015
[5 empty] | 0.01967936 | 0.0737325
[5 empty] | 0.01991369 | 0.07531484
[5 empty] | 0.0201382 | 0.07689719
[5 empty] | 0.02035272 | 0.07847953
[5 empty] | 0.02055708 | 0.08006188
[5 empty] | 0.02075111 | 0.08164422
[5 empty] | 0.02093463 | 0.08322657
[5 empty] | 0.02110749 | 0.08480891
[5 empty] | 0.0212695 | 0.08639125
[5 empty] | 0.0214205 | 0.0879736
[5 empty] | 0.02156032 | 0.08955594
[5 empty] | 0.02168878 | 0.09113829
[5 empty] | 0.02180572 | 0.09272063
[5 empty] | 0.02191096 | 0.09430298
[5 empty] | 0.02200434 | 0.09588532
[5 empty] | 0.02208568 | 0.09746767
[5 empty] | 0.02215482 | 0.09905001
[5 empty] | 0.02221158 | 0.1006324
[5 empty] | 0.0222558 | 0.1022147
[5 empty] | 0.0222873 | 0.103797
[5 empty] | 0.0223115 | 0.1053794
[5 empty] | 0.02231148 | 0.1069617
[5 empty] | 0.0223086 | 0.1085441
[5 empty] | 0.02230097 | 0.1101264
[5 empty] | 0.02228897 | 0.1117088
[5 empty] | 0.02227295 | 0.1132911
[5 empty] | 0.02225327 | 0.1148735
[5 empty] | 0.0222303 | 0.1164558
[5 empty] | 0.02220439 | 0.1180381
[5 empty] | 0.0221759 | 0.1196205
[5 empty] | 0.02214519 | 0.1212028
[5 empty] | 0.02211262 | 0.1227852
[5 empty] | 0.02207855 | 0.1243675
[5 empty] | 0.02204335 | 0.1259499
[5 empty] | 0.02200736 | 0.1275322
[5 empty] | 0.02197071 | 0.1291146
[5 empty] | 0.02192262 | 0.1306969
[5 empty] | 0.02185983 | 0.1322792
[5 empty] | 0.0217861 | 0.1338616
[5 empty] | 0.02170514 | 0.1354439
[5 empty] | 0.02162073 | 0.1370263
[5 empty] | 0.02153658 | 0.1386086
[5 empty] | 0.02145645 | 0.140191
[5 empty] | 0.02138408 | 0.1417733
[5 empty] | 0.0213232 | 0.1433557
[5 empty] | 0.02127757 | 0.144938
[5 empty] | 0.02124345 | 0.1465203
[5 empty] | 0.02121142 | 0.1481027
[5 empty] | 0.02118127 | 0.15
[5 empty] | 0.02115288 | 0.1512674
[5 empty] | 0.02112613 | 0.1528497
[5 empty] | 0.02110091 | 0.1544321
[5 empty] | 0.02107708 | 0.1560144
[5 empty] | 0.02105453 | 0.1575968
[5 empty] | 0.02103315 | 0.1591791
[5 empty] | 0.0210128 | 0.1607614
[5 empty] | 0.02099338 | 0.1623438
[5 empty] | 0.02097476 | 0.1639261
[5 empty] | 0.02095682 | 0.1655085
[5 empty] | 0.02093944 | 0.1670908
[5 empty] | 0.02092251 | 0.1686732
[5 empty] | 0.02090589 | 0.1702555
[5 empty] | 0.02088948 | 0.1718379
[5 empty] | 0.02087315 | 0.1734202
[5 empty] | 0.02085678 | 0.1750025
[5 empty] | 0.02084025 | 0.1765849
[5 empty] | 0.02082345 | 0.1781672
[5 empty] | 0.0208066 | 0.1797496
[5 empty] | 0.02079003 | 0.1813319
[5 empty] | 0.02077375 | 0.1829143
[5 empty] | 0.02075778 | 0.1844966
[5 empty] | 0.02074211 | 0.186079
[5 empty] | 0.02072677 | 0.1876613
[5 empty] | 0.02071177 | 0.1892436
[5 empty] | 0.02069711 | 0.190826
[5 empty] | 0.0206828 | 0.1924083
[5 empty] | 0.02066886 | 0.1939907
[5 empty] | 0.02065529 | 0.195573
[5 empty] | 0.02064211 | 0.1971554
[5 empty] | 0.02062933 | 0.1987377
[5 empty] | 0.02061695 | 0.2003201
[5 empty] | 0.02060499 | 0.2019024
[5 empty] | 0.02059345 | 0.2034847
[5 empty] | 0.02058236 | 0.2050671