## 1
Общество с ограниченной ответственностью "Инженерная геология" (ООО "ИнжГео") | [11 empty] | Общество с ограниченной ответственностью "Инженерная геология" (ООО "ИнжГео")
Юр. адрес: 117279, г. Москва, ул. Миклухо-Маклая, 36 а, этаж 5, пом. XXIII к. 76-84 | [11 empty] | Юр. адрес: 117279, г. Москва, ул. Миклухо-Маклая, 36 а, этаж 5, пом. XXIII к. 76-84 | [8 empty] | нагр |  |  | X0 | Y0 | R |  | нагр |  |  |  | X0 | Y0 | R | нагр |  |  |  | X0 | Y0 | R |  | нагр |  |  |  | X0 | Y0 | R
Телефон/факс +7 (495) 132-30-00, Адрес электронной почты inbox@inj-geo.ru | [11 empty] | Телефон/факс +7 (495) 132-30-00, Адрес электронной почты inbox@inj-geo.ru | [12 empty] | 0 | [7 empty] | 0 | [6 empty] | 0 | [7 empty] | 0
[21 empty] | девиатор | [6 empty] | девиатор | [6 empty] | девиатор | [7 empty] | девиатор
Испытательная лаборатория ООО «ИнжГео» | [11 empty] | Испытательная лаборатория ООО «ИнжГео» | [8 empty] | x0 | Угол | X | Y |  |  |  | x0 |  | Угол | X | Y |  |  | x0 |  | Угол | X | Y |  |  |  | x0 |  | Угол | X | Y
Адрес места осуществления деятельности лаборатории: г. Москва, просп. Вернадского, д. 51, стр. 1 | [11 empty] | Адрес места осуществления деятельности лаборатории: г. Москва, просп. Вернадского, д. 51, стр. 1 | [9 empty] | 0 | [7 empty] | 0 | [6 empty] | 0 | [7 empty] | 0
Телефон +7(910)4557682, E-mail: slg85@mail.ru | [11 empty] | Телефон +7(910)4557682, E-mail: slg85@mail.ru | [9 empty] | 5 | [7 empty] | 5 | [6 empty] | 5 | [7 empty] | 5
[22 empty] | 10 | [7 empty] | 10 | [6 empty] | 10 | [7 empty] | 10
[12 empty] | Протокол испытаний № 13-63/211 от 28-05-2023 | [9 empty] | 15 | [7 empty] | 15 | [6 empty] | 15 | [7 empty] | 15
[22 empty] | 20 | [7 empty] | 20 | [6 empty] | 20 | [7 empty] | 20
[12 empty] | Наименование и адрес заказчика: Переход трубопровода через р. Енисей | [9 empty] | 25 | [7 empty] | 25 | [6 empty] | 25 | [7 empty] | 25
[12 empty] | Наименование объекта: ООО Регионстрой | [9 empty] | 30 | [7 empty] | 30 | [6 empty] | 30 | [7 empty] | 30
Наименование используемого метода/методики: ГОСТ 12248.4-2020 | [11 empty] | Наименование используемого метода/методики: ГОСТ 12248.3-2020 | [9 empty] | 35 | [7 empty] | 35 | [6 empty] | 35 | [7 empty] | 35
Условия проведения испытания: температура окружающей среды (18 - 25)0С, влажность воздуха (40 - 75)% | [11 empty] | Условия проведения испытания: температура окружающей среды (18 - 25)0С, влажность воздуха (40 - 75)% | [9 empty] | 40 | [7 empty] | 40 | [6 empty] | 40 | [7 empty] | 40
[12 empty] | Дата получение объекта подлежащего испытаниям: 01-05-2023 | [9 empty] | 45 | [7 empty] | 45 | [6 empty] | 45 | [7 empty] | 45
[12 empty] | Дата испытания: 25.10.2022-19.11.2211 | [9 empty] | 50 | [7 empty] | 50 | [6 empty] | 50 | [7 empty] | 50
[22 empty] | 55 | [7 empty] | 55 | [6 empty] | 55 | [7 empty] | 55
Испытание грунтов методом трехосного сжатия | [11 empty] | Испытание грунтов методом трехосного сжатия | [9 empty] | 60 | [7 empty] | 60 | [6 empty] | 60 | [7 empty] | 60
[22 empty] | 65 | [7 empty] | 65 | [6 empty] | 65 | [7 empty] | 65
Лабораторный номер: | [6 empty] | We, д.е. = |  |  |  |  | Лабораторный номер: |  | 1246 |  |  |  | We, д.е. = | 0.488295122 |  |  | 70 | [7 empty] | 70 | [6 empty] | 70 | [7 empty] | 70
Номер скважины: | [6 empty] | ρ, г/см3 = |  |  |  |  | Номер скважины: |  | BH-117 |  |  |  | ρ, г/см3 = | 1.57 |  |  | 75 | [7 empty] | 75 | [6 empty] | 75 | [7 empty] | 75
Глубина отбора, м: | [6 empty] | ρs, г/см3 = |  |  |  |  | Глубина отбора, м: |  | 4.4 |  |  |  | ρs, г/см3 = | 2.7 |  |  | 80 | [7 empty] | 80 | [6 empty] | 80 | [7 empty] | 80
Наименование грунта: | [6 empty] | e, д.е. = |  |  |  |  | Наименование грунта: |  | Суглинок, после оттаивания текучий, легкий песчанистый |  |  |  | e, д.е. = | 1.559488 |  |  | 85 | [7 empty] | 85 | [6 empty] | 85 | [7 empty] | 85
Схема проведения опыта: | [6 empty] | IL, д.е. = |  |  |  |  | Схема проведения опыта: |  | КД |  |  |  | IL, д.е. = | 2.833 |  |  | 90 | [7 empty] | 90 | [6 empty] | 90 | [7 empty] | 90
[22 empty] | 95 | [7 empty] | 95 | [6 empty] | 95 | [7 empty] | 95
[22 empty] | 100 | [7 empty] | 100 | [6 empty] | 100 | [7 empty] | 100
Результаты испытаний | [11 empty] | Результаты испытаний | [9 empty] | 105 | [7 empty] | 105 | [6 empty] | 105 | [7 empty] | 105
[22 empty] | 110 | [7 empty] | 110 | [6 empty] | 110 | [7 empty] | 110
[22 empty] | 115 | [7 empty] | 115 | [6 empty] | 115 | [7 empty] | 115
[22 empty] | 120 | [7 empty] | 120 | [6 empty] | 120 | [7 empty] | 120
[22 empty] | 125 | [7 empty] | 125 | [6 empty] | 125 | [7 empty] | 125
[22 empty] | 130 | [7 empty] | 130 | [6 empty] | 130 | [7 empty] | 130
[22 empty] | 135 | [7 empty] | 135 | [6 empty] | 135 | [7 empty] | 135
[22 empty] | 140 | [7 empty] | 140 | [6 empty] | 140 | [7 empty] | 140
[22 empty] | 145 | [7 empty] | 145 | [6 empty] | 145 | [7 empty] | 145
[22 empty] | 150 | [7 empty] | 150 | [6 empty] | 150 | [7 empty] | 150
[22 empty] | 155 | [7 empty] | 155 | [6 empty] | 155 | [7 empty] | 155
[22 empty] | 160 | [7 empty] | 160 | [6 empty] | 160 | [7 empty] | 160
[22 empty] | 165 | [7 empty] | 165 | [6 empty] | 165 | [7 empty] | 165
[22 empty] | 170 | [7 empty] | 170 | [6 empty] | 170 | [7 empty] | 170
[22 empty] | 175 | [7 empty] | 175 | [6 empty] | 175 | [7 empty] | 175
[22 empty] | 180 | [7 empty] | 180 | [6 empty] | 180 | [7 empty] | 180
[13 empty] | Давление в камере, Мпа σ3 | Вертикальная нагрузка, Мпа σ1 | Поровое давление, Мпа u
| K0, д.е. | 0.8781307 |  |  |  |  | Коэфф. Точки | [5 empty] | 0.0676984 | 0.0932709 | [5 empty] | 1 | [6 empty] | σ3,кПа | σ1,кПа | u, кПа |  |  |  | 4
| q_zg, МПа | 0.05944804 | [10 empty] | 0.1676984 | 0.2210274 | [27 empty] | δ3, Мпа | δ1-δ3, МПа | δ1, МПа | δ1, КПа
|  |  | Модуль деформации, МПа: | [9 empty] | 0.2676984 | 0.348784 | [21 empty] | С, МПа:
|  |  | Е0= |  | Точки модуля (полное напр.), МПа |  |  |  | 0.05944804 | 0.09511686 | [25 empty] | φ, град:
|  |  | E50 = |  | qf (полное напр.), МПа |  |  |  | 0.08642453 | [26 empty] | E, Мпа
|  |  | Коэф. Поперечной деформации, ϑ = | [9 empty] | Эффективные значения угла внутреннего трения и удельного сцепления ϕ', С' | [13 empty] | x | 0
[13 empty] | ϕ', град. = | 7 | [12 empty] | y |  |  |  | С, кПа | φ,°
[13 empty] | С', МПа = | 0.003
| Исполнитель: | [6 empty] | Морозов Д.С. |  |  |  |  | Исполнитель: |  |  |  |  | Морозов Д.С.
| Начальник исп. лаборатории: | [6 empty] | Семиколенова Л.Г. |  |  |  |  | Начальник исп. лаборатории: |  |  |  |  | Семиколенова Л.Г.
Лист 1 , всего листов 2 | [11 empty] | Лист 2 , всего листов 2
Частичное воспроизведение протокола испытаний без письменного разрешения ООО «ИнжГео» ЗАПРЕЩАЕТСЯ | [11 empty] | Частичное воспроизведение протокола испытаний без письменного разрешения ООО «ИнжГео» ЗАПРЕЩАЕТСЯ
[5 empty] | второй график |  | первый график | [9 empty] | К Пуассона
dev50 | epsE50 | ind | devE0 | epsE0 | dev | eps | sigma |  | dev1 | eps1 | dev2 | eps2 | dev3 | eps3 |  | Глины
0.01872613 | 0.01485086 |  |  |  | 0 | 0 |  |  | 0 | 0 | 0 | 0 | 0 | 0 |  | < 0 | 0,20-0,30
ind |  |  |  |  | 0.001141939 | 0.0005537461 |  |  | 0.001655155 | 0.0008381523 | 0.00394949 | 0.000833323 | 0.005653992 | 0.0008302069 |  | 0-0,25 | 0,30-0,38
2 |  |  |  |  | 0.002267703 | 0.001107492 |  |  | 0.003316591 | 0.001676305 | 0.007155675 | 0.001666646 | 0.01246419 | 0.001660414 |  | 0,25< | 0,38-0,45
E0 |  |  |  |  | 0.003368553 | 0.001661238 |  |  | 0.004833464 | 0.002514457 | 0.01045549 | 0.002499969 | 0.01765045 | 0.002490621 |  | Суглинки | 0,35-0,37
epsE0 | devE0 |  |  |  | 0.004435754 | 0.002214984 |  |  | 0.006254929 | 0.003352609 | 0.01333226 | 0.003212713 | 0.02108225 | 0.003115499 |  | Пески и супеси | 0,30-0,35
0.004950288 | 0.008917206 |  |  |  | 0.005460567 | 0.00276873 |  |  | 0.006904575 | 0.003832998 | 0.01574347 | 0.004166615 | 0.02537082 | 0.004151034
[5 empty] | 0.006434256 | 0.003322477 |  |  | 0.008108995 | 0.005028914 | 0.0176911 | 0.004999938 | 0.02843446 | 0.004981241
График E50 |  | График E |  |  | 0.007348084 | 0.003876223 |  |  | 0.008983097 | 0.005867066 | 0.01965634 | 0.005833261 | 0.03158688 | 0.005811448
eps | q | sigma |  |  | 0.008193313 | 0.004429969 |  |  | 0.009782751 | 0.006705219 | 0.02156166 | 0.006666584 | 0.03486558 | 0.006641655
Горизонтальная линия E50 |  | Касательная |  |  | 0.008917206 | 0.004950288 |  |  | 0.01052228 | 0.007543371 | 0.02352955 | 0.007499907 | 0.03720804 | 0.007471862
0 |  | a | b |  | 0.009688821 | 0.005537461 |  |  | 0.01121599 | 0.008381523 | 0.0249825 | 0.00833323 | 0.04054279 | 0.008559064
|  |  | 0 |  | 0.01040744 | 0.006091207 |  |  | 0.0119782 | 0.009219676 | 0.02666452 | 0.009179181 | 0.04207442 | 0.009132276
Вертикальная линия E50 |  | p1 и p2 |  |  | 0.01111484 | 0.006644953 |  |  | 0.01278625 | 0.01014021 | 0.02757519 | 0.009999877 | 0.04401196 | 0.009962483
| 0 | 0 |  |  | 0.01180864 | 0.007198699 |  |  | 0.01317178 | 0.01089598 | 0.02902683 | 0.0108332 | 0.04616396 | 0.01079269
[5 empty] | 0.0124865 | 0.007752445 |  |  | 0.01403656 | 0.01173413 | 0.03089143 | 0.01166652 | 0.04852116 | 0.0116229
Касательная линия E50 |  |  |  |  | 0.01314602 | 0.008306191 |  |  | 0.01461408 | 0.01257228 | 0.03216246 | 0.01249985 | 0.0502743 | 0.0124531
0 | 0 | Горизонтальная 1 |  |  | 0.01378485 | 0.008859938 |  |  | 0.01540077 | 0.01341044 | 0.03383344 | 0.01333317 | 0.05301415 | 0.01328331
[5 empty] | 0.01440062 | 0.009413684 |  |  | 0.01589301 | 0.01424859 | 0.03539785 | 0.01416649 | 0.05523145 | 0.01411352
Горизонтальная линия qкр |  |  |  |  | 0.01499095 | 0.00996743 |  |  | 0.01658723 | 0.01508674 | 0.03684919 | 0.01499981 | 0.05701695 | 0.01494372
Горизонтальная линия q |  | Горизонтальная 2 |  |  | 0.01555348 | 0.01052118 |  |  | 0.01727981 | 0.01592489 | 0.03808096 | 0.01583314 | 0.05906139 | 0.01577393
0 |  | 0 |  |  | 0.01608585 | 0.01107492 |  |  | 0.01816718 | 0.01676305 | 0.03918666 | 0.01666646 | 0.06145554 | 0.01660414
[5 empty] | 0.01658568 | 0.01162867 |  |  | 0.01884573 | 0.0176012 | 0.04055977 | 0.01749978 | 0.06379015 | 0.01743434
Вертикальная линия q |  |  |  |  | 0.0170506 | 0.01218241 |  |  | 0.01941187 | 0.01843935 | 0.0419938 | 0.01833311 | 0.06545595 | 0.01826455
| 0 |  |  |  | 0.01747825 | 0.01273616 |  |  | 0.02006201 | 0.0192775 | 0.04338224 | 0.01916643 | 0.0673437 | 0.01909476
[5 empty] | 0.01786625 | 0.01328991 |  |  | 0.02059255 | 0.02011566 | 0.04461859 | 0.01999975 | 0.06934416 | 0.01992497
[5 empty] | 0.01821224 | 0.01384365 |  |  | 0.02119991 | 0.02095381 | 0.04609634 | 0.02083308 | 0.07124807 | 0.02075517
[5 empty] | 0.01851385 | 0.0143974 |  |  | 0.02188047 | 0.02179196 | 0.04690899 | 0.0216664 | 0.07284618 | 0.02158538
[5 empty] | 0.01872613 | 0.01485086 |  |  | 0.02233066 | 0.02263011 | 0.04825004 | 0.02249972 | 0.07392924 | 0.02241559
[5 empty] | 0.01900732 | 0.01550489 |  |  | 0.02304688 | 0.02346827 | 0.04891298 | 0.02333305 | 0.075388 | 0.02324579
[5 empty] | 0.01924266 | 0.01605864 |  |  | 0.02342553 | 0.02430642 | 0.04959131 | 0.02416637 | 0.07661322 | 0.024076
[5 empty] | 0.01947544 | 0.01661238 |  |  | 0.02376301 | 0.02514457 | 0.05037852 | 0.02499969 | 0.07779564 | 0.02490621
[5 empty] | 0.01970567 | 0.01716613 |  |  | 0.02415575 | 0.02598272 | 0.05106811 | 0.02583301 | 0.07832601 | 0.02573641
[5 empty] | 0.0199333 | 0.01771988 |  |  | 0.02460013 | 0.02682087 | 0.05195358 | 0.02666634 | 0.07909509 | 0.02656662
[5 empty] | 0.02015833 | 0.01827362 |  |  | 0.02479257 | 0.02765903 | 0.05252842 | 0.02749966 | 0.08009362 | 0.02739683
[5 empty] | 0.02038072 | 0.01882737 |  |  | 0.02512948 | 0.02849718 | 0.05278613 | 0.02833298 | 0.08041235 | 0.02822703
[5 empty] | 0.02060045 | 0.01938111 |  |  | 0.02520725 | 0.02933533 | 0.0531202 | 0.02916631 | 0.08108558 | 0.02905724
[5 empty] | 0.0208175 | 0.01993486 |  |  | 0.0253223 | 0.03017348 | 0.05332904 | 0.02999963 | 0.08098558 | 0.02988745
[5 empty] | 0.02103185 | 0.02048861 |  |  | 0.0255725 | 0.03101164 | 0.05332904 | 0.03083295 | 0.08088558 | 0.03071765
[5 empty] | 0.02124347 | 0.02104235 |  |  | 0.0255725 | 0.03184979 | 0.05292904 | 0.03166628 | 0.08068558 | 0.03154786
[5 empty] | 0.02145235 | 0.0215961 |  |  | 0.0255725 | 0.03268794 | 0.05312904 | 0.0324996 | 0.08078558 | 0.03237807
[5 empty] | 0.02165845 | 0.02214984 |  |  | 0.0255725 | 0.03352609 | 0.05292904 | 0.03333292 | 0.08038558 | 0.03320828
[5 empty] | 0.02186176 | 0.02270359 |  |  | 0.0253725 | 0.03436425 | 0.05302904 | 0.03416624 | 0.08098558 | 0.03403848
[5 empty] | 0.02206225 | 0.02325734 |  |  | 0.0255725 | 0.0352024 | 0.05282904 | 0.03499957 | 0.08048558 | 0.03486869
[5 empty] | 0.02225991 | 0.02381108 |  |  | 0.0253725 | 0.03604055 | 0.05282904 | 0.03583289 | 0.08108558 | 0.0356989
[5 empty] | 0.0224547 | 0.02436483 |  |  | 0.0253725 | 0.0368787 | 0.05312904 | 0.03666621 | 0.08108558 | 0.0365291
[5 empty] | 0.0226466 | 0.02491857 |  |  | 0.0255725 | 0.03771685 | 0.05332904 | 0.03749954 | 0.08028558 | 0.03735931
[5 empty] | 0.02283559 | 0.02547232 |  |  | 0.0254725 | 0.03855501 | 0.05282904 | 0.03833286 | 0.08108558 | 0.03818952
[5 empty] | 0.02302166 | 0.02602607 |  |  | 0.0253725 | 0.03939316 | 0.05332904 | 0.03916618 | 0.08078558 | 0.03901972
[5 empty] | 0.02320476 | 0.02657981 |  |  | 0.0253725 | 0.04023131 | 0.05302904 | 0.03999951 | 0.08088558 | 0.03984993
[5 empty] | 0.02338489 | 0.02713356 |  |  | 0.0253725 | 0.04106946 | 0.05292904 | 0.04083283 | 0.08088558 | 0.04068014
[5 empty] | 0.02356202 | 0.0276873 |  |  | 0.0253725 | 0.04190762 | 0.05332904 | 0.04166615 | 0.08078558 | 0.04151034
[5 empty] | 0.02373613 | 0.02824105 |  |  | 0.0255725 | 0.04274577 | 0.05282904 | 0.04249948 | 0.08078558 | 0.04234055
[5 empty] | 0.02390719 | 0.0287948 |  |  | 0.0255725 | 0.04358392 | 0.05282904 | 0.0433328 | 0.08078558 | 0.04317076
[5 empty] | 0.02407518 | 0.02934854 |  |  | 0.0254725 | 0.04442207 | 0.05282904 | 0.04416612 | 0.08078558 | 0.04400096
[5 empty] | 0.02424008 | 0.02990229 |  |  | 0.0255725 | 0.04526023 | 0.05302904 | 0.04499944 | 0.08078558 | 0.04483117
[5 empty] | 0.02440187 | 0.03045604 |  |  | 0.0255725 | 0.04609838 | 0.05302904 | 0.04583277 | 0.08028558 | 0.04566138
[5 empty] | 0.02456051 | 0.03100978 |  |  | 0.0254725 | 0.04693653 | 0.05292904 | 0.04666609 | 0.08098558 | 0.04649159
[5 empty] | 0.024716 | 0.03156353 |  |  | 0.0255725 | 0.04777468 | 0.05332904 | 0.04749941 | 0.08108558 | 0.04732179
[5 empty] | 0.0248683 | 0.03211727 |  |  | 0.0253725 | 0.04861283 | 0.05312904 | 0.04833274 | 0.08038558 | 0.048152
[5 empty] | 0.0250174 | 0.03267102 |  |  | 0.0255725 | 0.04945099 | 0.05282904 | 0.04916606 | 0.08098558 | 0.04898221
[5 empty] | 0.02516327 | 0.03322477 |  |  | 0.0253725 | 0.05028914 | 0.05302904 | 0.04999938 | 0.08028558 | 0.04981241
[5 empty] | 0.02530588 | 0.03377851 |  |  | 0.0253725 | 0.05112729 | 0.05282904 | 0.05083271 | 0.08038558 | 0.05064262
[5 empty] | 0.02544522 | 0.03433226 |  |  | 0.0254725 | 0.05196544 | 0.05332904 | 0.05166603 | 0.08058558 | 0.05147283
[5 empty] | 0.02558126 | 0.034886 |  |  | 0.0254725 | 0.0528036 | 0.05302904 | 0.05249935 | 0.08068558 | 0.05230303
[5 empty] | 0.02571398 | 0.03543975 |  |  | 0.0254725 | 0.05364175 | 0.05292904 | 0.05333267 | 0.08078558 | 0.05313324
[5 empty] | 0.02584336 | 0.0359935 |  |  | 0.0253725 | 0.0544799 | 0.05322904 | 0.054166 | 0.08068558 | 0.05396345
[5 empty] | 0.02596937 | 0.03654724 |  |  | 0.0254725 | 0.05531805 | 0.05332904 | 0.05499932 | 0.08058558 | 0.05479365
[5 empty] | 0.02609199 | 0.03710099 |  |  | 0.0254725 | 0.05615621 | 0.05292904 | 0.05583264 | 0.08048558 | 0.05562386
[5 empty] | 0.0262112 | 0.03765473 |  |  | 0.0254725 | 0.05699436 | 0.05322904 | 0.05666597 | 0.08078558 | 0.05645407
[5 empty] | 0.02632697 | 0.03820848 |  |  | 0.0254725 | 0.05783251 | 0.05302904 | 0.05749929 | 0.08048558 | 0.05728427
[5 empty] | 0.02643929 | 0.03876223 |  |  | 0.0253725 | 0.05867066 | 0.05292904 | 0.05833261 | 0.08068558 | 0.05811448
[5 empty] | 0.02654812 | 0.03931597 |  |  | 0.0254725 | 0.05950881 | 0.05312904 | 0.05916594 | 0.08068558 | 0.05894469
[5 empty] | 0.02665345 | 0.03986972 |  |  | 0.0253725 | 0.06034697 | 0.05302904 | 0.05999926 | 0.08068558 | 0.0597749
[5 empty] | 0.02675526 | 0.04042347 |  |  | 0.0253725 | 0.06118512 | 0.05292904 | 0.06083258 | 0.08078558 | 0.0606051
[5 empty] | 0.02685351 | 0.04097721 |  |  | 0.0253725 | 0.06202327 | 0.05322904 | 0.06166591 | 0.08088558 | 0.06143531
[5 empty] | 0.02694819 | 0.04153096 |  |  | 0.0254725 | 0.06286142 | 0.05292904 | 0.06249923 | 0.08048558 | 0.06226552
[5 empty] | 0.02703927 | 0.0420847 |  |  | 0.0255725 | 0.06369958 | 0.05292904 | 0.06333255 | 0.08048558 | 0.06309572
[5 empty] | 0.02712674 | 0.04263845 |  |  | 0.0253725 | 0.06453773 | 0.05292904 | 0.06416587 | 0.08068558 | 0.06392593
[5 empty] | 0.02721057 | 0.0431922 |  |  | 0.0254725 | 0.06537588 | 0.05292904 | 0.0649992 | 0.08068558 | 0.06475614
[5 empty] | 0.02729073 | 0.04374594 |  |  | 0.0253725 | 0.06621403 | 0.05292904 | 0.06583252 | 0.08078558 | 0.06558634
[5 empty] | 0.0273672 | 0.04429969 |  |  | 0.0255725 | 0.06705219 | 0.05302904 | 0.06666584 | 0.08088558 | 0.06641655
[5 empty] | 0.02743996 | 0.04485343 |  |  | 0.0255725 | 0.06789034 | 0.05292904 | 0.06749917 | 0.08098532 | 0.06724676
[5 empty] | 0.027509 | 0.04540718 |  |  | 0.02547247 | 0.06872849 | 0.05282775 | 0.06833249 | 0.08058119 | 0.06807696
[5 empty] | 0.02757427 | 0.04596093 |  |  | 0.02547134 | 0.06956664 | 0.0528232 | 0.06916581 | 0.08097219 | 0.06890717
[5 empty] | 0.02763577 | 0.04651467 |  |  | 0.02536863 | 0.0704048 | 0.05301548 | 0.06999914 | 0.0810585 | 0.06973738
[5 empty] | 0.02769346 | 0.04706842 |  |  | 0.02546441 | 0.07124295 | 0.05300474 | 0.07083246 | 0.0803403 | 0.07056758
[5 empty] | 0.02774733 | 0.04762216 |  |  | 0.02545874 | 0.0720811 | 0.05309108 | 0.07166578 | 0.0810178 | 0.07139779
[5 empty] | 0.02779735 | 0.04817591 |  |  | 0.02545168 | 0.07291925 | 0.05317463 | 0.07249911 | 0.08059117 | 0.072228
[5 empty] | 0.02784351 | 0.04872966 |  |  | 0.02544329 | 0.0737574 | 0.05275553 | 0.07333243 | 0.08026061 | 0.07305821
[5 empty] | 0.02788577 | 0.0492834 |  |  | 0.02553363 | 0.07459556 | 0.05283389 | 0.07416575 | 0.0807263 | 0.07388841
[5 empty] | 0.02792411 | 0.04983715 |  |  | 0.02552276 | 0.07543371 | 0.05310985 | 0.07499907 | 0.08008844 | 0.07471862
[5 empty] | 0.02795851 | 0.05039089 |  |  | 0.02551075 | 0.07627186 | 0.05268352 | 0.0758324 | 0.08054721 | 0.07554883
[5 empty] | 0.02798896 | 0.05094464 |  |  | 0.02549765 | 0.07711001 | 0.05285503 | 0.07666572 | 0.0808028 | 0.07637903
[5 empty] | 0.02801541 | 0.05149839 |  |  | 0.02548353 | 0.07794817 | 0.05312452 | 0.07749904 | 0.07995541 | 0.07720924
[5 empty] | 0.02803786 | 0.05205213 |  |  | 0.02536845 | 0.07878632 | 0.0527921 | 0.07833237 | 0.08040521 | 0.07803945
[5 empty] | 0.02805628 | 0.05260588 |  |  | 0.02535246 | 0.07962447 | 0.0527579 | 0.07916569 | 0.0804524 | 0.07886965
[5 empty] | 0.02807065 | 0.05315963 |  |  | 0.02523564 | 0.08046262 | 0.05252204 | 0.07999901 | 0.08059717 | 0.07969986
[5 empty] | 0.02808094 | 0.05371337 |  |  | 0.02531804 | 0.08130078 | 0.05248466 | 0.08083234 | 0.0805397 | 0.08053007
[5 empty] | 0.02808713 | 0.05426712 |  |  | 0.02529973 | 0.08213893 | 0.05264587 | 0.08166566 | 0.07968019 | 0.08136027
[5 empty] | 0.0280892 | 0.05482086 |  |  | 0.02528075 | 0.08297708 | 0.0525058 | 0.08249898 | 0.07991882 | 0.08219048
[5 empty] | 0.0280892 | 0.05482086 |  |  | 0.02516119 | 0.08381523 | 0.05286459 | 0.0833323 | 0.07965578 | 0.08302069
[5 empty] | 0.02744977 | 0.0548206 |  |  | 0.02534109 | 0.08465338 | 0.05252234 | 0.08416563 | 0.07969127 | 0.0838509
[5 empty] | 0.02681764 | 0.05482033 |  |  | 0.02532052 | 0.08549154 | 0.0527792 | 0.08499895 | 0.08002546 | 0.0846811
[5 empty] | 0.02619365 | 0.05482006 |  |  | 0.02509954 | 0.08632969 | 0.05233528 | 0.08583227 | 0.07985856 | 0.08551131
[5 empty] | 0.02557863 | 0.05481979 |  |  | 0.02517821 | 0.08716784 | 0.05229071 | 0.0866656 | 0.07929074 | 0.08634152
[5 empty] | 0.02497343 | 0.05481952 |  |  | 0.02515659 | 0.08800599 | 0.05224562 | 0.08749892 | 0.07982219 | 0.08717172
[5 empty] | 0.02437887 | 0.05481925 |  |  | 0.02513474 | 0.08884415 | 0.05210012 | 0.08833224 | 0.07915312 | 0.08800193
[5 empty] | 0.02379578 | 0.05481898 |  |  | 0.02511274 | 0.0896823 | 0.05245436 | 0.08916557 | 0.07928369 | 0.08883214
[5 empty] | 0.02322502 | 0.05481872 |  |  | 0.02519062 | 0.09052045 | 0.0522072 | 0.08999889 | 0.07980831 | 0.08966234
[5 empty] | 0.0226674 | 0.05481845 |  |  | 0.02496595 | 0.0913586 | 0.05214993 | 0.09083221 | 0.07971584 | 0.09049255
[5 empty] | 0.02212377 | 0.05481818 |  |  | 0.02513576 | 0.09219676 | 0.05228194 | 0.09166554 | 0.07940785 | 0.09132276
[5 empty] | 0.02159495 | 0.05481791 |  |  | 0.02490068 | 0.09303491 | 0.05210453 | 0.09249886 | 0.0787863 | 0.09215296
[5 empty] | 0.0210818 | 0.05481764 |  |  | 0.02506133 | 0.09387306 | 0.051919 | 0.09333218 | 0.07875315 | 0.09298317
[5 empty] | 0.02058513 | 0.05481737 |  |  | 0.02501837 | 0.09471121 | 0.05162666 | 0.0941655 | 0.07881037 | 0.09381338
[5 empty] | 0.02010578 | 0.0548171 |  |  | 0.02487242 | 0.09554936 | 0.05192882 | 0.09499883 | 0.07825991 | 0.09464358
[5 empty] | 0.01964459 | 0.05481684 |  |  | 0.02472412 | 0.09638752 | 0.05182679 | 0.09583215 | 0.07880376 | 0.09547379
[5 empty] | 0.0192024 | 0.05481657 |  |  | 0.02477411 | 0.09722567 | 0.05162187 | 0.09666547 | 0.07814386 | 0.096304
[5 empty] | 0.01878004 | 0.0548163 |  |  | 0.02472303 | 0.09806382 | 0.05151536 | 0.0974988 | 0.07858219 | 0.09713421
[5 empty] | 0.01837834 | 0.05481603 |  |  | 0.02477151 | 0.09890197 | 0.05120858 | 0.09833212 | 0.0784207 | 0.09796441
[5 empty] | 0.01799814 | 0.05481576 |  |  | 0.0245202 | 0.09974013 | 0.05130283 | 0.09916544 | 0.07756137 | 0.09879462
[5 empty] | 0.01764028 | 0.05481549 |  |  | 0.02446972 | 0.1005783 | 0.05129941 | 0.09999877 | 0.07800615 | 0.09962483
[5 empty] | 0.01730558 | 0.05481522 |  |  | 0.02452073 | 0.1014164 | 0.05089964 | 0.1008321 | 0.07725701 | 0.100455
[5 empty] | 0.01699489 | 0.05481496 |  |  | 0.02457384 | 0.1022546 | 0.05110482 | 0.1016654 | 0.07751592 | 0.1012852
[5 empty] | 0.01670903 | 0.05481469 |  |  | 0.02442971 | 0.1030927 | 0.05081625 | 0.1024987 | 0.07728483 | 0.1021154
[5 empty] | 0.01644885 | 0.05481442 |  |  | 0.02428897 | 0.1039309 | 0.05093525 | 0.1033321 | 0.07736572 | 0.1029457
[5 empty] | 0.01621186 | 0.05481415 |  |  | 0.02445226 | 0.104769 | 0.05086312 | 0.1041654 | 0.07666055 | 0.1037759
[5 empty] | 0.01597889 | 0.05481388 |  |  | 0.02422021 | 0.1056072 | 0.05070116 | 0.1049987 | 0.07707127 | 0.1046061
[5 empty] | 0.01574738 | 0.05481361 |  |  | 0.02419346 | 0.1064453 | 0.05035068 | 0.105832 | 0.07679937 | 0.1054363
[5 empty] | 0.01551808 | 0.05481334 |  |  | 0.02437178 | 0.1072835 | 0.05030744 | 0.1066653 | 0.07663444 | 0.1062665
[5 empty] | 0.01529175 | 0.05481308 |  |  | 0.02425132 | 0.1081216 | 0.05066556 | 0.1074987 | 0.07637153 | 0.1070967
[5 empty] | 0.01506912 | 0.05481281 |  |  | 0.0242315 | 0.1089598 | 0.050625 | 0.108332 | 0.07691059 | 0.1079269
[5 empty] | 0.01485097 | 0.05481254 |  |  | 0.02431231 | 0.109798 | 0.05028571 | 0.1091653 | 0.07675156 | 0.1087571
[5 empty] | 0.01463803 | 0.05481227 |  |  | 0.02429373 | 0.1106361 | 0.05054765 | 0.1099986 | 0.07669437 | 0.1095873
[5 empty] | 0.01443106 | 0.054812 |  |  | 0.02427573 | 0.1114743 | 0.05021078 | 0.110832 | 0.07683896 | 0.1104175
[5 empty] | 0.0142308 | 0.05481173 |  |  | 0.02415829 | 0.1123124 | 0.05017506 | 0.1116653 | 0.07678527 | 0.1112477
[5 empty] | 0.01403803 | 0.05481147 |  |  | 0.0241414 | 0.1131506 | 0.05054044 | 0.1124986 | 0.07603323 | 0.1120779
[5 empty] | 0.01385347 | 0.0548112 |  |  | 0.02402503 | 0.1139887 | 0.05010689 | 0.1133319 | 0.07638278 | 0.1129081
[5 empty] | 0.01367789 | 0.05481093 |  |  | 0.02400917 | 0.1148269 | 0.05007437 | 0.1141653 | 0.07663386 | 0.1137383
[5 empty] | 0.01351204 | 0.05481066 |  |  | 0.02419379 | 0.115665 | 0.04994282 | 0.1149986 | 0.07628641 | 0.1145685
[5 empty] | 0.01335666 | 0.05481039 |  |  | 0.02407887 | 0.1165032 | 0.05011221 | 0.1158319 | 0.07604036 | 0.1153988
[5 empty] | 0.01321252 | 0.05481012 |  |  | 0.02396439 | 0.1173413 | 0.0498825 | 0.1166652 | 0.07649564 | 0.116229
[5 empty] | 0.01308035 | 0.05480985 |  |  | 0.02395034 | 0.1181795 | 0.05005364 | 0.1174985 | 0.07585221 | 0.1170592
[5 empty] | 0.01296093 | 0.05480959 |  |  | 0.02403668 | 0.1190176 | 0.0503256 | 0.1183319 | 0.07600998 | 0.1178894
[5 empty] | 0.01285498 | 0.05480932 |  |  | 0.02412341 | 0.1198558 | 0.05009833 | 0.1191652 | 0.07626891 | 0.1187196
[5 empty] | 0.01276327 | 0.05480905 |  |  | 0.0240105 | 0.1206939 | 0.04987178 | 0.1199985 | 0.07642892 | 0.1195498
[5 empty] | 0.01268656 | 0.05480878 |  |  | 0.02389792 | 0.1215321 | 0.05004593 | 0.1208318 | 0.07598996 | 0.12038
[5 empty] | 0.01262558 | 0.05480851 |  |  | 0.02398567 | 0.1223702 | 0.04972072 | 0.1216652 | 0.07565196 | 0.1212102
[5 empty] | 0.01258109 | 0.05480824 |  |  | 0.02407371 | 0.1232084 | 0.05019611 | 0.1224985 | 0.07621486 | 0.1220404
[5 empty] | 0.01255385 | 0.05480797 |  |  | 0.02406204 | 0.1240465 | 0.04987207 | 0.1233318 | 0.07557859 | 0.1228706
[5 empty] | 0.0125446 | 0.05480771 |  |  | 0.02395062 | 0.1248847 | 0.04994854 | 0.1241651 | 0.0756431 | 0.1237008
[5 empty] | 0.0125446 | 0.05480771 |  |  | 0.02393944 | 0.1257228 | 0.05002549 | 0.1249985 | 0.07590832 | 0.124531
[5 empty] | 0.01211293 | 0.05475714 |  |  | 0.02392848 | 0.126561 | 0.05010288 | 0.1258318 | 0.07617418 | 0.1253612
[5 empty] | 0.01168361 | 0.05470657 |  |  | 0.02381772 | 0.1273992 | 0.04968067 | 0.1266651 | 0.07564063 | 0.1261914
[5 empty] | 0.0112579 | 0.054656 |  |  | 0.02390713 | 0.1282373 | 0.04995881 | 0.1274984 | 0.07540759 | 0.1270217
[5 empty] | 0.01083704 | 0.05460544 |  |  | 0.02389669 | 0.1290755 | 0.04993725 | 0.1283317 | 0.07527502 | 0.1278519
[5 empty] | 0.01042231 | 0.05455487 |  |  | 0.0237864 | 0.1299136 | 0.04971597 | 0.1291651 | 0.07534284 | 0.1286821
[5 empty] | 0.01001496 | 0.0545043 |  |  | 0.02377622 | 0.1307518 | 0.04989491 | 0.1299984 | 0.075511 | 0.1295123
[5 empty] | 0.009616253 | 0.05445374 |  |  | 0.02396613 | 0.1315899 | 0.04957404 | 0.1308317 | 0.07527942 | 0.1303425
[5 empty] | 0.009227439 | 0.05440317 |  |  | 0.02375612 | 0.1324281 | 0.04945331 | 0.131665 | 0.07544805 | 0.1311727
[5 empty] | 0.008849781 | 0.0543526 |  |  | 0.02394616 | 0.1332662 | 0.04973268 | 0.1324984 | 0.07541682 | 0.1320029
[5 empty] | 0.008484537 | 0.05430204 |  |  | 0.02383623 | 0.1341044 | 0.04961212 | 0.1333317 | 0.07528567 | 0.1328331
[5 empty] | 0.008132966 | 0.05425147 |  |  | 0.02392632 | 0.1349425 | 0.04979157 | 0.134165 | 0.07515454 | 0.1336633
[5 empty] | 0.007796325 | 0.0542009 |  |  | 0.0237164 | 0.1357807 | 0.04937099 | 0.1349983 | 0.07572337 | 0.1344935
[5 empty] | 0.007475873 | 0.05415033 |  |  | 0.02380646 | 0.1366188 | 0.04955035 | 0.1358317 | 0.07579208 | 0.1353237
[5 empty] | 0.007172869 | 0.05409977 |  |  | 0.02379646 | 0.137457 | 0.04942961 | 0.136665 | 0.07526063 | 0.1361539
[5 empty] | 0.006888571 | 0.0540492 |  |  | 0.0236864 | 0.1382951 | 0.04980871 | 0.1374983 | 0.07512894 | 0.1369841
[5 empty] | 0.006624237 | 0.05399863 |  |  | 0.02377625 | 0.1391333 | 0.04958762 | 0.1383316 | 0.07559695 | 0.1378143
[5 empty] | 0.006381125 | 0.05394807 |  |  | 0.02386599 | 0.1399714 | 0.04976631 | 0.1391649 | 0.07516465 | 0.1386445
[5 empty] | 0.006160495 | 0.0538975 |  |  | 0.02365573 | 0.1408096 | 0.04934507 | 0.1399983 | 0.07483251 | 0.1394748
[5 empty] | 0.005963604 | 0.05384693 |  |  | 0.02384555 | 0.1416477 | 0.04932401 | 0.1408316 | 0.07530064 | 0.140305
[5 empty] | 0.005791712 | 0.05379636 |  |  | 0.02383547 | 0.1424859 | 0.04950314 | 0.1416649 | 0.07496906 | 0.1411352
[5 empty] | 0.005646075 | 0.0537458 |  |  | 0.02382548 | 0.143324 | 0.04938246 | 0.1424982 | 0.07543776 | 0.1419654
[5 empty] | 0.005527953 | 0.05369523 |  |  | 0.02381559 | 0.1441622 | 0.04966198 | 0.1433316 | 0.07520677 | 0.1427956
[5 empty] | 0.005438604 | 0.05364466 |  |  | 0.02360579 | 0.1450004 | 0.04944169 | 0.1441649 | 0.07477607 | 0.1436258
[5 empty] | 0.005379287 | 0.0535941 |  |  | 0.02369609 | 0.1458385 | 0.04912161 | 0.1449982 | 0.07514568 | 0.144456
[5 empty] | 0.005347365 | 0.05354353 |  |  | 0.02358649 | 0.1466767 | 0.04940173 | 0.1458315 | 0.0750156 | 0.1452862
[5 empty] | 0.005320265 | 0.05349296 |  |  | 0.02357699 | 0.1475148 | 0.04938207 | 0.1466649 | 0.07478584 | 0.1461164
[5 empty] | 0.00529416 | 0.0534424 |  |  | 0.0237676 | 0.148353 | 0.04946262 | 0.1474982 | 0.0748564 | 0.1469466
[5 empty] | 0.005269064 | 0.05339183 |  |  | 0.02375831 | 0.1491911 | 0.04914338 | 0.1483315 | 0.07522729 | 0.1477768
[5 empty] | 0.00524499 | 0.05334126 |  |  | 0.02374912 | 0.1500293 | 0.04912437 | 0.1491648 | 0.07529851 | 0.148607
[5 empty] | 0.005221953 | 0.05329069 |  |  | 0.02364005 | 0.1508674 | 0.04950558 | 0.1499981 | 0.07477008 | 0.1494372
[5 empty] | 0.005199966 | 0.05324013 |  |  | 0.02363108 | 0.1517056 | 0.04928702 | 0.1508315 | 0.07524198 | 0.1502674
[5 empty] | 0.005179045 | 0.05318956 |  |  | 0.02352223 | 0.1525437 | 0.04906868 | 0.1516648 | 0.07451424 | 0.1510977
[5 empty] | 0.005159203 | 0.05313899 |  |  | 0.02361349 | 0.1533819 | 0.04935059 | 0.1524981 | 0.07488685 | 0.1519279
[5 empty] | 0.005140454 | 0.05308843 |  |  | 0.02360487 | 0.15422 | 0.04943273 | 0.1533314 | 0.07495982 | 0.1527581
[5 empty] | 0.005122812 | 0.05303786 |  |  | 0.02359637 | 0.1550582 | 0.04901512 | 0.1541648 | 0.07453316 | 0.1535883
[5 empty] | 0.005106292 | 0.05298729 |  |  | 0.02368798 | 0.1558963 | 0.04909775 | 0.1549981 | 0.07480688 | 0.1544185
[5 empty] | 0.005090907 | 0.05293672 |  |  | 0.02357972 | 0.1567345 | 0.04908064 | 0.1558314 | 0.07448096 | 0.1552487
[5 empty] | 0.005076672 | 0.05288616 |  |  | 0.02357157 | 0.1575726 | 0.04926377 | 0.1566647 | 0.07485544 | 0.1560789
[5 empty] | 0.0050636 | 0.05283559 |  |  | 0.02366356 | 0.1584108 | 0.04894717 | 0.1574981 | 0.0750303 | 0.1569091
[5 empty] | 0.005051707 | 0.05278502 |  |  | 0.02345567 | 0.1592489 | 0.04893082 | 0.1583314 | 0.07440555 | 0.1577393
[5 empty] | 0.005041005 | 0.05273446 |  |  | 0.0234479 | 0.1600871 | 0.04921474 | 0.1591647 | 0.0745812 | 0.1585695
[5 empty] | 0.00503151 | 0.05268389 |  |  | 0.02364027 | 0.1609252 | 0.04909892 | 0.159998 | 0.07455726 | 0.1593997
[5 empty] | 0.005023235 | 0.05263332 |  |  | 0.02363277 | 0.1617634 | 0.04898338 | 0.1608313 | 0.07433373 | 0.1602299
[5 empty] | 0.005016194 | 0.05258276 |  |  | 0.0236254 | 0.1626016 | 0.04906812 | 0.1616647 | 0.07421061 | 0.1610601
[5 empty] | 0.005010402 | 0.05253219 |  |  | 0.02351817 | 0.1634397 | 0.04915313 | 0.162498 | 0.07418791 | 0.1618903
[5 empty] | 0.005005872 | 0.05248162 |  |  | 0.02361108 | 0.1642779 | 0.04893842 | 0.1633313 | 0.07446564 | 0.1627205
[5 empty] | 0.005002619 | 0.05243105 |  |  | 0.02360412 | 0.165116 | 0.048924 | 0.1641646 | 0.07414381 | 0.1635508
[5 empty] | 0.005000657 | 0.05238049 |  |  | 0.0233973 | 0.1659542 | 0.04920987 | 0.164998 | 0.0740224 | 0.164381
[5 empty] | 0.005 | 0.05232992 |  |  | 0.02359063 | 0.1667923 | 0.04909604 | 0.1658313 | 0.07400145 | 0.1652112
[5 empty] | 0.005 | 0.05231676
[5 empty] | 0.00543317 | 0.05231703
[5 empty] | 0.005862312 | 0.0523173
[5 empty] | 0.006287317 | 0.05231757
[5 empty] | 0.006708075 | 0.05231784
[5 empty] | 0.007124477 | 0.0523181
[5 empty] | 0.007536413 | 0.05231837
[5 empty] | 0.007943773 | 0.05231864
[5 empty] | 0.008346449 | 0.05231891
[5 empty] | 0.00874433 | 0.05231918
[5 empty] | 0.009137307 | 0.05231945
[5 empty] | 0.009525271 | 0.05231972
[5 empty] | 0.009908112 | 0.05231998
[5 empty] | 0.01028572 | 0.05232025
[5 empty] | 0.01065799 | 0.05232052
[5 empty] | 0.0110248 | 0.05232079
[5 empty] | 0.01138605 | 0.05232106
[5 empty] | 0.01174164 | 0.05232133
[5 empty] | 0.01209144 | 0.0523216
[5 empty] | 0.01243535 | 0.05232186
[5 empty] | 0.01277327 | 0.05232213
[5 empty] | 0.01310507 | 0.0523224
[5 empty] | 0.01343066 | 0.05232267
[5 empty] | 0.01374992 | 0.05232294
[5 empty] | 0.01406274 | 0.05232321
[5 empty] | 0.01436947 | 0.05232348
[5 empty] | 0.01467266 | 0.05232374
[5 empty] | 0.01497267 | 0.05232401
[5 empty] | 0.01526938 | 0.05232428
[5 empty] | 0.01556269 | 0.05232455
[5 empty] | 0.01585248 | 0.05232482
[5 empty] | 0.01613864 | 0.05232509
[5 empty] | 0.01642106 | 0.05232536
[5 empty] | 0.01669964 | 0.05232562
[5 empty] | 0.01697427 | 0.05232589
[5 empty] | 0.01724483 | 0.05232616
[5 empty] | 0.01751122 | 0.05232643
[5 empty] | 0.01777332 | 0.0523267
[5 empty] | 0.01803103 | 0.05232697
[5 empty] | 0.01828424 | 0.05232723
[5 empty] | 0.01853284 | 0.0523275
[5 empty] | 0.01877671 | 0.05232777
[5 empty] | 0.01901576 | 0.05232804
[5 empty] | 0.01924986 | 0.05232831
[5 empty] | 0.01947891 | 0.05232858
[5 empty] | 0.01970281 | 0.05232885
[5 empty] | 0.01992143 | 0.05232911
[5 empty] | 0.02013468 | 0.05232938
[5 empty] | 0.02034244 | 0.05232965
[5 empty] | 0.0205446 | 0.05232992
[5 empty] | 0.0205446 | 0.05231676
[5 empty] | 0.0207917 | 0.05236787
[5 empty] | 0.02103618 | 0.05241897
[5 empty] | 0.02127763 | 0.05247007
[5 empty] | 0.02151565 | 0.05252118
[5 empty] | 0.02174983 | 0.05257228
[5 empty] | 0.02197977 | 0.05262339
[5 empty] | 0.02220507 | 0.05267449
[5 empty] | 0.02242533 | 0.0527256
[5 empty] | 0.02264014 | 0.0527767
[5 empty] | 0.0228491 | 0.0528278
[5 empty] | 0.0230518 | 0.05287891
[5 empty] | 0.02324784 | 0.05293001
[5 empty] | 0.02343683 | 0.05298112
[5 empty] | 0.02361835 | 0.05303222
[5 empty] | 0.023792 | 0.05308332
[5 empty] | 0.02395738 | 0.05313443
[5 empty] | 0.02411409 | 0.05318553
[5 empty] | 0.02426172 | 0.05323664
[5 empty] | 0.02439986 | 0.05328774
[5 empty] | 0.02452813 | 0.05333884
[5 empty] | 0.02464611 | 0.05338995
[5 empty] | 0.0247534 | 0.05344105
[5 empty] | 0.02484959 | 0.05349216
[5 empty] | 0.02493429 | 0.05354326
[5 empty] | 0.02500851 | 0.05359436
[5 empty] | 0.0250805 | 0.05364547
[5 empty] | 0.0251515 | 0.05369657
[5 empty] | 0.02522131 | 0.05374768
[5 empty] | 0.02528976 | 0.05379878
[5 empty] | 0.02535665 | 0.05384989
[5 empty] | 0.02542182 | 0.05390099
[5 empty] | 0.02548507 | 0.05395209
[5 empty] | 0.02554622 | 0.0540032
[5 empty] | 0.02560508 | 0.0540543
[5 empty] | 0.02566148 | 0.05410541
[5 empty] | 0.02571523 | 0.05415651
[5 empty] | 0.02576614 | 0.05420761
[5 empty] | 0.02581404 | 0.05425872
[5 empty] | 0.02585873 | 0.05430982
[5 empty] | 0.02590004 | 0.05436093
[5 empty] | 0.02593778 | 0.05441203
[5 empty] | 0.02597177 | 0.05446313
[5 empty] | 0.02600183 | 0.05451424
[5 empty] | 0.02602776 | 0.05456534
[5 empty] | 0.02604939 | 0.05461645
[5 empty] | 0.02606653 | 0.05466755
[5 empty] | 0.026079 | 0.05471866
[5 empty] | 0.02608662 | 0.05476976
[5 empty] | 0.0260892 | 0.05482086
[5 empty] | 0.0260892 | 0.05482086
[5 empty] | 0.02664439 | 0.05640321
[5 empty] | 0.02718861 | 0.05798555
[5 empty] | 0.02772163 | 0.0595679
[5 empty] | 0.02824321 | 0.06115024
[5 empty] | 0.0287531 | 0.06273259
[5 empty] | 0.02925106 | 0.06431493
[5 empty] | 0.02973685 | 0.06589728
[5 empty] | 0.03021023 | 0.06747962
[5 empty] | 0.03067096 | 0.06906196
[5 empty] | 0.03111879 | 0.07064431
[5 empty] | 0.03155348 | 0.07222665
[5 empty] | 0.0319748 | 0.073809
[5 empty] | 0.03238249 | 0.07539134
[5 empty] | 0.03277632 | 0.07697369
[5 empty] | 0.03315604 | 0.07855603
[5 empty] | 0.03352142 | 0.08013838
[5 empty] | 0.03387221 | 0.08172072
[5 empty] | 0.03420818 | 0.08330306
[5 empty] | 0.03452907 | 0.08488541
[5 empty] | 0.03483464 | 0.08646775
[5 empty] | 0.03512466 | 0.0880501
[5 empty] | 0.03539889 | 0.08963244
[5 empty] | 0.03565707 | 0.09121479
[5 empty] | 0.03589898 | 0.09279713
[5 empty] | 0.03612436 | 0.09437948
[5 empty] | 0.03633298 | 0.09596182
[5 empty] | 0.03652459 | 0.09754417
[5 empty] | 0.03669896 | 0.09912651
[5 empty] | 0.03685583 | 0.1007089
[5 empty] | 0.03699498 | 0.1022912
[5 empty] | 0.03711615 | 0.1038735
[5 empty] | 0.03721911 | 0.1054559
[5 empty] | 0.03730361 | 0.1070382
[5 empty] | 0.03736941 | 0.1086206
[5 empty] | 0.03741627 | 0.1102029
[5 empty] | 0.03745227 | 0.1117853
[5 empty] | 0.03745224 | 0.1133676
[5 empty] | 0.03744739 | 0.11495
[5 empty] | 0.03743459 | 0.1165323
[5 empty] | 0.03741445 | 0.1181146
[5 empty] | 0.03738756 | 0.119697
[5 empty] | 0.03735453 | 0.1212793
[5 empty] | 0.03731596 | 0.1228617
[5 empty] | 0.03727247 | 0.124444
[5 empty] | 0.03722464 | 0.1260264
[5 empty] | 0.03717309 | 0.1276087
[5 empty] | 0.03711842 | 0.1291911
[5 empty] | 0.03706124 | 0.1307734
[5 empty] | 0.03700214 | 0.1323557
[5 empty] | 0.03694174 | 0.1339381
[5 empty] | 0.03688022 | 0.1355204
[5 empty] | 0.03679949 | 0.1371028
[5 empty] | 0.0366941 | 0.1386851
[5 empty] | 0.03657032 | 0.1402675
[5 empty] | 0.03643443 | 0.1418498
[5 empty] | 0.03629273 | 0.1434322
[5 empty] | 0.03615148 | 0.1450145
[5 empty] | 0.03601697 | 0.1465968
[5 empty] | 0.03589548 | 0.1481792
[5 empty] | 0.0357933 | 0.15
[5 empty] | 0.0357167 | 0.1513439
[5 empty] | 0.03565944 | 0.1529262
[5 empty] | 0.03560567 | 0.1545086
[5 empty] | 0.03555506 | 0.1560909
[5 empty] | 0.0355074 | 0.1576733
[5 empty] | 0.0354625 | 0.1592556
[5 empty] | 0.03542015 | 0.1608379
[5 empty] | 0.03538016 | 0.1624203
[5 empty] | 0.03534231 | 0.1640026
[5 empty] | 0.03530642 | 0.165585
[5 empty] | 0.03527227 | 0.1671673
[5 empty] | 0.03523966 | 0.1687497
[5 empty] | 0.03520841 | 0.170332
[5 empty] | 0.03517829 | 0.1719144
[5 empty] | 0.03514912 | 0.1734967
[5 empty] | 0.03512069 | 0.175079
[5 empty] | 0.0350928 | 0.1766614
[5 empty] | 0.03506525 | 0.1782437
[5 empty] | 0.03503784 | 0.1798261
[5 empty] | 0.03501036 | 0.1814084
[5 empty] | 0.03498262 | 0.1829908
[5 empty] | 0.03495441 | 0.1845731
[5 empty] | 0.03492613 | 0.1861555
[5 empty] | 0.03489831 | 0.1877378
[5 empty] | 0.03487099 | 0.1893201
[5 empty] | 0.03484417 | 0.1909025
[5 empty] | 0.03481788 | 0.1924848
[5 empty] | 0.03479213 | 0.1940672
[5 empty] | 0.03476695 | 0.1956495
[5 empty] | 0.03474234 | 0.1972319
[5 empty] | 0.03471832 | 0.1988142
[5 empty] | 0.03469492 | 0.2003966
[5 empty] | 0.03467215 | 0.2019789
[5 empty] | 0.03465002 | 0.2035612
[5 empty] | 0.03462856 | 0.2051436
[5 empty] | 0.03460778 | 0.2067259
[5 empty] | 0.0345877 | 0.2083083
[5 empty] | 0.03456834 | 0.2098906
[5 empty] | 0.03454971 | 0.211473