## 1
Общество с ограниченной ответственностью "Инженерная геология" (ООО "ИнжГео") | [11 empty] | Общество с ограниченной ответственностью "Инженерная геология" (ООО "ИнжГео")
Юр. адрес: 117279, г. Москва, ул. Миклухо-Маклая, 36 а, этаж 5, пом. XXIII к. 76-84 | [11 empty] | Юр. адрес: 117279, г. Москва, ул. Миклухо-Маклая, 36 а, этаж 5, пом. XXIII к. 76-84 | [8 empty] | нагр |  |  | X0 | Y0 | R |  | нагр |  |  |  | X0 | Y0 | R | нагр |  |  |  | X0 | Y0 | R |  | нагр |  |  |  | X0 | Y0 | R
Телефон/факс +7 (495) 132-30-00, Адрес электронной почты inbox@inj-geo.ru | [11 empty] | Телефон/факс +7 (495) 132-30-00, Адрес электронной почты inbox@inj-geo.ru | [12 empty] | 0 | [7 empty] | 0 | [6 empty] | 0 | [7 empty] | 0
[21 empty] | девиатор | [6 empty] | девиатор | [6 empty] | девиатор | [7 empty] | девиатор
Испытательная лаборатория ООО «ИнжГео» | [11 empty] | Испытательная лаборатория ООО «ИнжГео» | [8 empty] | x0 | Угол | X | Y |  |  |  | x0 |  | Угол | X | Y |  |  | x0 |  | Угол | X | Y |  |  |  | x0 |  | Угол | X | Y
Адрес места осуществления деятельности лаборатории: г. Москва, просп. Вернадского, д. 51, стр. 1 | [11 empty] | Адрес места осуществления деятельности лаборатории: г. Москва, просп. Вернадского, д. 51, стр. 1 | [9 empty] | 0 | [7 empty] | 0 | [6 empty] | 0 | [7 empty] | 0
Телефон +7(910)4557682, E-mail: slg85@mail.ru | [11 empty] | Телефон +7(910)4557682, E-mail: slg85@mail.ru | [9 empty] | 5 | [7 empty] | 5 | [6 empty] | 5 | [7 empty] | 5
[22 empty] | 10 | [7 empty] | 10 | [6 empty] | 10 | [7 empty] | 10
[12 empty] | Протокол испытаний № 13-63/217 от 03-06-2023 | [9 empty] | 15 | [7 empty] | 15 | [6 empty] | 15 | [7 empty] | 15
[22 empty] | 20 | [7 empty] | 20 | [6 empty] | 20 | [7 empty] | 20
[12 empty] | Наименование и адрес заказчика: Переход трубопровода через р. Енисей | [9 empty] | 25 | [7 empty] | 25 | [6 empty] | 25 | [7 empty] | 25
[12 empty] | Наименование объекта: ООО Регионстрой | [9 empty] | 30 | [7 empty] | 30 | [6 empty] | 30 | [7 empty] | 30
Наименование используемого метода/методики: ГОСТ 12248.4-2020 | [11 empty] | Наименование используемого метода/методики: ГОСТ 12248.3-2020 | [9 empty] | 35 | [7 empty] | 35 | [6 empty] | 35 | [7 empty] | 35
Условия проведения испытания: температура окружающей среды (18 - 25)0С, влажность воздуха (40 - 75)% | [11 empty] | Условия проведения испытания: температура окружающей среды (18 - 25)0С, влажность воздуха (40 - 75)% | [9 empty] | 40 | [7 empty] | 40 | [6 empty] | 40 | [7 empty] | 40
[12 empty] | Дата получение объекта подлежащего испытаниям: 07-05-2023 | [9 empty] | 45 | [7 empty] | 45 | [6 empty] | 45 | [7 empty] | 45
[12 empty] | Дата испытания: 25.10.2022-19.11.2217 | [9 empty] | 50 | [7 empty] | 50 | [6 empty] | 50 | [7 empty] | 50
[22 empty] | 55 | [7 empty] | 55 | [6 empty] | 55 | [7 empty] | 55
Испытание грунтов методом трехосного сжатия | [11 empty] | Испытание грунтов методом трехосного сжатия | [9 empty] | 60 | [7 empty] | 60 | [6 empty] | 60 | [7 empty] | 60
[22 empty] | 65 | [7 empty] | 65 | [6 empty] | 65 | [7 empty] | 65
Лабораторный номер: | [6 empty] | We, д.е. = |  |  |  |  | Лабораторный номер: |  | 1252 |  |  |  | We, д.е. = | 0.589057596 |  |  | 70 | [7 empty] | 70 | [6 empty] | 70 | [7 empty] | 70
Номер скважины: | [6 empty] | ρ, г/см3 = |  |  |  |  | Номер скважины: |  | BH-121 |  |  |  | ρ, г/см3 = | 1.55 |  |  | 75 | [7 empty] | 75 | [6 empty] | 75 | [7 empty] | 75
Глубина отбора, м: | [6 empty] | ρs, г/см3 = |  |  |  |  | Глубина отбора, м: |  | 1 |  |  |  | ρs, г/см3 = | 2.74 |  |  | 80 | [7 empty] | 80 | [6 empty] | 80 | [7 empty] | 80
Наименование грунта: | [6 empty] | e, д.е. = |  |  |  |  | Наименование грунта: |  | Суглинок, после оттаивания текучий, тяжелый песчанистый |  |  |  | e, д.е. = | 1.809044 |  |  | 85 | [7 empty] | 85 | [6 empty] | 85 | [7 empty] | 85
Схема проведения опыта: | [6 empty] | IL, д.е. = |  |  |  |  | Схема проведения опыта: |  | КД |  |  |  | IL, д.е. = | 2.758 |  |  | 90 | [7 empty] | 90 | [6 empty] | 90 | [7 empty] | 90
[22 empty] | 95 | [7 empty] | 95 | [6 empty] | 95 | [7 empty] | 95
[22 empty] | 100 | [7 empty] | 100 | [6 empty] | 100 | [7 empty] | 100
Результаты испытаний | [11 empty] | Результаты испытаний | [9 empty] | 105 | [7 empty] | 105 | [6 empty] | 105 | [7 empty] | 105
[22 empty] | 110 | [7 empty] | 110 | [6 empty] | 110 | [7 empty] | 110
[22 empty] | 115 | [7 empty] | 115 | [6 empty] | 115 | [7 empty] | 115
[22 empty] | 120 | [7 empty] | 120 | [6 empty] | 120 | [7 empty] | 120
[22 empty] | 125 | [7 empty] | 125 | [6 empty] | 125 | [7 empty] | 125
[22 empty] | 130 | [7 empty] | 130 | [6 empty] | 130 | [7 empty] | 130
[22 empty] | 135 | [7 empty] | 135 | [6 empty] | 135 | [7 empty] | 135
[22 empty] | 140 | [7 empty] | 140 | [6 empty] | 140 | [7 empty] | 140
[22 empty] | 145 | [7 empty] | 145 | [6 empty] | 145 | [7 empty] | 145
[22 empty] | 150 | [7 empty] | 150 | [6 empty] | 150 | [7 empty] | 150
[22 empty] | 155 | [7 empty] | 155 | [6 empty] | 155 | [7 empty] | 155
[22 empty] | 160 | [7 empty] | 160 | [6 empty] | 160 | [7 empty] | 160
[22 empty] | 165 | [7 empty] | 165 | [6 empty] | 165 | [7 empty] | 165
[22 empty] | 170 | [7 empty] | 170 | [6 empty] | 170 | [7 empty] | 170
[22 empty] | 175 | [7 empty] | 175 | [6 empty] | 175 | [7 empty] | 175
[22 empty] | 180 | [7 empty] | 180 | [6 empty] | 180 | [7 empty] | 180
[13 empty] | Давление в камере, Мпа σ3 | Вертикальная нагрузка, Мпа σ1 | Поровое давление, Мпа u
| K0, д.е. | 0.7750489 |  |  |  |  | Коэфф. Точки | [5 empty] | 0.05 | 0.08908149 | [5 empty] | 1 | [6 empty] | σ3,кПа | σ1,кПа | u, кПа |  |  |  | 4
| q_zg, МПа | 0.03875245 | [10 empty] | 0.15 | 0.2471297 | [27 empty] | δ3, Мпа | δ1-δ3, МПа | δ1, МПа | δ1, КПа
|  |  | Модуль деформации, МПа: | [9 empty] | 0.25 | 0.4051779 | [21 empty] | С, МПа:
|  |  | Е0= |  | Точки модуля (полное напр.), МПа |  |  |  | 0.03875245 | 0.06200392 | [25 empty] | φ, град:
|  |  | E50 = |  | qf (полное напр.), МПа |  |  |  | 0.06220702 | [26 empty] | E, Мпа
|  |  | Коэф. Поперечной деформации, ϑ = | [9 empty] | Эффективные значения угла внутреннего трения и удельного сцепления ϕ', С' | [13 empty] | x | 0
[13 empty] | ϕ', град. = | 13 | [12 empty] | y |  |  |  | С, кПа | φ,°
[13 empty] | С', МПа = | 0.004
| Исполнитель: | [6 empty] | Морозов Д.С. |  |  |  |  | Исполнитель: |  |  |  |  | Морозов Д.С.
| Начальник исп. лаборатории: | [6 empty] | Семиколенова Л.Г. |  |  |  |  | Начальник исп. лаборатории: |  |  |  |  | Семиколенова Л.Г.
Лист 1 , всего листов 2 | [11 empty] | Лист 2 , всего листов 2
Частичное воспроизведение протокола испытаний без письменного разрешения ООО «ИнжГео» ЗАПРЕЩАЕТСЯ | [11 empty] | Частичное воспроизведение протокола испытаний без письменного разрешения ООО «ИнжГео» ЗАПРЕЩАЕТСЯ
[5 empty] | второй график |  | первый график | [9 empty] | К Пуассона
dev50 | epsE50 | ind | devE0 | epsE0 | dev | eps | sigma |  | dev1 | eps1 | dev2 | eps2 | dev3 | eps3 |  | Глины
0.01220702 | 0.007576314 |  |  |  | 0 | 0 |  |  | 0 | 0 | 0 | 0 | 0 | 0 |  | < 0 | 0,20-0,30
ind |  |  |  |  | 0.0015199 | 0.0005812001 |  |  | 0.001855343 | 0.0008481413 | 0.00671229 | 0.0008339455 | 0.01083016 | 0.0008332896 |  | 0-0,25 | 0,30-0,38
2 |  |  |  |  | 0.002969678 | 0.0011624 |  |  | 0.00422475 | 0.001696283 | 0.01319801 | 0.001667891 | 0.02195353 | 0.001666579 |  | 0,25< | 0,38-0,45
E0 |  |  |  |  | 0.004299737 | 0.0017436 |  |  | 0.006115319 | 0.002544424 | 0.01902462 | 0.002501837 | 0.03086172 | 0.002499869 |  | Суглинки | 0,35-0,37
epsE0 | devE0 |  |  |  | 0.005812867 | 0.002525438 |  |  | 0.0075 | 0.003258424 | 0.0225 | 0.003017059 | 0.0375 | 0.003103261 |  | Пески и супеси | 0,30-0,35
0.002525438 | 0.005812867 |  |  |  | 0.006457892 | 0.002906001 |  |  | 0.009082394 | 0.004240706 | 0.0285069 | 0.004169728 | 0.04507245 | 0.004166448
[5 empty] | 0.007441522 | 0.003487201 |  |  | 0.01053801 | 0.005088848 | 0.03214672 | 0.005003673 | 0.05146917 | 0.004999738
График E50 |  | График E |  |  | 0.008400637 | 0.004068401 |  |  | 0.01181328 | 0.005936989 | 0.03537998 | 0.005837619 | 0.05795043 | 0.005833027
eps | q | sigma |  |  | 0.009309531 | 0.004649601 |  |  | 0.01291726 | 0.00678513 | 0.0391372 | 0.006671564 | 0.06307304 | 0.006666317
Горизонтальная линия E50 |  | Касательная |  |  | 0.0101425 | 0.005230801 |  |  | 0.01405906 | 0.007633271 | 0.0419489 | 0.00750551 | 0.06869383 | 0.007499606
0 |  | a | b |  | 0.01087383 | 0.005812001 |  |  | 0.01494775 | 0.008481413 | 0.04534559 | 0.008339455 | 0.07216965 | 0.008332896
|  |  | 0 |  | 0.01147782 | 0.006393202 |  |  | 0.0159924 | 0.009329554 | 0.04856485 | 0.00930305 | 0.07758896 | 0.009172525
Вертикальная линия E50 |  | p1 и p2 |  |  | 0.01192876 | 0.006974402 |  |  | 0.01720211 | 0.0101777 | 0.05028087 | 0.01000735 | 0.08104997 | 0.009999475
| 0 | 0 |  |  | 0.01220702 | 0.007576314 |  |  | 0.01828595 | 0.01102584 | 0.05253614 | 0.01084129 | 0.08559506 | 0.01083276
[5 empty] | 0.0123667 | 0.008136802 |  |  | 0.01954074 | 0.01212801 | 0.05521426 | 0.01167524 | 0.08877392 | 0.01166605
Касательная линия E50 |  |  |  |  | 0.01252954 | 0.008718002 |  |  | 0.02022149 | 0.01272212 | 0.05840352 | 0.01250918 | 0.09366788 | 0.01249934
0 | 0 | Горизонтальная 1 |  |  | 0.01268961 | 0.009299202 |  |  | 0.0210196 | 0.01357026 | 0.06089221 | 0.01334313 | 0.09825826 | 0.01333263
[5 empty] | 0.01284693 | 0.009880402 |  |  | 0.02224324 | 0.0144184 | 0.06416863 | 0.01417707 | 0.1021264 | 0.01416592
Горизонтальная линия qкр |  |  |  |  | 0.01300151 | 0.0104616 |  |  | 0.0232864 | 0.01526654 | 0.06662104 | 0.01501102 | 0.1070536 | 0.01499921
Горизонтальная линия q |  | Горизонтальная 2 |  |  | 0.01315338 | 0.0110428 |  |  | 0.0243431 | 0.01611468 | 0.06903776 | 0.01584496 | 0.1112213 | 0.0158325
0 |  | 0 |  |  | 0.01330257 | 0.011624 |  |  | 0.02540733 | 0.01696283 | 0.07180706 | 0.01667891 | 0.1145106 | 0.01666579
[5 empty] | 0.01344908 | 0.0122052 |  |  | 0.0261731 | 0.01781097 | 0.07421723 | 0.01751286 | 0.1185031 | 0.01749908
Вертикальная линия q |  |  |  |  | 0.01359293 | 0.0127864 |  |  | 0.02723439 | 0.01865911 | 0.07635657 | 0.0183468 | 0.12208 | 0.01833237
| 0 |  |  |  | 0.01373416 | 0.0133676 |  |  | 0.02838523 | 0.01950725 | 0.07911335 | 0.01918075 | 0.1259226 | 0.01916566
[5 empty] | 0.01387278 | 0.0139488 |  |  | 0.0293196 | 0.02035539 | 0.08077588 | 0.02001469 | 0.1305123 | 0.01999895
[5 empty] | 0.01400881 | 0.01453 |  |  | 0.03053152 | 0.02120353 | 0.08323243 | 0.02084864 | 0.1333304 | 0.02083224
[5 empty] | 0.01414227 | 0.0151112 |  |  | 0.03161497 | 0.02205167 | 0.0854713 | 0.02168258 | 0.1370582 | 0.02166553
[5 empty] | 0.01427318 | 0.0156924 |  |  | 0.03256397 | 0.02289981 | 0.08698077 | 0.02251653 | 0.1404771 | 0.02249882
[5 empty] | 0.01440156 | 0.0162736 |  |  | 0.03347251 | 0.02374796 | 0.08934914 | 0.02335047 | 0.1430684 | 0.02333211
[5 empty] | 0.01452743 | 0.0168548 |  |  | 0.03403459 | 0.0245961 | 0.09096469 | 0.02418442 | 0.1448134 | 0.0241654
[5 empty] | 0.01465081 | 0.017436 |  |  | 0.03494423 | 0.02544424 | 0.09191571 | 0.02501837 | 0.1471934 | 0.02499869
[5 empty] | 0.01477172 | 0.0180172 |  |  | 0.03559541 | 0.02629238 | 0.09339049 | 0.02585231 | 0.1485899 | 0.02583198
[5 empty] | 0.01489018 | 0.0185984 |  |  | 0.03658214 | 0.02714052 | 0.09457732 | 0.02668626 | 0.150584 | 0.02666527
[5 empty] | 0.01500622 | 0.0191796 |  |  | 0.03719843 | 0.02798866 | 0.09526449 | 0.0275202 | 0.1520572 | 0.02749856
[5 empty] | 0.01511985 | 0.0197608 |  |  | 0.03763827 | 0.0288368 | 0.09644028 | 0.02835415 | 0.1527908 | 0.02833185
[5 empty] | 0.01523109 | 0.020342 |  |  | 0.03819566 | 0.02968494 | 0.09609299 | 0.02918809 | 0.1535661 | 0.02916514
[5 empty] | 0.01533996 | 0.02092321 |  |  | 0.03856461 | 0.03053309 | 0.09712971 | 0.03002204 | 0.1551779 | 0.02999843
[5 empty] | 0.01544649 | 0.02150441 |  |  | 0.03873911 | 0.03138123 | 0.09692971 | 0.03085598 | 0.1537779 | 0.03083172
[5 empty] | 0.01555069 | 0.02208561 |  |  | 0.03891318 | 0.03222937 | 0.09702971 | 0.03168993 | 0.1542779 | 0.031665
[5 empty] | 0.01565258 | 0.02266681 |  |  | 0.03908149 | 0.03307751 | 0.09702971 | 0.03252387 | 0.1548779 | 0.03249829
[5 empty] | 0.01575218 | 0.02324801 |  |  | 0.03878149 | 0.03392565 | 0.09712971 | 0.03335782 | 0.1544779 | 0.03333158
[5 empty] | 0.01584952 | 0.02382921 |  |  | 0.03878149 | 0.03477379 | 0.09632971 | 0.03419177 | 0.1542779 | 0.03416487
[5 empty] | 0.01594462 | 0.02441041 |  |  | 0.03888149 | 0.03562193 | 0.09682971 | 0.03502571 | 0.1550779 | 0.03499816
[5 empty] | 0.01603748 | 0.02499161 |  |  | 0.03908149 | 0.03647007 | 0.09652971 | 0.03585966 | 0.1536779 | 0.03583145
[5 empty] | 0.01612815 | 0.02557281 |  |  | 0.03908149 | 0.03731822 | 0.09712971 | 0.0366936 | 0.1543779 | 0.03666474
[5 empty] | 0.01621662 | 0.02615401 |  |  | 0.03888149 | 0.03816636 | 0.09642971 | 0.03752755 | 0.1538779 | 0.03749803
[5 empty] | 0.01630294 | 0.02673521 |  |  | 0.03878149 | 0.0390145 | 0.09702971 | 0.03836149 | 0.1543779 | 0.03833132
[5 empty] | 0.0163871 | 0.02731641 |  |  | 0.03908149 | 0.03986264 | 0.09642971 | 0.03919544 | 0.1546779 | 0.03916461
[5 empty] | 0.01646915 | 0.02789761 |  |  | 0.03888149 | 0.04071078 | 0.09682971 | 0.04002938 | 0.1547779 | 0.0399979
[5 empty] | 0.01654908 | 0.02847881 |  |  | 0.03908149 | 0.04155892 | 0.09672971 | 0.04086333 | 0.1546779 | 0.04083119
[5 empty] | 0.01662694 | 0.02906001 |  |  | 0.03908149 | 0.04240706 | 0.09672971 | 0.04169728 | 0.1537779 | 0.04166448
[5 empty] | 0.01670273 | 0.02964121 |  |  | 0.03908149 | 0.0432552 | 0.09642971 | 0.04253122 | 0.1536779 | 0.04249777
[5 empty] | 0.01677648 | 0.03022241 |  |  | 0.03908149 | 0.04410335 | 0.09632971 | 0.04336517 | 0.1537779 | 0.04333106
[5 empty] | 0.0168482 | 0.03080361 |  |  | 0.03908149 | 0.04495149 | 0.09692971 | 0.04419911 | 0.1546779 | 0.04416435
[5 empty] | 0.01691792 | 0.03138481 |  |  | 0.03878149 | 0.04579963 | 0.09632971 | 0.04503306 | 0.1550779 | 0.04499764
[5 empty] | 0.01698566 | 0.03196601 |  |  | 0.03878149 | 0.04664777 | 0.09712971 | 0.045867 | 0.1544779 | 0.04583093
[5 empty] | 0.01705144 | 0.03254721 |  |  | 0.03898149 | 0.04749591 | 0.09662971 | 0.04670095 | 0.1543779 | 0.04666422
[5 empty] | 0.01711527 | 0.03312841 |  |  | 0.03878149 | 0.04834405 | 0.09702971 | 0.04753489 | 0.1540779 | 0.04749751
[5 empty] | 0.01717718 | 0.03370961 |  |  | 0.03888149 | 0.04919219 | 0.09632971 | 0.04836884 | 0.1541779 | 0.0483308
[5 empty] | 0.01723719 | 0.03429081 |  |  | 0.03888149 | 0.05004033 | 0.09692971 | 0.04920278 | 0.1545779 | 0.04916409
[5 empty] | 0.01729532 | 0.03487201 |  |  | 0.03878149 | 0.05088848 | 0.09672971 | 0.05003673 | 0.1551779 | 0.04999738
[5 empty] | 0.01735159 | 0.03545321 |  |  | 0.03888149 | 0.05173662 | 0.09632971 | 0.05087068 | 0.1541779 | 0.05083067
[5 empty] | 0.01740601 | 0.03603441 |  |  | 0.03888149 | 0.05258476 | 0.09622971 | 0.05170462 | 0.1550779 | 0.05166396
[5 empty] | 0.01745862 | 0.03661561 |  |  | 0.03888149 | 0.0534329 | 0.09702971 | 0.05253857 | 0.1541779 | 0.05249725
[5 empty] | 0.01750942 | 0.03719681 |  |  | 0.03898149 | 0.05428104 | 0.09682971 | 0.05337251 | 0.1544779 | 0.05333053
[5 empty] | 0.01755845 | 0.03777801 |  |  | 0.03898149 | 0.05512918 | 0.09662971 | 0.05420646 | 0.1550779 | 0.05416382
[5 empty] | 0.01760571 | 0.03835921 |  |  | 0.03898149 | 0.05597732 | 0.09632971 | 0.0550404 | 0.1539779 | 0.05499711
[5 empty] | 0.01765124 | 0.03894041 |  |  | 0.03888149 | 0.05682546 | 0.09672971 | 0.05587435 | 0.1545779 | 0.0558304
[5 empty] | 0.01769504 | 0.03952161 |  |  | 0.03908149 | 0.05767361 | 0.09672971 | 0.05670829 | 0.1549779 | 0.05666369
[5 empty] | 0.01773715 | 0.04010281 |  |  | 0.03878149 | 0.05852175 | 0.09662971 | 0.05754224 | 0.1542779 | 0.05749698
[5 empty] | 0.01777757 | 0.04068401 |  |  | 0.03888149 | 0.05936989 | 0.09642971 | 0.05837619 | 0.1542779 | 0.05833027
[5 empty] | 0.01781634 | 0.04126521 |  |  | 0.03878149 | 0.06021803 | 0.09712971 | 0.05921013 | 0.1548779 | 0.05916356
[5 empty] | 0.01785347 | 0.04184641 |  |  | 0.03888149 | 0.06106617 | 0.09682971 | 0.06004408 | 0.1548779 | 0.05999685
[5 empty] | 0.01788898 | 0.04242761 |  |  | 0.03898149 | 0.06191431 | 0.09662971 | 0.06087802 | 0.1542779 | 0.06083014
[5 empty] | 0.01792289 | 0.04300881 |  |  | 0.03898149 | 0.06276245 | 0.09652971 | 0.06171197 | 0.1546779 | 0.06166343
[5 empty] | 0.01795523 | 0.04359001 |  |  | 0.03878149 | 0.06361059 | 0.09652971 | 0.06254591 | 0.1546779 | 0.06249672
[5 empty] | 0.017986 | 0.04417121 |  |  | 0.03888149 | 0.06445874 | 0.09712971 | 0.06337986 | 0.1538779 | 0.06333001
[5 empty] | 0.01801524 | 0.04475241 |  |  | 0.03898149 | 0.06530688 | 0.09662971 | 0.0642138 | 0.1538779 | 0.0641633
[5 empty] | 0.01804296 | 0.04533361 |  |  | 0.03878149 | 0.06615502 | 0.09632971 | 0.06504775 | 0.1539779 | 0.06499659
[5 empty] | 0.01806919 | 0.04591481 |  |  | 0.03908149 | 0.06700316 | 0.09652971 | 0.06588169 | 0.1551779 | 0.06582988
[5 empty] | 0.01809394 | 0.04649601 |  |  | 0.03908149 | 0.0678513 | 0.09652971 | 0.06671564 | 0.1547779 | 0.06666317
[5 empty] | 0.01811723 | 0.04707721 |  |  | 0.03898149 | 0.06869944 | 0.09652971 | 0.06754959 | 0.1544779 | 0.06749646
[5 empty] | 0.01813909 | 0.04765841 |  |  | 0.03888149 | 0.06954758 | 0.0964278 | 0.06838353 | 0.1550741 | 0.06832975
[5 empty] | 0.01815953 | 0.04823961 |  |  | 0.03878149 | 0.07039572 | 0.09692002 | 0.06921748 | 0.1547608 | 0.06916304
[5 empty] | 0.01817857 | 0.04882081 |  |  | 0.03878064 | 0.07124387 | 0.09700645 | 0.07005142 | 0.1544384 | 0.06999633
[5 empty] | 0.01819624 | 0.04940201 |  |  | 0.03877733 | 0.07209201 | 0.09658732 | 0.07088537 | 0.154507 | 0.07082962
[5 empty] | 0.01821256 | 0.04998321 |  |  | 0.03897162 | 0.07294015 | 0.09676286 | 0.07171931 | 0.1538673 | 0.07166291
[5 empty] | 0.01822754 | 0.05056441 |  |  | 0.0389636 | 0.07378829 | 0.09703331 | 0.07255326 | 0.1537194 | 0.0724962
[5 empty] | 0.0182412 | 0.05114561 |  |  | 0.03885338 | 0.07463643 | 0.09679888 | 0.0733872 | 0.1547638 | 0.07332949
[5 empty] | 0.01825357 | 0.05172681 |  |  | 0.03874104 | 0.07548457 | 0.09675982 | 0.07422115 | 0.1535008 | 0.07416277
[5 empty] | 0.01826467 | 0.05230801 |  |  | 0.03872669 | 0.07633271 | 0.09651634 | 0.0750551 | 0.1539308 | 0.07499606
[5 empty] | 0.01827451 | 0.05288921 |  |  | 0.03881042 | 0.07718085 | 0.09636868 | 0.07588904 | 0.1537541 | 0.07582935
[5 empty] | 0.01828312 | 0.05347041 |  |  | 0.03879233 | 0.078029 | 0.09651707 | 0.07672299 | 0.1539712 | 0.07666264
[5 empty] | 0.01829051 | 0.05405161 |  |  | 0.03897252 | 0.07887714 | 0.09626174 | 0.07755693 | 0.1530824 | 0.07749593
[5 empty] | 0.01829671 | 0.05463281 |  |  | 0.03875108 | 0.07972528 | 0.09580291 | 0.07839088 | 0.1537881 | 0.07832922
[5 empty] | 0.01830174 | 0.05521401 |  |  | 0.03892812 | 0.08057342 | 0.09644082 | 0.07922482 | 0.1529885 | 0.07916251
[5 empty] | 0.01830562 | 0.05579521 |  |  | 0.03880372 | 0.08142156 | 0.09597569 | 0.08005877 | 0.1527842 | 0.0799958
[5 empty] | 0.01830836 | 0.05637641 |  |  | 0.03877798 | 0.0822697 | 0.09630775 | 0.08089271 | 0.1541754 | 0.08082909
[5 empty] | 0.01830999 | 0.05695761 |  |  | 0.03865101 | 0.08311784 | 0.09593724 | 0.08172666 | 0.1535625 | 0.08166238
[5 empty] | 0.01831053 | 0.05753881 |  |  | 0.03872289 | 0.08396598 | 0.09626438 | 0.08256061 | 0.1537459 | 0.08249567
[5 empty] | 0.01831053 | 0.05753881 |  |  | 0.03849373 | 0.08481413 | 0.0962894 | 0.08339455 | 0.153226 | 0.08332896
[5 empty] | 0.01788421 | 0.05753855 |  |  | 0.03876363 | 0.08566227 | 0.09621254 | 0.0842285 | 0.153303 | 0.08416225
[5 empty] | 0.01746284 | 0.05753828 |  |  | 0.03873267 | 0.08651041 | 0.09563401 | 0.08506244 | 0.1534775 | 0.08499554
[5 empty] | 0.01704693 | 0.05753801 |  |  | 0.03850096 | 0.08735855 | 0.09555405 | 0.08589639 | 0.1519497 | 0.08582883
[5 empty] | 0.01663699 | 0.05753774 |  |  | 0.0385686 | 0.08820669 | 0.09547289 | 0.08673033 | 0.15242 | 0.08666212
[5 empty] | 0.01623354 | 0.05753747 |  |  | 0.03853568 | 0.08905483 | 0.09589076 | 0.08756428 | 0.1530888 | 0.08749541
[5 empty] | 0.01583708 | 0.0575372 |  |  | 0.03830229 | 0.08990297 | 0.09570789 | 0.08839822 | 0.1518564 | 0.0883287
[5 empty] | 0.01544813 | 0.05753693 |  |  | 0.03836854 | 0.09075111 | 0.0957245 | 0.08923217 | 0.1522233 | 0.08916199
[5 empty] | 0.0150672 | 0.05753667 |  |  | 0.03833452 | 0.09159926 | 0.09473918 | 0.09006611 | 0.152686 | 0.08999528
[5 empty] | 0.0146948 | 0.0575364 |  |  | 0.03820034 | 0.0924474 | 0.09553621 | 0.09090006 | 0.1520192 | 0.09082857
[5 empty] | 0.01433145 | 0.05753613 |  |  | 0.03846271 | 0.09329554 | 0.09541352 | 0.09173401 | 0.1521213 | 0.09166186
[5 empty] | 0.01397766 | 0.05753586 |  |  | 0.03831647 | 0.09414368 | 0.09437348 | 0.09256795 | 0.1509959 | 0.09249515
[5 empty] | 0.01363394 | 0.05753559 |  |  | 0.03826252 | 0.09499182 | 0.09481848 | 0.0934019 | 0.151147 | 0.09332844
[5 empty] | 0.0133008 | 0.05753532 |  |  | 0.03830186 | 0.09583996 | 0.09475091 | 0.09423584 | 0.1512783 | 0.09416173
[5 empty] | 0.01297876 | 0.05753505 |  |  | 0.03823551 | 0.0966881 | 0.09457315 | 0.09506979 | 0.1510935 | 0.09499501
[5 empty] | 0.01266833 | 0.05753479 |  |  | 0.03786448 | 0.09753624 | 0.09448759 | 0.09590373 | 0.1505966 | 0.0958283
[5 empty] | 0.01237001 | 0.05753452 |  |  | 0.03808978 | 0.09838439 | 0.0935966 | 0.09673768 | 0.1498913 | 0.09666159
[5 empty] | 0.01208433 | 0.05753425 |  |  | 0.0380124 | 0.09923253 | 0.09370259 | 0.09757162 | 0.1495814 | 0.09749488
[5 empty] | 0.0118118 | 0.05753398 |  |  | 0.03773338 | 0.1000807 | 0.09310792 | 0.09840557 | 0.1486707 | 0.09832817
[5 empty] | 0.01155292 | 0.05753371 |  |  | 0.0376537 | 0.1009288 | 0.09351499 | 0.09923952 | 0.148663 | 0.09916146
[5 empty] | 0.01130821 | 0.05753344 |  |  | 0.03767439 | 0.101777 | 0.09272618 | 0.1000735 | 0.1492621 | 0.09999475
[5 empty] | 0.01107819 | 0.05753317 |  |  | 0.03759645 | 0.1026251 | 0.09264387 | 0.1009074 | 0.1490719 | 0.100828
[5 empty] | 0.01086336 | 0.05753291 |  |  | 0.03732089 | 0.1034732 | 0.09277045 | 0.1017414 | 0.148596 | 0.1016613
[5 empty] | 0.01066424 | 0.05753264 |  |  | 0.03744873 | 0.1043214 | 0.09230831 | 0.1025753 | 0.1480384 | 0.1024946
[5 empty] | 0.01048134 | 0.05753237 |  |  | 0.03738096 | 0.1051695 | 0.09255982 | 0.1034092 | 0.1483027 | 0.1033279
[5 empty] | 0.01031308 | 0.0575321 |  |  | 0.03721861 | 0.1060177 | 0.09212738 | 0.1042432 | 0.1469929 | 0.1041612
[5 empty] | 0.01014741 | 0.05753183 |  |  | 0.03706267 | 0.1068658 | 0.09231337 | 0.1050771 | 0.1466127 | 0.1049945
[5 empty] | 0.009982769 | 0.05753156 |  |  | 0.03721417 | 0.1077139 | 0.09172017 | 0.1059111 | 0.147266 | 0.1058278
[5 empty] | 0.009819654 | 0.0575313 |  |  | 0.0371741 | 0.1085621 | 0.09244115 | 0.106745 | 0.1475402 | 0.1066611
[5 empty] | 0.009658582 | 0.05753103 |  |  | 0.03714123 | 0.1094102 | 0.09206469 | 0.107579 | 0.1464183 | 0.1074944
[5 empty] | 0.009500065 | 0.05753076 |  |  | 0.03700975 | 0.1102584 | 0.09189064 | 0.1084129 | 0.1468003 | 0.1083276
[5 empty] | 0.009344616 | 0.05753049 |  |  | 0.03687929 | 0.1111065 | 0.09151891 | 0.1092469 | 0.146286 | 0.1091609
[5 empty] | 0.009192746 | 0.05753022 |  |  | 0.0370498 | 0.1119546 | 0.09184943 | 0.1100808 | 0.1458753 | 0.1099942
[5 empty] | 0.00904497 | 0.05752995 |  |  | 0.03702124 | 0.1128028 | 0.09128212 | 0.1109148 | 0.147168 | 0.1108275
[5 empty] | 0.008901798 | 0.05752968 |  |  | 0.0367936 | 0.1136509 | 0.09201691 | 0.1117487 | 0.1471641 | 0.1116608
[5 empty] | 0.008763744 | 0.05752942 |  |  | 0.03676683 | 0.1144991 | 0.09165373 | 0.1125826 | 0.1461634 | 0.1124941
[5 empty] | 0.008631319 | 0.05752915 |  |  | 0.03684091 | 0.1153472 | 0.09139249 | 0.1134166 | 0.1462657 | 0.1133274
[5 empty] | 0.008505037 | 0.05752888 |  |  | 0.0369158 | 0.1161954 | 0.09143311 | 0.1142505 | 0.1468711 | 0.1141607
[5 empty] | 0.008385409 | 0.05752861 |  |  | 0.03689147 | 0.1170435 | 0.09117553 | 0.1150845 | 0.1457793 | 0.114994
[5 empty] | 0.008272948 | 0.05752834 |  |  | 0.03676788 | 0.1178916 | 0.09141967 | 0.1159184 | 0.1464903 | 0.1158273
[5 empty] | 0.008168167 | 0.05752807 |  |  | 0.03694502 | 0.1187398 | 0.09096544 | 0.1167524 | 0.1457038 | 0.1166605
[5 empty] | 0.008071578 | 0.0575278 |  |  | 0.03662283 | 0.1195879 | 0.09141278 | 0.1175863 | 0.1455199 | 0.1174938
[5 empty] | 0.007983693 | 0.05752754 |  |  | 0.03690129 | 0.1204361 | 0.0909616 | 0.1184203 | 0.1460383 | 0.1183271
[5 empty] | 0.007905025 | 0.05752727 |  |  | 0.03688037 | 0.1212842 | 0.09091183 | 0.1192542 | 0.1458589 | 0.1191604
[5 empty] | 0.007836086 | 0.057527 |  |  | 0.03666004 | 0.1221323 | 0.0910634 | 0.1200882 | 0.1454817 | 0.1199937
[5 empty] | 0.007777389 | 0.05752673 |  |  | 0.03664025 | 0.1229805 | 0.09111622 | 0.1209221 | 0.1462065 | 0.120827
[5 empty] | 0.007729446 | 0.05752646 |  |  | 0.03662099 | 0.1238286 | 0.09087023 | 0.121756 | 0.1460331 | 0.1216603
[5 empty] | 0.007692769 | 0.05752619 |  |  | 0.03660222 | 0.1246768 | 0.09052533 | 0.12259 | 0.1453615 | 0.1224936
[5 empty] | 0.007667872 | 0.05752592 |  |  | 0.0367839 | 0.1255249 | 0.09128147 | 0.1234239 | 0.1453916 | 0.1233269
[5 empty] | 0.007655266 | 0.05752566 |  |  | 0.03666601 | 0.126373 | 0.09113856 | 0.1242579 | 0.1453231 | 0.1241602
[5 empty] | 0.007655266 | 0.05752566 |  |  | 0.03654851 | 0.1272212 | 0.09089652 | 0.1250918 | 0.1458561 | 0.1249934
[5 empty] | 0.00741871 | 0.05750459 |  |  | 0.03673137 | 0.1280693 | 0.09035528 | 0.1259258 | 0.1452903 | 0.1258267
[5 empty] | 0.007185782 | 0.05748352 |  |  | 0.03661455 | 0.1289175 | 0.09101476 | 0.1267597 | 0.1442256 | 0.12666
[5 empty] | 0.006957025 | 0.05746245 |  |  | 0.03639803 | 0.1297656 | 0.09047489 | 0.1275937 | 0.145362 | 0.1274933
[5 empty] | 0.006732979 | 0.05744138 |  |  | 0.03658177 | 0.1306138 | 0.09023559 | 0.1284276 | 0.1442993 | 0.1283266
[5 empty] | 0.006514186 | 0.05742031 |  |  | 0.03666574 | 0.1314619 | 0.09069678 | 0.1292616 | 0.1446374 | 0.1291599
[5 empty] | 0.006301188 | 0.05739924 |  |  | 0.0364499 | 0.13231 | 0.09095839 | 0.1300955 | 0.1450761 | 0.1299932
[5 empty] | 0.006094527 | 0.05737818 |  |  | 0.03643423 | 0.1331582 | 0.09062034 | 0.1309294 | 0.1449154 | 0.1308265
[5 empty] | 0.005894744 | 0.05735711 |  |  | 0.0364187 | 0.1340063 | 0.09078255 | 0.1317634 | 0.1445551 | 0.1316598
[5 empty] | 0.005702381 | 0.05733604 |  |  | 0.03650326 | 0.1348545 | 0.09094495 | 0.1325973 | 0.143995 | 0.132493
[5 empty] | 0.00551798 | 0.05731497 |  |  | 0.03628789 | 0.1357026 | 0.09080746 | 0.1334313 | 0.1443352 | 0.1333263
[5 empty] | 0.005342082 | 0.0572939 |  |  | 0.03637256 | 0.1365507 | 0.09047 | 0.1342652 | 0.1448754 | 0.1341596
[5 empty] | 0.005175229 | 0.05727283 |  |  | 0.03655723 | 0.1373989 | 0.0901325 | 0.1350992 | 0.1442155 | 0.1349929
[5 empty] | 0.005017962 | 0.05725176 |  |  | 0.03624187 | 0.138247 | 0.09029489 | 0.1359331 | 0.1448555 | 0.1358262
[5 empty] | 0.004870824 | 0.0572307 |  |  | 0.03632645 | 0.1390952 | 0.08985708 | 0.1367671 | 0.1434951 | 0.1366595
[5 empty] | 0.004734356 | 0.05720963 |  |  | 0.03621093 | 0.1399433 | 0.09021899 | 0.137601 | 0.1446343 | 0.1374928
[5 empty] | 0.004609099 | 0.05718856 |  |  | 0.03619529 | 0.1407914 | 0.08978056 | 0.138435 | 0.1435729 | 0.1383261
[5 empty] | 0.004495595 | 0.05716749 |  |  | 0.03647949 | 0.1416396 | 0.08994173 | 0.1392689 | 0.1443109 | 0.1391594
[5 empty] | 0.004394387 | 0.05714642 |  |  | 0.03626359 | 0.1424877 | 0.08980301 | 0.1401028 | 0.1437491 | 0.1399927
[5 empty] | 0.004306015 | 0.05712535 |  |  | 0.0364478 | 0.1433359 | 0.08976462 | 0.1409368 | 0.1445879 | 0.1408259
[5 empty] | 0.004231021 | 0.05710428 |  |  | 0.03613216 | 0.144184 | 0.09052657 | 0.1417707 | 0.1438271 | 0.1416592
[5 empty] | 0.004169947 | 0.05708322 |  |  | 0.03611667 | 0.1450322 | 0.08978887 | 0.1426047 | 0.143667 | 0.1424925
[5 empty] | 0.004123335 | 0.05706215 |  |  | 0.03640132 | 0.1458803 | 0.08955153 | 0.1434386 | 0.1442074 | 0.1433258
[5 empty] | 0.004091726 | 0.05704108 |  |  | 0.03608612 | 0.1467284 | 0.08961455 | 0.1442726 | 0.1436483 | 0.1441591
[5 empty] | 0.004075662 | 0.05702001 |  |  | 0.03627107 | 0.1475766 | 0.09027794 | 0.1451065 | 0.1440899 | 0.1449924
[5 empty] | 0.004073637 | 0.05699894 |  |  | 0.03625618 | 0.1484247 | 0.0897417 | 0.1459405 | 0.1440321 | 0.1458257
[5 empty] | 0.004073841 | 0.05697787 |  |  | 0.03624144 | 0.1492729 | 0.08940585 | 0.1467744 | 0.1437749 | 0.146659
[5 empty] | 0.004074613 | 0.0569568 |  |  | 0.03632687 | 0.150121 | 0.08987039 | 0.1476084 | 0.1434183 | 0.1474923
[5 empty] | 0.00407633 | 0.05693574 |  |  | 0.03631246 | 0.1509691 | 0.09023532 | 0.1484423 | 0.1440623 | 0.1483255
[5 empty] | 0.004079369 | 0.05691467 |  |  | 0.03599822 | 0.1518173 | 0.08930066 | 0.1492762 | 0.144007 | 0.1491588
[5 empty] | 0.004084109 | 0.0568936 |  |  | 0.03618415 | 0.1526654 | 0.09016641 | 0.1501102 | 0.1440523 | 0.1499921
[5 empty] | 0.004090928 | 0.05687253 |  |  | 0.03607025 | 0.1535136 | 0.08953257 | 0.1509441 | 0.1426983 | 0.1508254
[5 empty] | 0.004100204 | 0.05685146 |  |  | 0.03615652 | 0.1543617 | 0.08999915 | 0.1517781 | 0.143945 | 0.1516587
[5 empty] | 0.004112314 | 0.05683039 |  |  | 0.03614297 | 0.1552099 | 0.08956617 | 0.152612 | 0.1431923 | 0.152492
[5 empty] | 0.004127637 | 0.05680932 |  |  | 0.0359296 | 0.156058 | 0.08913362 | 0.153446 | 0.1423403 | 0.1533253
[5 empty] | 0.00414655 | 0.05678826 |  |  | 0.03591642 | 0.1569061 | 0.08920151 | 0.1542799 | 0.1426891 | 0.1541586
[5 empty] | 0.004169432 | 0.05676719 |  |  | 0.03610342 | 0.1577543 | 0.08986985 | 0.1551139 | 0.1431386 | 0.1549919
[5 empty] | 0.00419666 | 0.05674612 |  |  | 0.03619061 | 0.1586024 | 0.08983864 | 0.1559478 | 0.1423888 | 0.1558252
[5 empty] | 0.004228613 | 0.05672505 |  |  | 0.035978 | 0.1594506 | 0.0892079 | 0.1567818 | 0.1422397 | 0.1566584
[5 empty] | 0.004265668 | 0.05670398 |  |  | 0.03616557 | 0.1602987 | 0.08937763 | 0.1576157 | 0.1432914 | 0.1574917
[5 empty] | 0.004308204 | 0.05668291 |  |  | 0.03605335 | 0.1611468 | 0.08894783 | 0.1584496 | 0.1433438 | 0.158325
[5 empty] | 0.004356598 | 0.05666184 |  |  | 0.03584132 | 0.161995 | 0.08901852 | 0.1592836 | 0.143397 | 0.1591583
[5 empty] | 0.004411228 | 0.05664078 |  |  | 0.0359295 | 0.1628431 | 0.08958969 | 0.1601175 | 0.142251 | 0.1599916
[5 empty] | 0.004472472 | 0.05661971 |  |  | 0.03591789 | 0.1636913 | 0.08976136 | 0.1609515 | 0.1420058 | 0.1608249
[5 empty] | 0.004540708 | 0.05659864 |  |  | 0.03600648 | 0.1645394 | 0.08933353 | 0.1617854 | 0.1427614 | 0.1616582
[5 empty] | 0.004616315 | 0.05657757 |  |  | 0.03579528 | 0.1653875 | 0.08960621 | 0.1626194 | 0.1429177 | 0.1624915
[5 empty] | 0.004699669 | 0.0565565 |  |  | 0.0358843 | 0.1662357 | 0.08937941 | 0.1634533 | 0.142575 | 0.1633248
[5 empty] | 0.004791149 | 0.05653543 |  |  | 0.03577354 | 0.1670838 | 0.08925313 | 0.1642873 | 0.142333 | 0.1641581
[5 empty] | 0.004891134 | 0.05651436 |  |  | 0.03586299 | 0.167932 | 0.08902737 | 0.1651212 | 0.1431919 | 0.1649913
[5 empty] | 0.005 | 0.0564933 |  |  | 0.03575267 | 0.1687801 | 0.08880215 | 0.1659552 | 0.1423516 | 0.1658246
[5 empty] | 0.005 | 0.05648014
[5 empty] | 0.005296239 | 0.05648041
[5 empty] | 0.005589736 | 0.05648068
[5 empty] | 0.005880417 | 0.05648094
[5 empty] | 0.006168209 | 0.05648121
[5 empty] | 0.006453038 | 0.05648148
[5 empty] | 0.00673483 | 0.05648175
[5 empty] | 0.007013511 | 0.05648202
[5 empty] | 0.007289007 | 0.05648229
[5 empty] | 0.007561246 | 0.05648256
[5 empty] | 0.007830152 | 0.05648282
[5 empty] | 0.008095652 | 0.05648309
[5 empty] | 0.008357672 | 0.05648336
[5 empty] | 0.008616139 | 0.05648363
[5 empty] | 0.008870979 | 0.0564839
[5 empty] | 0.009122117 | 0.05648417
[5 empty] | 0.009369481 | 0.05648443
[5 empty] | 0.009612996 | 0.0564847
[5 empty] | 0.009852588 | 0.05648497
[5 empty] | 0.01008818 | 0.05648524
[5 empty] | 0.01031971 | 0.05648551
[5 empty] | 0.01054709 | 0.05648578
[5 empty] | 0.01077026 | 0.05648605
[5 empty] | 0.01098913 | 0.05648631
[5 empty] | 0.01120364 | 0.05648658
[5 empty] | 0.01141401 | 0.05648685
[5 empty] | 0.01162198 | 0.05648712
[5 empty] | 0.01182777 | 0.05648739
[5 empty] | 0.01203131 | 0.05648766
[5 empty] | 0.01223253 | 0.05648793
[5 empty] | 0.01243135 | 0.05648819
[5 empty] | 0.0126277 | 0.05648846
[5 empty] | 0.0128215 | 0.05648873
[5 empty] | 0.01301268 | 0.056489
[5 empty] | 0.01320118 | 0.05648927
[5 empty] | 0.0133869 | 0.05648954
[5 empty] | 0.01356979 | 0.05648981
[5 empty] | 0.01374976 | 0.05649007
[5 empty] | 0.01392674 | 0.05649034
[5 empty] | 0.01410066 | 0.05649061
[5 empty] | 0.01427145 | 0.05649088
[5 empty] | 0.01443903 | 0.05649115
[5 empty] | 0.01460332 | 0.05649142
[5 empty] | 0.01476426 | 0.05649168
[5 empty] | 0.01492177 | 0.05649195
[5 empty] | 0.01507577 | 0.05649222
[5 empty] | 0.0152262 | 0.05649249
[5 empty] | 0.01537297 | 0.05649276
[5 empty] | 0.01551602 | 0.05649303
[5 empty] | 0.01565527 | 0.0564933
[5 empty] | 0.01565527 | 0.05648014
[5 empty] | 0.0157567 | 0.05650174
[5 empty] | 0.01585545 | 0.05652335
[5 empty] | 0.01595137 | 0.05654496
[5 empty] | 0.01604434 | 0.05656656
[5 empty] | 0.01613422 | 0.05658817
[5 empty] | 0.01622087 | 0.05660977
[5 empty] | 0.01630416 | 0.05663138
[5 empty] | 0.01638396 | 0.05665298
[5 empty] | 0.01646014 | 0.05667459
[5 empty] | 0.01653256 | 0.05669619
[5 empty] | 0.01660109 | 0.0567178
[5 empty] | 0.01666559 | 0.05673941
[5 empty] | 0.01672593 | 0.05676101
[5 empty] | 0.01678197 | 0.05678262
[5 empty] | 0.01683359 | 0.05680422
[5 empty] | 0.01688065 | 0.05682583
[5 empty] | 0.01692301 | 0.05684743
[5 empty] | 0.01696055 | 0.05686904
[5 empty] | 0.01699312 | 0.05689065
[5 empty] | 0.0170206 | 0.05691225
[5 empty] | 0.01704285 | 0.05693386
[5 empty] | 0.01705973 | 0.05695546
[5 empty] | 0.01707112 | 0.05697707
[5 empty] | 0.01707688 | 0.05699867
[5 empty] | 0.01707742 | 0.05702028
[5 empty] | 0.01707588 | 0.05704188
[5 empty] | 0.01707268 | 0.05706349
[5 empty] | 0.01706768 | 0.0570851
[5 empty] | 0.01706075 | 0.0571067
[5 empty] | 0.01705175 | 0.05712831
[5 empty] | 0.01704056 | 0.05714991
[5 empty] | 0.01702703 | 0.05717152
[5 empty] | 0.01701103 | 0.05719312
[5 empty] | 0.01699243 | 0.05721473
[5 empty] | 0.0169711 | 0.05723634
[5 empty] | 0.0169469 | 0.05725794
[5 empty] | 0.0169197 | 0.05727955
[5 empty] | 0.01688937 | 0.05730115
[5 empty] | 0.01685576 | 0.05732276
[5 empty] | 0.01681876 | 0.05734436
[5 empty] | 0.01677821 | 0.05736597
[5 empty] | 0.016734 | 0.05738757
[5 empty] | 0.01668599 | 0.05740918
[5 empty] | 0.01663403 | 0.05743079
[5 empty] | 0.01657801 | 0.05745239
[5 empty] | 0.01651778 | 0.057474
[5 empty] | 0.01645321 | 0.0574956
[5 empty] | 0.01638418 | 0.05751721
[5 empty] | 0.01631053 | 0.05753881
[5 empty] | 0.01631053 | 0.05753881
[5 empty] | 0.01670476 | 0.05912116
[5 empty] | 0.01709136 | 0.0607035
[5 empty] | 0.01747014 | 0.06228585
[5 empty] | 0.01784094 | 0.06386819
[5 empty] | 0.01820356 | 0.06545054
[5 empty] | 0.01855784 | 0.06703288
[5 empty] | 0.01890358 | 0.06861523
[5 empty] | 0.01924061 | 0.07019757
[5 empty] | 0.01956874 | 0.07177991
[5 empty] | 0.01988781 | 0.07336226
[5 empty] | 0.02019762 | 0.0749446
[5 empty] | 0.02049799 | 0.07652695
[5 empty] | 0.02078875 | 0.07810929
[5 empty] | 0.02106972 | 0.07969164
[5 empty] | 0.02134072 | 0.08127398
[5 empty] | 0.02160155 | 0.08285633
[5 empty] | 0.02185206 | 0.08443867
[5 empty] | 0.02209204 | 0.08602102
[5 empty] | 0.02232134 | 0.08760336
[5 empty] | 0.02253975 | 0.0891857
[5 empty] | 0.02274711 | 0.09076805
[5 empty] | 0.02294323 | 0.09235039
[5 empty] | 0.02312794 | 0.09393274
[5 empty] | 0.02330104 | 0.09551508
[5 empty] | 0.02346237 | 0.09709743
[5 empty] | 0.02361174 | 0.09867977
[5 empty] | 0.02374898 | 0.1002621
[5 empty] | 0.02387389 | 0.1018445
[5 empty] | 0.0239863 | 0.1034268
[5 empty] | 0.02408604 | 0.1050091
[5 empty] | 0.02417291 | 0.1065915
[5 empty] | 0.02424674 | 0.1081738
[5 empty] | 0.02430736 | 0.1097562
[5 empty] | 0.02435457 | 0.1113385
[5 empty] | 0.0243882 | 0.1129209
[5 empty] | 0.02441404 | 0.1145032
[5 empty] | 0.02441402 | 0.1160856
[5 empty] | 0.02441086 | 0.1176679
[5 empty] | 0.02440252 | 0.1192502
[5 empty] | 0.02438939 | 0.1208326
[5 empty] | 0.02437186 | 0.1224149
[5 empty] | 0.02435033 | 0.1239973
[5 empty] | 0.02432519 | 0.1255796
[5 empty] | 0.02429684 | 0.127162
[5 empty] | 0.02426566 | 0.1287443
[5 empty] | 0.02423206 | 0.1303267
[5 empty] | 0.02419642 | 0.131909
[5 empty] | 0.02415914 | 0.1334914
[5 empty] | 0.02412062 | 0.1350737
[5 empty] | 0.02408124 | 0.136656
[5 empty] | 0.02404114 | 0.1382384
[5 empty] | 0.02398852 | 0.1398207
[5 empty] | 0.02391981 | 0.1414031
[5 empty] | 0.02383913 | 0.1429854
[5 empty] | 0.02375055 | 0.1445678
[5 empty] | 0.02365817 | 0.1461501
[5 empty] | 0.0235661 | 0.1477325
[5 empty] | 0.02347842 | 0.15
[5 empty] | 0.02339922 | 0.1508971
[5 empty] | 0.02333261 | 0.1524795
[5 empty] | 0.02328268 | 0.1540618
[5 empty] | 0.02324535 | 0.1556442
[5 empty] | 0.0232103 | 0.1572265
[5 empty] | 0.02317731 | 0.1588089
[5 empty] | 0.02314624 | 0.1603912
[5 empty] | 0.02311697 | 0.1619736
[5 empty] | 0.02308937 | 0.1635559
[5 empty] | 0.0230633 | 0.1651382
[5 empty] | 0.02303862 | 0.1667206
[5 empty] | 0.02301522 | 0.1683029
[5 empty] | 0.02299296 | 0.1698853
[5 empty] | 0.02297171 | 0.1714676
[5 empty] | 0.02295134 | 0.17305
[5 empty] | 0.02293171 | 0.1746323
[5 empty] | 0.02291269 | 0.1762147
[5 empty] | 0.02289416 | 0.177797
[5 empty] | 0.02287598 | 0.1793793
[5 empty] | 0.02285802 | 0.1809617
[5 empty] | 0.02284015 | 0.182544
[5 empty] | 0.02282224 | 0.1841264
[5 empty] | 0.02280415 | 0.1857087
[5 empty] | 0.02278576 | 0.1872911
[5 empty] | 0.02276732 | 0.1888734
[5 empty] | 0.02274919 | 0.1904558
[5 empty] | 0.02273138 | 0.1920381
[5 empty] | 0.0227139 | 0.1936204
[5 empty] | 0.02269676 | 0.1952028
[5 empty] | 0.02267998 | 0.1967851
[5 empty] | 0.02266356 | 0.1983675
[5 empty] | 0.02264752 | 0.1999498
[5 empty] | 0.02263186 | 0.2015322
[5 empty] | 0.02261661 | 0.2031145
[5 empty] | 0.02260176 | 0.2046969
[5 empty] | 0.02258734 | 0.2062792
[5 empty] | 0.02257335 | 0.2078615
[5 empty] | 0.02255981 | 0.2094439
[5 empty] | 0.02254672 | 0.2110262
[5 empty] | 0.0225341 | 0.2126086
[5 empty] | 0.02252195 | 0.2141909