## 1
Общество с ограниченной ответственностью "Инженерная геология" (ООО "ИнжГео") | [11 empty] | Общество с ограниченной ответственностью "Инженерная геология" (ООО "ИнжГео")
Юр. адрес: 117279, г. Москва, ул. Миклухо-Маклая, 36 а, этаж 5, пом. XXIII к. 76-84 | [11 empty] | Юр. адрес: 117279, г. Москва, ул. Миклухо-Маклая, 36 а, этаж 5, пом. XXIII к. 76-84 | [8 empty] | нагр |  |  | X0 | Y0 | R |  | нагр |  |  |  | X0 | Y0 | R | нагр |  |  |  | X0 | Y0 | R |  | нагр |  |  |  | X0 | Y0 | R
Телефон/факс +7 (495) 132-30-00, Адрес электронной почты inbox@inj-geo.ru | [11 empty] | Телефон/факс +7 (495) 132-30-00, Адрес электронной почты inbox@inj-geo.ru | [12 empty] | 0 | [7 empty] | 0 | [6 empty] | 0 | [7 empty] | 0
[21 empty] | девиатор | [6 empty] | девиатор | [6 empty] | девиатор | [7 empty] | девиатор
Испытательная лаборатория ООО «ИнжГео» | [11 empty] | Испытательная лаборатория ООО «ИнжГео» | [8 empty] | x0 | Угол | X | Y |  |  |  | x0 |  | Угол | X | Y |  |  | x0 |  | Угол | X | Y |  |  |  | x0 |  | Угол | X | Y
Адрес места осуществления деятельности лаборатории: г. Москва, просп. Вернадского, д. 51, стр. 1 | [11 empty] | Адрес места осуществления деятельности лаборатории: г. Москва, просп. Вернадского, д. 51, стр. 1 | [9 empty] | 0 | [7 empty] | 0 | [6 empty] | 0 | [7 empty] | 0
Телефон +7(910)4557682, E-mail: slg85@mail.ru | [11 empty] | Телефон +7(910)4557682, E-mail: slg85@mail.ru | [9 empty] | 5 | [7 empty] | 5 | [6 empty] | 5 | [7 empty] | 5
[22 empty] | 10 | [7 empty] | 10 | [6 empty] | 10 | [7 empty] | 10
[12 empty] | Протокол испытаний № 13-63/221 от 07-06-2023 | [9 empty] | 15 | [7 empty] | 15 | [6 empty] | 15 | [7 empty] | 15
[22 empty] | 20 | [7 empty] | 20 | [6 empty] | 20 | [7 empty] | 20
[12 empty] | Наименование и адрес заказчика: Переход трубопровода через р. Енисей | [9 empty] | 25 | [7 empty] | 25 | [6 empty] | 25 | [7 empty] | 25
[12 empty] | Наименование объекта: ООО Регионстрой | [9 empty] | 30 | [7 empty] | 30 | [6 empty] | 30 | [7 empty] | 30
Наименование используемого метода/методики: ГОСТ 12248.4-2020 | [11 empty] | Наименование используемого метода/методики: ГОСТ 12248.3-2020 | [9 empty] | 35 | [7 empty] | 35 | [6 empty] | 35 | [7 empty] | 35
Условия проведения испытания: температура окружающей среды (18 - 25)0С, влажность воздуха (40 - 75)% | [11 empty] | Условия проведения испытания: температура окружающей среды (18 - 25)0С, влажность воздуха (40 - 75)% | [9 empty] | 40 | [7 empty] | 40 | [6 empty] | 40 | [7 empty] | 40
[12 empty] | Дата получение объекта подлежащего испытаниям: 11-05-2023 | [9 empty] | 45 | [7 empty] | 45 | [6 empty] | 45 | [7 empty] | 45
[12 empty] | Дата испытания: 25.10.2022-19.11.2221 | [9 empty] | 50 | [7 empty] | 50 | [6 empty] | 50 | [7 empty] | 50
[22 empty] | 55 | [7 empty] | 55 | [6 empty] | 55 | [7 empty] | 55
Испытание грунтов методом трехосного сжатия | [11 empty] | Испытание грунтов методом трехосного сжатия | [9 empty] | 60 | [7 empty] | 60 | [6 empty] | 60 | [7 empty] | 60
[22 empty] | 65 | [7 empty] | 65 | [6 empty] | 65 | [7 empty] | 65
Лабораторный номер: | [6 empty] | We, д.е. = |  |  |  |  | Лабораторный номер: |  | 1256 |  |  |  | We, д.е. = | 0.4934081 |  |  | 70 | [7 empty] | 70 | [6 empty] | 70 | [7 empty] | 70
Номер скважины: | [6 empty] | ρ, г/см3 = |  |  |  |  | Номер скважины: |  | BH-122 |  |  |  | ρ, г/см3 = | 1.56 |  |  | 75 | [7 empty] | 75 | [6 empty] | 75 | [7 empty] | 75
Глубина отбора, м: | [6 empty] | ρs, г/см3 = |  |  |  |  | Глубина отбора, м: |  | 4.2 |  |  |  | ρs, г/см3 = | 2.72 |  |  | 80 | [7 empty] | 80 | [6 empty] | 80 | [7 empty] | 80
Наименование грунта: | [6 empty] | e, д.е. = |  |  |  |  | Наименование грунта: |  | Суглинок, после оттаивания текучий, легкий песчанистый |  |  |  | e, д.е. = | 1.603891 |  |  | 85 | [7 empty] | 85 | [6 empty] | 85 | [7 empty] | 85
Схема проведения опыта: | [6 empty] | IL, д.е. = |  |  |  |  | Схема проведения опыта: |  | КД |  |  |  | IL, д.е. = | 3.11 |  |  | 90 | [7 empty] | 90 | [6 empty] | 90 | [7 empty] | 90
[22 empty] | 95 | [7 empty] | 95 | [6 empty] | 95 | [7 empty] | 95
[22 empty] | 100 | [7 empty] | 100 | [6 empty] | 100 | [7 empty] | 100
Результаты испытаний | [11 empty] | Результаты испытаний | [9 empty] | 105 | [7 empty] | 105 | [6 empty] | 105 | [7 empty] | 105
[22 empty] | 110 | [7 empty] | 110 | [6 empty] | 110 | [7 empty] | 110
[22 empty] | 115 | [7 empty] | 115 | [6 empty] | 115 | [7 empty] | 115
[22 empty] | 120 | [7 empty] | 120 | [6 empty] | 120 | [7 empty] | 120
[22 empty] | 125 | [7 empty] | 125 | [6 empty] | 125 | [7 empty] | 125
[22 empty] | 130 | [7 empty] | 130 | [6 empty] | 130 | [7 empty] | 130
[22 empty] | 135 | [7 empty] | 135 | [6 empty] | 135 | [7 empty] | 135
[22 empty] | 140 | [7 empty] | 140 | [6 empty] | 140 | [7 empty] | 140
[22 empty] | 145 | [7 empty] | 145 | [6 empty] | 145 | [7 empty] | 145
[22 empty] | 150 | [7 empty] | 150 | [6 empty] | 150 | [7 empty] | 150
[22 empty] | 155 | [7 empty] | 155 | [6 empty] | 155 | [7 empty] | 155
[22 empty] | 160 | [7 empty] | 160 | [6 empty] | 160 | [7 empty] | 160
[22 empty] | 165 | [7 empty] | 165 | [6 empty] | 165 | [7 empty] | 165
[22 empty] | 170 | [7 empty] | 170 | [6 empty] | 170 | [7 empty] | 170
[22 empty] | 175 | [7 empty] | 175 | [6 empty] | 175 | [7 empty] | 175
[22 empty] | 180 | [7 empty] | 180 | [6 empty] | 180 | [7 empty] | 180
[13 empty] | Давление в камере, Мпа σ3 | Вертикальная нагрузка, Мпа σ1 | Поровое давление, Мпа u
| K0, д.е. | 0.7750489 |  |  |  |  | Коэфф. Точки | [5 empty] | 0.0642096 | 0.1190825 | [5 empty] | 1 | [6 empty] | σ3,кПа | σ1,кПа | u, кПа |  |  |  | 4
| q_zg, МПа | 0.04976558 | [10 empty] | 0.1642096 | 0.2771308 | [27 empty] | δ3, Мпа | δ1-δ3, МПа | δ1, МПа | δ1, КПа
|  |  | Модуль деформации, МПа: | [9 empty] | 0.2642096 | 0.435179 | [21 empty] | С, МПа:
|  |  | Е0= |  | Точки модуля (полное напр.), МПа |  |  |  | 0.04976558 | 0.07962493 | [25 empty] | φ, град:
|  |  | E50 = |  | qf (полное напр.), МПа |  |  |  | 0.07988576 | [26 empty] | E, Мпа
|  |  | Коэф. Поперечной деформации, ϑ = | [9 empty] | Эффективные значения угла внутреннего трения и удельного сцепления ϕ', С' | [13 empty] | x | 0
[13 empty] | ϕ', град. = | 13 | [12 empty] | y |  |  |  | С, кПа | φ,°
[13 empty] | С', МПа = | 0.007
| Исполнитель: | [6 empty] | Морозов Д.С. |  |  |  |  | Исполнитель: |  |  |  |  | Морозов Д.С.
| Начальник исп. лаборатории: | [6 empty] | Семиколенова Л.Г. |  |  |  |  | Начальник исп. лаборатории: |  |  |  |  | Семиколенова Л.Г.
Лист 1 , всего листов 2 | [11 empty] | Лист 2 , всего листов 2
Частичное воспроизведение протокола испытаний без письменного разрешения ООО «ИнжГео» ЗАПРЕЩАЕТСЯ | [11 empty] | Частичное воспроизведение протокола испытаний без письменного разрешения ООО «ИнжГео» ЗАПРЕЩАЕТСЯ
[5 empty] | второй график |  | первый график | [9 empty] | К Пуассона
dev50 | epsE50 | ind | devE0 | epsE0 | dev | eps | sigma |  | dev1 | eps1 | dev2 | eps2 | dev3 | eps3 |  | Глины
0.01567616 | 0.008951087 |  |  |  | 0 | 0 |  |  | 0 | 0 | 0 | 0 | 0 | 0 |  | < 0 | 0,20-0,30
ind |  |  |  |  | 0.001695351 | 0.0005950867 |  |  | 0.002374909 | 0.0008659213 | 0.005410506 | 0.0008505441 | 0.008800956 | 0.0008486506 |  | 0-0,25 | 0,30-0,38
2 |  |  |  |  | 0.003329449 | 0.001190173 |  |  | 0.004391796 | 0.001731843 | 0.01099846 | 0.001701088 | 0.01793109 | 0.001697301 |  | 0,25< | 0,38-0,45
E0 |  |  |  |  | 0.004860837 | 0.00178526 |  |  | 0.006873404 | 0.002597764 | 0.01687788 | 0.002551632 | 0.02721921 | 0.002545952 |  | Суглинки | 0,35-0,37
epsE0 | devE0 |  |  |  | 0.006248059 | 0.002380347 |  |  | 0.00963144 | 0.003849686568 | 0.02206281 | 0.003402176 | 0.03369414 | 0.003394603 |  | Пески и супеси | 0,30-0,35
0.002983696 | 0.007464837 |  |  |  | 0.007464837 | 0.002983696 |  |  | 0.01015815 | 0.004329606 | 0.02463144 | 0.003849686568 | 0.03963144 | 0.003968749
[5 empty] | 0.008544238 | 0.00357052 |  |  | 0.01165539 | 0.005195528 | 0.02974179 | 0.005103264 | 0.04690033 | 0.005091904
График E50 |  | График E |  |  | 0.009631337 | 0.004165607 |  |  | 0.01366481 | 0.006061449 | 0.03348946 | 0.005953808 | 0.05153834 | 0.005940554
eps | q | sigma |  |  | 0.01069104 | 0.004760694 |  |  | 0.01479639 | 0.00692737 | 0.03611148 | 0.006804352 | 0.05750363 | 0.006789205
Горизонтальная линия E50 |  | Касательная |  |  | 0.01170342 | 0.005355781 |  |  | 0.01626011 | 0.007793291 | 0.04014109 | 0.007654897 | 0.06185422 | 0.007637856
0 |  | a | b |  | 0.01264852 | 0.005950867 |  |  | 0.01746592 | 0.008659213 | 0.04331155 | 0.008505441 | 0.06594813 | 0.008486506
|  |  | 0 |  | 0.01350641 | 0.006545954 |  |  | 0.0189238 | 0.009525134 | 0.0450561 | 0.009355985 | 0.07114338 | 0.009335157
Вертикальная линия E50 |  | p1 и p2 |  |  | 0.01425717 | 0.007141041 |  |  | 0.01994373 | 0.01039106 | 0.04870801 | 0.01020653 | 0.07509799 | 0.01018381
| 0 | 0 |  |  | 0.01488083 | 0.007736128 |  |  | 0.02113567 | 0.01125698 | 0.05090052 | 0.01105707 | 0.07916998 | 0.01103246
[5 empty] | 0.01535748 | 0.008331214 |  |  | 0.02260959 | 0.0121229 | 0.05386688 | 0.01190762 | 0.08548469 | 0.01222937
Касательная линия E50 |  |  |  |  | 0.01567616 | 0.008951087 |  |  | 0.02377546 | 0.01298882 | 0.05646058 | 0.01260616 | 0.08681614 | 0.01272976
0 | 0 | Горизонтальная 1 |  |  | 0.01587754 | 0.009521388 |  |  | 0.02474326 | 0.01385474 | 0.05879948 | 0.0136087 | 0.09136475 | 0.01357841
[5 empty] | 0.01608434 | 0.01011647 |  |  | 0.02612295 | 0.01472066 | 0.06205545 | 0.01445925 | 0.09614676 | 0.01442706
Горизонтальная линия qкр |  |  |  |  | 0.01628777 | 0.01071156 |  |  | 0.02743647 | 0.01566622 | 0.06459114 | 0.01530979 | 0.1008346 | 0.01527571
Горизонтальная линия q |  | Горизонтальная 2 |  |  | 0.01648785 | 0.01130665 |  |  | 0.02807406 | 0.0164525 | 0.06748809 | 0.01616034 | 0.1048008 | 0.01612436
0 |  | 0 |  |  | 0.01668459 | 0.01190173 |  |  | 0.02969196 | 0.01731843 | 0.07102783 | 0.01701088 | 0.1097178 | 0.01697301
[5 empty] | 0.01687802 | 0.01249682 |  |  | 0.03116787 | 0.01818435 | 0.07459193 | 0.01786143 | 0.114058 | 0.01782166
Вертикальная линия q |  |  |  |  | 0.01706816 | 0.01309191 |  |  | 0.03239121 | 0.01905027 | 0.07726191 | 0.01871197 | 0.1182939 | 0.01867031
| 0 |  |  |  | 0.01725503 | 0.01368699 |  |  | 0.03365143 | 0.01991619 | 0.08031933 | 0.01956251 | 0.1238979 | 0.01951896
[5 empty] | 0.01743866 | 0.01428208 |  |  | 0.03523798 | 0.02078211 | 0.08284572 | 0.02041306 | 0.1278426 | 0.02036762
[5 empty] | 0.01761905 | 0.01487717 |  |  | 0.03684028 | 0.02164803 | 0.08572263 | 0.0212636 | 0.1319003 | 0.02121627
[5 empty] | 0.01779625 | 0.01547226 |  |  | 0.03824779 | 0.02251395 | 0.08863161 | 0.02211415 | 0.1358436 | 0.02206492
[5 empty] | 0.01797026 | 0.01606734 |  |  | 0.03974994 | 0.02337987 | 0.0920542 | 0.02296469 | 0.1401448 | 0.02291357
[5 empty] | 0.0181411 | 0.01666243 |  |  | 0.04123618 | 0.0242458 | 0.09507193 | 0.02381523 | 0.1447766 | 0.02376222
[5 empty] | 0.01830881 | 0.01725752 |  |  | 0.04299594 | 0.02511172 | 0.09756637 | 0.02466578 | 0.1479112 | 0.02461087
[5 empty] | 0.01847339 | 0.0178526 |  |  | 0.04401866 | 0.02597764 | 0.100019 | 0.02551632 | 0.1521212 | 0.02545952
[5 empty] | 0.01863488 | 0.01844769 |  |  | 0.0455938 | 0.02684356 | 0.1015115 | 0.02636687 | 0.156279 | 0.02630817
[5 empty] | 0.01879329 | 0.01904278 |  |  | 0.04701078 | 0.02770948 | 0.1043253 | 0.02721741 | 0.1588571 | 0.02715682
[5 empty] | 0.01894864 | 0.01963786 |  |  | 0.04835905 | 0.0285754 | 0.1064419 | 0.02806795 | 0.162028 | 0.02800547
[5 empty] | 0.01910096 | 0.02023295 |  |  | 0.04922806 | 0.02944132 | 0.107243 | 0.0289185 | 0.1642641 | 0.02885412
[5 empty] | 0.01925027 | 0.02082804 |  |  | 0.05030723 | 0.03030724 | 0.10951 | 0.02976904 | 0.1656378 | 0.02970277
[5 empty] | 0.01939658 | 0.02142312 |  |  | 0.05118601 | 0.03117317 | 0.1099246 | 0.03061959 | 0.1677217 | 0.03055142
[5 empty] | 0.01953992 | 0.02201821 |  |  | 0.05205385 | 0.03203909 | 0.1114681 | 0.03147013 | 0.1680882 | 0.03140007
[5 empty] | 0.01968032 | 0.0226133 |  |  | 0.05310018 | 0.03290501 | 0.1114223 | 0.03232067 | 0.1701097 | 0.03224872
[5 empty] | 0.01981778 | 0.02320838 |  |  | 0.05351445 | 0.03377093 | 0.1129212 | 0.03317122 | 0.1709694 | 0.03309737
[5 empty] | 0.01995234 | 0.02380347 |  |  | 0.05428609 | 0.03463685 | 0.1120212 | 0.03402176 | 0.1703694 | 0.03394603
[5 empty] | 0.02008402 | 0.02439856 |  |  | 0.05460455 | 0.03550277 | 0.1128212 | 0.03487231 | 0.1696694 | 0.03479468
[5 empty] | 0.02021283 | 0.02499364 |  |  | 0.05487294 | 0.03636869 | 0.1122212 | 0.03572285 | 0.1706694 | 0.03564333
[5 empty] | 0.0203388 | 0.02558873 |  |  | 0.05457294 | 0.03723461 | 0.1125212 | 0.03657339 | 0.1704694 | 0.03649198
[5 empty] | 0.02046194 | 0.02618382 |  |  | 0.05477294 | 0.03810054 | 0.1129212 | 0.03742394 | 0.1696694 | 0.03734063
[5 empty] | 0.02058229 | 0.0267789 |  |  | 0.05487294 | 0.03896646 | 0.1123212 | 0.03827448 | 0.1702694 | 0.03818928
[5 empty] | 0.02069986 | 0.02737399 |  |  | 0.05447294 | 0.03983238 | 0.1119212 | 0.03912503 | 0.1696694 | 0.03903793
[5 empty] | 0.02081467 | 0.02796908 |  |  | 0.05457294 | 0.0406983 | 0.1126212 | 0.03997557 | 0.1707694 | 0.03988658
[5 empty] | 0.02092675 | 0.02856416 |  |  | 0.05457294 | 0.04156422 | 0.1124212 | 0.04082611 | 0.1700694 | 0.04073523
[5 empty] | 0.02103611 | 0.02915925 |  |  | 0.05487294 | 0.04243014 | 0.1118212 | 0.04167666 | 0.1706694 | 0.04158388
[5 empty] | 0.02114277 | 0.02975434 |  |  | 0.05477294 | 0.04329606 | 0.1122212 | 0.0425272 | 0.1693694 | 0.04243253
[5 empty] | 0.02124677 | 0.03034942 |  |  | 0.05487294 | 0.04416198 | 0.1121212 | 0.04337775 | 0.1705694 | 0.04328118
[5 empty] | 0.02134811 | 0.03094451 |  |  | 0.05447294 | 0.04502791 | 0.1125212 | 0.04422829 | 0.1693694 | 0.04412983
[5 empty] | 0.02144683 | 0.0315396 |  |  | 0.05477294 | 0.04589383 | 0.1127212 | 0.04507883 | 0.1702694 | 0.04497848
[5 empty] | 0.02154294 | 0.03213468 |  |  | 0.05487294 | 0.04675975 | 0.1125212 | 0.04592938 | 0.1699694 | 0.04582713
[5 empty] | 0.02163646 | 0.03272977 |  |  | 0.05477294 | 0.04762567 | 0.1127212 | 0.04677992 | 0.1697694 | 0.04667578
[5 empty] | 0.02172741 | 0.03332486 |  |  | 0.05467294 | 0.04849159 | 0.1123212 | 0.04763047 | 0.1702694 | 0.04752444
[5 empty] | 0.02181582 | 0.03391994 |  |  | 0.05477294 | 0.04935751 | 0.1126212 | 0.04848101 | 0.1698694 | 0.04837309
[5 empty] | 0.02190171 | 0.03451503 |  |  | 0.05477294 | 0.05022343 | 0.1123212 | 0.04933156 | 0.1705694 | 0.04922174
[5 empty] | 0.0219851 | 0.03511012 |  |  | 0.05437294 | 0.05108935 | 0.1123212 | 0.0501821 | 0.1702694 | 0.05007039
[5 empty] | 0.02206601 | 0.0357052 |  |  | 0.05467294 | 0.05195528 | 0.1121212 | 0.05103264 | 0.1706694 | 0.05091904
[5 empty] | 0.02214445 | 0.03630029 |  |  | 0.05477294 | 0.0528212 | 0.1120212 | 0.05188319 | 0.1708694 | 0.05176769
[5 empty] | 0.02222046 | 0.03689538 |  |  | 0.05457294 | 0.05368712 | 0.1119212 | 0.05273373 | 0.1704694 | 0.05261634
[5 empty] | 0.02229406 | 0.03749046 |  |  | 0.05467294 | 0.05455304 | 0.1119212 | 0.05358428 | 0.1707694 | 0.05346499
[5 empty] | 0.02236526 | 0.03808555 |  |  | 0.05467294 | 0.05541896 | 0.1122212 | 0.05443482 | 0.1707694 | 0.05431364
[5 empty] | 0.02243409 | 0.03868064 |  |  | 0.05447294 | 0.05628488 | 0.1126212 | 0.05528536 | 0.1707694 | 0.05516229
[5 empty] | 0.02250056 | 0.03927572 |  |  | 0.05437294 | 0.0571508 | 0.1121212 | 0.05613591 | 0.1702694 | 0.05601094
[5 empty] | 0.0225647 | 0.03987081 |  |  | 0.05477294 | 0.05801672 | 0.1118212 | 0.05698645 | 0.1698694 | 0.05685959
[5 empty] | 0.02262654 | 0.0404659 |  |  | 0.05437294 | 0.05888265 | 0.1128212 | 0.057837 | 0.1698694 | 0.05770824
[5 empty] | 0.02268608 | 0.04106098 |  |  | 0.05457294 | 0.05974857 | 0.1121212 | 0.05868754 | 0.1696694 | 0.05855689
[5 empty] | 0.02274336 | 0.04165607 |  |  | 0.05487294 | 0.06061449 | 0.1123212 | 0.05953808 | 0.1709694 | 0.05940554
[5 empty] | 0.0227984 | 0.04225116 |  |  | 0.05477294 | 0.06148041 | 0.1126212 | 0.06038863 | 0.1698694 | 0.06025419
[5 empty] | 0.02285121 | 0.04284624 |  |  | 0.05437294 | 0.06234633 | 0.1121212 | 0.06123917 | 0.1704694 | 0.06110285
[5 empty] | 0.02290181 | 0.04344133 |  |  | 0.05437294 | 0.06321225 | 0.1129212 | 0.06208972 | 0.1695694 | 0.0619515
[5 empty] | 0.02295024 | 0.04403642 |  |  | 0.05457294 | 0.06407817 | 0.1125212 | 0.06294026 | 0.1706694 | 0.06280015
[5 empty] | 0.0229965 | 0.0446315 |  |  | 0.05457294 | 0.06494409 | 0.1124212 | 0.0637908 | 0.1707694 | 0.0636488
[5 empty] | 0.02304063 | 0.04522659 |  |  | 0.05457294 | 0.06581002 | 0.1118212 | 0.06464135 | 0.1696694 | 0.06449745
[5 empty] | 0.02308264 | 0.04582168 |  |  | 0.05447294 | 0.06667594 | 0.1121212 | 0.06549189 | 0.1696694 | 0.0653461
[5 empty] | 0.02312255 | 0.04641677 |  |  | 0.05437294 | 0.06754186 | 0.1126212 | 0.06634244 | 0.1692694 | 0.06619475
[5 empty] | 0.02316039 | 0.04701185 |  |  | 0.05457294 | 0.06840778 | 0.1125212 | 0.06719298 | 0.1698694 | 0.0670434
[5 empty] | 0.02319617 | 0.04760694 |  |  | 0.05447294 | 0.0692737 | 0.1119212 | 0.06804352 | 0.1703694 | 0.06789205
[5 empty] | 0.02322992 | 0.04820203 |  |  | 0.05437294 | 0.07013962 | 0.1125212 | 0.06889407 | 0.1706694 | 0.0687407
[5 empty] | 0.02326166 | 0.04879711 |  |  | 0.05477294 | 0.07100554 | 0.1125212 | 0.06974461 | 0.1707694 | 0.06958935
[5 empty] | 0.02329141 | 0.0493922 |  |  | 0.05467294 | 0.07187146 | 0.1124212 | 0.07059516 | 0.1701694 | 0.070438
[5 empty] | 0.02331919 | 0.04998729 |  |  | 0.05467294 | 0.07273739 | 0.1124203 | 0.0714457 | 0.1697663 | 0.07128665
[5 empty] | 0.02334503 | 0.05058237 |  |  | 0.05457294 | 0.07360331 | 0.112013 | 0.07229624 | 0.1697525 | 0.0721353
[5 empty] | 0.02336894 | 0.05117746 |  |  | 0.05447258 | 0.07446923 | 0.1117987 | 0.07314679 | 0.1692282 | 0.07298395
[5 empty] | 0.02339095 | 0.05177255 |  |  | 0.05446911 | 0.07533515 | 0.1124775 | 0.07399733 | 0.1698938 | 0.0738326
[5 empty] | 0.02341107 | 0.05236763 |  |  | 0.05486207 | 0.07620107 | 0.1126499 | 0.07484788 | 0.1705497 | 0.07468126
[5 empty] | 0.02342933 | 0.05296272 |  |  | 0.05485161 | 0.07706699 | 0.112616 | 0.07569842 | 0.1691963 | 0.07552991
[5 empty] | 0.02344575 | 0.05355781 |  |  | 0.05453787 | 0.07793291 | 0.1118762 | 0.07654897 | 0.170134 | 0.07637856
[5 empty] | 0.02346035 | 0.05415289 |  |  | 0.054421 | 0.07879883 | 0.1124308 | 0.07739951 | 0.1697633 | 0.07722721
[5 empty] | 0.02347315 | 0.05474798 |  |  | 0.05470115 | 0.07966476 | 0.1121799 | 0.07825005 | 0.1692847 | 0.07807586
[5 empty] | 0.02348418 | 0.05534307 |  |  | 0.05447846 | 0.08053068 | 0.112124 | 0.0791006 | 0.1696984 | 0.07892451
[5 empty] | 0.02349345 | 0.05593815 |  |  | 0.05465307 | 0.0813966 | 0.1125633 | 0.07995114 | 0.169805 | 0.07977316
[5 empty] | 0.02350099 | 0.05653324 |  |  | 0.05422513 | 0.08226252 | 0.111998 | 0.08080169 | 0.1696049 | 0.08062181
[5 empty] | 0.02350682 | 0.05712833 |  |  | 0.05439478 | 0.08312844 | 0.1121285 | 0.08165223 | 0.1696985 | 0.08147046
[5 empty] | 0.02351096 | 0.05772341 |  |  | 0.05436218 | 0.08399436 | 0.112155 | 0.08250277 | 0.1688862 | 0.08231911
[5 empty] | 0.02351342 | 0.0583185 |  |  | 0.05432746 | 0.08486028 | 0.1122779 | 0.08335332 | 0.1687684 | 0.08316776
[5 empty] | 0.02351424 | 0.05891359 |  |  | 0.05409076 | 0.0857262 | 0.1120973 | 0.08420386 | 0.1684456 | 0.08401641
[5 empty] | 0.02351424 | 0.05891359 |  |  | 0.05415224 | 0.08659213 | 0.1121136 | 0.08505441 | 0.1691183 | 0.08486506
[5 empty] | 0.02297451 | 0.05891332 |  |  | 0.05421204 | 0.08745805 | 0.1115272 | 0.08590495 | 0.1679867 | 0.08571371
[5 empty] | 0.02244099 | 0.05891305 |  |  | 0.05417031 | 0.08832397 | 0.1112381 | 0.08675549 | 0.1684514 | 0.08656236
[5 empty] | 0.02191436 | 0.05891278 |  |  | 0.05422718 | 0.08918989 | 0.1107468 | 0.08760604 | 0.1677128 | 0.08741102
[5 empty] | 0.0213953 | 0.05891251 |  |  | 0.05398281 | 0.09005581 | 0.1113535 | 0.08845658 | 0.1682713 | 0.08825967
[5 empty] | 0.0208845 | 0.05891224 |  |  | 0.05413734 | 0.09092173 | 0.1114585 | 0.08930713 | 0.1683273 | 0.08910832
[5 empty] | 0.02038263 | 0.05891198 |  |  | 0.05409091 | 0.09178765 | 0.1115621 | 0.09015767 | 0.1686812 | 0.08995697
[5 empty] | 0.01989039 | 0.05891171 |  |  | 0.05414367 | 0.09265357 | 0.1113646 | 0.09100821 | 0.1676336 | 0.09080562
[5 empty] | 0.01940846 | 0.05891144 |  |  | 0.05409576 | 0.0935195 | 0.1102662 | 0.09185876 | 0.1677847 | 0.09165427
[5 empty] | 0.01893751 | 0.05891117 |  |  | 0.05364734 | 0.09438542 | 0.1105672 | 0.0927093 | 0.1677351 | 0.09250292
[5 empty] | 0.01847824 | 0.0589109 |  |  | 0.05389853 | 0.09525134 | 0.1104631 | 0.09355985 | 0.1665722 | 0.09335157
[5 empty] | 0.01803133 | 0.05891063 |  |  | 0.0537495 | 0.09611726 | 0.1106352 | 0.09441039 | 0.1664717 | 0.09420022
[5 empty] | 0.01759745 | 0.05891036 |  |  | 0.05379355 | 0.09698318 | 0.1105841 | 0.09526093 | 0.1661372 | 0.09504887
[5 empty] | 0.0171773 | 0.0589101 |  |  | 0.05372509 | 0.0978491 | 0.1103129 | 0.09611148 | 0.1670731 | 0.09589752
[5 empty] | 0.01677156 | 0.05890983 |  |  | 0.05344564 | 0.09871502 | 0.1096243 | 0.09696202 | 0.1672839 | 0.09674617
[5 empty] | 0.01638091 | 0.05890956 |  |  | 0.0537567 | 0.09958094 | 0.1098215 | 0.09781257 | 0.1656739 | 0.09759482
[5 empty] | 0.01600604 | 0.05890929 |  |  | 0.05365978 | 0.1004469 | 0.1093073 | 0.09866311 | 0.1662475 | 0.09844347
[5 empty] | 0.01564762 | 0.05890902 |  |  | 0.05335639 | 0.1013128 | 0.1098846 | 0.09951365 | 0.1655093 | 0.09929212
[5 empty] | 0.01530635 | 0.05890875 |  |  | 0.05344804 | 0.1021787 | 0.1087565 | 0.1003642 | 0.1653637 | 0.1001408
[5 empty] | 0.0149829 | 0.05890848 |  |  | 0.05323623 | 0.1030446 | 0.1083258 | 0.1012147 | 0.1640149 | 0.1009894
[5 empty] | 0.01467796 | 0.05890822 |  |  | 0.05312248 | 0.1039106 | 0.1087955 | 0.1020653 | 0.1645676 | 0.1018381
[5 empty] | 0.01439221 | 0.05890795 |  |  | 0.05300829 | 0.1047765 | 0.1087685 | 0.1029158 | 0.1647261 | 0.1026867
[5 empty] | 0.01412634 | 0.05890768 |  |  | 0.05299517 | 0.1056424 | 0.1084478 | 0.1037664 | 0.1639947 | 0.1035354
[5 empty] | 0.01388103 | 0.05890741 |  |  | 0.05248462 | 0.1065083 | 0.1083364 | 0.1046169 | 0.1639781 | 0.104384
[5 empty] | 0.01365697 | 0.05890714 |  |  | 0.05227817 | 0.1073742 | 0.107737 | 0.1054675 | 0.1636805 | 0.1052327
[5 empty] | 0.01345205 | 0.05890687 |  |  | 0.05247731 | 0.1082402 | 0.1074528 | 0.106318 | 0.1628064 | 0.1060813
[5 empty] | 0.01325031 | 0.0589066 |  |  | 0.05228355 | 0.1091061 | 0.1076866 | 0.1071686 | 0.1619602 | 0.10693
[5 empty] | 0.01304963 | 0.05890634 |  |  | 0.0523984 | 0.109972 | 0.1076414 | 0.1080191 | 0.1616463 | 0.1077786
[5 empty] | 0.01285068 | 0.05890607 |  |  | 0.05232338 | 0.1108379 | 0.1068201 | 0.1088696 | 0.1629693 | 0.1086273
[5 empty] | 0.01265413 | 0.0589058 |  |  | 0.05235998 | 0.1117038 | 0.1073223 | 0.1097202 | 0.1621247 | 0.1094759
[5 empty] | 0.01246066 | 0.05890553 |  |  | 0.05190929 | 0.1125698 | 0.1068306 | 0.1105707 | 0.1626867 | 0.1103246
[5 empty] | 0.01227092 | 0.05890526 |  |  | 0.05176353 | 0.1134357 | 0.1067417 | 0.1114213 | 0.1624532 | 0.1111732
[5 empty] | 0.01208558 | 0.05890499 |  |  | 0.05201927 | 0.1143016 | 0.1066557 | 0.1122718 | 0.1609239 | 0.1120219
[5 empty] | 0.01190533 | 0.05890473 |  |  | 0.05177645 | 0.1151675 | 0.1063725 | 0.1131224 | 0.1608988 | 0.1128705
[5 empty] | 0.01173081 | 0.05890446 |  |  | 0.05203502 | 0.1160334 | 0.1067919 | 0.1139729 | 0.1606776 | 0.1137192
[5 empty] | 0.01156271 | 0.05890419 |  |  | 0.05169494 | 0.1168994 | 0.1065139 | 0.1148234 | 0.1607603 | 0.1145678
[5 empty] | 0.0114017 | 0.05890392 |  |  | 0.05165616 | 0.1177653 | 0.1068384 | 0.115674 | 0.1614467 | 0.1154165
[5 empty] | 0.01124843 | 0.05890365 |  |  | 0.05171863 | 0.1186312 | 0.1058652 | 0.1165245 | 0.1605367 | 0.1162651
[5 empty] | 0.01110358 | 0.05890338 |  |  | 0.0516823 | 0.1194971 | 0.1064943 | 0.1173751 | 0.16143 | 0.1171138
[5 empty] | 0.01096782 | 0.05890311 |  |  | 0.05194713 | 0.1203631 | 0.1063256 | 0.1182256 | 0.1608267 | 0.1179624
[5 empty] | 0.01084181 | 0.05890285 |  |  | 0.05171306 | 0.121229 | 0.106459 | 0.1190762 | 0.1600265 | 0.1188111
[5 empty] | 0.01072623 | 0.05890258 |  |  | 0.05148004 | 0.1220949 | 0.1059944 | 0.1199267 | 0.1598292 | 0.1196597
[5 empty] | 0.01062174 | 0.05890231 |  |  | 0.05164804 | 0.1229608 | 0.1066317 | 0.1207773 | 0.1599349 | 0.1205084
[5 empty] | 0.01052902 | 0.05890204 |  |  | 0.051517 | 0.1238267 | 0.1061708 | 0.1216278 | 0.1599432 | 0.121357
[5 empty] | 0.01044872 | 0.05890177 |  |  | 0.05128687 | 0.1246927 | 0.1064116 | 0.1224783 | 0.1608541 | 0.1222057
[5 empty] | 0.01038153 | 0.0589015 |  |  | 0.0513576 | 0.1255586 | 0.105954 | 0.1233289 | 0.1595674 | 0.1230543
[5 empty] | 0.0103281 | 0.05890123 |  |  | 0.05142915 | 0.1264245 | 0.106298 | 0.1241794 | 0.1601831 | 0.123903
[5 empty] | 0.01028911 | 0.05890097 |  |  | 0.05150147 | 0.1272904 | 0.1056434 | 0.12503 | 0.1609008 | 0.1247516
[5 empty] | 0.01026523 | 0.0589007 |  |  | 0.0516745 | 0.1281563 | 0.1052901 | 0.1258805 | 0.1592206 | 0.1256003
[5 empty] | 0.01025712 | 0.05890043 |  |  | 0.05164821 | 0.1290223 | 0.1052381 | 0.1267311 | 0.1607422 | 0.1264489
[5 empty] | 0.01025712 | 0.05890043 |  |  | 0.05142254 | 0.1298882 | 0.1051873 | 0.1275816 | 0.1599655 | 0.1272976
[5 empty] | 0.009916149 | 0.05887204 |  |  | 0.05139744 | 0.1307541 | 0.1057374 | 0.1284322 | 0.1602905 | 0.1281462
[5 empty] | 0.009577056 | 0.05884364 |  |  | 0.05157287 | 0.13162 | 0.1056886 | 0.1292827 | 0.1599168 | 0.1289949
[5 empty] | 0.009240911 | 0.05881525 |  |  | 0.05114877 | 0.132486 | 0.1051406 | 0.1301332 | 0.1595445 | 0.1298435
[5 empty] | 0.008908786 | 0.05878686 |  |  | 0.0511251 | 0.1333519 | 0.1053934 | 0.1309838 | 0.1602733 | 0.1306922
[5 empty] | 0.008581755 | 0.05875846 |  |  | 0.05110182 | 0.1342178 | 0.1054469 | 0.1318343 | 0.1598031 | 0.1315408
[5 empty] | 0.00826089 | 0.05873007 |  |  | 0.05097887 | 0.1350837 | 0.1050009 | 0.1326849 | 0.1590337 | 0.1323895
[5 empty] | 0.007947262 | 0.05870168 |  |  | 0.0509562 | 0.1359496 | 0.1057555 | 0.1335354 | 0.1598651 | 0.1332381
[5 empty] | 0.007641945 | 0.05867328 |  |  | 0.05143376 | 0.1368156 | 0.1051104 | 0.134386 | 0.1591971 | 0.1340868
[5 empty] | 0.007346012 | 0.05864489 |  |  | 0.05141151 | 0.1376815 | 0.1056657 | 0.1352365 | 0.1590295 | 0.1349355
[5 empty] | 0.007060533 | 0.0586165 |  |  | 0.05128941 | 0.1385474 | 0.1048211 | 0.136087 | 0.1591622 | 0.1357841
[5 empty] | 0.006786582 | 0.05858811 |  |  | 0.05096739 | 0.1394133 | 0.1052767 | 0.1369376 | 0.1594951 | 0.1366328
[5 empty] | 0.006525232 | 0.05855971 |  |  | 0.05094541 | 0.1402792 | 0.1048323 | 0.1377881 | 0.158628 | 0.1374814
[5 empty] | 0.006277554 | 0.05853132 |  |  | 0.05112343 | 0.1411452 | 0.1055878 | 0.1386387 | 0.1581608 | 0.1383301
[5 empty] | 0.006044622 | 0.05850293 |  |  | 0.0509014 | 0.1420111 | 0.1053431 | 0.1394892 | 0.1590933 | 0.1391787
[5 empty] | 0.005827507 | 0.05847453 |  |  | 0.05097926 | 0.142877 | 0.1046982 | 0.1403398 | 0.1591254 | 0.1400274
[5 empty] | 0.005627282 | 0.05844614 |  |  | 0.05125697 | 0.1437429 | 0.1047529 | 0.1411903 | 0.1588569 | 0.140876
[5 empty] | 0.005445019 | 0.05841775 |  |  | 0.05073448 | 0.1446089 | 0.1053072 | 0.1420409 | 0.1580878 | 0.1417247
[5 empty] | 0.005281792 | 0.05838936 |  |  | 0.05111174 | 0.1454748 | 0.1048611 | 0.1428914 | 0.1578182 | 0.1425733
[5 empty] | 0.005138671 | 0.05836096 |  |  | 0.05118899 | 0.1463407 | 0.1044153 | 0.1437419 | 0.1582491 | 0.143422
[5 empty] | 0.005016731 | 0.05833257 |  |  | 0.05076644 | 0.1472066 | 0.10497 | 0.1445925 | 0.1590806 | 0.1442706
[5 empty] | 0.004917043 | 0.05830418 |  |  | 0.05064411 | 0.1480725 | 0.104825 | 0.145443 | 0.1576127 | 0.1451193
[5 empty] | 0.004840679 | 0.05827578 |  |  | 0.05102198 | 0.1489385 | 0.1046805 | 0.1462936 | 0.1586455 | 0.1459679
[5 empty] | 0.004788712 | 0.05824739 |  |  | 0.05110007 | 0.1498044 | 0.1043364 | 0.1471441 | 0.159179 | 0.1468166
[5 empty] | 0.004762215 | 0.058219 |  |  | 0.05057838 | 0.1506703 | 0.1041928 | 0.1479947 | 0.1588131 | 0.1476652
[5 empty] | 0.004758854 | 0.0581906 |  |  | 0.05055692 | 0.1515362 | 0.1041496 | 0.1488452 | 0.1588479 | 0.1485139
[5 empty] | 0.004758908 | 0.05816221 |  |  | 0.05073569 | 0.1524021 | 0.1050069 | 0.1496958 | 0.1588834 | 0.1493625
[5 empty] | 0.004759109 | 0.05813382 |  |  | 0.05051469 | 0.1532681 | 0.1045646 | 0.1505463 | 0.1589196 | 0.1502112
[5 empty] | 0.004759555 | 0.05810543 |  |  | 0.05059393 | 0.154134 | 0.1048229 | 0.1513968 | 0.1582565 | 0.1510598
[5 empty] | 0.004760347 | 0.05807703 |  |  | 0.05097341 | 0.1549999 | 0.1043816 | 0.1522474 | 0.1587942 | 0.1519085
[5 empty] | 0.004761581 | 0.05804864 |  |  | 0.05065314 | 0.1558658 | 0.1039408 | 0.1530979 | 0.1585326 | 0.1527571
[5 empty] | 0.004763356 | 0.05802025 |  |  | 0.05093311 | 0.1567317 | 0.1042005 | 0.1539485 | 0.1579717 | 0.1536058
[5 empty] | 0.00476577 | 0.05799185 |  |  | 0.05071334 | 0.1575977 | 0.1036607 | 0.154799 | 0.1573116 | 0.1544544
[5 empty] | 0.004768923 | 0.05796346 |  |  | 0.05039383 | 0.1584636 | 0.1045214 | 0.1556496 | 0.1583523 | 0.1553031
[5 empty] | 0.004772911 | 0.05793507 |  |  | 0.05057459 | 0.1593295 | 0.1039826 | 0.1565001 | 0.1567938 | 0.1561517
[5 empty] | 0.004777835 | 0.05790668 |  |  | 0.05055561 | 0.1601954 | 0.1042444 | 0.1573507 | 0.1582361 | 0.1570004
[5 empty] | 0.004783791 | 0.05787828 |  |  | 0.0505369 | 0.1610614 | 0.1046067 | 0.1582012 | 0.1576792 | 0.157849
[5 empty] | 0.004790879 | 0.05784989 |  |  | 0.05041847 | 0.1619273 | 0.1037696 | 0.1590517 | 0.1574231 | 0.1586977
[5 empty] | 0.004799197 | 0.0578215 |  |  | 0.05070031 | 0.1627932 | 0.104233 | 0.1599023 | 0.1566679 | 0.1595463
[5 empty] | 0.004808843 | 0.0577931 |  |  | 0.05048244 | 0.1636591 | 0.103697 | 0.1607528 | 0.1581135 | 0.160395
[5 empty] | 0.004819916 | 0.05776471 |  |  | 0.05076486 | 0.164525 | 0.1033616 | 0.1616034 | 0.15766 | 0.1612436
[5 empty] | 0.004832513 | 0.05773632 |  |  | 0.05024757 | 0.165391 | 0.1033267 | 0.1624539 | 0.1575073 | 0.1620923
[5 empty] | 0.004846734 | 0.05770792 |  |  | 0.05073058 | 0.1662569 | 0.1040924 | 0.1633045 | 0.1563556 | 0.1629409
[5 empty] | 0.004862677 | 0.05767953 |  |  | 0.05031389 | 0.1671228 | 0.1043588 | 0.164155 | 0.1577047 | 0.1637896
[5 empty] | 0.00488044 | 0.05765114 |  |  | 0.0506975 | 0.1679887 | 0.1038257 | 0.1650055 | 0.1564548 | 0.1646382
[5 empty] | 0.004900121 | 0.05762275 |  |  | 0.05058142 | 0.1688546 | 0.1031933 | 0.1658561 | 0.1563058 | 0.1654869
[5 empty] | 0.00492182 | 0.05759435 |  |  | 0.05056566 | 0.1697206 | 0.1035614 | 0.1667066 | 0.1575577 | 0.1663355
[5 empty] | 0.004945633 | 0.05756596 |  |  | 0.05035021 | 0.1705865 | 0.1034302 | 0.1675572 | 0.1578106 | 0.1671842
[5 empty] | 0.004971661 | 0.05753757 |  |  | 0.05023509 | 0.1714524 | 0.1030997 | 0.1684077 | 0.1577644 | 0.1680328
[5 empty] | 0.005 | 0.05750917 |  |  | 0.05022029 | 0.1723183 | 0.1038698 | 0.1692583 | 0.1565193 | 0.1688815
[5 empty] | 0.005 | 0.05749602
[5 empty] | 0.005369107 | 0.05749628
[5 empty] | 0.005734787 | 0.05749655
[5 empty] | 0.006096949 | 0.05749682
[5 empty] | 0.006455498 | 0.05749709
[5 empty] | 0.006810343 | 0.05749736
[5 empty] | 0.007161391 | 0.05749763
[5 empty] | 0.007508549 | 0.0574979
[5 empty] | 0.007851723 | 0.05749816
[5 empty] | 0.008190822 | 0.05749843
[5 empty] | 0.008525753 | 0.0574987
[5 empty] | 0.008856421 | 0.05749897
[5 empty] | 0.009182736 | 0.05749924
[5 empty] | 0.009504604 | 0.05749951
[5 empty] | 0.009821932 | 0.05749978
[5 empty] | 0.01013463 | 0.05750004
[5 empty] | 0.0104426 | 0.05750031
[5 empty] | 0.01074575 | 0.05750058
[5 empty] | 0.01104399 | 0.05750085
[5 empty] | 0.01133723 | 0.05750112
[5 empty] | 0.01162537 | 0.05750139
[5 empty] | 0.01190832 | 0.05750165
[5 empty] | 0.01218599 | 0.05750192
[5 empty] | 0.01245828 | 0.05750219
[5 empty] | 0.01272511 | 0.05750246
[5 empty] | 0.01298675 | 0.05750273
[5 empty] | 0.0132454 | 0.057503
[5 empty] | 0.01350133 | 0.05750327
[5 empty] | 0.01375445 | 0.05750353
[5 empty] | 0.01400467 | 0.0575038
[5 empty] | 0.0142519 | 0.05750407
[5 empty] | 0.01449604 | 0.05750434
[5 empty] | 0.014737 | 0.05750461
[5 empty] | 0.0149747 | 0.05750488
[5 empty] | 0.01520902 | 0.05750515
[5 empty] | 0.01543989 | 0.05750541
[5 empty] | 0.01566721 | 0.05750568
[5 empty] | 0.01589089 | 0.05750595
[5 empty] | 0.01611083 | 0.05750622
[5 empty] | 0.01632695 | 0.05750649
[5 empty] | 0.01653914 | 0.05750676
[5 empty] | 0.01674732 | 0.05750703
[5 empty] | 0.01695139 | 0.05750729
[5 empty] | 0.01715127 | 0.05750756
[5 empty] | 0.01734685 | 0.05750783
[5 empty] | 0.01753804 | 0.0575081
[5 empty] | 0.01772476 | 0.05750837
[5 empty] | 0.01790691 | 0.05750864
[5 empty] | 0.01808439 | 0.05750891
[5 empty] | 0.01825712 | 0.05750917
[5 empty] | 0.01825712 | 0.05749602
[5 empty] | 0.01843689 | 0.05752495
[5 empty] | 0.0186155 | 0.05755388
[5 empty] | 0.01879247 | 0.05758281
[5 empty] | 0.01896732 | 0.05761174
[5 empty] | 0.01913954 | 0.05764067
[5 empty] | 0.01930866 | 0.0576696
[5 empty] | 0.0194742 | 0.05769853
[5 empty] | 0.01963566 | 0.05772746
[5 empty] | 0.01979256 | 0.05775639
[5 empty] | 0.01994441 | 0.05778532
[5 empty] | 0.02009073 | 0.05781425
[5 empty] | 0.02023103 | 0.05784318
[5 empty] | 0.02036483 | 0.05787211
[5 empty] | 0.02049164 | 0.05790104
[5 empty] | 0.02061096 | 0.05792997
[5 empty] | 0.02072233 | 0.0579589
[5 empty] | 0.02082524 | 0.05798783
[5 empty] | 0.02091922 | 0.05801676
[5 empty] | 0.02100378 | 0.05804569
[5 empty] | 0.02107843 | 0.05807462
[5 empty] | 0.02114268 | 0.05810355
[5 empty] | 0.02119606 | 0.05813248
[5 empty] | 0.02123807 | 0.05816141
[5 empty] | 0.02126822 | 0.05819034
[5 empty] | 0.02128755 | 0.05821927
[5 empty] | 0.02130482 | 0.0582482
[5 empty] | 0.02132152 | 0.05827713
[5 empty] | 0.02133762 | 0.05830606
[5 empty] | 0.02135311 | 0.05833499
[5 empty] | 0.02136798 | 0.05836392
[5 empty] | 0.02138222 | 0.05839285
[5 empty] | 0.02139582 | 0.05842178
[5 empty] | 0.02140874 | 0.05845071
[5 empty] | 0.021421 | 0.05847964
[5 empty] | 0.02143256 | 0.05850857
[5 empty] | 0.02144342 | 0.0585375
[5 empty] | 0.02145356 | 0.05856643
[5 empty] | 0.02146297 | 0.05859536
[5 empty] | 0.02147164 | 0.05862429
[5 empty] | 0.02147955 | 0.05865322
[5 empty] | 0.02148668 | 0.05868215
[5 empty] | 0.02149302 | 0.05871108
[5 empty] | 0.02149857 | 0.05874001
[5 empty] | 0.0215033 | 0.05876894
[5 empty] | 0.0215072 | 0.05879787
[5 empty] | 0.02151026 | 0.0588268
[5 empty] | 0.02151246 | 0.05885573
[5 empty] | 0.02151379 | 0.05888466
[5 empty] | 0.02151424 | 0.05891359
[5 empty] | 0.02151424 | 0.05891359
[5 empty] | 0.02199412 | 0.06049593
[5 empty] | 0.0224646 | 0.06207828
[5 empty] | 0.02292546 | 0.06366062
[5 empty] | 0.0233765 | 0.06524296
[5 empty] | 0.02381749 | 0.06682531
[5 empty] | 0.02424822 | 0.06840765
[5 empty] | 0.02466849 | 0.06999
[5 empty] | 0.02507808 | 0.07157234
[5 empty] | 0.02547677 | 0.07315469
[5 empty] | 0.02586436 | 0.07473703
[5 empty] | 0.02624063 | 0.07631938
[5 empty] | 0.02660536 | 0.07790172
[5 empty] | 0.02695835 | 0.07948407
[5 empty] | 0.02729937 | 0.08106641
[5 empty] | 0.02762823 | 0.08264875
[5 empty] | 0.0279447 | 0.0842311
[5 empty] | 0.02824857 | 0.08581344
[5 empty] | 0.02853963 | 0.08739579
[5 empty] | 0.02881767 | 0.08897813
[5 empty] | 0.02908246 | 0.09056048
[5 empty] | 0.02933381 | 0.09214282
[5 empty] | 0.0295715 | 0.09372517
[5 empty] | 0.0297953 | 0.09530751
[5 empty] | 0.03000502 | 0.09688985
[5 empty] | 0.03020044 | 0.0984722
[5 empty] | 0.03038133 | 0.1000545
[5 empty] | 0.03054751 | 0.1016369
[5 empty] | 0.03069873 | 0.1032192
[5 empty] | 0.03083481 | 0.1048016
[5 empty] | 0.03095551 | 0.1063839
[5 empty] | 0.03106064 | 0.1079663
[5 empty] | 0.03114997 | 0.1095486
[5 empty] | 0.0312233 | 0.111131
[5 empty] | 0.0312804 | 0.1127133
[5 empty] | 0.03132107 | 0.1142956
[5 empty] | 0.03135232 | 0.115878
[5 empty] | 0.0313523 | 0.1174603
[5 empty] | 0.03134824 | 0.1190427
[5 empty] | 0.03133752 | 0.120625
[5 empty] | 0.03132066 | 0.1222074
[5 empty] | 0.03129815 | 0.1237897
[5 empty] | 0.0312705 | 0.1253721
[5 empty] | 0.03123821 | 0.1269544
[5 empty] | 0.0312018 | 0.1285367
[5 empty] | 0.03116177 | 0.1301191
[5 empty] | 0.03111861 | 0.1317014
[5 empty] | 0.03107285 | 0.1332838
[5 empty] | 0.03102498 | 0.1348661
[5 empty] | 0.03097551 | 0.1364485
[5 empty] | 0.03092494 | 0.1380308
[5 empty] | 0.03087344 | 0.1396132
[5 empty] | 0.03080586 | 0.1411955
[5 empty] | 0.03071763 | 0.1427778
[5 empty] | 0.03061401 | 0.1443602
[5 empty] | 0.03050026 | 0.1459425
[5 empty] | 0.03038164 | 0.1475249
[5 empty] | 0.03026339 | 0.1491072
[5 empty] | 0.03015079 | 0.15
[5 empty] | 0.03004909 | 0.1522719
[5 empty] | 0.02996355 | 0.1538543
[5 empty] | 0.02989943 | 0.1554366
[5 empty] | 0.02985149 | 0.1570189
[5 empty] | 0.02980648 | 0.1586013
[5 empty] | 0.02976411 | 0.1601836
[5 empty] | 0.02972422 | 0.161766
[5 empty] | 0.02968663 | 0.1633483
[5 empty] | 0.02965118 | 0.1649307
[5 empty] | 0.0296177 | 0.166513
[5 empty] | 0.02958602 | 0.1680954
[5 empty] | 0.02955597 | 0.1696777
[5 empty] | 0.02952738 | 0.17126
[5 empty] | 0.02950009 | 0.1728424
[5 empty] | 0.02947392 | 0.1744247
[5 empty] | 0.02944871 | 0.1760071
[5 empty] | 0.02942429 | 0.1775894
[5 empty] | 0.02940049 | 0.1791718
[5 empty] | 0.02937715 | 0.1807541
[5 empty] | 0.02935408 | 0.1823365
[5 empty] | 0.02933113 | 0.1839188
[5 empty] | 0.02930813 | 0.1855011
[5 empty] | 0.02928491 | 0.1870835
[5 empty] | 0.0292613 | 0.1886658
[5 empty] | 0.02923762 | 0.1902482
[5 empty] | 0.02921433 | 0.1918305
[5 empty] | 0.02919146 | 0.1934129
[5 empty] | 0.02916901 | 0.1949952
[5 empty] | 0.029147 | 0.1965776
[5 empty] | 0.02912545 | 0.1981599
[5 empty] | 0.02910436 | 0.1997422
[5 empty] | 0.02908376 | 0.2013246
[5 empty] | 0.02906366 | 0.2029069
[5 empty] | 0.02904407 | 0.2044893
[5 empty] | 0.029025 | 0.2060716
[5 empty] | 0.02900648 | 0.207654
[5 empty] | 0.02898852 | 0.2092363
[5 empty] | 0.02897112 | 0.2108187
[5 empty] | 0.02895431 | 0.212401
[5 empty] | 0.02893811 | 0.2139833
[5 empty] | 0.02892251 | 0.2155657