## 1
Общество с ограниченной ответственностью "Инженерная геология" (ООО "ИнжГео") | [11 empty] | Общество с ограниченной ответственностью "Инженерная геология" (ООО "ИнжГео")
Юр. адрес: 117279, г. Москва, ул. Миклухо-Маклая, 36 а, этаж 5, пом. XXIII к. 76-84 | [11 empty] | Юр. адрес: 117279, г. Москва, ул. Миклухо-Маклая, 36 а, этаж 5, пом. XXIII к. 76-84 | [8 empty] | нагр |  |  | X0 | Y0 | R |  | нагр |  |  |  | X0 | Y0 | R | нагр |  |  |  | X0 | Y0 | R |  | нагр |  |  |  | X0 | Y0 | R
Телефон/факс +7 (495) 132-30-00, Адрес электронной почты inbox@inj-geo.ru | [11 empty] | Телефон/факс +7 (495) 132-30-00, Адрес электронной почты inbox@inj-geo.ru | [12 empty] | 0 | [7 empty] | 0 | [6 empty] | 0 | [7 empty] | 0
[21 empty] | девиатор | [6 empty] | девиатор | [6 empty] | девиатор | [7 empty] | девиатор
Испытательная лаборатория ООО «ИнжГео» | [11 empty] | Испытательная лаборатория ООО «ИнжГео» | [8 empty] | x0 | Угол | X | Y |  |  |  | x0 |  | Угол | X | Y |  |  | x0 |  | Угол | X | Y |  |  |  | x0 |  | Угол | X | Y
Адрес места осуществления деятельности лаборатории: г. Москва, просп. Вернадского, д. 51, стр. 1 | [11 empty] | Адрес места осуществления деятельности лаборатории: г. Москва, просп. Вернадского, д. 51, стр. 1 | [9 empty] | 0 | [7 empty] | 0 | [6 empty] | 0 | [7 empty] | 0
Телефон +7(910)4557682, E-mail: slg85@mail.ru | [11 empty] | Телефон +7(910)4557682, E-mail: slg85@mail.ru | [9 empty] | 5 | [7 empty] | 5 | [6 empty] | 5 | [7 empty] | 5
[22 empty] | 10 | [7 empty] | 10 | [6 empty] | 10 | [7 empty] | 10
[12 empty] | Протокол испытаний № 13-63/225 от 11-06-2023 | [9 empty] | 15 | [7 empty] | 15 | [6 empty] | 15 | [7 empty] | 15
[22 empty] | 20 | [7 empty] | 20 | [6 empty] | 20 | [7 empty] | 20
[12 empty] | Наименование и адрес заказчика: Переход трубопровода через р. Енисей | [9 empty] | 25 | [7 empty] | 25 | [6 empty] | 25 | [7 empty] | 25
[12 empty] | Наименование объекта: ООО Регионстрой | [9 empty] | 30 | [7 empty] | 30 | [6 empty] | 30 | [7 empty] | 30
Наименование используемого метода/методики: ГОСТ 12248.4-2020 | [11 empty] | Наименование используемого метода/методики: ГОСТ 12248.3-2020 | [9 empty] | 35 | [7 empty] | 35 | [6 empty] | 35 | [7 empty] | 35
Условия проведения испытания: температура окружающей среды (18 - 25)0С, влажность воздуха (40 - 75)% | [11 empty] | Условия проведения испытания: температура окружающей среды (18 - 25)0С, влажность воздуха (40 - 75)% | [9 empty] | 40 | [7 empty] | 40 | [6 empty] | 40 | [7 empty] | 40
[12 empty] | Дата получение объекта подлежащего испытаниям: 15-05-2023 | [9 empty] | 45 | [7 empty] | 45 | [6 empty] | 45 | [7 empty] | 45
[12 empty] | Дата испытания: 25.10.2022-19.11.2225 | [9 empty] | 50 | [7 empty] | 50 | [6 empty] | 50 | [7 empty] | 50
[22 empty] | 55 | [7 empty] | 55 | [6 empty] | 55 | [7 empty] | 55
Испытание грунтов методом трехосного сжатия | [11 empty] | Испытание грунтов методом трехосного сжатия | [9 empty] | 60 | [7 empty] | 60 | [6 empty] | 60 | [7 empty] | 60
[22 empty] | 65 | [7 empty] | 65 | [6 empty] | 65 | [7 empty] | 65
Лабораторный номер: | [6 empty] | We, д.е. = |  |  |  |  | Лабораторный номер: |  | 1260 |  |  |  | We, д.е. = | 0.61560457 |  |  | 70 | [7 empty] | 70 | [6 empty] | 70 | [7 empty] | 70
Номер скважины: | [6 empty] | ρ, г/см3 = |  |  |  |  | Номер скважины: |  | BH-124 |  |  |  | ρ, г/см3 = | 1.54 |  |  | 75 | [7 empty] | 75 | [6 empty] | 75 | [7 empty] | 75
Глубина отбора, м: | [6 empty] | ρs, г/см3 = |  |  |  |  | Глубина отбора, м: |  | 2.8 |  |  |  | ρs, г/см3 = | 2.72 |  |  | 80 | [7 empty] | 80 | [6 empty] | 80 | [7 empty] | 80
Наименование грунта: | [6 empty] | e, д.е. = |  |  |  |  | Наименование грунта: |  | Суглинок, после оттаивания текучий, легкий песчанистый |  |  |  | e, д.е. = | 1.853535 |  |  | 85 | [7 empty] | 85 | [6 empty] | 85 | [7 empty] | 85
Схема проведения опыта: | [6 empty] | IL, д.е. = |  |  |  |  | Схема проведения опыта: |  | КД |  |  |  | IL, д.е. = | 3.479 |  |  | 90 | [7 empty] | 90 | [6 empty] | 90 | [7 empty] | 90
[22 empty] | 95 | [7 empty] | 95 | [6 empty] | 95 | [7 empty] | 95
[22 empty] | 100 | [7 empty] | 100 | [6 empty] | 100 | [7 empty] | 100
Результаты испытаний | [11 empty] | Результаты испытаний | [9 empty] | 105 | [7 empty] | 105 | [6 empty] | 105 | [7 empty] | 105
[22 empty] | 110 | [7 empty] | 110 | [6 empty] | 110 | [7 empty] | 110
[22 empty] | 115 | [7 empty] | 115 | [6 empty] | 115 | [7 empty] | 115
[22 empty] | 120 | [7 empty] | 120 | [6 empty] | 120 | [7 empty] | 120
[22 empty] | 125 | [7 empty] | 125 | [6 empty] | 125 | [7 empty] | 125
[22 empty] | 130 | [7 empty] | 130 | [6 empty] | 130 | [7 empty] | 130
[22 empty] | 135 | [7 empty] | 135 | [6 empty] | 135 | [7 empty] | 135
[22 empty] | 140 | [7 empty] | 140 | [6 empty] | 140 | [7 empty] | 140
[22 empty] | 145 | [7 empty] | 145 | [6 empty] | 145 | [7 empty] | 145
[22 empty] | 150 | [7 empty] | 150 | [6 empty] | 150 | [7 empty] | 150
[22 empty] | 155 | [7 empty] | 155 | [6 empty] | 155 | [7 empty] | 155
[22 empty] | 160 | [7 empty] | 160 | [6 empty] | 160 | [7 empty] | 160
[22 empty] | 165 | [7 empty] | 165 | [6 empty] | 165 | [7 empty] | 165
[22 empty] | 170 | [7 empty] | 170 | [6 empty] | 170 | [7 empty] | 170
[22 empty] | 175 | [7 empty] | 175 | [6 empty] | 175 | [7 empty] | 175
[22 empty] | 180 | [7 empty] | 180 | [6 empty] | 180 | [7 empty] | 180
[13 empty] | Давление в камере, Мпа σ3 | Вертикальная нагрузка, Мпа σ1 | Поровое давление, Мпа u
| K0, д.е. | 0.8263518 |  |  |  |  | Коэфф. Точки | [5 empty] | 0.05 | 0.07816435 | [5 empty] | 1 | [6 empty] | σ3,кПа | σ1,кПа | u, кПа |  |  |  | 4
| q_zg, МПа | 0.04131759 | [10 empty] | 0.15 | 0.220192 | [27 empty] | δ3, Мпа | δ1-δ3, МПа | δ1, МПа | δ1, КПа
|  |  | Модуль деформации, МПа: | [9 empty] | 0.25 | 0.3622197 | [21 empty] | С, МПа:
|  |  | Е0= |  | Точки модуля (полное напр.), МПа |  |  |  | 0.04131759 | 0.06610815 | [25 empty] | φ, град:
|  |  | E50 = |  | qf (полное напр.), МПа |  |  |  | 0.06301504 | [26 empty] | E, Мпа
|  |  | Коэф. Поперечной деформации, ϑ = | [9 empty] | Эффективные значения угла внутреннего трения и удельного сцепления ϕ', С' | [13 empty] | x | 0
[13 empty] | ϕ', град. = | 10 | [12 empty] | y |  |  |  | С, кПа | φ,°
[13 empty] | С', МПа = | 0.003
| Исполнитель: | [6 empty] | Морозов Д.С. |  |  |  |  | Исполнитель: |  |  |  |  | Морозов Д.С.
| Начальник исп. лаборатории: | [6 empty] | Семиколенова Л.Г. |  |  |  |  | Начальник исп. лаборатории: |  |  |  |  | Семиколенова Л.Г.
Лист 1 , всего листов 2 | [11 empty] | Лист 2 , всего листов 2
Частичное воспроизведение протокола испытаний без письменного разрешения ООО «ИнжГео» ЗАПРЕЩАЕТСЯ | [11 empty] | Частичное воспроизведение протокола испытаний без письменного разрешения ООО «ИнжГео» ЗАПРЕЩАЕТСЯ
[5 empty] | второй график |  | первый график | [9 empty] | К Пуассона
dev50 | epsE50 | ind | devE0 | epsE0 | dev | eps | sigma |  | dev1 | eps1 | dev2 | eps2 | dev3 | eps3 |  | Глины
0.01301504 | 0.008077814 |  |  |  | 0 | 0 |  |  | 0 | 0 | 0 | 0 | 0 | 0 |  | < 0 | 0,20-0,30
ind |  |  |  |  | 0.001273719 | 0.0004853315 |  |  | 0.002109743 | 0.0008311168 | 0.006181431 | 0.000823683 | 0.01129201 | 0.0008190144 |  | 0-0,25 | 0,30-0,38
2 |  |  |  |  | 0.00250861 | 0.0009706629 |  |  | 0.004072324 | 0.001662234 | 0.01153376 | 0.001647366 | 0.02356613 | 0.001861538 |  | 0,25< | 0,38-0,45
E0 |  |  |  |  | 0.003679266 | 0.001455994 |  |  | 0.005900194 | 0.00249335 | 0.01474032 | 0.002134677 | 0.02834158 | 0.002457043 |  | Суглинки | 0,35-0,37
epsE0 | devE0 |  |  |  | 0.004760284 | 0.001941326 |  |  | 0.0075 | 0.003258424 | 0.02011187 | 0.003294732 | 0.03569708 | 0.003276058 |  | Пески и супеси | 0,30-0,35
0.002692605 | 0.006197639 |  |  |  | 0.005726258 | 0.002426657 |  |  | 0.008876946 | 0.004155584 | 0.02362438 | 0.004118415 | 0.04196585 | 0.004095072
[5 empty] | 0.006197639 | 0.002692605 |  |  | 0.01002456 | 0.004986701 | 0.02689581 | 0.004942098 | 0.04764541 | 0.004914086
График E50 |  | График E |  |  | 0.00738711 | 0.00339732 |  |  | 0.01096438 | 0.005817817 | 0.0304077 | 0.005765781 | 0.05303327 | 0.005733101
eps | q | sigma |  |  | 0.008194746 | 0.003882652 |  |  | 0.01181131 | 0.006648934 | 0.03284161 | 0.006589464 | 0.05610984 | 0.006331762
Горизонтальная линия E50 |  | Касательная |  |  | 0.008979767 | 0.004367983 |  |  | 0.01288024 | 0.007480051 | 0.03509601 | 0.007260804 | 0.06018236 | 0.00737113
0 |  | a | b |  | 0.009730702 | 0.004853315 |  |  | 0.01348607 | 0.008311168 | 0.03718874 | 0.00823683 | 0.06324768 | 0.008190144
|  |  | 0 |  | 0.01043608 | 0.005338646 |  |  | 0.01408218 | 0.008740133 | 0.03957683 | 0.009060513 | 0.06635294 | 0.009009159
Вертикальная линия E50 |  | p1 и p2 |  |  | 0.01108443 | 0.005823977 |  |  | 0.01501623 | 0.009973401 | 0.04124445 | 0.009884196 | 0.07059074 | 0.009828173
| 0 | 0 |  |  | 0.01166428 | 0.006309309 |  |  | 0.0157903 | 0.01080452 | 0.04378573 | 0.01070788 | 0.07335368 | 0.01064719
[5 empty] | 0.01216416 | 0.00679464 |  |  | 0.01666841 | 0.01163563 | 0.04579481 | 0.01153156 | 0.07613437 | 0.0114662
Касательная линия E50 |  |  |  |  | 0.0125726 | 0.007279972 |  |  | 0.01734723 | 0.01246675 | 0.04776582 | 0.01235524 | 0.0797254 | 0.01228522
0 | 0 | Горизонтальная 1 |  |  | 0.01287813 | 0.007765303 |  |  | 0.01832342 | 0.01329787 | 0.0493929 | 0.01317893 | 0.08221938 | 0.01310423
[5 empty] | 0.01301504 | 0.008077814 |  |  | 0.01889365 | 0.01412899 | 0.05117018 | 0.01400261 | 0.0861089 | 0.01392325
Горизонтальная линия qкр |  |  |  |  | 0.01324881 | 0.008735966 |  |  | 0.01975459 | 0.0149601 | 0.0532918 | 0.01482629 | 0.08878658 | 0.01474226
Горизонтальная линия q |  | Горизонтальная 2 |  |  | 0.01341803 | 0.009221298 |  |  | 0.0204029 | 0.01579122 | 0.05485189 | 0.01564998 | 0.09124501 | 0.01556127
0 |  | 0 |  |  | 0.01358458 | 0.009706629 |  |  | 0.02133526 | 0.01662234 | 0.05644459 | 0.01647366 | 0.09377679 | 0.01638029
[5 empty] | 0.01374847 | 0.01019196 |  |  | 0.02204833 | 0.01745345 | 0.05776403 | 0.01729734 | 0.09657453 | 0.0171993
Вертикальная линия q |  |  |  |  | 0.01390972 | 0.01067729 |  |  | 0.02273877 | 0.01828457 | 0.05930434 | 0.01812103 | 0.09803082 | 0.01801832
| 0 |  |  |  | 0.01406834 | 0.01116262 |  |  | 0.02340326 | 0.01911569 | 0.06085967 | 0.01894471 | 0.1009383 | 0.01883733
[5 empty] | 0.01422435 | 0.01164795 |  |  | 0.02383846 | 0.0199468 | 0.06242415 | 0.01976839 | 0.1022895 | 0.01965635
[5 empty] | 0.01437776 | 0.01213329 |  |  | 0.02444104 | 0.02077792 | 0.06399191 | 0.02059207 | 0.1036771 | 0.02047536
[5 empty] | 0.01452858 | 0.01261862 |  |  | 0.02500767 | 0.02160904 | 0.06465708 | 0.02141576 | 0.1054936 | 0.02129437
[5 empty] | 0.01467683 | 0.01310395 |  |  | 0.02563502 | 0.02244015 | 0.06561381 | 0.02223944 | 0.1077317 | 0.02211339
[5 empty] | 0.01482253 | 0.01358928 |  |  | 0.02611974 | 0.02327127 | 0.06695623 | 0.02306312 | 0.107884 | 0.0229324
[5 empty] | 0.01496568 | 0.01407461 |  |  | 0.02665851 | 0.02410239 | 0.06767847 | 0.02388681 | 0.109443 | 0.02375142
[5 empty] | 0.01510631 | 0.01455994 |  |  | 0.027048 | 0.0249335 | 0.06867466 | 0.02471049 | 0.1108014 | 0.02457043
[5 empty] | 0.01524442 | 0.01504527 |  |  | 0.02718488 | 0.02576462 | 0.06873895 | 0.02553417 | 0.1115518 | 0.02538945
[5 empty] | 0.01538003 | 0.01553061 |  |  | 0.0276658 | 0.02659574 | 0.06956547 | 0.02635785 | 0.1116867 | 0.02620846
[5 empty] | 0.01551316 | 0.01601594 |  |  | 0.02778745 | 0.02742685 | 0.06984835 | 0.02718154 | 0.1122197 | 0.02702748
[5 empty] | 0.01564381 | 0.01650127 |  |  | 0.02804648 | 0.02825797 | 0.07019202 | 0.02800522 | 0.1114197 | 0.02784649
[5 empty] | 0.01577201 | 0.0169866 |  |  | 0.02816435 | 0.02908909 | 0.06969202 | 0.0288289 | 0.1121197 | 0.0286655
[5 empty] | 0.01589777 | 0.01747193 |  |  | 0.02806435 | 0.0299202 | 0.07019202 | 0.02965259 | 0.1119197 | 0.02948452
[5 empty] | 0.0160211 | 0.01795726 |  |  | 0.02796435 | 0.03075132 | 0.06999202 | 0.03047627 | 0.1112197 | 0.03030353
[5 empty] | 0.01614202 | 0.0184426 |  |  | 0.02816435 | 0.03158244 | 0.06949202 | 0.03129995 | 0.1117197 | 0.03112255
[5 empty] | 0.01626054 | 0.01892793 |  |  | 0.02796435 | 0.03241355 | 0.07019202 | 0.03212364 | 0.1121197 | 0.03194156
[5 empty] | 0.01637667 | 0.01941326 |  |  | 0.02796435 | 0.03324467 | 0.06999202 | 0.03294732 | 0.1120197 | 0.03276058
[5 empty] | 0.01649043 | 0.01989859 |  |  | 0.02806435 | 0.03407579 | 0.06959202 | 0.033771 | 0.1114197 | 0.03357959
[5 empty] | 0.01660184 | 0.02038392 |  |  | 0.02816435 | 0.0349069 | 0.06989202 | 0.03459468 | 0.1119197 | 0.03439861
[5 empty] | 0.0167109 | 0.02086925 |  |  | 0.02806435 | 0.03573802 | 0.06949202 | 0.03541837 | 0.1121197 | 0.03521762
[5 empty] | 0.01681764 | 0.02135458 |  |  | 0.02816435 | 0.03656914 | 0.06969202 | 0.03624205 | 0.1120197 | 0.03603663
[5 empty] | 0.01692206 | 0.02183992 |  |  | 0.02796435 | 0.03740026 | 0.06949202 | 0.03706573 | 0.1111197 | 0.03685565
[5 empty] | 0.01702419 | 0.02232525 |  |  | 0.02816435 | 0.03823137 | 0.06989202 | 0.03788942 | 0.1117197 | 0.03767466
[5 empty] | 0.01712403 | 0.02281058 |  |  | 0.02806435 | 0.03906249 | 0.06979202 | 0.0387131 | 0.1121197 | 0.03849368
[5 empty] | 0.0172216 | 0.02329591 |  |  | 0.02816435 | 0.03989361 | 0.07019202 | 0.03953678 | 0.1119197 | 0.03931269
[5 empty] | 0.01731691 | 0.02378124 |  |  | 0.02806435 | 0.04072472 | 0.07009202 | 0.04036047 | 0.1115197 | 0.04013171
[5 empty] | 0.01740998 | 0.02426657 |  |  | 0.02816435 | 0.04155584 | 0.06969202 | 0.04118415 | 0.1111197 | 0.04095072
[5 empty] | 0.01750083 | 0.0247519 |  |  | 0.02806435 | 0.04238696 | 0.06949202 | 0.04200783 | 0.1111197 | 0.04176974
[5 empty] | 0.01758946 | 0.02523724 |  |  | 0.02796435 | 0.04321807 | 0.07019202 | 0.04283151 | 0.1112197 | 0.04258875
[5 empty] | 0.01767589 | 0.02572257 |  |  | 0.02816435 | 0.04404919 | 0.06959202 | 0.0436552 | 0.1117197 | 0.04340776
[5 empty] | 0.01776014 | 0.0262079 |  |  | 0.02796435 | 0.04488031 | 0.07019202 | 0.04447888 | 0.1112197 | 0.04422678
[5 empty] | 0.01784222 | 0.02669323 |  |  | 0.02816435 | 0.04571142 | 0.06959202 | 0.04530256 | 0.1117197 | 0.04504579
[5 empty] | 0.01792214 | 0.02717856 |  |  | 0.02816435 | 0.04654254 | 0.06989202 | 0.04612625 | 0.1118197 | 0.04586481
[5 empty] | 0.01799992 | 0.02766389 |  |  | 0.02816435 | 0.04737366 | 0.06959202 | 0.04694993 | 0.1111197 | 0.04668382
[5 empty] | 0.01807557 | 0.02814922 |  |  | 0.02806435 | 0.04820477 | 0.07009202 | 0.04777361 | 0.1117197 | 0.04750284
[5 empty] | 0.01814912 | 0.02863456 |  |  | 0.02796435 | 0.04903589 | 0.06949202 | 0.04859729 | 0.1112197 | 0.04832185
[5 empty] | 0.01822056 | 0.02911989 |  |  | 0.02816435 | 0.04986701 | 0.06959202 | 0.04942098 | 0.1121197 | 0.04914086
[5 empty] | 0.01828992 | 0.02960522 |  |  | 0.02816435 | 0.05069812 | 0.06989202 | 0.05024466 | 0.1111197 | 0.04995988
[5 empty] | 0.01835721 | 0.03009055 |  |  | 0.02796435 | 0.05152924 | 0.07019202 | 0.05106834 | 0.1122197 | 0.05077889
[5 empty] | 0.01842244 | 0.03057588 |  |  | 0.02806435 | 0.05236036 | 0.06989202 | 0.05189203 | 0.1120197 | 0.05159791
[5 empty] | 0.01848563 | 0.03106121 |  |  | 0.02816435 | 0.05319147 | 0.07019202 | 0.05271571 | 0.1116197 | 0.05241692
[5 empty] | 0.01854679 | 0.03154654 |  |  | 0.02796435 | 0.05402259 | 0.06979202 | 0.05353939 | 0.1117197 | 0.05323594
[5 empty] | 0.01860595 | 0.03203188 |  |  | 0.02806435 | 0.05485371 | 0.07009202 | 0.05436308 | 0.1113197 | 0.05405495
[5 empty] | 0.0186631 | 0.03251721 |  |  | 0.02806435 | 0.05568482 | 0.06959202 | 0.05518676 | 0.1114197 | 0.05487397
[5 empty] | 0.01871827 | 0.03300254 |  |  | 0.02816435 | 0.05651594 | 0.07009202 | 0.05601044 | 0.1121197 | 0.05569298
[5 empty] | 0.01877147 | 0.03348787 |  |  | 0.02816435 | 0.05734706 | 0.06949202 | 0.05683412 | 0.1122197 | 0.05651199
[5 empty] | 0.01882271 | 0.0339732 |  |  | 0.02816435 | 0.05817817 | 0.06969202 | 0.05765781 | 0.1113197 | 0.05733101
[5 empty] | 0.01887202 | 0.03445853 |  |  | 0.02806435 | 0.05900929 | 0.06969202 | 0.05848149 | 0.1122197 | 0.05815002
[5 empty] | 0.0189194 | 0.03494386 |  |  | 0.02806435 | 0.05984041 | 0.06989202 | 0.05930517 | 0.1120197 | 0.05896904
[5 empty] | 0.01896486 | 0.0354292 |  |  | 0.02816435 | 0.06067152 | 0.06949202 | 0.06012886 | 0.1113197 | 0.05978805
[5 empty] | 0.01900843 | 0.03591453 |  |  | 0.02796435 | 0.06150264 | 0.06989202 | 0.06095254 | 0.1121197 | 0.06060707
[5 empty] | 0.01905011 | 0.03639986 |  |  | 0.02816435 | 0.06233376 | 0.06969202 | 0.06177622 | 0.1116197 | 0.06142608
[5 empty] | 0.01908992 | 0.03688519 |  |  | 0.02816435 | 0.06316488 | 0.06949202 | 0.06259991 | 0.1120197 | 0.0622451
[5 empty] | 0.01912788 | 0.03737052 |  |  | 0.02816435 | 0.06399599 | 0.06989202 | 0.06342359 | 0.1118197 | 0.06306411
[5 empty] | 0.019164 | 0.03785585 |  |  | 0.02816435 | 0.06482711 | 0.07009202 | 0.06424727 | 0.1111197 | 0.06388312
[5 empty] | 0.01919829 | 0.03834118 |  |  | 0.02816435 | 0.06565823 | 0.06979202 | 0.06507095 | 0.1116197 | 0.06470214
[5 empty] | 0.01923076 | 0.03882652 |  |  | 0.02806435 | 0.06648934 | 0.07019187 | 0.06589464 | 0.1119167 | 0.06552115
[5 empty] | 0.01926144 | 0.03931185 |  |  | 0.02806432 | 0.06732046 | 0.06958862 | 0.06671832 | 0.111707 | 0.06634017
[5 empty] | 0.01929034 | 0.03979718 |  |  | 0.02816311 | 0.06815158 | 0.0698812 | 0.067542 | 0.111891 | 0.06715918
[5 empty] | 0.01931747 | 0.04028251 |  |  | 0.02796019 | 0.06898269 | 0.06976978 | 0.06836569 | 0.1113687 | 0.0679782
[5 empty] | 0.01934284 | 0.04076784 |  |  | 0.02795563 | 0.06981381 | 0.0696545 | 0.06918937 | 0.1112406 | 0.06879721
[5 empty] | 0.01936647 | 0.04125317 |  |  | 0.0280495 | 0.07064493 | 0.06963554 | 0.07001305 | 0.1121068 | 0.06961623
[5 empty] | 0.01938838 | 0.0417385 |  |  | 0.02814186 | 0.07147604 | 0.06941304 | 0.07083674 | 0.1113675 | 0.07043524
[5 empty] | 0.01940857 | 0.04222384 |  |  | 0.02803277 | 0.07230716 | 0.06998718 | 0.07166042 | 0.1109231 | 0.07125425
[5 empty] | 0.01942707 | 0.04270917 |  |  | 0.02792231 | 0.07313828 | 0.07005811 | 0.0724841 | 0.1117738 | 0.07207327
[5 empty] | 0.01944388 | 0.0431945 |  |  | 0.02801053 | 0.07396939 | 0.06992598 | 0.07330778 | 0.1114199 | 0.07289228
[5 empty] | 0.01945902 | 0.04367983 |  |  | 0.02789751 | 0.07480051 | 0.06949096 | 0.07413147 | 0.1111615 | 0.0737113
[5 empty] | 0.01947251 | 0.04416516 |  |  | 0.02808331 | 0.07563163 | 0.06965322 | 0.07495515 | 0.1107989 | 0.07453031
[5 empty] | 0.01948436 | 0.04465049 |  |  | 0.027868 | 0.07646274 | 0.0692129 | 0.07577883 | 0.1107324 | 0.07534933
[5 empty] | 0.01949458 | 0.04513582 |  |  | 0.02795163 | 0.07729386 | 0.06947017 | 0.07660252 | 0.1110623 | 0.07616834
[5 empty] | 0.01950319 | 0.04562116 |  |  | 0.02793429 | 0.07812498 | 0.06912518 | 0.0774262 | 0.1107888 | 0.07698735
[5 empty] | 0.0195102 | 0.04610649 |  |  | 0.02791603 | 0.07895609 | 0.06977811 | 0.07824988 | 0.1107121 | 0.07780637
[5 empty] | 0.01951563 | 0.04659182 |  |  | 0.02779691 | 0.07978721 | 0.0693291 | 0.07907356 | 0.1103325 | 0.07862538
[5 empty] | 0.01951949 | 0.04707715 |  |  | 0.02777701 | 0.08061833 | 0.06957831 | 0.07989725 | 0.1111503 | 0.0794444
[5 empty] | 0.0195218 | 0.04756248 |  |  | 0.0279564 | 0.08144944 | 0.06962592 | 0.08072093 | 0.1106656 | 0.08026341
[5 empty] | 0.01952256 | 0.04804781 |  |  | 0.02793513 | 0.08228056 | 0.06937207 | 0.08154461 | 0.1100788 | 0.08108243
[5 empty] | 0.01952256 | 0.04804781 |  |  | 0.02771327 | 0.08311168 | 0.06901692 | 0.0823683 | 0.1101901 | 0.08190144
[5 empty] | 0.01906983 | 0.04804755 |  |  | 0.02769089 | 0.08394279 | 0.06926064 | 0.08319198 | 0.1099997 | 0.08272046
[5 empty] | 0.01862234 | 0.04804728 |  |  | 0.02786805 | 0.08477391 | 0.06910338 | 0.08401566 | 0.1104079 | 0.08353947
[5 empty] | 0.01818064 | 0.04804701 |  |  | 0.02764482 | 0.08560503 | 0.06914531 | 0.08483935 | 0.109715 | 0.08435848
[5 empty] | 0.01774529 | 0.04804674 |  |  | 0.02762127 | 0.08643615 | 0.06858658 | 0.08566303 | 0.1101212 | 0.0851775
[5 empty] | 0.01731684 | 0.04804647 |  |  | 0.02769746 | 0.08726726 | 0.06902736 | 0.08648671 | 0.1097267 | 0.08599651
[5 empty] | 0.01689583 | 0.0480462 |  |  | 0.02767345 | 0.08809838 | 0.0684678 | 0.08731039 | 0.1104319 | 0.08681553
[5 empty] | 0.01648283 | 0.04804593 |  |  | 0.02774932 | 0.0889295 | 0.06870591 | 0.08813408 | 0.1102233 | 0.08763454
[5 empty] | 0.01607837 | 0.04804567 |  |  | 0.02762359 | 0.08976061 | 0.06893055 | 0.08895776 | 0.1099919 | 0.08845356
[5 empty] | 0.01568303 | 0.0480454 |  |  | 0.02759201 | 0.09059173 | 0.06854148 | 0.08978144 | 0.1101401 | 0.08927257
[5 empty] | 0.01529734 | 0.04804513 |  |  | 0.02745495 | 0.09142285 | 0.06814036 | 0.09060513 | 0.1097707 | 0.09009159
[5 empty] | 0.01492186 | 0.04804486 |  |  | 0.02741312 | 0.09225396 | 0.06852886 | 0.09142881 | 0.1096862 | 0.0909106
[5 empty] | 0.01455715 | 0.04804459 |  |  | 0.02756717 | 0.09308508 | 0.06800863 | 0.09225249 | 0.1089891 | 0.09172961
[5 empty] | 0.01420375 | 0.04804432 |  |  | 0.02741781 | 0.0939162 | 0.06808134 | 0.09307618 | 0.1089822 | 0.09254863
[5 empty] | 0.01386221 | 0.04804405 |  |  | 0.02736572 | 0.09474731 | 0.06834864 | 0.09389986 | 0.1082681 | 0.09336764
[5 empty] | 0.0135331 | 0.04804379 |  |  | 0.02741157 | 0.09557843 | 0.0681122 | 0.09472354 | 0.1085493 | 0.09418666
[5 empty] | 0.01321695 | 0.04804352 |  |  | 0.02725607 | 0.09640955 | 0.06797368 | 0.09554722 | 0.1087284 | 0.09500567
[5 empty] | 0.01291433 | 0.04804325 |  |  | 0.02719988 | 0.09724066 | 0.06763474 | 0.09637091 | 0.1083081 | 0.09582469
[5 empty] | 0.01262578 | 0.04804298 |  |  | 0.02704369 | 0.09807178 | 0.06779704 | 0.09719459 | 0.107291 | 0.0966437
[5 empty] | 0.01235186 | 0.04804271 |  |  | 0.02698819 | 0.0989029 | 0.06756223 | 0.09801827 | 0.1077797 | 0.09746272
[5 empty] | 0.01209312 | 0.04804244 |  |  | 0.02693407 | 0.09973401 | 0.06733199 | 0.09884196 | 0.1068768 | 0.09828173
[5 empty] | 0.01185012 | 0.04804217 |  |  | 0.027082 | 0.1005651 | 0.06670796 | 0.09966564 | 0.1071849 | 0.09910074
[5 empty] | 0.01162339 | 0.04804191 |  |  | 0.02683268 | 0.1013962 | 0.06699182 | 0.1004893 | 0.1064066 | 0.09991976
[5 empty] | 0.0114135 | 0.04804164 |  |  | 0.02678678 | 0.1022274 | 0.06648521 | 0.101313 | 0.1071445 | 0.1007388
[5 empty] | 0.011221 | 0.04804137 |  |  | 0.02694499 | 0.1030585 | 0.06668981 | 0.1021367 | 0.1070013 | 0.1015578
[5 empty] | 0.01104419 | 0.0480411 |  |  | 0.026908 | 0.1038896 | 0.06670727 | 0.1029604 | 0.1068795 | 0.1023768
[5 empty] | 0.01087008 | 0.04804083 |  |  | 0.02667648 | 0.1047207 | 0.06633925 | 0.1037841 | 0.1067811 | 0.1031958
[5 empty] | 0.01069699 | 0.04804056 |  |  | 0.02685106 | 0.1055518 | 0.06658245 | 0.1046077 | 0.1068924 | 0.1040148
[5 empty] | 0.01052545 | 0.04804029 |  |  | 0.02682842 | 0.1063829 | 0.06652766 | 0.1054314 | 0.1068064 | 0.1048338
[5 empty] | 0.01035602 | 0.04804003 |  |  | 0.02680649 | 0.1072141 | 0.06677458 | 0.1062551 | 0.1067231 | 0.1056529
[5 empty] | 0.01018926 | 0.04803976 |  |  | 0.02678525 | 0.1080452 | 0.06652315 | 0.1070788 | 0.1059424 | 0.1064719
[5 empty] | 0.01002571 | 0.04803949 |  |  | 0.02676468 | 0.1088763 | 0.0661733 | 0.1079025 | 0.1062641 | 0.1072909
[5 empty] | 0.009865934 | 0.04803922 |  |  | 0.02654475 | 0.1097074 | 0.06632501 | 0.1087262 | 0.1060882 | 0.1081099
[5 empty] | 0.009710476 | 0.04803895 |  |  | 0.02662543 | 0.1105385 | 0.06617819 | 0.1095498 | 0.1055147 | 0.1089289
[5 empty] | 0.009559891 | 0.04803868 |  |  | 0.02670672 | 0.1113696 | 0.06613282 | 0.1103735 | 0.1059434 | 0.1097479
[5 empty] | 0.00941473 | 0.04803842 |  |  | 0.02648859 | 0.1122008 | 0.06598882 | 0.1111972 | 0.1057742 | 0.1105669
[5 empty] | 0.009275547 | 0.04803815 |  |  | 0.02647101 | 0.1130319 | 0.06594616 | 0.1120209 | 0.1051071 | 0.111386
[5 empty] | 0.009142892 | 0.04803788 |  |  | 0.02655396 | 0.113863 | 0.06590477 | 0.1128446 | 0.105742 | 0.112205
[5 empty] | 0.009017318 | 0.04803761 |  |  | 0.02663743 | 0.1146941 | 0.0662646 | 0.1136682 | 0.1051788 | 0.113024
[5 empty] | 0.008899378 | 0.04803734 |  |  | 0.02642138 | 0.1155252 | 0.0658256 | 0.1144919 | 0.1054174 | 0.113843
[5 empty] | 0.008789623 | 0.04803707 |  |  | 0.0266058 | 0.1163563 | 0.06578772 | 0.1153156 | 0.1059578 | 0.114662
[5 empty] | 0.008688606 | 0.0480368 |  |  | 0.02639067 | 0.1171875 | 0.0659509 | 0.1161393 | 0.1056998 | 0.115481
[5 empty] | 0.008596878 | 0.04803654 |  |  | 0.02647596 | 0.1180186 | 0.06551509 | 0.116963 | 0.1051434 | 0.1163
[5 empty] | 0.008514993 | 0.04803627 |  |  | 0.02636166 | 0.1188497 | 0.06548023 | 0.1177867 | 0.1053884 | 0.1171191
[5 empty] | 0.008443501 | 0.048036 |  |  | 0.02644773 | 0.1196808 | 0.06594628 | 0.1186103 | 0.1051349 | 0.1179381
[5 empty] | 0.008382956 | 0.04803573 |  |  | 0.02633416 | 0.1205119 | 0.06571318 | 0.119434 | 0.1053827 | 0.1187571
[5 empty] | 0.008333909 | 0.04803546 |  |  | 0.02642093 | 0.121343 | 0.06538087 | 0.1202577 | 0.1053317 | 0.1195761
[5 empty] | 0.008296913 | 0.04803519 |  |  | 0.02640801 | 0.1221742 | 0.06604931 | 0.1210814 | 0.1047819 | 0.1203951
[5 empty] | 0.00827252 | 0.04803492 |  |  | 0.02639539 | 0.1230053 | 0.06581844 | 0.1219051 | 0.1050331 | 0.1212141
[5 empty] | 0.008261281 | 0.04803466 |  |  | 0.02648303 | 0.1238364 | 0.0652882 | 0.1227288 | 0.1050853 | 0.1220331
[5 empty] | 0.008261281 | 0.04803466 |  |  | 0.02627092 | 0.1246675 | 0.06585855 | 0.1235524 | 0.1043384 | 0.1228522
[5 empty] | 0.008000405 | 0.04801494 |  |  | 0.02645904 | 0.1254986 | 0.06552943 | 0.1243761 | 0.1048923 | 0.1236712
[5 empty] | 0.00774275 | 0.04799523 |  |  | 0.02644736 | 0.1263298 | 0.06560079 | 0.1251998 | 0.104547 | 0.1244902
[5 empty] | 0.00748898 | 0.04797551 |  |  | 0.02623587 | 0.1271609 | 0.06527257 | 0.1260235 | 0.1042023 | 0.1253092
[5 empty] | 0.007239761 | 0.0479558 |  |  | 0.02642453 | 0.127992 | 0.06544472 | 0.1268472 | 0.1048582 | 0.1261282
[5 empty] | 0.006995758 | 0.04793608 |  |  | 0.02641334 | 0.1288231 | 0.06521719 | 0.1276709 | 0.1052145 | 0.1269472
[5 empty] | 0.006757636 | 0.04791637 |  |  | 0.02630226 | 0.1296542 | 0.06558992 | 0.1284945 | 0.1045713 | 0.1277662
[5 empty] | 0.00652606 | 0.04789666 |  |  | 0.02619128 | 0.1304853 | 0.06526287 | 0.1293182 | 0.1048283 | 0.1285853
[5 empty] | 0.006301697 | 0.04787694 |  |  | 0.02618036 | 0.1313165 | 0.06553597 | 0.1301419 | 0.1044856 | 0.1294043
[5 empty] | 0.00608521 | 0.04785723 |  |  | 0.0262695 | 0.1321476 | 0.06510918 | 0.1309656 | 0.104743 | 0.1302233
[5 empty] | 0.005877266 | 0.04783751 |  |  | 0.02635867 | 0.1329787 | 0.06548244 | 0.1317893 | 0.1042005 | 0.1310423
[5 empty] | 0.00567853 | 0.0478178 |  |  | 0.02624785 | 0.1338098 | 0.0655557 | 0.132613 | 0.104358 | 0.1318613
[5 empty] | 0.005489667 | 0.04779808 |  |  | 0.02623701 | 0.1346409 | 0.0652289 | 0.1334366 | 0.1044154 | 0.1326803
[5 empty] | 0.005311342 | 0.04777837 |  |  | 0.02632613 | 0.135472 | 0.06560199 | 0.1342603 | 0.1045726 | 0.1334993
[5 empty] | 0.005144221 | 0.04775865 |  |  | 0.0262152 | 0.1363032 | 0.06507493 | 0.135084 | 0.1041295 | 0.1343184
[5 empty] | 0.004988969 | 0.04773894 |  |  | 0.02630418 | 0.1371343 | 0.06484765 | 0.1359077 | 0.104086 | 0.1351374
[5 empty] | 0.004846251 | 0.04771923 |  |  | 0.02609306 | 0.1379654 | 0.0649201 | 0.1367314 | 0.1043421 | 0.1359564
[5 empty] | 0.004716732 | 0.04769951 |  |  | 0.02618184 | 0.1387965 | 0.06519235 | 0.1375551 | 0.1042981 | 0.1367754
[5 empty] | 0.004601078 | 0.0476798 |  |  | 0.02627065 | 0.1396276 | 0.0653648 | 0.1383787 | 0.1037543 | 0.1375944
[5 empty] | 0.004499955 | 0.04766008 |  |  | 0.02615957 | 0.1404587 | 0.06533749 | 0.1392024 | 0.104011 | 0.1384134
[5 empty] | 0.004414026 | 0.04764037 |  |  | 0.02624858 | 0.1412899 | 0.06491042 | 0.1400261 | 0.104368 | 0.1392325
[5 empty] | 0.004343958 | 0.04762065 |  |  | 0.0262377 | 0.142121 | 0.0646836 | 0.1408498 | 0.1045254 | 0.1400515
[5 empty] | 0.004290417 | 0.04760094 |  |  | 0.02622692 | 0.1429521 | 0.06495704 | 0.1416735 | 0.1034833 | 0.1408705
[5 empty] | 0.004254066 | 0.04758123 |  |  | 0.02601624 | 0.1437832 | 0.06523073 | 0.1424972 | 0.1037415 | 0.1416895
[5 empty] | 0.004235572 | 0.04756151 |  |  | 0.02620567 | 0.1446143 | 0.06470468 | 0.1433208 | 0.1034002 | 0.1425085
[5 empty] | 0.004233235 | 0.0475418 |  |  | 0.02609521 | 0.1454454 | 0.0646789 | 0.1441445 | 0.1035592 | 0.1433275
[5 empty] | 0.004233405 | 0.04752208 |  |  | 0.02598486 | 0.1462766 | 0.06475339 | 0.1449682 | 0.1035187 | 0.1441465
[5 empty] | 0.004234044 | 0.04750237 |  |  | 0.02607462 | 0.1471077 | 0.06512815 | 0.1457919 | 0.1033787 | 0.1449656
[5 empty] | 0.004235464 | 0.04748265 |  |  | 0.02616449 | 0.1479388 | 0.0649032 | 0.1466156 | 0.1042391 | 0.1457846
[5 empty] | 0.00423798 | 0.04746294 |  |  | 0.02595448 | 0.1487699 | 0.06517853 | 0.1474393 | 0.1040999 | 0.1466036
[5 empty] | 0.004241904 | 0.04744323 |  |  | 0.02614459 | 0.149601 | 0.06505415 | 0.1482629 | 0.1032612 | 0.1474226
[5 empty] | 0.004247548 | 0.04742351 |  |  | 0.02613482 | 0.1504321 | 0.06453007 | 0.1490866 | 0.103923 | 0.1482416
[5 empty] | 0.004255225 | 0.0474038 |  |  | 0.02592517 | 0.1512633 | 0.06510628 | 0.1499103 | 0.1035852 | 0.1490606
[5 empty] | 0.004265249 | 0.04738408 |  |  | 0.02611565 | 0.1520944 | 0.0644828 | 0.150734 | 0.1040479 | 0.1498796
[5 empty] | 0.004277932 | 0.04736437 |  |  | 0.02610625 | 0.1529255 | 0.06485963 | 0.1515577 | 0.1037111 | 0.1506987
[5 empty] | 0.004293587 | 0.04734465 |  |  | 0.02589698 | 0.1537566 | 0.06443677 | 0.1523813 | 0.1028748 | 0.1515177
[5 empty] | 0.004312527 | 0.04732494 |  |  | 0.02588783 | 0.1545877 | 0.06471422 | 0.153205 | 0.103339 | 0.1523367
[5 empty] | 0.004335064 | 0.04730522 |  |  | 0.02587882 | 0.1554188 | 0.064992 | 0.1540287 | 0.1036037 | 0.1531557
[5 empty] | 0.004361512 | 0.04728551 |  |  | 0.02586994 | 0.15625 | 0.06437011 | 0.1548524 | 0.103369 | 0.1539747
[5 empty] | 0.004392183 | 0.0472658 |  |  | 0.0259612 | 0.1570811 | 0.06494854 | 0.1556761 | 0.1038347 | 0.1547937
[5 empty] | 0.00442739 | 0.04724608 |  |  | 0.02595259 | 0.1579122 | 0.06432731 | 0.1564998 | 0.102801 | 0.1556127
[5 empty] | 0.004467446 | 0.04722637 |  |  | 0.02584413 | 0.1587433 | 0.06470643 | 0.1573234 | 0.1030678 | 0.1564318
[5 empty] | 0.004512664 | 0.04720665 |  |  | 0.0258358 | 0.1595744 | 0.06488588 | 0.1581471 | 0.1026352 | 0.1572508
[5 empty] | 0.004563357 | 0.04718694 |  |  | 0.02602761 | 0.1604055 | 0.06436569 | 0.1589708 | 0.1032031 | 0.1580698
[5 empty] | 0.004619837 | 0.04716722 |  |  | 0.02591958 | 0.1612367 | 0.06474585 | 0.1597945 | 0.1035716 | 0.1588888
[5 empty] | 0.004682418 | 0.04714751 |  |  | 0.02601168 | 0.1620678 | 0.06452637 | 0.1606182 | 0.1032406 | 0.1597078
[5 empty] | 0.004751412 | 0.0471278 |  |  | 0.02590394 | 0.1628989 | 0.06440726 | 0.1614419 | 0.1034103 | 0.1605268
[5 empty] | 0.004827131 | 0.04710808 |  |  | 0.02589634 | 0.16373 | 0.06428851 | 0.1622655 | 0.1031805 | 0.1613458
[5 empty] | 0.00490989 | 0.04708837 |  |  | 0.0257889 | 0.1645611 | 0.06477013 | 0.1630892 | 0.1024513 | 0.1621649
[5 empty] | 0.005 | 0.04706865 |  |  | 0.02598162 | 0.1653922 | 0.06435213 | 0.1639129 | 0.1033227 | 0.1629839
[5 empty] | 0.005 | 0.04705549
[5 empty] | 0.005313211 | 0.04705576
[5 empty] | 0.005623521 | 0.04705603
[5 empty] | 0.005930851 | 0.0470563
[5 empty] | 0.006235124 | 0.04705657
[5 empty] | 0.00653626 | 0.04705684
[5 empty] | 0.006834183 | 0.04705711
[5 empty] | 0.007128813 | 0.04705737
[5 empty] | 0.007420073 | 0.04705764
[5 empty] | 0.007707884 | 0.04705791
[5 empty] | 0.007992169 | 0.04705818
[5 empty] | 0.008272848 | 0.04705845
[5 empty] | 0.008549843 | 0.04705872
[5 empty] | 0.008823077 | 0.04705899
[5 empty] | 0.009092471 | 0.04705925
[5 empty] | 0.009357948 | 0.04705952
[5 empty] | 0.009619427 | 0.04705979
[5 empty] | 0.009876833 | 0.04706006
[5 empty] | 0.01013009 | 0.04706033
[5 empty] | 0.01037911 | 0.0470606
[5 empty] | 0.01062382 | 0.04706087
[5 empty] | 0.01086415 | 0.04706113
[5 empty] | 0.01110001 | 0.0470614
[5 empty] | 0.01133132 | 0.04706167
[5 empty] | 0.01155802 | 0.04706194
[5 empty] | 0.01178033 | 0.04706221
[5 empty] | 0.0120001 | 0.04706248
[5 empty] | 0.01221757 | 0.04706275
[5 empty] | 0.01243266 | 0.04706301
[5 empty] | 0.01264529 | 0.04706328
[5 empty] | 0.01285538 | 0.04706355
[5 empty] | 0.01306286 | 0.04706382
[5 empty] | 0.01326765 | 0.04706409
[5 empty] | 0.01346967 | 0.04706436
[5 empty] | 0.01366884 | 0.04706462
[5 empty] | 0.01386508 | 0.04706489
[5 empty] | 0.01405831 | 0.04706516
[5 empty] | 0.01424846 | 0.04706543
[5 empty] | 0.01443545 | 0.0470657
[5 empty] | 0.0146192 | 0.04706597
[5 empty] | 0.01479963 | 0.04706624
[5 empty] | 0.01497667 | 0.0470665
[5 empty] | 0.01515023 | 0.04706677
[5 empty] | 0.01532024 | 0.04706704
[5 empty] | 0.01548661 | 0.04706731
[5 empty] | 0.01564928 | 0.04706758
[5 empty] | 0.01580815 | 0.04706785
[5 empty] | 0.01596317 | 0.04706812
[5 empty] | 0.01611424 | 0.04706838
[5 empty] | 0.01626128 | 0.04706865
[5 empty] | 0.01626128 | 0.04705549
[5 empty] | 0.01640313 | 0.04707575
[5 empty] | 0.01654438 | 0.047096
[5 empty] | 0.01668455 | 0.04711625
[5 empty] | 0.0168232 | 0.0471365
[5 empty] | 0.01695986 | 0.04715675
[5 empty] | 0.01709407 | 0.047177
[5 empty] | 0.01722536 | 0.04719725
[5 empty] | 0.01735328 | 0.04721751
[5 empty] | 0.01747736 | 0.04723776
[5 empty] | 0.01759715 | 0.04725801
[5 empty] | 0.01771218 | 0.04727826
[5 empty] | 0.01782199 | 0.04729851
[5 empty] | 0.01792612 | 0.04731876
[5 empty] | 0.01802411 | 0.04733901
[5 empty] | 0.01811549 | 0.04735927
[5 empty] | 0.01819981 | 0.04737952
[5 empty] | 0.01827661 | 0.04739977
[5 empty] | 0.01834541 | 0.04742002
[5 empty] | 0.01840577 | 0.04744027
[5 empty] | 0.01845722 | 0.04746052
[5 empty] | 0.0184993 | 0.04748077
[5 empty] | 0.01853154 | 0.04750103
[5 empty] | 0.01855349 | 0.04752128
[5 empty] | 0.01856469 | 0.04754153
[5 empty] | 0.01856611 | 0.04756178
[5 empty] | 0.0185661 | 0.04758203
[5 empty] | 0.01856607 | 0.04760228
[5 empty] | 0.01856598 | 0.04762253
[5 empty] | 0.01856584 | 0.04764279
[5 empty] | 0.01856562 | 0.04766304
[5 empty] | 0.0185653 | 0.04768329
[5 empty] | 0.01856486 | 0.04770354
[5 empty] | 0.01856429 | 0.04772379
[5 empty] | 0.01856357 | 0.04774404
[5 empty] | 0.01856268 | 0.04776429
[5 empty] | 0.01856161 | 0.04778455
[5 empty] | 0.01856033 | 0.0478048
[5 empty] | 0.01855883 | 0.04782505
[5 empty] | 0.01855708 | 0.0478453
[5 empty] | 0.01855508 | 0.04786555
[5 empty] | 0.01855281 | 0.0478858
[5 empty] | 0.01855024 | 0.04790605
[5 empty] | 0.01854736 | 0.04792631
[5 empty] | 0.01854415 | 0.04794656
[5 empty] | 0.0185406 | 0.04796681
[5 empty] | 0.01853668 | 0.04798706
[5 empty] | 0.01853238 | 0.04800731
[5 empty] | 0.01852768 | 0.04802756
[5 empty] | 0.01852256 | 0.04804781
[5 empty] | 0.01852256 | 0.04804781
[5 empty] | 0.01889032 | 0.04963016
[5 empty] | 0.01925074 | 0.0512125
[5 empty] | 0.01960365 | 0.05279485
[5 empty] | 0.01994891 | 0.05437719
[5 empty] | 0.02028635 | 0.05595954
[5 empty] | 0.02061582 | 0.05754188
[5 empty] | 0.02093717 | 0.05912423
[5 empty] | 0.02125025 | 0.06070657
[5 empty] | 0.02155489 | 0.06228891
[5 empty] | 0.02185094 | 0.06387126
[5 empty] | 0.02213824 | 0.0654536
[5 empty] | 0.02241665 | 0.06703595
[5 empty] | 0.022686 | 0.06861829
[5 empty] | 0.02294614 | 0.07020064
[5 empty] | 0.02319691 | 0.07178298
[5 empty] | 0.02343816 | 0.07336533
[5 empty] | 0.02366974 | 0.07494767
[5 empty] | 0.02389149 | 0.07653001
[5 empty] | 0.02410324 | 0.07811236
[5 empty] | 0.02430486 | 0.0796947
[5 empty] | 0.02449618 | 0.08127705
[5 empty] | 0.02467704 | 0.08285939
[5 empty] | 0.0248473 | 0.08444174
[5 empty] | 0.02500679 | 0.08602408
[5 empty] | 0.02515537 | 0.08760643
[5 empty] | 0.02529287 | 0.08918877
[5 empty] | 0.02541914 | 0.09077112
[5 empty] | 0.02553402 | 0.09235346
[5 empty] | 0.02563737 | 0.0939358
[5 empty] | 0.02572902 | 0.09551815
[5 empty] | 0.02580882 | 0.09710049
[5 empty] | 0.02587661 | 0.09868284
[5 empty] | 0.02593224 | 0.1002652
[5 empty] | 0.02597555 | 0.1018475
[5 empty] | 0.0260064 | 0.1034299
[5 empty] | 0.02603008 | 0.1050122
[5 empty] | 0.02603006 | 0.1065946
[5 empty] | 0.0260267 | 0.1081769
[5 empty] | 0.0260178 | 0.1097592
[5 empty] | 0.0260038 | 0.1113416
[5 empty] | 0.02598511 | 0.1129239
[5 empty] | 0.02596215 | 0.1145063
[5 empty] | 0.02593535 | 0.1160886
[5 empty] | 0.02590512 | 0.117671
[5 empty] | 0.02587188 | 0.1192533
[5 empty] | 0.02583605 | 0.1208357
[5 empty] | 0.02579806 | 0.122418
[5 empty] | 0.02575831 | 0.1240003
[5 empty] | 0.02571724 | 0.1255827
[5 empty] | 0.02567525 | 0.127165
[5 empty] | 0.0256325 | 0.1287474
[5 empty] | 0.02557639 | 0.1303297
[5 empty] | 0.02550314 | 0.1319121
[5 empty] | 0.02541711 | 0.1334944
[5 empty] | 0.02532267 | 0.1350768
[5 empty] | 0.02522418 | 0.1366591
[5 empty] | 0.02512601 | 0.1382415
[5 empty] | 0.02503252 | 0.1398238
[5 empty] | 0.02494809 | 0.1414061
[5 empty] | 0.02487707 | 0.1429885
[5 empty] | 0.02482383 | 0.1445708
[5 empty] | 0.02478403 | 0.1461532
[5 empty] | 0.02474666 | 0.1477355
[5 empty] | 0.02471148 | 0.15
[5 empty] | 0.02467836 | 0.1509002
[5 empty] | 0.02464716 | 0.1524826
[5 empty] | 0.02461772 | 0.1540649
[5 empty] | 0.02458993 | 0.1556472
[5 empty] | 0.02456362 | 0.1572296
[5 empty] | 0.02453867 | 0.1588119
[5 empty] | 0.02451494 | 0.1603943
[5 empty] | 0.02449228 | 0.1619766
[5 empty] | 0.02447055 | 0.163559
[5 empty] | 0.02444963 | 0.1651413
[5 empty] | 0.02442935 | 0.1667237
[5 empty] | 0.02440959 | 0.168306
[5 empty] | 0.02439021 | 0.1698883
[5 empty] | 0.02437106 | 0.1714707
[5 empty] | 0.02435201 | 0.173053
[5 empty] | 0.02433291 | 0.1746354
[5 empty] | 0.02431363 | 0.1762177
[5 empty] | 0.02429402 | 0.1778001
[5 empty] | 0.02427436 | 0.1793824
[5 empty] | 0.02425503 | 0.1809648
[5 empty] | 0.02423604 | 0.1825471
[5 empty] | 0.02421741 | 0.1841294
[5 empty] | 0.02419913 | 0.1857118
[5 empty] | 0.02418124 | 0.1872941
[5 empty] | 0.02416373 | 0.1888765
[5 empty] | 0.02414663 | 0.1904588
[5 empty] | 0.02412994 | 0.1920412
[5 empty] | 0.02411367 | 0.1936235
[5 empty] | 0.02409784 | 0.1952059
[5 empty] | 0.02408246 | 0.1967882
[5 empty] | 0.02406755 | 0.1983705
[5 empty] | 0.02405311 | 0.1999529
[5 empty] | 0.02403915 | 0.2015352
[5 empty] | 0.0240257 | 0.2031176
[5 empty] | 0.02401275 | 0.2046999