## 1
Общество с ограниченной ответственностью "Инженерная геология" (ООО "ИнжГео") | [11 empty] | Общество с ограниченной ответственностью "Инженерная геология" (ООО "ИнжГео")
Юр. адрес: 117279, г. Москва, ул. Миклухо-Маклая, 36 а, этаж 5, пом. XXIII к. 76-84 | [11 empty] | Юр. адрес: 117279, г. Москва, ул. Миклухо-Маклая, 36 а, этаж 5, пом. XXIII к. 76-84 | [8 empty] | нагр |  |  | X0 | Y0 | R |  | нагр |  |  |  | X0 | Y0 | R | нагр |  |  |  | X0 | Y0 | R |  | нагр |  |  |  | X0 | Y0 | R
Телефон/факс +7 (495) 132-30-00, Адрес электронной почты inbox@inj-geo.ru | [11 empty] | Телефон/факс +7 (495) 132-30-00, Адрес электронной почты inbox@inj-geo.ru | [12 empty] | 0 | [7 empty] | 0 | [6 empty] | 0 | [7 empty] | 0
[21 empty] | девиатор | [6 empty] | девиатор | [6 empty] | девиатор | [7 empty] | девиатор
Испытательная лаборатория ООО «ИнжГео» | [11 empty] | Испытательная лаборатория ООО «ИнжГео» | [8 empty] | x0 | Угол | X | Y |  |  |  | x0 |  | Угол | X | Y |  |  | x0 |  | Угол | X | Y |  |  |  | x0 |  | Угол | X | Y
Адрес места осуществления деятельности лаборатории: г. Москва, просп. Вернадского, д. 51, стр. 1 | [11 empty] | Адрес места осуществления деятельности лаборатории: г. Москва, просп. Вернадского, д. 51, стр. 1 | [9 empty] | 0 | [7 empty] | 0 | [6 empty] | 0 | [7 empty] | 0
Телефон +7(910)4557682, E-mail: slg85@mail.ru | [11 empty] | Телефон +7(910)4557682, E-mail: slg85@mail.ru | [9 empty] | 5 | [7 empty] | 5 | [6 empty] | 5 | [7 empty] | 5
[22 empty] | 10 | [7 empty] | 10 | [6 empty] | 10 | [7 empty] | 10
[12 empty] | Протокол испытаний № 13-63/230 от 16-06-2023 | [9 empty] | 15 | [7 empty] | 15 | [6 empty] | 15 | [7 empty] | 15
[22 empty] | 20 | [7 empty] | 20 | [6 empty] | 20 | [7 empty] | 20
[12 empty] | Наименование и адрес заказчика: Переход трубопровода через р. Енисей | [9 empty] | 25 | [7 empty] | 25 | [6 empty] | 25 | [7 empty] | 25
[12 empty] | Наименование объекта: ООО Регионстрой | [9 empty] | 30 | [7 empty] | 30 | [6 empty] | 30 | [7 empty] | 30
Наименование используемого метода/методики: ГОСТ 12248.4-2020 | [11 empty] | Наименование используемого метода/методики: ГОСТ 12248.3-2020 | [9 empty] | 35 | [7 empty] | 35 | [6 empty] | 35 | [7 empty] | 35
Условия проведения испытания: температура окружающей среды (18 - 25)0С, влажность воздуха (40 - 75)% | [11 empty] | Условия проведения испытания: температура окружающей среды (18 - 25)0С, влажность воздуха (40 - 75)% | [9 empty] | 40 | [7 empty] | 40 | [6 empty] | 40 | [7 empty] | 40
[12 empty] | Дата получение объекта подлежащего испытаниям: 20-05-2023 | [9 empty] | 45 | [7 empty] | 45 | [6 empty] | 45 | [7 empty] | 45
[12 empty] | Дата испытания: 25.10.2022-19.11.2230 | [9 empty] | 50 | [7 empty] | 50 | [6 empty] | 50 | [7 empty] | 50
[22 empty] | 55 | [7 empty] | 55 | [6 empty] | 55 | [7 empty] | 55
Испытание грунтов методом трехосного сжатия | [11 empty] | Испытание грунтов методом трехосного сжатия | [9 empty] | 60 | [7 empty] | 60 | [6 empty] | 60 | [7 empty] | 60
[22 empty] | 65 | [7 empty] | 65 | [6 empty] | 65 | [7 empty] | 65
Лабораторный номер: | [6 empty] | We, д.е. = |  |  |  |  | Лабораторный номер: |  | 1265 |  |  |  | We, д.е. = | 0.4930397 |  |  | 70 | [7 empty] | 70 | [6 empty] | 70 | [7 empty] | 70
Номер скважины: | [6 empty] | ρ, г/см3 = |  |  |  |  | Номер скважины: |  | BH-127 |  |  |  | ρ, г/см3 = | 1.54 |  |  | 75 | [7 empty] | 75 | [6 empty] | 75 | [7 empty] | 75
Глубина отбора, м: | [6 empty] | ρs, г/см3 = |  |  |  |  | Глубина отбора, м: |  | 3 |  |  |  | ρs, г/см3 = | 2.74 |  |  | 80 | [7 empty] | 80 | [6 empty] | 80 | [7 empty] | 80
Наименование грунта: | [6 empty] | e, д.е. = |  |  |  |  | Наименование грунта: |  | Суглинок, после оттаивания текучий, легкий песчанистый |  |  |  | e, д.е. = | 1.656447 |  |  | 85 | [7 empty] | 85 | [6 empty] | 85 | [7 empty] | 85
Схема проведения опыта: | [6 empty] | IL, д.е. = |  |  |  |  | Схема проведения опыта: |  | КД |  |  |  | IL, д.е. = | 2.42 |  |  | 90 | [7 empty] | 90 | [6 empty] | 90 | [7 empty] | 90
[22 empty] | 95 | [7 empty] | 95 | [6 empty] | 95 | [7 empty] | 95
[22 empty] | 100 | [7 empty] | 100 | [6 empty] | 100 | [7 empty] | 100
Результаты испытаний | [11 empty] | Результаты испытаний | [9 empty] | 105 | [7 empty] | 105 | [6 empty] | 105 | [7 empty] | 105
[22 empty] | 110 | [7 empty] | 110 | [6 empty] | 110 | [7 empty] | 110
[22 empty] | 115 | [7 empty] | 115 | [6 empty] | 115 | [7 empty] | 115
[22 empty] | 120 | [7 empty] | 120 | [6 empty] | 120 | [7 empty] | 120
[22 empty] | 125 | [7 empty] | 125 | [6 empty] | 125 | [7 empty] | 125
[22 empty] | 130 | [7 empty] | 130 | [6 empty] | 130 | [7 empty] | 130
[22 empty] | 135 | [7 empty] | 135 | [6 empty] | 135 | [7 empty] | 135
[22 empty] | 140 | [7 empty] | 140 | [6 empty] | 140 | [7 empty] | 140
[22 empty] | 145 | [7 empty] | 145 | [6 empty] | 145 | [7 empty] | 145
[22 empty] | 150 | [7 empty] | 150 | [6 empty] | 150 | [7 empty] | 150
[22 empty] | 155 | [7 empty] | 155 | [6 empty] | 155 | [7 empty] | 155
[22 empty] | 160 | [7 empty] | 160 | [6 empty] | 160 | [7 empty] | 160
[22 empty] | 165 | [7 empty] | 165 | [6 empty] | 165 | [7 empty] | 165
[22 empty] | 170 | [7 empty] | 170 | [6 empty] | 170 | [7 empty] | 170
[22 empty] | 175 | [7 empty] | 175 | [6 empty] | 175 | [7 empty] | 175
[22 empty] | 180 | [7 empty] | 180 | [6 empty] | 180 | [7 empty] | 180
[13 empty] | Давление в камере, Мпа σ3 | Вертикальная нагрузка, Мпа σ1 | Поровое давление, Мпа u
| K0, д.е. | 0.8263518 |  |  |  |  | Коэфф. Точки | [5 empty] | 0.05 | 0.08531487 | [5 empty] | 1 | [6 empty] | σ3,кПа | σ1,кПа | u, кПа |  |  |  | 4
| q_zg, МПа | 0.04131759 | [10 empty] | 0.15 | 0.2273425 | [27 empty] | δ3, Мпа | δ1-δ3, МПа | δ1, МПа | δ1, КПа
|  |  | Модуль деформации, МПа: | [9 empty] | 0.25 | 0.3693702 | [21 empty] | С, МПа:
|  |  | Е0= |  | Точки модуля (полное напр.), МПа |  |  |  | 0.04131759 | 0.06610815 | [25 empty] | φ, град:
|  |  | E50 = |  | qf (полное напр.), МПа |  |  |  | 0.06115575 | [26 empty] | E, Мпа
|  |  | Коэф. Поперечной деформации, ϑ = | [9 empty] | Эффективные значения угла внутреннего трения и удельного сцепления ϕ', С' | [13 empty] | x | 0
[13 empty] | ϕ', град. = | 10 | [12 empty] | y |  |  |  | С, кПа | φ,°
[13 empty] | С', МПа = | 0.006
| Исполнитель: | [6 empty] | Морозов Д.С. |  |  |  |  | Исполнитель: |  |  |  |  | Морозов Д.С.
| Начальник исп. лаборатории: | [6 empty] | Семиколенова Л.Г. |  |  |  |  | Начальник исп. лаборатории: |  |  |  |  | Семиколенова Л.Г.
Лист 1 , всего листов 2 | [11 empty] | Лист 2 , всего листов 2
Частичное воспроизведение протокола испытаний без письменного разрешения ООО «ИнжГео» ЗАПРЕЩАЕТСЯ | [11 empty] | Частичное воспроизведение протокола испытаний без письменного разрешения ООО «ИнжГео» ЗАПРЕЩАЕТСЯ
[5 empty] | второй график |  | первый график | [9 empty] | К Пуассона
dev50 | epsE50 | ind | devE0 | epsE0 | dev | eps | sigma |  | dev1 | eps1 | dev2 | eps2 | dev3 | eps3 |  | Глины
0.01115575 | 0.009289486 |  |  |  | 0 | 0 |  |  | 0 | 0 | 0 | 0 | 0 | 0 |  | < 0 | 0,20-0,30
ind |  |  |  |  | 0.001189923 | 0.0004975706 |  |  | 0.001962916 | 0.0008610834 | 0.00541085 | 0.0008471293 | 0.008620907 | 0.00084149 |  | 0-0,25 | 0,30-0,38
2 |  |  |  |  | 0.002348988 | 0.0009951411 |  |  | 0.003664141 | 0.001722167 | 0.01006942 | 0.001694259 | 0.01682548 | 0.00168298 |  | 0,25< | 0,38-0,45
E0 |  |  |  |  | 0.003446338 | 0.001492712 |  |  | 0.005500096 | 0.00258325 | 0.01504483 | 0.002541388 | 0.02480351 | 0.00252447 |  | Суглинки | 0,35-0,37
epsE0 | devE0 |  |  |  | 0.004451116 | 0.001990282 |  |  | 0.0075 | 0.0037471875 | 0.01910623 | 0.003388517 | 0.02984255 | 0.003241323 |  | Пески и супеси | 0,30-0,35
0.003096495 | 0.006197639 |  |  |  | 0.005332464 | 0.002487853 |  |  | 0.008130298 | 0.004305417 | 0.0225 | 0.004163542 | 0.03410376 | 0.00420745
[5 empty] | 0.006197639 | 0.003096495 |  |  | 0.009075164 | 0.005166501 | 0.02488599 | 0.005082776 | 0.03803668 | 0.00504894
График E50 |  | График E |  |  | 0.006654695 | 0.003482994 |  |  | 0.01013166 | 0.006027584 | 0.02733598 | 0.005929905 | 0.04194524 | 0.00589043
eps | q | sigma |  |  | 0.00722107 | 0.003980564 |  |  | 0.01091189 | 0.006888667 | 0.02893326 | 0.006777034 | 0.04551264 | 0.00673192
Горизонтальная линия E50 |  | Касательная |  |  | 0.007760626 | 0.004478135 |  |  | 0.01162797 | 0.007749751 | 0.0307355 | 0.007624164 | 0.04802208 | 0.00757341
0 |  | a | b |  | 0.008271175 | 0.004975706 |  |  | 0.012492 | 0.008610834 | 0.03250038 | 0.008471293 | 0.05075675 | 0.0084149
|  |  | 0 |  | 0.008750531 | 0.005473276 |  |  | 0.01331609 | 0.009471918 | 0.03328559 | 0.009318422 | 0.05399986 | 0.00925639
Вертикальная линия E50 |  | p1 и p2 |  |  | 0.00919651 | 0.005970847 |  |  | 0.01381235 | 0.010333 | 0.03484882 | 0.01016555 | 0.05733461 | 0.01009788
| 0 | 0 |  |  | 0.009606924 | 0.006468417 |  |  | 0.01449288 | 0.01119408 | 0.03694773 | 0.01101268 | 0.0596851 | 0.01080441
[5 empty] | 0.009979589 | 0.006965988 |  |  | 0.0152698 | 0.01205517 | 0.03867127 | 0.01192663 | 0.06226649 | 0.01178086
Касательная линия E50 |  |  |  |  | 0.01031232 | 0.007463558 |  |  | 0.01585521 | 0.01291625 | 0.03995341 | 0.01270694 | 0.06598454 | 0.01262235
0 | 0 | Горизонтальная 1 |  |  | 0.01060292 | 0.007961129 |  |  | 0.01676122 | 0.01377733 | 0.04206111 | 0.01355407 | 0.06847945 | 0.01346384
[5 empty] | 0.01084922 | 0.0084587 |  |  | 0.01765744 | 0.0147035 | 0.04394891 | 0.0144012 | 0.07153277 | 0.01430533
Горизонтальная линия qкр |  |  |  |  | 0.01104903 | 0.00895627 |  |  | 0.01808391 | 0.0154995 | 0.04570279 | 0.01524833 | 0.07502604 | 0.01514682
Горизонтальная линия q |  | Горизонтальная 2 |  |  | 0.01115575 | 0.009289486 |  |  | 0.0189141 | 0.01636058 | 0.0473087 | 0.01609546 | 0.07774082 | 0.01598831
0 |  | 0 |  |  | 0.01134394 | 0.009951411 |  |  | 0.01978369 | 0.01722167 | 0.04985262 | 0.01694259 | 0.08155864 | 0.0168298
[5 empty] | 0.01148317 | 0.01044898 |  |  | 0.02078582 | 0.01808275 | 0.05132051 | 0.01778972 | 0.08496107 | 0.01767129
Вертикальная линия q |  |  |  |  | 0.01162048 | 0.01094655 |  |  | 0.02181363 | 0.01894384 | 0.05339834 | 0.01863684 | 0.08832964 | 0.01851278
| 0 |  |  |  | 0.01175589 | 0.01144412 |  |  | 0.02286025 | 0.01980492 | 0.05617207 | 0.01948397 | 0.09034591 | 0.01935427
[5 empty] | 0.01188939 | 0.01194169 |  |  | 0.02371884 | 0.020666 | 0.05822766 | 0.0203311 | 0.09369143 | 0.02019576
[5 empty] | 0.01202098 | 0.01243926 |  |  | 0.02478253 | 0.02152709 | 0.06015108 | 0.02117823 | 0.09644773 | 0.02103725
[5 empty] | 0.01215068 | 0.01293683 |  |  | 0.02574447 | 0.02238817 | 0.0615283 | 0.02202536 | 0.09969638 | 0.02187874
[5 empty] | 0.01227849 | 0.01343441 |  |  | 0.0266978 | 0.02324925 | 0.06414528 | 0.02287249 | 0.1026189 | 0.02272023
[5 empty] | 0.0124044 | 0.01393198 |  |  | 0.02743566 | 0.02411034 | 0.06528799 | 0.02371962 | 0.1051969 | 0.02356172
[5 empty] | 0.01252843 | 0.01442955 |  |  | 0.02835119 | 0.02497142 | 0.06724238 | 0.02456675 | 0.1079118 | 0.02440321
[5 empty] | 0.01265057 | 0.01492712 |  |  | 0.02943754 | 0.0258325 | 0.06909444 | 0.02541388 | 0.1098453 | 0.0252447
[5 empty] | 0.01277083 | 0.01542469 |  |  | 0.02998785 | 0.02669359 | 0.07023011 | 0.02626101 | 0.1114789 | 0.02608619
[5 empty] | 0.01288921 | 0.01592226 |  |  | 0.03109525 | 0.02755467 | 0.07233538 | 0.02710814 | 0.1135941 | 0.02692768
[5 empty] | 0.01300573 | 0.01641983 |  |  | 0.0318529 | 0.02841575 | 0.07359619 | 0.02795527 | 0.1152724 | 0.02776917
[5 empty] | 0.01312037 | 0.0169174 |  |  | 0.03255394 | 0.02927684 | 0.07469853 | 0.0288024 | 0.1158955 | 0.02861066
[5 empty] | 0.01323314 | 0.01741497 |  |  | 0.0329915 | 0.03013792 | 0.07562834 | 0.02964953 | 0.1171449 | 0.02945215
[5 empty] | 0.01334405 | 0.01791254 |  |  | 0.03355873 | 0.030999 | 0.07627161 | 0.03049665 | 0.1181021 | 0.03029364
[5 empty] | 0.01345311 | 0.01841011 |  |  | 0.03424877 | 0.03186009 | 0.07671429 | 0.03134378 | 0.1193702 | 0.03113513
[5 empty] | 0.01356031 | 0.01890768 |  |  | 0.03465476 | 0.03272117 | 0.07734254 | 0.03219091 | 0.1187702 | 0.03197662
[5 empty] | 0.01366565 | 0.01940525 |  |  | 0.03466985 | 0.03358225 | 0.07664254 | 0.03303804 | 0.1185702 | 0.03281811
[5 empty] | 0.01376915 | 0.01990282 |  |  | 0.03498718 | 0.03444334 | 0.07714254 | 0.03388517 | 0.1193702 | 0.0336596
[5 empty] | 0.0138708 | 0.02040039 |  |  | 0.03531487 | 0.03530442 | 0.07684254 | 0.0347323 | 0.1188702 | 0.03450109
[5 empty] | 0.01397062 | 0.02089796 |  |  | 0.03511487 | 0.0361655 | 0.07684254 | 0.03557943 | 0.1183702 | 0.03534258
[5 empty] | 0.01406859 | 0.02139553 |  |  | 0.03521487 | 0.03702659 | 0.07684254 | 0.03642656 | 0.1185702 | 0.03618407
[5 empty] | 0.01416473 | 0.0218931 |  |  | 0.03521487 | 0.03788767 | 0.07664254 | 0.03727369 | 0.1193702 | 0.03702556
[5 empty] | 0.01425904 | 0.02239068 |  |  | 0.03501487 | 0.03874875 | 0.07684254 | 0.03812082 | 0.1191702 | 0.03786705
[5 empty] | 0.01435153 | 0.02288825 |  |  | 0.03511487 | 0.03960984 | 0.07714254 | 0.03896795 | 0.1190702 | 0.03870854
[5 empty] | 0.01444219 | 0.02338582 |  |  | 0.03531487 | 0.04047092 | 0.07724254 | 0.03981508 | 0.1192702 | 0.03955003
[5 empty] | 0.01453103 | 0.02388339 |  |  | 0.03531487 | 0.041332 | 0.07714254 | 0.04066221 | 0.1182702 | 0.04039152
[5 empty] | 0.01461806 | 0.02438096 |  |  | 0.03511487 | 0.04219309 | 0.07684254 | 0.04150934 | 0.1188702 | 0.04123301
[5 empty] | 0.01470327 | 0.02487853 |  |  | 0.03521487 | 0.04305417 | 0.07674254 | 0.04235646 | 0.1184702 | 0.0420745
[5 empty] | 0.01478668 | 0.0253761 |  |  | 0.03531487 | 0.04391525 | 0.07724254 | 0.04320359 | 0.1185702 | 0.04291599
[5 empty] | 0.01486828 | 0.02587367 |  |  | 0.03511487 | 0.04477634 | 0.07734254 | 0.04405072 | 0.1190702 | 0.04375748
[5 empty] | 0.01494808 | 0.02637124 |  |  | 0.03531487 | 0.04563742 | 0.07664254 | 0.04489785 | 0.1193702 | 0.04459897
[5 empty] | 0.01502608 | 0.02686881 |  |  | 0.03521487 | 0.0464985 | 0.07704254 | 0.04574498 | 0.1184702 | 0.04544046
[5 empty] | 0.01510229 | 0.02736638 |  |  | 0.03511487 | 0.04735959 | 0.07684254 | 0.04659211 | 0.1187702 | 0.04628195
[5 empty] | 0.0151767 | 0.02786395 |  |  | 0.03521487 | 0.04822067 | 0.07664254 | 0.04743924 | 0.1183702 | 0.04712344
[5 empty] | 0.01524933 | 0.02836152 |  |  | 0.03511487 | 0.04908175 | 0.07694254 | 0.04828637 | 0.1192702 | 0.04796493
[5 empty] | 0.01532018 | 0.02885909 |  |  | 0.03511487 | 0.04994284 | 0.07674254 | 0.0491335 | 0.1186702 | 0.04880642
[5 empty] | 0.01538925 | 0.02935666 |  |  | 0.03531487 | 0.05080392 | 0.07704254 | 0.04998063 | 0.1193702 | 0.04964791
[5 empty] | 0.01545654 | 0.02985423 |  |  | 0.03531487 | 0.05166501 | 0.07664254 | 0.05082776 | 0.1188702 | 0.0504894
[5 empty] | 0.01552205 | 0.0303518 |  |  | 0.03531487 | 0.05252609 | 0.07694254 | 0.05167489 | 0.1192702 | 0.05133089
[5 empty] | 0.0155858 | 0.03084937 |  |  | 0.03511487 | 0.05338717 | 0.07734254 | 0.05252202 | 0.1185702 | 0.05217238
[5 empty] | 0.01564778 | 0.03134695 |  |  | 0.03501487 | 0.05424826 | 0.07724254 | 0.05336915 | 0.1185702 | 0.05301387
[5 empty] | 0.015708 | 0.03184452 |  |  | 0.03501487 | 0.05510934 | 0.07704254 | 0.05421628 | 0.1189702 | 0.05385536
[5 empty] | 0.01576646 | 0.03234209 |  |  | 0.03501487 | 0.05597042 | 0.07694254 | 0.0550634 | 0.1182702 | 0.05469685
[5 empty] | 0.01582317 | 0.03283966 |  |  | 0.03501487 | 0.05683151 | 0.07664254 | 0.05591053 | 0.1189702 | 0.05553834
[5 empty] | 0.01587813 | 0.03333723 |  |  | 0.03521487 | 0.05769259 | 0.07674254 | 0.05675766 | 0.1193702 | 0.05637983
[5 empty] | 0.01593134 | 0.0338348 |  |  | 0.03531487 | 0.05855367 | 0.07664254 | 0.05760479 | 0.1185702 | 0.05722132
[5 empty] | 0.0159828 | 0.03433237 |  |  | 0.03501487 | 0.05941476 | 0.07664254 | 0.05845192 | 0.1185702 | 0.05806281
[5 empty] | 0.01603253 | 0.03482994 |  |  | 0.03511487 | 0.06027584 | 0.07704254 | 0.05929905 | 0.1185702 | 0.0589043
[5 empty] | 0.01608051 | 0.03532751 |  |  | 0.03511487 | 0.06113692 | 0.07664254 | 0.06014618 | 0.1193702 | 0.05974579
[5 empty] | 0.01612677 | 0.03582508 |  |  | 0.03521487 | 0.06199801 | 0.07734254 | 0.06099331 | 0.1192702 | 0.06058728
[5 empty] | 0.01617129 | 0.03632265 |  |  | 0.03521487 | 0.06285909 | 0.07724254 | 0.06184044 | 0.1186702 | 0.06142877
[5 empty] | 0.01621409 | 0.03682022 |  |  | 0.03501487 | 0.06372017 | 0.07704254 | 0.06268757 | 0.1192702 | 0.06227026
[5 empty] | 0.01625517 | 0.03731779 |  |  | 0.03511487 | 0.06458126 | 0.07714254 | 0.0635347 | 0.1182702 | 0.06311175
[5 empty] | 0.01629452 | 0.03781536 |  |  | 0.03521487 | 0.06544234 | 0.07694254 | 0.06438183 | 0.1184702 | 0.06395324
[5 empty] | 0.01633217 | 0.03831293 |  |  | 0.03521487 | 0.06630342 | 0.07674254 | 0.06522896 | 0.1193702 | 0.06479473
[5 empty] | 0.0163681 | 0.0388105 |  |  | 0.03521487 | 0.06716451 | 0.07714254 | 0.06607609 | 0.1187702 | 0.06563622
[5 empty] | 0.01640232 | 0.03930807 |  |  | 0.03511487 | 0.06802559 | 0.07684254 | 0.06692321 | 0.1187702 | 0.06647771
[5 empty] | 0.01643484 | 0.03980564 |  |  | 0.03501487 | 0.06888667 | 0.07704254 | 0.06777034 | 0.1183702 | 0.0673192
[5 empty] | 0.01646566 | 0.04030322 |  |  | 0.03531487 | 0.06974776 | 0.07734254 | 0.06861747 | 0.1187702 | 0.06816069
[5 empty] | 0.01649478 | 0.04080079 |  |  | 0.03501487 | 0.07060884 | 0.07664254 | 0.0694646 | 0.1188702 | 0.06900218
[5 empty] | 0.0165222 | 0.04129836 |  |  | 0.03521487 | 0.07146992 | 0.07674254 | 0.07031173 | 0.1187681 | 0.06984367
[5 empty] | 0.01654794 | 0.04179593 |  |  | 0.03501487 | 0.07233101 | 0.07664024 | 0.07115886 | 0.1185588 | 0.07068516
[5 empty] | 0.01657199 | 0.0422935 |  |  | 0.03501487 | 0.07319209 | 0.07703304 | 0.07200599 | 0.1191422 | 0.07152665
[5 empty] | 0.01659436 | 0.04279107 |  |  | 0.0353135 | 0.07405317 | 0.07682113 | 0.07285312 | 0.1188187 | 0.07236814
[5 empty] | 0.01661505 | 0.04328864 |  |  | 0.03510983 | 0.07491426 | 0.07680468 | 0.07370025 | 0.1181885 | 0.07320963
[5 empty] | 0.01663406 | 0.04378621 |  |  | 0.03520395 | 0.07577534 | 0.07708391 | 0.07454738 | 0.1186519 | 0.07405112
[5 empty] | 0.0166514 | 0.04428378 |  |  | 0.03519596 | 0.07663642 | 0.07725899 | 0.07539451 | 0.1184092 | 0.07489261
[5 empty] | 0.01666707 | 0.04478135 |  |  | 0.03518593 | 0.07749751 | 0.07703011 | 0.07624164 | 0.1188607 | 0.0757341
[5 empty] | 0.01668108 | 0.04527892 |  |  | 0.03497396 | 0.07835859 | 0.07699748 | 0.07708877 | 0.1182067 | 0.07657559
[5 empty] | 0.01669342 | 0.04577649 |  |  | 0.03516016 | 0.07921967 | 0.07676128 | 0.0779359 | 0.1184475 | 0.07741708
[5 empty] | 0.01670411 | 0.04627406 |  |  | 0.03524459 | 0.08008076 | 0.0766217 | 0.07878302 | 0.1187833 | 0.07825857
[5 empty] | 0.01671314 | 0.04677163 |  |  | 0.03522737 | 0.08094184 | 0.07677893 | 0.07963015 | 0.1178145 | 0.07910006
[5 empty] | 0.01672053 | 0.0472692 |  |  | 0.03500858 | 0.08180292 | 0.07673317 | 0.08047728 | 0.1182413 | 0.07994155
[5 empty] | 0.01672626 | 0.04776677 |  |  | 0.03508831 | 0.08266401 | 0.0762846 | 0.08132441 | 0.118764 | 0.08078304
[5 empty] | 0.01673035 | 0.04826434 |  |  | 0.03486666 | 0.08352509 | 0.07643342 | 0.08217154 | 0.117783 | 0.08162453
[5 empty] | 0.01673281 | 0.04876192 |  |  | 0.03494371 | 0.08438618 | 0.07637982 | 0.08301867 | 0.1180985 | 0.08246602
[5 empty] | 0.01673362 | 0.04925949 |  |  | 0.03511956 | 0.08524726 | 0.07672399 | 0.0838658 | 0.1180108 | 0.08330751
[5 empty] | 0.01673362 | 0.04925949 |  |  | 0.0350943 | 0.08610834 | 0.07676613 | 0.08471293 | 0.1176201 | 0.084149
[5 empty] | 0.01631759 | 0.04925922 |  |  | 0.03486802 | 0.08696943 | 0.07610641 | 0.08556006 | 0.1177269 | 0.08499049
[5 empty] | 0.01590623 | 0.04925895 |  |  | 0.03474081 | 0.08783051 | 0.07644504 | 0.08640719 | 0.1180313 | 0.08583198
[5 empty] | 0.01550012 | 0.04925868 |  |  | 0.03471277 | 0.08869159 | 0.0760822 | 0.08725432 | 0.1174337 | 0.08667347
[5 empty] | 0.01509985 | 0.04925841 |  |  | 0.03468399 | 0.08955268 | 0.0764181 | 0.08810145 | 0.1179343 | 0.08751496
[5 empty] | 0.01470599 | 0.04925814 |  |  | 0.03465455 | 0.09041376 | 0.07605291 | 0.08894858 | 0.1173335 | 0.08835645
[5 empty] | 0.01431913 | 0.04925787 |  |  | 0.03482455 | 0.09127484 | 0.07618682 | 0.08979571 | 0.1176315 | 0.08919794
[5 empty] | 0.01393987 | 0.04925761 |  |  | 0.03489409 | 0.09213593 | 0.07562005 | 0.09064284 | 0.1167286 | 0.09003943
[5 empty] | 0.01356877 | 0.04925734 |  |  | 0.03476325 | 0.09299701 | 0.07555276 | 0.09148996 | 0.1166251 | 0.09088092
[5 empty] | 0.01320642 | 0.04925707 |  |  | 0.03463213 | 0.09385809 | 0.07578515 | 0.09233709 | 0.1168168 | 0.09172241
[5 empty] | 0.0128534 | 0.0492568 |  |  | 0.03460081 | 0.09471918 | 0.07540904 | 0.09318422 | 0.1164843 | 0.0925639
[5 empty] | 0.01251031 | 0.04925653 |  |  | 0.03476829 | 0.09558026 | 0.07581594 | 0.09403135 | 0.1169276 | 0.09340539
[5 empty] | 0.01217772 | 0.04925626 |  |  | 0.03442845 | 0.09644134 | 0.07550781 | 0.09487848 | 0.1162498 | 0.09424688
[5 empty] | 0.01185621 | 0.04925599 |  |  | 0.03448112 | 0.09730243 | 0.07548667 | 0.09572561 | 0.116754 | 0.09508837
[5 empty] | 0.01154637 | 0.04925573 |  |  | 0.03452725 | 0.09816351 | 0.07525448 | 0.09657274 | 0.116243 | 0.09592986
[5 empty] | 0.01124879 | 0.04925546 |  |  | 0.0345678 | 0.09902459 | 0.07531325 | 0.09741987 | 0.1163201 | 0.09677135
[5 empty] | 0.01096404 | 0.04925519 |  |  | 0.03420372 | 0.09988568 | 0.07536497 | 0.098267 | 0.115488 | 0.09761284
[5 empty] | 0.01069271 | 0.04925492 |  |  | 0.03443597 | 0.1007468 | 0.07511162 | 0.09911413 | 0.11485 | 0.09845433
[5 empty] | 0.01043538 | 0.04925465 |  |  | 0.0342655 | 0.1016078 | 0.0744552 | 0.09996126 | 0.1155089 | 0.09929582
[5 empty] | 0.01019263 | 0.04925438 |  |  | 0.03409326 | 0.1024689 | 0.07469769 | 0.1008084 | 0.1148678 | 0.1001373
[5 empty] | 0.009965059 | 0.04925412 |  |  | 0.03412022 | 0.10333 | 0.0742411 | 0.1016555 | 0.1142296 | 0.1009788
[5 empty] | 0.009753236 | 0.04925385 |  |  | 0.03414732 | 0.1041911 | 0.0743874 | 0.1025026 | 0.1144975 | 0.1018203
[5 empty] | 0.009557749 | 0.04925358 |  |  | 0.03387552 | 0.1050522 | 0.07403858 | 0.1033498 | 0.1137744 | 0.1026618
[5 empty] | 0.009379181 | 0.04925331 |  |  | 0.03380577 | 0.1059133 | 0.07409665 | 0.1041969 | 0.1135634 | 0.1035033
[5 empty] | 0.009218115 | 0.04925304 |  |  | 0.03373904 | 0.1067743 | 0.07386358 | 0.105044 | 0.1136674 | 0.1043448
[5 empty] | 0.009072907 | 0.04925277 |  |  | 0.03377626 | 0.1076354 | 0.07364137 | 0.1058912 | 0.1134894 | 0.1051863
[5 empty] | 0.008930717 | 0.0492525 |  |  | 0.03351841 | 0.1084965 | 0.07383202 | 0.1067383 | 0.1135325 | 0.1060277
[5 empty] | 0.008789752 | 0.04925224 |  |  | 0.03366642 | 0.1093576 | 0.0732375 | 0.1075854 | 0.1135996 | 0.1068692
[5 empty] | 0.008650442 | 0.04925197 |  |  | 0.03342126 | 0.1102187 | 0.07335981 | 0.1084326 | 0.1126929 | 0.1077107
[5 empty] | 0.008513215 | 0.0492517 |  |  | 0.03338388 | 0.1110798 | 0.07339537 | 0.1092797 | 0.1129962 | 0.1085522
[5 empty] | 0.008378501 | 0.04925143 |  |  | 0.0335535 | 0.1119408 | 0.07313333 | 0.1101268 | 0.1135025 | 0.1093937
[5 empty] | 0.008246728 | 0.04925116 |  |  | 0.03362459 | 0.1128019 | 0.07307326 | 0.1109739 | 0.1129117 | 0.1102352
[5 empty] | 0.008118325 | 0.04925089 |  |  | 0.03339661 | 0.113663 | 0.07321512 | 0.1118211 | 0.1124239 | 0.1110767
[5 empty] | 0.007993721 | 0.04925062 |  |  | 0.03326954 | 0.1145241 | 0.07325883 | 0.1126682 | 0.1128388 | 0.1119182
[5 empty] | 0.007873346 | 0.04925036 |  |  | 0.03344335 | 0.1153852 | 0.07330432 | 0.1135153 | 0.1127564 | 0.1127597
[5 empty] | 0.007757628 | 0.04925009 |  |  | 0.033518 | 0.1162463 | 0.07295155 | 0.1143625 | 0.1120766 | 0.1136012
[5 empty] | 0.007646996 | 0.04924982 |  |  | 0.03349347 | 0.1171073 | 0.07270043 | 0.1152096 | 0.1119993 | 0.1144426
[5 empty] | 0.00754188 | 0.04924955 |  |  | 0.03336972 | 0.1179684 | 0.07255091 | 0.1160567 | 0.1119244 | 0.1152841
[5 empty] | 0.007442707 | 0.04924928 |  |  | 0.03344673 | 0.1188295 | 0.07320293 | 0.1169038 | 0.1127517 | 0.1161256
[5 empty] | 0.007349908 | 0.04924901 |  |  | 0.03342446 | 0.1196906 | 0.07245642 | 0.117751 | 0.1125813 | 0.1169671
[5 empty] | 0.007263911 | 0.04924874 |  |  | 0.03330289 | 0.1205517 | 0.07311131 | 0.1185981 | 0.112013 | 0.1178086
[5 empty] | 0.007185145 | 0.04924848 |  |  | 0.03318198 | 0.1214128 | 0.07266754 | 0.1194452 | 0.1126466 | 0.1186501
[5 empty] | 0.007114039 | 0.04924821 |  |  | 0.0332617 | 0.1222738 | 0.07262506 | 0.1202924 | 0.1120822 | 0.1194916
[5 empty] | 0.007051022 | 0.04924794 |  |  | 0.03314202 | 0.1231349 | 0.07238379 | 0.1211395 | 0.1125196 | 0.1203331
[5 empty] | 0.006996523 | 0.04924767 |  |  | 0.03312291 | 0.123996 | 0.07244367 | 0.1219866 | 0.1123588 | 0.1211746
[5 empty] | 0.006950971 | 0.0492474 |  |  | 0.03300434 | 0.1248571 | 0.07220463 | 0.1228337 | 0.1116995 | 0.1220161
[5 empty] | 0.006914795 | 0.04924713 |  |  | 0.03318628 | 0.1257182 | 0.07276663 | 0.1236809 | 0.1115418 | 0.1228575
[5 empty] | 0.006888424 | 0.04924686 |  |  | 0.0332687 | 0.1265793 | 0.07242958 | 0.124528 | 0.1113854 | 0.123699
[5 empty] | 0.006872287 | 0.0492466 |  |  | 0.03295157 | 0.1274403 | 0.07229342 | 0.1253751 | 0.1114305 | 0.1245405
[5 empty] | 0.006866812 | 0.04924633 |  |  | 0.03313486 | 0.1283014 | 0.0725581 | 0.1262223 | 0.1112767 | 0.125382
[5 empty] | 0.006866812 | 0.04924633 |  |  | 0.03311854 | 0.1291625 | 0.07212355 | 0.1270694 | 0.1120241 | 0.1262235
[5 empty] | 0.006638297 | 0.0492238 |  |  | 0.03320257 | 0.1300236 | 0.07268971 | 0.1279165 | 0.1115726 | 0.127065
[5 empty] | 0.006414925 | 0.04920126 |  |  | 0.03288693 | 0.1308847 | 0.0721565 | 0.1287637 | 0.1113219 | 0.1279065
[5 empty] | 0.006197076 | 0.04917873 |  |  | 0.03307158 | 0.1317458 | 0.07202387 | 0.1296108 | 0.1118722 | 0.128748
[5 empty] | 0.005985131 | 0.0491562 |  |  | 0.0330565 | 0.1326068 | 0.07249176 | 0.1304579 | 0.1111232 | 0.1295895
[5 empty] | 0.005779472 | 0.04913367 |  |  | 0.03304165 | 0.1334679 | 0.07206009 | 0.131305 | 0.1111748 | 0.130431
[5 empty] | 0.005580478 | 0.04911113 |  |  | 0.03302701 | 0.134329 | 0.07182881 | 0.1321522 | 0.111927 | 0.1312724
[5 empty] | 0.005388531 | 0.0490886 |  |  | 0.03311254 | 0.1351901 | 0.07189785 | 0.1329993 | 0.1111797 | 0.1321139
[5 empty] | 0.005204012 | 0.04906607 |  |  | 0.03309821 | 0.1360512 | 0.07236716 | 0.1338464 | 0.1114327 | 0.1329554
[5 empty] | 0.005027302 | 0.04904354 |  |  | 0.032984 | 0.1369123 | 0.07223665 | 0.1346936 | 0.111386 | 0.1337969
[5 empty] | 0.00485878 | 0.049021 |  |  | 0.03306987 | 0.1377733 | 0.07190628 | 0.1355407 | 0.1114394 | 0.1346384
[5 empty] | 0.004698829 | 0.04899847 |  |  | 0.03285578 | 0.1386344 | 0.07167597 | 0.1363878 | 0.110793 | 0.1354799
[5 empty] | 0.004547828 | 0.04897594 |  |  | 0.03294172 | 0.1394955 | 0.07214567 | 0.1372349 | 0.1113465 | 0.1363214
[5 empty] | 0.004406159 | 0.04895341 |  |  | 0.03292765 | 0.1403566 | 0.0721153 | 0.1380821 | 0.1109999 | 0.1371629
[5 empty] | 0.004274203 | 0.04893087 |  |  | 0.03281354 | 0.1412177 | 0.07228482 | 0.1389292 | 0.1104531 | 0.1380044
[5 empty] | 0.00415234 | 0.04890834 |  |  | 0.03299935 | 0.1420788 | 0.07225414 | 0.1397763 | 0.110906 | 0.1388459
[5 empty] | 0.004040951 | 0.04888580877 |  |  | 0.03298506 | 0.1429398 | 0.07182321 | 0.1406235 | 0.1109585 | 0.1396873
[5 empty] | 0.003940417 | 0.04886328 |  |  | 0.03287065 | 0.1438009 | 0.07149197 | 0.1414706 | 0.1106105 | 0.1405288
[5 empty] | 0.003851119 | 0.04884074 |  |  | 0.03275607 | 0.144662 | 0.07206053 | 0.1423177 | 0.1112623 | 0.1413703
[5 empty] | 0.003773438 | 0.04881821 |  |  | 0.03294153 | 0.1455231 | 0.07162935 | 0.1431649 | 0.1107146 | 0.1422118
[5 empty] | 0.003707754 | 0.04879568 |  |  | 0.03282713 | 0.1463842 | 0.07159844 | 0.144012 | 0.1107673 | 0.1430533
[5 empty] | 0.003654448 | 0.04877315 |  |  | 0.03281285 | 0.1472453 | 0.07206782 | 0.1448591 | 0.1108205 | 0.1438948
[5 empty] | 0.003613902 | 0.04875061 |  |  | 0.03289871 | 0.1481063 | 0.07183749 | 0.1457062 | 0.110374 | 0.1447363
[5 empty] | 0.003586496 | 0.04872808 |  |  | 0.03268471 | 0.1489674 | 0.07200745 | 0.1465534 | 0.1103281 | 0.1455778
[5 empty] | 0.00357261 | 0.04870555 |  |  | 0.03287085 | 0.1498285 | 0.07157772 | 0.1474005 | 0.1107826 | 0.1464193
[5 empty] | 0.003571071 | 0.04868302 |  |  | 0.03285714 | 0.1506896 | 0.07184829 | 0.1482476 | 0.1099375 | 0.1472608
[5 empty] | 0.003572929 | 0.04866048 |  |  | 0.03264357 | 0.1515507 | 0.07151918 | 0.1490948 | 0.110893 | 0.1481022
[5 empty] | 0.00357701 | 0.04863795 |  |  | 0.03283015 | 0.1524118 | 0.07189038 | 0.1499419 | 0.1104489 | 0.1489437
[5 empty] | 0.003583695 | 0.04861542 |  |  | 0.03251688 | 0.1532728 | 0.07116191 | 0.150789 | 0.1109053 | 0.1497852
[5 empty] | 0.003593364 | 0.04859289 |  |  | 0.03260377 | 0.1541339 | 0.07163376 | 0.1516361 | 0.1101622 | 0.1506267
[5 empty] | 0.003606399 | 0.04857035 |  |  | 0.03269081 | 0.154995 | 0.07120595 | 0.1524833 | 0.1108197 | 0.1514682
[5 empty] | 0.00362318 | 0.04854782 |  |  | 0.03267801 | 0.1558561 | 0.07117848 | 0.1533304 | 0.1100776 | 0.1523097
[5 empty] | 0.003644089 | 0.04852529 |  |  | 0.03246537 | 0.1567172 | 0.07105136 | 0.1541775 | 0.1098361 | 0.1531512
[5 empty] | 0.003669505 | 0.04850276 |  |  | 0.0327529 | 0.1575783 | 0.07142459 | 0.1550247 | 0.1102951 | 0.1539927
[5 empty] | 0.00369981 | 0.04848022 |  |  | 0.0325406 | 0.1584393 | 0.07159817 | 0.1558718 | 0.1102547 | 0.1548342
[5 empty] | 0.003735385 | 0.04845769 |  |  | 0.03272847 | 0.1593004 | 0.07137212 | 0.1567189 | 0.1102148 | 0.1556757
[5 empty] | 0.00377661 | 0.04843516 |  |  | 0.03261651 | 0.1601615 | 0.07164643 | 0.157566 | 0.1102754 | 0.1565171
[5 empty] | 0.003823867 | 0.04841263 |  |  | 0.03250472 | 0.1610226 | 0.07162112 | 0.1584132 | 0.1104367 | 0.1573586
[5 empty] | 0.003877535 | 0.0483901 |  |  | 0.03259312 | 0.1618837 | 0.07119618 | 0.1592603 | 0.1096985 | 0.1582001
[5 empty] | 0.003937997 | 0.04836756 |  |  | 0.03268169 | 0.1627448 | 0.07097163 | 0.1601074 | 0.1096609 | 0.1590416
[5 empty] | 0.004005632 | 0.04834503 |  |  | 0.03257045 | 0.1636058 | 0.07084747 | 0.1609546 | 0.1101239 | 0.1598831
[5 empty] | 0.004080821 | 0.0483225 |  |  | 0.0323594 | 0.1644669 | 0.07112371 | 0.1618017 | 0.1099875 | 0.1607246
[5 empty] | 0.004163946 | 0.04829997 |  |  | 0.03254853 | 0.165328 | 0.07150034 | 0.1626488 | 0.1094517 | 0.1615661
[5 empty] | 0.004255387 | 0.04827743 |  |  | 0.03243785 | 0.1661891 | 0.07127739 | 0.163496 | 0.1102165 | 0.1624076
[5 empty] | 0.004355525 | 0.0482549 |  |  | 0.03262737 | 0.1670502 | 0.07075484 | 0.1643431 | 0.110082 | 0.1632491
[5 empty] | 0.004464741 | 0.04823237 |  |  | 0.03251709 | 0.1679113 | 0.07143271 | 0.1651902 | 0.1093481 | 0.1640906
[5 empty] | 0.004583416 | 0.04820984 |  |  | 0.032507 | 0.1687724 | 0.07071101 | 0.1660373 | 0.1092148 | 0.164932
[5 empty] | 0.00471193 | 0.0481873 |  |  | 0.03249712 | 0.1696334 | 0.07068973 | 0.1668845 | 0.1090822 | 0.1657735
[5 empty] | 0.004850664 | 0.04816477 |  |  | 0.03228744 | 0.1704945 | 0.07136889 | 0.1677316 | 0.1100503 | 0.166615
[5 empty] | 0.005 | 0.04814224 |  |  | 0.03257797 | 0.1713556 | 0.07114849 | 0.1685787 | 0.109319 | 0.1674565
[5 empty] | 0.005 | 0.04812908
[5 empty] | 0.005283671 | 0.04812935
[5 empty] | 0.00556455 | 0.04812962
[5 empty] | 0.005842549 | 0.04812989
[5 empty] | 0.006117582 | 0.04813015
[5 empty] | 0.006389562 | 0.04813042
[5 empty] | 0.006658401 | 0.04813069
[5 empty] | 0.006924013 | 0.04813096
[5 empty] | 0.007186312 | 0.04813123
[5 empty] | 0.007445209 | 0.0481315
[5 empty] | 0.007700619 | 0.04813177
[5 empty] | 0.007952454 | 0.04813203
[5 empty] | 0.008200628 | 0.0481323
[5 empty] | 0.008445053 | 0.04813257
[5 empty] | 0.008685644 | 0.04813284
[5 empty] | 0.008922311 | 0.04813311
[5 empty] | 0.00915497 | 0.04813338
[5 empty] | 0.009383533 | 0.04813365
[5 empty] | 0.009607913 | 0.04813391
[5 empty] | 0.009828024 | 0.04813418
[5 empty] | 0.01004378 | 0.04813445
[5 empty] | 0.01025509 | 0.04813472
[5 empty] | 0.01046187 | 0.04813499
[5 empty] | 0.01066403 | 0.04813526
[5 empty] | 0.01086149 | 0.04813553
[5 empty] | 0.01105451 | 0.04813579
[5 empty] | 0.01124514 | 0.04813606
[5 empty] | 0.01143364 | 0.04813633
[5 empty] | 0.01161993 | 0.0481366
[5 empty] | 0.01180391 | 0.04813687
[5 empty] | 0.01198552 | 0.04813714
[5 empty] | 0.01216464 | 0.0481374
[5 empty] | 0.01234121 | 0.04813767
[5 empty] | 0.01251513 | 0.04813794
[5 empty] | 0.01268631 | 0.04813821
[5 empty] | 0.01285467 | 0.04813848
[5 empty] | 0.01302012 | 0.04813875
[5 empty] | 0.01318258 | 0.04813902
[5 empty] | 0.01334196 | 0.04813928
[5 empty] | 0.01349816 | 0.04813955
[5 empty] | 0.01365111 | 0.04813982
[5 empty] | 0.01380072 | 0.04814009
[5 empty] | 0.0139469 | 0.04814036
[5 empty] | 0.01408956 | 0.04814063
[5 empty] | 0.01422862 | 0.0481409
[5 empty] | 0.01436399 | 0.04814116
[5 empty] | 0.01449558 | 0.04814143
[5 empty] | 0.0146233 | 0.0481417
[5 empty] | 0.01474708 | 0.04814197
[5 empty] | 0.01486681 | 0.04814224
[5 empty] | 0.01486681 | 0.04812908
[5 empty] | 0.01497575 | 0.04815215
[5 empty] | 0.01508217 | 0.04817522
[5 empty] | 0.01518592 | 0.04819829
[5 empty] | 0.0152868 | 0.04822136
[5 empty] | 0.01538465 | 0.04824443
[5 empty] | 0.01547929 | 0.0482675
[5 empty] | 0.01557054 | 0.04829057
[5 empty] | 0.01565822 | 0.04831364
[5 empty] | 0.01574215 | 0.04833671
[5 empty] | 0.01582217 | 0.04835978
[5 empty] | 0.01589809 | 0.04838284
[5 empty] | 0.01596974 | 0.04840591
[5 empty] | 0.01603693 | 0.04842898
[5 empty] | 0.0160995 | 0.04845205
[5 empty] | 0.01615726 | 0.04847512
[5 empty] | 0.01621004 | 0.04849819
[5 empty] | 0.01625766 | 0.04852126
[5 empty] | 0.01629995 | 0.04854433
[5 empty] | 0.01633673 | 0.0485674
[5 empty] | 0.01636782 | 0.04859047
[5 empty] | 0.01639304 | 0.04861354
[5 empty] | 0.01641222 | 0.04863661
[5 empty] | 0.01642518 | 0.04865968
[5 empty] | 0.01643175 | 0.04868275
[5 empty] | 0.01643246 | 0.04870582
[5 empty] | 0.01643148 | 0.04872889
[5 empty] | 0.01642935 | 0.04875196
[5 empty] | 0.01642589 | 0.04877503
[5 empty] | 0.01642093 | 0.0487981
[5 empty] | 0.01641429 | 0.04882117
[5 empty] | 0.01640579 | 0.04884423
[5 empty] | 0.01639526 | 0.0488673
[5 empty] | 0.01638251 | 0.04889037
[5 empty] | 0.01636738 | 0.04891344
[5 empty] | 0.01634968 | 0.04893651
[5 empty] | 0.01632925 | 0.04895958
[5 empty] | 0.01630589 | 0.04898265
[5 empty] | 0.01627944 | 0.04900572
[5 empty] | 0.01624972 | 0.04902879
[5 empty] | 0.01621654 | 0.04905186
[5 empty] | 0.01617975 | 0.04907493
[5 empty] | 0.01613915 | 0.049098
[5 empty] | 0.01609457 | 0.04912107
[5 empty] | 0.01604583 | 0.04914414
[5 empty] | 0.01599276 | 0.04916721
[5 empty] | 0.01593519 | 0.04919028
[5 empty] | 0.01587292 | 0.04921335
[5 empty] | 0.01580579 | 0.04923642
[5 empty] | 0.01573362 | 0.04925949
[5 empty] | 0.01573362 | 0.04925949
[5 empty] | 0.01605548 | 0.05084183
[5 empty] | 0.01637094 | 0.05242417
[5 empty] | 0.01667986 | 0.05400652
[5 empty] | 0.01698211 | 0.05558886
[5 empty] | 0.01727755 | 0.05717121
[5 empty] | 0.01756605 | 0.05875355
[5 empty] | 0.01784746 | 0.0603359
[5 empty] | 0.01812164 | 0.06191824
[5 empty] | 0.01838846 | 0.06350059
[5 empty] | 0.01864779 | 0.06508293
[5 empty] | 0.01889948 | 0.06666528
[5 empty] | 0.01914339 | 0.06824762
[5 empty] | 0.01937939 | 0.06982996
[5 empty] | 0.01960734 | 0.07141231
[5 empty] | 0.01982711 | 0.07299465
[5 empty] | 0.02003854 | 0.074577
[5 empty] | 0.02024152 | 0.07615934
[5 empty] | 0.02043589 | 0.07774169
[5 empty] | 0.02062152 | 0.07932403
[5 empty] | 0.02079828 | 0.08090638
[5 empty] | 0.02096602 | 0.08248872
[5 empty] | 0.02112461 | 0.08407106
[5 empty] | 0.02127391 | 0.08565341
[5 empty] | 0.02141378 | 0.08723575
[5 empty] | 0.02154409 | 0.0888181
[5 empty] | 0.02166469 | 0.09040044
[5 empty] | 0.02177545 | 0.09198279
[5 empty] | 0.02187623 | 0.09356513
[5 empty] | 0.0219669 | 0.09514748
[5 empty] | 0.0220473 | 0.09672982
[5 empty] | 0.02211732 | 0.09831217
[5 empty] | 0.02217681 | 0.09989451
[5 empty] | 0.02222563 | 0.1014769
[5 empty] | 0.02226364 | 0.1030592
[5 empty] | 0.02229071 | 0.1046415
[5 empty] | 0.0223115 | 0.1062239
[5 empty] | 0.02231148 | 0.1078062
[5 empty] | 0.0223086 | 0.1093886
[5 empty] | 0.02230097 | 0.1109709
[5 empty] | 0.02228897 | 0.1125533
[5 empty] | 0.02227295 | 0.1141356
[5 empty] | 0.02225327 | 0.115718
[5 empty] | 0.0222303 | 0.1173003
[5 empty] | 0.02220439 | 0.1188826
[5 empty] | 0.0221759 | 0.120465
[5 empty] | 0.02214519 | 0.1220473
[5 empty] | 0.02211262 | 0.1236297
[5 empty] | 0.02207855 | 0.125212
[5 empty] | 0.02204335 | 0.1267944
[5 empty] | 0.02200736 | 0.1283767
[5 empty] | 0.02197071 | 0.1299591
[5 empty] | 0.02192262 | 0.1315414
[5 empty] | 0.02185983 | 0.1331237
[5 empty] | 0.0217861 | 0.1347061
[5 empty] | 0.02170514 | 0.1362884
[5 empty] | 0.02162073 | 0.1378708
[5 empty] | 0.02153658 | 0.1394531
[5 empty] | 0.02145645 | 0.1410355
[5 empty] | 0.02138408 | 0.1426178
[5 empty] | 0.0213232 | 0.1442002
[5 empty] | 0.02127757 | 0.1457825
[5 empty] | 0.02124345 | 0.1473648
[5 empty] | 0.02121142 | 0.1489472
[5 empty] | 0.02118127 | 0.15
[5 empty] | 0.02115288 | 0.1521119
[5 empty] | 0.02112613 | 0.1536942
[5 empty] | 0.02110091 | 0.1552766
[5 empty] | 0.02107708 | 0.1568589
[5 empty] | 0.02105453 | 0.1584413
[5 empty] | 0.02103315 | 0.1600236
[5 empty] | 0.0210128 | 0.1616059
[5 empty] | 0.02099338 | 0.1631883
[5 empty] | 0.02097476 | 0.1647706
[5 empty] | 0.02095682 | 0.166353
[5 empty] | 0.02093944 | 0.1679353
[5 empty] | 0.02092251 | 0.1695177
[5 empty] | 0.02090589 | 0.1711
[5 empty] | 0.02088948 | 0.1726824
[5 empty] | 0.02087315 | 0.1742647
[5 empty] | 0.02085678 | 0.175847
[5 empty] | 0.02084025 | 0.1774294
[5 empty] | 0.02082345 | 0.1790117
[5 empty] | 0.0208066 | 0.1805941
[5 empty] | 0.02079003 | 0.1821764
[5 empty] | 0.02077375 | 0.1837588
[5 empty] | 0.02075778 | 0.1853411
[5 empty] | 0.02074211 | 0.1869235
[5 empty] | 0.02072677 | 0.1885058
[5 empty] | 0.02071177 | 0.1900881
[5 empty] | 0.02069711 | 0.1916705
[5 empty] | 0.0206828 | 0.1932528
[5 empty] | 0.02066886 | 0.1948352
[5 empty] | 0.02065529 | 0.1964175
[5 empty] | 0.02064211 | 0.1979999
[5 empty] | 0.02062933 | 0.1995822
[5 empty] | 0.02061695 | 0.2011646
[5 empty] | 0.02060499 | 0.2027469
[5 empty] | 0.02059345 | 0.2043292
[5 empty] | 0.02058236 | 0.2059116