## 1
Общество с ограниченной ответственностью "Инженерная геология" (ООО "ИнжГео") | [11 empty] | Общество с ограниченной ответственностью "Инженерная геология" (ООО "ИнжГео")
Юр. адрес: 117279, г. Москва, ул. Миклухо-Маклая, 36 а, этаж 5, пом. XXIII к. 76-84 | [11 empty] | Юр. адрес: 117279, г. Москва, ул. Миклухо-Маклая, 36 а, этаж 5, пом. XXIII к. 76-84 | [8 empty] | нагр |  |  | X0 | Y0 | R |  | нагр |  |  |  | X0 | Y0 | R | нагр |  |  |  | X0 | Y0 | R |  | нагр |  |  |  | X0 | Y0 | R
Телефон/факс +7 (495) 132-30-00, Адрес электронной почты inbox@inj-geo.ru | [11 empty] | Телефон/факс +7 (495) 132-30-00, Адрес электронной почты inbox@inj-geo.ru | [12 empty] | 0 | [7 empty] | 0 | [6 empty] | 0 | [7 empty] | 0
[21 empty] | девиатор | [6 empty] | девиатор | [6 empty] | девиатор | [7 empty] | девиатор
Испытательная лаборатория ООО «ИнжГео» | [11 empty] | Испытательная лаборатория ООО «ИнжГео» | [8 empty] | x0 | Угол | X | Y |  |  |  | x0 |  | Угол | X | Y |  |  | x0 |  | Угол | X | Y |  |  |  | x0 |  | Угол | X | Y
Адрес места осуществления деятельности лаборатории: г. Москва, просп. Вернадского, д. 51, стр. 1 | [11 empty] | Адрес места осуществления деятельности лаборатории: г. Москва, просп. Вернадского, д. 51, стр. 1 | [9 empty] | 0 | [7 empty] | 0 | [6 empty] | 0 | [7 empty] | 0
Телефон +7(910)4557682, E-mail: slg85@mail.ru | [11 empty] | Телефон +7(910)4557682, E-mail: slg85@mail.ru | [9 empty] | 5 | [7 empty] | 5 | [6 empty] | 5 | [7 empty] | 5
[22 empty] | 10 | [7 empty] | 10 | [6 empty] | 10 | [7 empty] | 10
[12 empty] | Протокол испытаний № 13-63/238 от 24-06-2023 | [9 empty] | 15 | [7 empty] | 15 | [6 empty] | 15 | [7 empty] | 15
[22 empty] | 20 | [7 empty] | 20 | [6 empty] | 20 | [7 empty] | 20
[12 empty] | Наименование и адрес заказчика: Переход трубопровода через р. Енисей | [9 empty] | 25 | [7 empty] | 25 | [6 empty] | 25 | [7 empty] | 25
[12 empty] | Наименование объекта: ООО Регионстрой | [9 empty] | 30 | [7 empty] | 30 | [6 empty] | 30 | [7 empty] | 30
Наименование используемого метода/методики: ГОСТ 12248.4-2020 | [11 empty] | Наименование используемого метода/методики: ГОСТ 12248.3-2020 | [9 empty] | 35 | [7 empty] | 35 | [6 empty] | 35 | [7 empty] | 35
Условия проведения испытания: температура окружающей среды (18 - 25)0С, влажность воздуха (40 - 75)% | [11 empty] | Условия проведения испытания: температура окружающей среды (18 - 25)0С, влажность воздуха (40 - 75)% | [9 empty] | 40 | [7 empty] | 40 | [6 empty] | 40 | [7 empty] | 40
[12 empty] | Дата получение объекта подлежащего испытаниям: 28-05-2023 | [9 empty] | 45 | [7 empty] | 45 | [6 empty] | 45 | [7 empty] | 45
[12 empty] | Дата испытания: 25.10.2022-19.11.2238 | [9 empty] | 50 | [7 empty] | 50 | [6 empty] | 50 | [7 empty] | 50
[22 empty] | 55 | [7 empty] | 55 | [6 empty] | 55 | [7 empty] | 55
Испытание грунтов методом трехосного сжатия | [11 empty] | Испытание грунтов методом трехосного сжатия | [9 empty] | 60 | [7 empty] | 60 | [6 empty] | 60 | [7 empty] | 60
[22 empty] | 65 | [7 empty] | 65 | [6 empty] | 65 | [7 empty] | 65
Лабораторный номер: | [6 empty] | We, д.е. = |  |  |  |  | Лабораторный номер: |  | 1273 |  |  |  | We, д.е. = | 0.4915231 |  |  | 70 | [7 empty] | 70 | [6 empty] | 70 | [7 empty] | 70
Номер скважины: | [6 empty] | ρ, г/см3 = |  |  |  |  | Номер скважины: |  | BH-130 |  |  |  | ρ, г/см3 = | 1.51 |  |  | 75 | [7 empty] | 75 | [6 empty] | 75 | [7 empty] | 75
Глубина отбора, м: | [6 empty] | ρs, г/см3 = |  |  |  |  | Глубина отбора, м: |  | 4.5 |  |  |  | ρs, г/см3 = | 2.72 |  |  | 80 | [7 empty] | 80 | [6 empty] | 80 | [7 empty] | 80
Наименование грунта: | [6 empty] | e, д.е. = |  |  |  |  | Наименование грунта: |  | Суглинок, после оттаивания текучий, тяжелый песчанистый |  |  |  | e, д.е. = | 1.686717 |  |  | 85 | [7 empty] | 85 | [6 empty] | 85 | [7 empty] | 85
Схема проведения опыта: | [6 empty] | IL, д.е. = |  |  |  |  | Схема проведения опыта: |  | КД |  |  |  | IL, д.е. = | 2.54 |  |  | 90 | [7 empty] | 90 | [6 empty] | 90 | [7 empty] | 90
[22 empty] | 95 | [7 empty] | 95 | [6 empty] | 95 | [7 empty] | 95
[22 empty] | 100 | [7 empty] | 100 | [6 empty] | 100 | [7 empty] | 100
Результаты испытаний | [11 empty] | Результаты испытаний | [9 empty] | 105 | [7 empty] | 105 | [6 empty] | 105 | [7 empty] | 105
[22 empty] | 110 | [7 empty] | 110 | [6 empty] | 110 | [7 empty] | 110
[22 empty] | 115 | [7 empty] | 115 | [6 empty] | 115 | [7 empty] | 115
[22 empty] | 120 | [7 empty] | 120 | [6 empty] | 120 | [7 empty] | 120
[22 empty] | 125 | [7 empty] | 125 | [6 empty] | 125 | [7 empty] | 125
[22 empty] | 130 | [7 empty] | 130 | [6 empty] | 130 | [7 empty] | 130
[22 empty] | 135 | [7 empty] | 135 | [6 empty] | 135 | [7 empty] | 135
[22 empty] | 140 | [7 empty] | 140 | [6 empty] | 140 | [7 empty] | 140
[22 empty] | 145 | [7 empty] | 145 | [6 empty] | 145 | [7 empty] | 145
[22 empty] | 150 | [7 empty] | 150 | [6 empty] | 150 | [7 empty] | 150
[22 empty] | 155 | [7 empty] | 155 | [6 empty] | 155 | [7 empty] | 155
[22 empty] | 160 | [7 empty] | 160 | [6 empty] | 160 | [7 empty] | 160
[22 empty] | 165 | [7 empty] | 165 | [6 empty] | 165 | [7 empty] | 165
[22 empty] | 170 | [7 empty] | 170 | [6 empty] | 170 | [7 empty] | 170
[22 empty] | 175 | [7 empty] | 175 | [6 empty] | 175 | [7 empty] | 175
[22 empty] | 180 | [7 empty] | 180 | [6 empty] | 180 | [7 empty] | 180
[13 empty] | Давление в камере, Мпа σ3 | Вертикальная нагрузка, Мпа σ1 | Поровое давление, Мпа u
| K0, д.е. | 0.7750489 |  |  |  |  | Коэфф. Точки | [5 empty] | 0.066591 | 0.1178176 | [5 empty] | 1 | [6 empty] | σ3,кПа | σ1,кПа | u, кПа |  |  |  | 4
| q_zg, МПа | 0.05161128 | [10 empty] | 0.166591 | 0.2758658 | [27 empty] | δ3, Мпа | δ1-δ3, МПа | δ1, МПа | δ1, КПа
|  |  | Модуль деформации, МПа: | [9 empty] | 0.266591 | 0.4339141 | [21 empty] | С, МПа:
|  |  | Е0= |  | Точки модуля (полное напр.), МПа |  |  |  | 0.05161128 | 0.08257805 | [25 empty] | φ, град:
|  |  | E50 = |  | qf (полное напр.), МПа |  |  |  | 0.08284855 | [26 empty] | E, Мпа
|  |  | Коэф. Поперечной деформации, ϑ = | [9 empty] | Эффективные значения угла внутреннего трения и удельного сцепления ϕ', С' | [13 empty] | x | 0
[13 empty] | ϕ', град. = | 13 | [12 empty] | y |  |  |  | С, кПа | φ,°
[13 empty] | С', МПа = | 0.005
| Исполнитель: | [6 empty] | Морозов Д.С. |  |  |  |  | Исполнитель: |  |  |  |  | Морозов Д.С.
| Начальник исп. лаборатории: | [6 empty] | Семиколенова Л.Г. |  |  |  |  | Начальник исп. лаборатории: |  |  |  |  | Семиколенова Л.Г.
Лист 1 , всего листов 2 | [11 empty] | Лист 2 , всего листов 2
Частичное воспроизведение протокола испытаний без письменного разрешения ООО «ИнжГео» ЗАПРЕЩАЕТСЯ | [11 empty] | Частичное воспроизведение протокола испытаний без письменного разрешения ООО «ИнжГео» ЗАПРЕЩАЕТСЯ
[5 empty] | второй график |  | первый график | [9 empty] | К Пуассона
dev50 | epsE50 | ind | devE0 | epsE0 | dev | eps | sigma |  | dev1 | eps1 | dev2 | eps2 | dev3 | eps3 |  | Глины
0.01625755 | 0.01009029 |  |  |  | 0 | 0 |  |  | 0 | 0 | 0 | 0 | 0 | 0 |  | < 0 | 0,20-0,30
ind |  |  |  |  | 0.001329571 | 0.0005056595 |  |  | 0.001713016 | 0.0008670807 | 0.004726603 | 0.0008533286 | 0.009032663 | 0.0008517277 |  | 0-0,25 | 0,30-0,38
2 |  |  |  |  | 0.002629063 | 0.001011319 |  |  | 0.003873572 | 0.001734161 | 0.01095741 | 0.001706657 | 0.01613987 | 0.001703455 |  | 0,25< | 0,38-0,45
E0 |  |  |  |  | 0.00388006 | 0.001516978 |  |  | 0.006025736 | 0.002601242 | 0.01544714 | 0.002559986 | 0.02550357 | 0.002555183 |  | Суглинки | 0,35-0,37
epsE0 | devE0 |  |  |  | 0.005064148 | 0.002022638 |  |  | 0.008013572 | 0.003468323 | 0.0204505 | 0.003413314 | 0.03330569 | 0.003406911 |  | Пески и супеси | 0,30-0,35
0.003363429 | 0.007741693 |  |  |  | 0.006162912 | 0.002528297 |  |  | 0.00998865 | 0.004339634 | 0.02498865 | 0.004213237 | 0.03998865 | 0.004296667
[5 empty] | 0.007157939 | 0.003033957 |  |  | 0.01147019 | 0.005202484 | 0.02861897 | 0.005119971 | 0.04522305 | 0.005110366
График E50 |  | График E |  |  | 0.007741693 | 0.003363429 |  |  | 0.01246841 | 0.006069565 | 0.03125469 | 0.0059733 | 0.04938827 | 0.005962094
eps | q | sigma |  |  | 0.008889582 | 0.004045276 |  |  | 0.01398624 | 0.006936646 | 0.03456444 | 0.006826629 | 0.05508285 | 0.006813822
Горизонтальная линия E50 |  | Касательная |  |  | 0.009730324 | 0.004550935 |  |  | 0.01503414 | 0.007803726 | 0.03758239 | 0.007679957 | 0.05876506 | 0.007665549
0 |  | a | b |  | 0.01055404 | 0.005056595 |  |  | 0.01662256 | 0.008670807 | 0.04084273 | 0.008533286 | 0.0628932 | 0.008517277
|  |  | 0 |  | 0.01135351 | 0.005562254 |  |  | 0.01726195 | 0.009537888 | 0.0427796 | 0.009386614 | 0.06722553 | 0.009369005
Вертикальная линия E50 |  | p1 и p2 |  |  | 0.01212152 | 0.006067914 |  |  | 0.01836276 | 0.01040497 | 0.04562718 | 0.01023994 | 0.07172032 | 0.01022073
| 0 | 0 |  |  | 0.01285086 | 0.006573573 |  |  | 0.01943544 | 0.01127205 | 0.04821965 | 0.01109327 | 0.07493587 | 0.01107246
[5 empty] | 0.0135343 | 0.007079232 |  |  | 0.02069044 | 0.01213913 | 0.05009116 | 0.0119466 | 0.07923044 | 0.01192419
Касательная линия E50 |  |  |  |  | 0.01416464 | 0.007584892 |  |  | 0.0218382 | 0.01300621 | 0.05463742 | 0.01316028 | 0.08366153 | 0.01284171
0 | 0 | Горизонтальная 1 |  |  | 0.01473465 | 0.008090551 |  |  | 0.02308919 | 0.01387329 | 0.05591757 | 0.01365326 | 0.08601863 | 0.01362764
[5 empty] | 0.01523713 | 0.008596211 |  |  | 0.02385384 | 0.01474037 | 0.05847109 | 0.01450659 | 0.090443 | 0.01447937
Горизонтальная линия qкр |  |  |  |  | 0.01566484 | 0.00910187 |  |  | 0.02561331 | 0.01589695 | 0.06112435 | 0.01535991 | 0.09520725 | 0.0153311
Горизонтальная линия q |  | Горизонтальная 2 |  |  | 0.01601059 | 0.00960753 |  |  | 0.02597355 | 0.01647453 | 0.06355854 | 0.01621324 | 0.09998292 | 0.01618283
0 |  | 0 |  |  | 0.01625755 | 0.01009029 |  |  | 0.02717237 | 0.01734161 | 0.06665485 | 0.01706657 | 0.1041416 | 0.01703455
[5 empty] | 0.01647951 | 0.01061885 |  |  | 0.02833124 | 0.01820869 | 0.06949449 | 0.0179199 | 0.1074547 | 0.01788628
Вертикальная линия q |  |  |  |  | 0.01668877 | 0.01112451 |  |  | 0.03004001 | 0.01907578 | 0.07265866 | 0.01877323 | 0.1119939 | 0.01873801
| 0 |  |  |  | 0.01689503 | 0.01163017 |  |  | 0.03128857 | 0.01994286 | 0.07612855 | 0.01962656 | 0.1171306 | 0.01958974
[5 empty] | 0.01709829 | 0.01213583 |  |  | 0.03266677 | 0.02080994 | 0.07878536 | 0.02047989 | 0.1216365 | 0.02044146
[5 empty] | 0.01729857 | 0.01264149 |  |  | 0.0341645 | 0.02167702 | 0.0810103 | 0.02133321 | 0.1268831 | 0.02129319
[5 empty] | 0.01749586 | 0.01314715 |  |  | 0.03527162 | 0.0225441 | 0.08428455 | 0.02218654 | 0.1306419 | 0.02214492
[5 empty] | 0.01769019 | 0.01365281 |  |  | 0.03657799 | 0.02341118 | 0.08688932 | 0.02303987 | 0.1346844 | 0.02299665
[5 empty] | 0.01788155 | 0.01415846 |  |  | 0.0382735 | 0.02427826 | 0.0894058 | 0.0238932 | 0.1392823 | 0.02384838
[5 empty] | 0.01806996 | 0.01466412 |  |  | 0.039448 | 0.02514534 | 0.0922152 | 0.02474653 | 0.142507 | 0.0247001
[5 empty] | 0.01825542 | 0.01516978 |  |  | 0.04079138 | 0.02601242 | 0.09479871 | 0.02559986 | 0.14593 | 0.02555183
[5 empty] | 0.01843793 | 0.01567544 |  |  | 0.04249349 | 0.0268795 | 0.09753754 | 0.02645319 | 0.150123 | 0.02640356
[5 empty] | 0.01861752 | 0.0161811 |  |  | 0.04364422 | 0.02774658 | 0.09971287 | 0.02730651 | 0.1539575 | 0.02725529
[5 empty] | 0.01879419 | 0.01668676 |  |  | 0.04473342 | 0.02861366 | 0.1010059 | 0.02815984 | 0.156405 | 0.02810701
[5 empty] | 0.01896793 | 0.01719242 |  |  | 0.04605097 | 0.02948074 | 0.1029979 | 0.02901317 | 0.158637 | 0.02895874
[5 empty] | 0.01913878 | 0.01769808 |  |  | 0.04678674 | 0.03034782 | 0.1050699 | 0.0298665 | 0.1619251 | 0.02981047
[5 empty] | 0.01930672 | 0.01820374 |  |  | 0.0480306 | 0.03121491 | 0.1061033 | 0.03071983 | 0.1624408 | 0.0306622
[5 empty] | 0.01947176 | 0.0187094 |  |  | 0.04877242 | 0.03208199 | 0.1067791 | 0.03157316 | 0.1654558 | 0.03151392
[5 empty] | 0.01963393 | 0.01921506 |  |  | 0.04960207 | 0.03294907 | 0.1083787 | 0.03242649 | 0.1658414 | 0.03236565
[5 empty] | 0.01979322 | 0.01972072 |  |  | 0.05010941 | 0.03381615 | 0.1080832 | 0.03327981 | 0.1673231 | 0.03321738
[5 empty] | 0.01994964 | 0.02022638 |  |  | 0.05038432 | 0.03468323 | 0.1092748 | 0.03413314 | 0.1662231 | 0.03406911
[5 empty] | 0.0201032 | 0.02073204 |  |  | 0.05051667 | 0.03555031 | 0.1092748 | 0.03498647 | 0.1673231 | 0.03492084
[5 empty] | 0.0202539 | 0.0212377 |  |  | 0.05122661 | 0.03641739 | 0.1091748 | 0.0358398 | 0.1658231 | 0.03577256
[5 empty] | 0.02040176 | 0.02174336 |  |  | 0.05072661 | 0.03728447 | 0.1084748 | 0.03669313 | 0.1672231 | 0.03662429
[5 empty] | 0.02054679 | 0.02224902 |  |  | 0.05122661 | 0.03815155 | 0.1085748 | 0.03754646 | 0.1662231 | 0.03747602
[5 empty] | 0.02068899 | 0.02275468 |  |  | 0.05072661 | 0.03901863 | 0.1084748 | 0.03839979 | 0.1673231 | 0.03832775
[5 empty] | 0.02082836 | 0.02326034 |  |  | 0.05102661 | 0.03988571 | 0.1090748 | 0.03925311 | 0.1669231 | 0.03917947
[5 empty] | 0.02096493 | 0.02376599 |  |  | 0.05082661 | 0.04075279 | 0.1089748 | 0.04010644 | 0.1669231 | 0.0400312
[5 empty] | 0.02109868 | 0.02427165 |  |  | 0.05102661 | 0.04161987 | 0.1084748 | 0.04095977 | 0.1657231 | 0.04088293
[5 empty] | 0.02122965 | 0.02477731 |  |  | 0.05092661 | 0.04248695 | 0.1083748 | 0.0418131 | 0.1658231 | 0.04173466
[5 empty] | 0.02135782 | 0.02528297 |  |  | 0.05112661 | 0.04335404 | 0.1091748 | 0.04266643 | 0.1664231 | 0.04258638
[5 empty] | 0.02148321 | 0.02578863 |  |  | 0.05112661 | 0.04422112 | 0.1091748 | 0.04351976 | 0.1657231 | 0.04343811
[5 empty] | 0.02160583 | 0.02629429 |  |  | 0.05102661 | 0.0450882 | 0.1086748 | 0.04437309 | 0.1667231 | 0.04428984
[5 empty] | 0.02172568 | 0.02679995 |  |  | 0.05112661 | 0.04595528 | 0.1090748 | 0.04522641 | 0.1658231 | 0.04514157
[5 empty] | 0.02184277 | 0.02730561 |  |  | 0.05112661 | 0.04682236 | 0.1083748 | 0.04607974 | 0.1671231 | 0.0459933
[5 empty] | 0.02195712 | 0.02781127 |  |  | 0.05072661 | 0.04768944 | 0.1088748 | 0.04693307 | 0.1663231 | 0.04684502
[5 empty] | 0.02206872 | 0.02831693 |  |  | 0.05072661 | 0.04855652 | 0.1087748 | 0.0477864 | 0.1673231 | 0.04769675
[5 empty] | 0.02217759 | 0.02882259 |  |  | 0.05102661 | 0.0494236 | 0.1090748 | 0.04863973 | 0.1669231 | 0.04854848
[5 empty] | 0.02228373 | 0.02932825 |  |  | 0.05082661 | 0.05029068 | 0.1082748 | 0.04949306 | 0.1667231 | 0.04940021
[5 empty] | 0.02238716 | 0.02983391 |  |  | 0.05092661 | 0.05115776 | 0.1091748 | 0.05034639 | 0.1661231 | 0.05025193
[5 empty] | 0.02248787 | 0.03033957 |  |  | 0.05112661 | 0.05202484 | 0.1084748 | 0.05119971 | 0.1661231 | 0.05110366
[5 empty] | 0.02258589 | 0.03084523 |  |  | 0.05112661 | 0.05289192 | 0.1092748 | 0.05205304 | 0.1658231 | 0.05195539
[5 empty] | 0.02268121 | 0.03135089 |  |  | 0.05112661 | 0.053759 | 0.1088748 | 0.05290637 | 0.1665231 | 0.05280712
[5 empty] | 0.02277384 | 0.03185655 |  |  | 0.05082661 | 0.05462608 | 0.1082748 | 0.0537597 | 0.1665231 | 0.05365885
[5 empty] | 0.02286379 | 0.03236221 |  |  | 0.05092661 | 0.05549316 | 0.1086748 | 0.05461303 | 0.1666231 | 0.05451057
[5 empty] | 0.02295108 | 0.03286786 |  |  | 0.05082661 | 0.05636025 | 0.1085748 | 0.05546636 | 0.1658231 | 0.0553623
[5 empty] | 0.0230357 | 0.03337352 |  |  | 0.05112661 | 0.05722733 | 0.1090748 | 0.05631969 | 0.1666231 | 0.05621403
[5 empty] | 0.02311767 | 0.03387918 |  |  | 0.05092661 | 0.05809441 | 0.1084748 | 0.05717302 | 0.1660231 | 0.05706576
[5 empty] | 0.02319699 | 0.03438484 |  |  | 0.05072661 | 0.05896149 | 0.1089748 | 0.05802634 | 0.1658231 | 0.05791748
[5 empty] | 0.02327367 | 0.0348905 |  |  | 0.05122661 | 0.05982857 | 0.1092748 | 0.05887967 | 0.1666231 | 0.05876921
[5 empty] | 0.02334772 | 0.03539616 |  |  | 0.05122661 | 0.06069565 | 0.1087748 | 0.059733 | 0.1664231 | 0.05962094
[5 empty] | 0.02341915 | 0.03590182 |  |  | 0.05092661 | 0.06156273 | 0.1082748 | 0.06058633 | 0.1663231 | 0.06047267
[5 empty] | 0.02348796 | 0.03640748 |  |  | 0.05072661 | 0.06242981 | 0.1082748 | 0.06143966 | 0.1670231 | 0.06132439
[5 empty] | 0.02355416 | 0.03691314 |  |  | 0.05102661 | 0.06329689 | 0.1091748 | 0.06229299 | 0.1670231 | 0.06217612
[5 empty] | 0.02361777 | 0.0374188 |  |  | 0.05102661 | 0.06416397 | 0.1092748 | 0.06314632 | 0.1664231 | 0.06302785
[5 empty] | 0.02367879 | 0.03792446 |  |  | 0.05072661 | 0.06503105 | 0.1089748 | 0.06399964 | 0.1670231 | 0.06387958
[5 empty] | 0.02373722 | 0.03843012 |  |  | 0.05082661 | 0.06589813 | 0.1087748 | 0.06485297 | 0.1660231 | 0.06473131
[5 empty] | 0.02379307 | 0.03893578 |  |  | 0.05122661 | 0.06676521 | 0.1088748 | 0.0657063 | 0.1657231 | 0.06558303
[5 empty] | 0.02384636 | 0.03944144 |  |  | 0.05122661 | 0.06763229 | 0.1088748 | 0.06655963 | 0.1671231 | 0.06643476
[5 empty] | 0.02389709 | 0.0399471 |  |  | 0.05112661 | 0.06849938 | 0.1091748 | 0.06741296 | 0.1658231 | 0.06728649
[5 empty] | 0.02394527 | 0.04045276 |  |  | 0.05112661 | 0.06936646 | 0.1087748 | 0.06826629 | 0.1670231 | 0.06813822
[5 empty] | 0.0239909 | 0.04095842 |  |  | 0.05082661 | 0.07023354 | 0.1090748 | 0.06911962 | 0.1670231 | 0.06898994
[5 empty] | 0.024034 | 0.04146408 |  |  | 0.05082661 | 0.07110062 | 0.1083748 | 0.06997294 | 0.1672231 | 0.06984167
[5 empty] | 0.02407457 | 0.04196974 |  |  | 0.05112661 | 0.0719677 | 0.1082748 | 0.07082627 | 0.1662231 | 0.0706934
[5 empty] | 0.02411262 | 0.04247539 |  |  | 0.05112661 | 0.07283478 | 0.1083748 | 0.0716796 | 0.1671224 | 0.07154513
[5 empty] | 0.02414816 | 0.04298105 |  |  | 0.05122661 | 0.07370186 | 0.1082704 | 0.07253293 | 0.1673134 | 0.07239685
[5 empty] | 0.02418119 | 0.04348671 |  |  | 0.05092647 | 0.07456894 | 0.109059 | 0.07338626 | 0.1672937 | 0.07324858
[5 empty] | 0.02421172 | 0.04399237 |  |  | 0.05082373 | 0.07543602 | 0.1086409 | 0.07423959 | 0.1666639 | 0.07410031
[5 empty] | 0.02423977 | 0.04449803 |  |  | 0.05091764 | 0.0763031 | 0.1088163 | 0.07509292 | 0.1656244 | 0.07495204
[5 empty] | 0.02426534 | 0.04500369 |  |  | 0.05070833 | 0.07717018 | 0.1089856 | 0.07594624 | 0.1665755 | 0.07580377
[5 empty] | 0.02428844 | 0.04550935 |  |  | 0.05069593 | 0.07803726 | 0.108449 | 0.07679957 | 0.1670178 | 0.07665549
[5 empty] | 0.02430907 | 0.04601501 |  |  | 0.05078058 | 0.07890434 | 0.1090068 | 0.0776529 | 0.1668516 | 0.07750722
[5 empty] | 0.02432724 | 0.04652067 |  |  | 0.05086242 | 0.07977142 | 0.1081592 | 0.07850623 | 0.1653773 | 0.07835895
[5 empty] | 0.02434296 | 0.04702633 |  |  | 0.05114157 | 0.08063851 | 0.1081066 | 0.07935956 | 0.1655954 | 0.07921068
[5 empty] | 0.02435625 | 0.04753199 |  |  | 0.05091819 | 0.08150559 | 0.1083492 | 0.08021289 | 0.1653063 | 0.0800624
[5 empty] | 0.0243671 | 0.04803765 |  |  | 0.05069239 | 0.08237267 | 0.1081873 | 0.08106622 | 0.1666104 | 0.08091413
[5 empty] | 0.02437553 | 0.04854331 |  |  | 0.05066433 | 0.08323975 | 0.1088212 | 0.08191954 | 0.1662082 | 0.08176586
[5 empty] | 0.02438153 | 0.04904897 |  |  | 0.05103413 | 0.08410683 | 0.1082511 | 0.08277287 | 0.166 | 0.08261759
[5 empty] | 0.02438513 | 0.04955463 |  |  | 0.05070193 | 0.08497391 | 0.1078774 | 0.0836262 | 0.1660862 | 0.08346931
[5 empty] | 0.02438633 | 0.05006029 |  |  | 0.05056787 | 0.08584099 | 0.1081002 | 0.08447953 | 0.1661674 | 0.08432104
[5 empty] | 0.02438633 | 0.05006029 |  |  | 0.05063209 | 0.08670807 | 0.1075199 | 0.08533286 | 0.1653438 | 0.08517277
[5 empty] | 0.0238276 | 0.05006002 |  |  | 0.05059471 | 0.08757515 | 0.1080368 | 0.08618619 | 0.1657161 | 0.0860245
[5 empty] | 0.02327528 | 0.05005975 |  |  | 0.05085587 | 0.08844223 | 0.1083511 | 0.08703952 | 0.1648844 | 0.08687623
[5 empty] | 0.02273009 | 0.05005948 |  |  | 0.05071572 | 0.08930931 | 0.1072632 | 0.08789284 | 0.1654494 | 0.08772795
[5 empty] | 0.02219275 | 0.05005921 |  |  | 0.05067438 | 0.09017639 | 0.1074732 | 0.08874617 | 0.1649113 | 0.08857968
[5 empty] | 0.02166395 | 0.05005894 |  |  | 0.05053199 | 0.09104347 | 0.1070814 | 0.0895995 | 0.1649706 | 0.08943141
[5 empty] | 0.02114441 | 0.05005868 |  |  | 0.0505887 | 0.09191055 | 0.1075882 | 0.09045283 | 0.1653278 | 0.09028314
[5 empty] | 0.02063486 | 0.05005841 |  |  | 0.05014462 | 0.09277764 | 0.1075938 | 0.09130616 | 0.1637833 | 0.09113486
[5 empty] | 0.02013599 | 0.05005814 |  |  | 0.05049991 | 0.09364472 | 0.1076985 | 0.09215949 | 0.1639374 | 0.09198659
[5 empty] | 0.01964853 | 0.05005787 |  |  | 0.05045469 | 0.0945118 | 0.1072025 | 0.09301282 | 0.1636907 | 0.09283832
[5 empty] | 0.01917318 | 0.0500576 |  |  | 0.05000911 | 0.09537888 | 0.107505 | 0.09386614 | 0.1640389 | 0.09369005
[5 empty] | 0.01871065 | 0.05005733 |  |  | 0.05026329 | 0.09624596 | 0.1064878 | 0.09471947 | 0.1631536 | 0.09454177
[5 empty] | 0.01826166 | 0.05005706 |  |  | 0.05001237 | 0.09711304 | 0.1068473 | 0.0955728 | 0.1631334 | 0.0953935
[5 empty] | 0.01782693 | 0.0500568 |  |  | 0.04984966 | 0.09798012 | 0.1063863 | 0.09642613 | 0.1627827 | 0.09624523
[5 empty] | 0.01740716 | 0.05005653 |  |  | 0.04997649 | 0.0988472 | 0.1065077 | 0.09727946 | 0.1634057 | 0.09709696
[5 empty] | 0.01700306 | 0.05005626 |  |  | 0.04969428 | 0.09971428 | 0.1068143 | 0.09813279 | 0.162207 | 0.09794869
[5 empty] | 0.01661536 | 0.05005599 |  |  | 0.04970445 | 0.1005814 | 0.1059091 | 0.09898612 | 0.1625909 | 0.09880041
[5 empty] | 0.01624475 | 0.05005572 |  |  | 0.0500084 | 0.1014484 | 0.1055948 | 0.09983944 | 0.1612618 | 0.09965214
[5 empty] | 0.01589196 | 0.05005545 |  |  | 0.04990755 | 0.1023155 | 0.1051745 | 0.1006928 | 0.162124 | 0.1005039
[5 empty] | 0.01555769 | 0.05005518 |  |  | 0.04970331 | 0.1031826 | 0.1054509 | 0.1015461 | 0.1605819 | 0.1013556
[5 empty] | 0.01524266 | 0.05005492 |  |  | 0.0493971 | 0.1040497 | 0.1051269 | 0.1023994 | 0.1615399 | 0.1022073
[5 empty] | 0.01494758 | 0.05005465 |  |  | 0.04939033 | 0.1049168 | 0.1047055 | 0.1032528 | 0.1611023 | 0.1030591
[5 empty] | 0.01467316 | 0.05005438 |  |  | 0.04938442 | 0.1057838 | 0.1043894 | 0.1041061 | 0.1599736 | 0.1039108
[5 empty] | 0.01442012 | 0.05005411 |  |  | 0.04938077 | 0.1066509 | 0.1044816 | 0.1049594 | 0.1599582 | 0.1047625
[5 empty] | 0.01418917 | 0.05005384 |  |  | 0.04918081 | 0.107518 | 0.1039849 | 0.1058127 | 0.1591603 | 0.1056142
[5 empty] | 0.01397813 | 0.05005357 |  |  | 0.04878594 | 0.1083851 | 0.1038022 | 0.1066661 | 0.1595844 | 0.106466
[5 empty] | 0.01377043 | 0.0500533 |  |  | 0.04879758 | 0.1092522 | 0.1035363 | 0.1075194 | 0.1593349 | 0.1073177
[5 empty] | 0.01356387 | 0.05005304 |  |  | 0.04861714 | 0.1101192 | 0.1037903 | 0.1083727 | 0.1590161 | 0.1081694
[5 empty] | 0.01335914 | 0.05005277 |  |  | 0.04884604 | 0.1109863 | 0.1037668 | 0.1092261 | 0.1593324 | 0.1090211
[5 empty] | 0.01315691 | 0.0500525 |  |  | 0.04858569 | 0.1118534 | 0.1040679 | 0.1100794 | 0.1579849 | 0.1098729
[5 empty] | 0.01295787 | 0.05005223 |  |  | 0.04833734 | 0.1127205 | 0.1036781 | 0.1109327 | 0.1588483 | 0.1107246
[5 empty] | 0.01276272 | 0.05005196 |  |  | 0.04839443 | 0.1135876 | 0.1038912 | 0.111786 | 0.1583161 | 0.1115763
[5 empty] | 0.01257212 | 0.05005169 |  |  | 0.04825293 | 0.1144547 | 0.1032071 | 0.1126394 | 0.1575881 | 0.1124281
[5 empty] | 0.01238677 | 0.05005143 |  |  | 0.04831278 | 0.1153217 | 0.1034258 | 0.1134927 | 0.1582642 | 0.1132798
[5 empty] | 0.01220735 | 0.05005116 |  |  | 0.04857394 | 0.1161888 | 0.103547 | 0.114346 | 0.1583443 | 0.1141315
[5 empty] | 0.01203455 | 0.05005089 |  |  | 0.04863637 | 0.1170559 | 0.1030707 | 0.1151994 | 0.1587282 | 0.1149832
[5 empty] | 0.01186904 | 0.05005062 |  |  | 0.04850001 | 0.117923 | 0.1033969 | 0.1160527 | 0.1578158 | 0.115835
[5 empty] | 0.01171152 | 0.05005035 |  |  | 0.04836483 | 0.1187901 | 0.1029254 | 0.116906 | 0.1584069 | 0.1166867
[5 empty] | 0.01156267 | 0.05005008 |  |  | 0.04833078 | 0.1196571 | 0.1028561 | 0.1177593 | 0.1577014 | 0.1175384
[5 empty] | 0.01142317 | 0.05004981 |  |  | 0.04849782 | 0.1205242 | 0.102489 | 0.1186127 | 0.1567992 | 0.1183902
[5 empty] | 0.01129371 | 0.05004955 |  |  | 0.04846589 | 0.1213913 | 0.1030239 | 0.119466 | 0.1577001 | 0.1192419
[5 empty] | 0.01117497 | 0.05004928 |  |  | 0.04833495 | 0.1222584 | 0.1025608 | 0.1203193 | 0.158104 | 0.1200936
[5 empty] | 0.01106764 | 0.05004901 |  |  | 0.04810497 | 0.1231255 | 0.1022996 | 0.1211727 | 0.1571108 | 0.1209453
[5 empty] | 0.0109724 | 0.05004874 |  |  | 0.04837588 | 0.1239925 | 0.1028402 | 0.122026 | 0.1577202 | 0.1217971
[5 empty] | 0.01088993 | 0.05004847 |  |  | 0.04804765 | 0.1248596 | 0.1025824 | 0.1228793 | 0.1568322 | 0.1226488
[5 empty] | 0.01082092 | 0.0500482 |  |  | 0.04782024 | 0.1257267 | 0.1025263 | 0.1237326 | 0.1564466 | 0.1235005
[5 empty] | 0.01076605 | 0.05004793 |  |  | 0.04789359 | 0.1265938 | 0.1021716 | 0.124586 | 0.1576633 | 0.1243522
[5 empty] | 0.01072602 | 0.05004767 |  |  | 0.04776766 | 0.1274609 | 0.1028184 | 0.1254393 | 0.1564821 | 0.125204
[5 empty] | 0.01070149 | 0.0500474 |  |  | 0.04824241 | 0.1283279 | 0.1022665 | 0.1262926 | 0.156803 | 0.1260557
[5 empty] | 0.01069317 | 0.05004713 |  |  | 0.04771779 | 0.129195 | 0.1018158 | 0.127146 | 0.1561256 | 0.1269074
[5 empty] | 0.01069317 | 0.05004713 |  |  | 0.04779375 | 0.1300621 | 0.1023662 | 0.1279993 | 0.1557501 | 0.1277592
[5 empty] | 0.0103347 | 0.05002035 |  |  | 0.04767026 | 0.1309292 | 0.1017177 | 0.1288526 | 0.155776 | 0.1286109
[5 empty] | 0.009977812 | 0.04999358 |  |  | 0.04814726 | 0.1317963 | 0.1026701 | 0.1297059 | 0.1560035 | 0.1294626
[5 empty] | 0.009623669 | 0.0499668 |  |  | 0.04812471 | 0.1326633 | 0.1021234 | 0.1305593 | 0.1557322 | 0.1303143
[5 empty] | 0.009273432 | 0.04994002 |  |  | 0.04800256 | 0.1335304 | 0.1020775 | 0.1314126 | 0.1560621 | 0.1311661
[5 empty] | 0.008928261 | 0.04991325 |  |  | 0.04758077 | 0.1343975 | 0.1023322 | 0.1322659 | 0.156993 | 0.1320178
[5 empty] | 0.008589318 | 0.04988647 |  |  | 0.0478593 | 0.1352646 | 0.1016875 | 0.1331193 | 0.1564248 | 0.1328695
[5 empty] | 0.008257764 | 0.04985969 |  |  | 0.04793809 | 0.1361317 | 0.1016433 | 0.1339726 | 0.1558573 | 0.1337212
[5 empty] | 0.007934761 | 0.04983292 |  |  | 0.04751711 | 0.1369988 | 0.1018995 | 0.1348259 | 0.1565904 | 0.134573
[5 empty] | 0.007621469 | 0.04980614 |  |  | 0.04799631 | 0.1378658 | 0.1018561 | 0.1356792 | 0.1555239 | 0.1354247
[5 empty] | 0.007319051 | 0.04977937 |  |  | 0.04757563 | 0.1387329 | 0.1014128 | 0.1365326 | 0.1559578 | 0.1362764
[5 empty] | 0.007028668 | 0.04975259 |  |  | 0.04775505 | 0.1396 | 0.1016696 | 0.1373859 | 0.1551919 | 0.1371282
[5 empty] | 0.00675148 | 0.04972581 |  |  | 0.04763451 | 0.1404671 | 0.1017265 | 0.1382392 | 0.155626 | 0.1379799
[5 empty] | 0.006488651 | 0.04969904 |  |  | 0.04781396 | 0.1413342 | 0.1018833 | 0.1390926 | 0.15486 | 0.1388316
[5 empty] | 0.00624134 | 0.04967226 |  |  | 0.04779336 | 0.1422012 | 0.10194 | 0.1399459 | 0.1553937 | 0.1396833
[5 empty] | 0.006010709 | 0.04964549 |  |  | 0.04757267 | 0.1430683 | 0.1016964 | 0.1407992 | 0.1559271 | 0.1405351
[5 empty] | 0.00579792 | 0.04961871 |  |  | 0.04765184 | 0.1439354 | 0.1011525 | 0.1416525 | 0.1550599 | 0.1413868
[5 empty] | 0.005604134 | 0.04959193 |  |  | 0.04733083 | 0.1448025 | 0.1015081 | 0.1425059 | 0.1555921 | 0.1422385
[5 empty] | 0.005430513 | 0.04956516 |  |  | 0.04740959 | 0.1456696 | 0.1018634 | 0.1433592 | 0.1546237 | 0.1430903
[5 empty] | 0.005278217 | 0.04953838 |  |  | 0.04758831 | 0.1465366 | 0.1010189 | 0.1442125 | 0.1549558 | 0.143942
[5 empty] | 0.005148409 | 0.0495116 |  |  | 0.04736723 | 0.1474037 | 0.1016748 | 0.1450659 | 0.1544884 | 0.1447937
[5 empty] | 0.005042249 | 0.04948483 |  |  | 0.04764634 | 0.1482708 | 0.1017312 | 0.1459192 | 0.1553217 | 0.1456454
[5 empty] | 0.004960899 | 0.04945805 |  |  | 0.04752565 | 0.1491379 | 0.1010879 | 0.1467725 | 0.1552557 | 0.1464972
[5 empty] | 0.004905521 | 0.04943128 |  |  | 0.04770516 | 0.150005 | 0.1016451 | 0.1476258 | 0.1551902 | 0.1473489
[5 empty] | 0.004877275 | 0.0494045 |  |  | 0.04758488 | 0.150872 | 0.1013027 | 0.1484792 | 0.1554255 | 0.1482006
[5 empty] | 0.004873691 | 0.04937772 |  |  | 0.04736481 | 0.1517391 | 0.1011607 | 0.1493325 | 0.1553614 | 0.1490523
[5 empty] | 0.004873719 | 0.04935095 |  |  | 0.04744495 | 0.1526062 | 0.1016192 | 0.1501858 | 0.155598 | 0.1499041
[5 empty] | 0.004873824 | 0.04932417 |  |  | 0.04742532 | 0.1534733 | 0.1007782 | 0.1510392 | 0.1555352 | 0.1507558
[5 empty] | 0.004874058 | 0.04929739 |  |  | 0.0471059 | 0.1543404 | 0.1012376 | 0.1518925 | 0.1543732 | 0.1516075
[5 empty] | 0.004874472 | 0.04927062 |  |  | 0.04718672 | 0.1552074 | 0.1008974 | 0.1527458 | 0.1547119 | 0.1524593
[5 empty] | 0.004875119 | 0.04924384 |  |  | 0.04756776 | 0.1560745 | 0.1009578 | 0.1535991 | 0.1543514 | 0.153311
[5 empty] | 0.004876048 | 0.04921707 |  |  | 0.04754903 | 0.1569416 | 0.1004186 | 0.1544525 | 0.1543915 | 0.1541627
[5 empty] | 0.004877313 | 0.04919029 |  |  | 0.04723055 | 0.1578087 | 0.10098 | 0.1553058 | 0.1539325 | 0.1550144
[5 empty] | 0.004878964 | 0.04916351 |  |  | 0.04751231 | 0.1586758 | 0.1008418 | 0.1561591 | 0.1550742 | 0.1558662
[5 empty] | 0.004881054 | 0.04913674 |  |  | 0.04739431 | 0.1595428 | 0.1010042 | 0.1570125 | 0.1546166 | 0.1567179
[5 empty] | 0.004883632 | 0.04910996 |  |  | 0.04737656 | 0.1604099 | 0.100367 | 0.1578658 | 0.1541599 | 0.1575696
[5 empty] | 0.004886752 | 0.04908318 |  |  | 0.04715907 | 0.161277 | 0.1004304 | 0.1587191 | 0.153504 | 0.1584214
[5 empty] | 0.004890465 | 0.04905641 |  |  | 0.04694183 | 0.1621441 | 0.1004943 | 0.1595724 | 0.1547489 | 0.1592731
[5 empty] | 0.004894822 | 0.04902963 |  |  | 0.04722486 | 0.1630112 | 0.1002588 | 0.1604258 | 0.1532946 | 0.1601248
[5 empty] | 0.004899874 | 0.04900286 |  |  | 0.04700815 | 0.1638783 | 0.1001238 | 0.1612791 | 0.1540411 | 0.1609765
[5 empty] | 0.004905674 | 0.04897608 |  |  | 0.04739171 | 0.1647453 | 0.1009894 | 0.1621324 | 0.1534885 | 0.1618283
[5 empty] | 0.004912272 | 0.0489493 |  |  | 0.04687555 | 0.1656124 | 0.1010555 | 0.1629858 | 0.1544368 | 0.16268
[5 empty] | 0.004919721 | 0.04892253 |  |  | 0.04735966 | 0.1664795 | 0.1008223 | 0.1638391 | 0.1531859 | 0.1635317
[5 empty] | 0.004928072 | 0.04889575 |  |  | 0.04734405 | 0.1673466 | 0.1009896 | 0.1646924 | 0.154336 | 0.1643834
[5 empty] | 0.004937376 | 0.04886897 |  |  | 0.04682873 | 0.1682137 | 0.1007574 | 0.1655457 | 0.1540869 | 0.1652352
[5 empty] | 0.004947685 | 0.0488422 |  |  | 0.0472137 | 0.1690807 | 0.1004259 | 0.1663991 | 0.1543388 | 0.1660869
[5 empty] | 0.00495905 | 0.04881542 |  |  | 0.04729897 | 0.1699478 | 0.100295 | 0.1672524 | 0.1537915 | 0.1669386
[5 empty] | 0.004971523 | 0.04878865 |  |  | 0.04708452 | 0.1708149 | 0.09986474 | 0.1681057 | 0.1534452 | 0.1677904
[5 empty] | 0.004985156 | 0.04876187 |  |  | 0.04707038 | 0.171682 | 0.1006351 | 0.1689591 | 0.1534999 | 0.1686421
[5 empty] | 0.005 | 0.04873509 |  |  | 0.04725655 | 0.1725491 | 0.100606 | 0.1698124 | 0.1538555 | 0.1694938
[5 empty] | 0.005 | 0.04872193
[5 empty] | 0.005381319 | 0.0487222
[5 empty] | 0.005759096 | 0.04872247
[5 empty] | 0.006133237 | 0.04872274
[5 empty] | 0.006503645 | 0.04872301
[5 empty] | 0.006870225 | 0.04872328
[5 empty] | 0.007232879 | 0.04872355
[5 empty] | 0.007591513 | 0.04872381
[5 empty] | 0.00794603 | 0.04872408
[5 empty] | 0.008296334 | 0.04872435
[5 empty] | 0.008642329 | 0.04872462
[5 empty] | 0.00898392 | 0.04872489
[5 empty] | 0.00932101 | 0.04872516
[5 empty] | 0.009653503 | 0.04872543
[5 empty] | 0.009981303 | 0.04872569
[5 empty] | 0.01030432 | 0.04872596
[5 empty] | 0.01062244 | 0.04872623
[5 empty] | 0.01093559 | 0.0487265
[5 empty] | 0.01124366 | 0.04872677
[5 empty] | 0.01154656 | 0.04872704
[5 empty] | 0.01184418 | 0.04872731
[5 empty] | 0.01213645 | 0.04872757
[5 empty] | 0.01242325 | 0.04872784
[5 empty] | 0.0127045 | 0.04872811
[5 empty] | 0.01298009 | 0.04872838
[5 empty] | 0.01325033 | 0.04872865
[5 empty] | 0.01351747 | 0.04872892
[5 empty] | 0.0137818 | 0.04872919
[5 empty] | 0.01404323 | 0.04872945
[5 empty] | 0.01430166 | 0.04872972
[5 empty] | 0.014557 | 0.04872999
[5 empty] | 0.01480916 | 0.04873026
[5 empty] | 0.01505802 | 0.04873053
[5 empty] | 0.01530351 | 0.0487308
[5 empty] | 0.01554552 | 0.04873106
[5 empty] | 0.01578396 | 0.04873133
[5 empty] | 0.01601872 | 0.0487316
[5 empty] | 0.01624973 | 0.04873187
[5 empty] | 0.01647687 | 0.04873214
[5 empty] | 0.01670005 | 0.04873241
[5 empty] | 0.01691919 | 0.04873268
[5 empty] | 0.01713417 | 0.04873294
[5 empty] | 0.01734491 | 0.04873321
[5 empty] | 0.01755131 | 0.04873348
[5 empty] | 0.01775327 | 0.04873375
[5 empty] | 0.0179507 | 0.04873402
[5 empty] | 0.0181435 | 0.04873429
[5 empty] | 0.01833157 | 0.04873456
[5 empty] | 0.01851483 | 0.04873482
[5 empty] | 0.01869317 | 0.04873509
[5 empty] | 0.01869317 | 0.04872193
[5 empty] | 0.01888573 | 0.04874925
[5 empty] | 0.01907679 | 0.04877656
[5 empty] | 0.01926587 | 0.04880387
[5 empty] | 0.01945253 | 0.04883119
[5 empty] | 0.01963629 | 0.0488585
[5 empty] | 0.0198167 | 0.04888581
[5 empty] | 0.0199933 | 0.04891313
[5 empty] | 0.02016563 | 0.04894044
[5 empty] | 0.02033323 | 0.04896775
[5 empty] | 0.02049563 | 0.04899507
[5 empty] | 0.02065239 | 0.04902238
[5 empty] | 0.02080303 | 0.04904969
[5 empty] | 0.0209471 | 0.04907701
[5 empty] | 0.02108414 | 0.04910432
[5 empty] | 0.02121369 | 0.04913163
[5 empty] | 0.02133528 | 0.04915895
[5 empty] | 0.02144846 | 0.04918626
[5 empty] | 0.02155278 | 0.04921357
[5 empty] | 0.02164776 | 0.04924089
[5 empty] | 0.02173294 | 0.0492682
[5 empty] | 0.02180788 | 0.04929551
[5 empty] | 0.0218721 | 0.04932283
[5 empty] | 0.02192515 | 0.04935014
[5 empty] | 0.02196657 | 0.04937745
[5 empty] | 0.02199735 | 0.04940477
[5 empty] | 0.02202591 | 0.04943208
[5 empty] | 0.02205367 | 0.04945939
[5 empty] | 0.02208058 | 0.04948671
[5 empty] | 0.02210661 | 0.04951402
[5 empty] | 0.02213172 | 0.04954133
[5 empty] | 0.02215587 | 0.04956865
[5 empty] | 0.02217903 | 0.04959596
[5 empty] | 0.02220117 | 0.04962327
[5 empty] | 0.02222224 | 0.04965059
[5 empty] | 0.02224221 | 0.0496779
[5 empty] | 0.02226105 | 0.04970521
[5 empty] | 0.02227872 | 0.04973253
[5 empty] | 0.02229518 | 0.04975984
[5 empty] | 0.0223104 | 0.04978715
[5 empty] | 0.02232434 | 0.04981447
[5 empty] | 0.02233697 | 0.04984178
[5 empty] | 0.02234825 | 0.04986909
[5 empty] | 0.02235813 | 0.04989641
[5 empty] | 0.0223666 | 0.04992372
[5 empty] | 0.02237361 | 0.04995103
[5 empty] | 0.02237912 | 0.04997835
[5 empty] | 0.0223831 | 0.05000566
[5 empty] | 0.02238552 | 0.05003297
[5 empty] | 0.02238633 | 0.05006029
[5 empty] | 0.02238633 | 0.05006029
[5 empty] | 0.02288057 | 0.05164263
[5 empty] | 0.0233651 | 0.05322498
[5 empty] | 0.02383972 | 0.05480732
[5 empty] | 0.0243042 | 0.05638966
[5 empty] | 0.02475833 | 0.05797201
[5 empty] | 0.02520188 | 0.05955435
[5 empty] | 0.02563464 | 0.0611367
[5 empty] | 0.02605639 | 0.06271904
[5 empty] | 0.02646691 | 0.06430139
[5 empty] | 0.02686598 | 0.06588373
[5 empty] | 0.02725338 | 0.06746608
[5 empty] | 0.0276289 | 0.06904842
[5 empty] | 0.02799231 | 0.07063077
[5 empty] | 0.02834341 | 0.07221311
[5 empty] | 0.02868196 | 0.07379545
[5 empty] | 0.02900775 | 0.0753778
[5 empty] | 0.02932057 | 0.07696014
[5 empty] | 0.02962019 | 0.07854249
[5 empty] | 0.02990639 | 0.08012483
[5 empty] | 0.03017896 | 0.08170718
[5 empty] | 0.03043768 | 0.08328952
[5 empty] | 0.03068233 | 0.08487187
[5 empty] | 0.03091269 | 0.08645421
[5 empty] | 0.03112855 | 0.08803655
[5 empty] | 0.03132967 | 0.0896189
[5 empty] | 0.03151586 | 0.09120124
[5 empty] | 0.03168688 | 0.09278359
[5 empty] | 0.03184252 | 0.09436593
[5 empty] | 0.03198256 | 0.09594828
[5 empty] | 0.03210678 | 0.09753062
[5 empty] | 0.03221496 | 0.09911297
[5 empty] | 0.03230689 | 0.1006953
[5 empty] | 0.03238234 | 0.1022777
[5 empty] | 0.03244111 | 0.10386
[5 empty] | 0.03248296 | 0.1054423
[5 empty] | 0.03251511 | 0.1070247
[5 empty] | 0.03251509 | 0.108607
[5 empty] | 0.03251088 | 0.1101894
[5 empty] | 0.03249977 | 0.1117717
[5 empty] | 0.03248228 | 0.1133541
[5 empty] | 0.03245893 | 0.1149364
[5 empty] | 0.03243026 | 0.1165188
[5 empty] | 0.03239677 | 0.1181011
[5 empty] | 0.03235901 | 0.1196834
[5 empty] | 0.03231749 | 0.1212658
[5 empty] | 0.03227274 | 0.1228481
[5 empty] | 0.03222528 | 0.1244305
[5 empty] | 0.03217563 | 0.1260128
[5 empty] | 0.03212432 | 0.1275952
[5 empty] | 0.03207188 | 0.1291775
[5 empty] | 0.03201847 | 0.1307599
[5 empty] | 0.03194839 | 0.1323422
[5 empty] | 0.03185689 | 0.1339245
[5 empty] | 0.03174942 | 0.1355069
[5 empty] | 0.03163145 | 0.1370892
[5 empty] | 0.03150843 | 0.1386716
[5 empty] | 0.0313858 | 0.1402539
[5 empty] | 0.03126902 | 0.1418363
[5 empty] | 0.03116355 | 0.1434186
[5 empty] | 0.03107484 | 0.145001
[5 empty] | 0.03100834 | 0.1465833
[5 empty] | 0.03095862 | 0.1481656
[5 empty] | 0.03091194 | 0.15
[5 empty] | 0.030868 | 0.1513303
[5 empty] | 0.03082663 | 0.1529127
[5 empty] | 0.03078765 | 0.154495
[5 empty] | 0.03075088 | 0.1560774
[5 empty] | 0.03071616 | 0.1576597
[5 empty] | 0.0306833 | 0.1592421
[5 empty] | 0.03065214 | 0.1608244
[5 empty] | 0.03062249 | 0.1624067
[5 empty] | 0.03059418 | 0.1639891
[5 empty] | 0.03056705 | 0.1655714
[5 empty] | 0.0305409 | 0.1671538
[5 empty] | 0.03051558 | 0.1687361
[5 empty] | 0.0304909 | 0.1703185
[5 empty] | 0.03046668 | 0.1719008
[5 empty] | 0.03044276 | 0.1734832
[5 empty] | 0.03041897 | 0.1750655
[5 empty] | 0.03039511 | 0.1766478
[5 empty] | 0.03037103 | 0.1782302
[5 empty] | 0.03034654 | 0.1798125
[5 empty] | 0.03032198 | 0.1813949
[5 empty] | 0.03029783 | 0.1829772
[5 empty] | 0.03027411 | 0.1845596
[5 empty] | 0.03025083 | 0.1861419
[5 empty] | 0.030228 | 0.1877243
[5 empty] | 0.03020565 | 0.1893066
[5 empty] | 0.03018378 | 0.1908889
[5 empty] | 0.03016242 | 0.1924713
[5 empty] | 0.03014157 | 0.1940536
[5 empty] | 0.03012125 | 0.195636
[5 empty] | 0.03010148 | 0.1972183
[5 empty] | 0.03008227 | 0.1988007
[5 empty] | 0.03006364 | 0.200383
[5 empty] | 0.0300456 | 0.2019654
[5 empty] | 0.03002817 | 0.2035477
[5 empty] | 0.03001136 | 0.20513
[5 empty] | 0.02999519 | 0.2067124