## 1
Общество с ограниченной ответственностью "Инженерная геология" (ООО "ИнжГео") | [11 empty] | Общество с ограниченной ответственностью "Инженерная геология" (ООО "ИнжГео")
Юр. адрес: 117279, г. Москва, ул. Миклухо-Маклая, 36 а, этаж 5, пом. XXIII к. 76-84 | [11 empty] | Юр. адрес: 117279, г. Москва, ул. Миклухо-Маклая, 36 а, этаж 5, пом. XXIII к. 76-84 | [8 empty] | нагр |  |  | X0 | Y0 | R |  | нагр |  |  |  | X0 | Y0 | R | нагр |  |  |  | X0 | Y0 | R |  | нагр |  |  |  | X0 | Y0 | R
Телефон/факс +7 (495) 132-30-00, Адрес электронной почты inbox@inj-geo.ru | [11 empty] | Телефон/факс +7 (495) 132-30-00, Адрес электронной почты inbox@inj-geo.ru | [12 empty] | 0 | [7 empty] | 0 | [6 empty] | 0 | [7 empty] | 0
[21 empty] | девиатор | [6 empty] | девиатор | [6 empty] | девиатор | [7 empty] | девиатор
Испытательная лаборатория ООО «ИнжГео» | [11 empty] | Испытательная лаборатория ООО «ИнжГео» | [8 empty] | x0 | Угол | X | Y |  |  |  | x0 |  | Угол | X | Y |  |  | x0 |  | Угол | X | Y |  |  |  | x0 |  | Угол | X | Y
Адрес места осуществления деятельности лаборатории: г. Москва, просп. Вернадского, д. 51, стр. 1 | [11 empty] | Адрес места осуществления деятельности лаборатории: г. Москва, просп. Вернадского, д. 51, стр. 1 | [9 empty] | 0 | [7 empty] | 0 | [6 empty] | 0 | [7 empty] | 0
Телефон +7(910)4557682, E-mail: slg85@mail.ru | [11 empty] | Телефон +7(910)4557682, E-mail: slg85@mail.ru | [9 empty] | 5 | [7 empty] | 5 | [6 empty] | 5 | [7 empty] | 5
[22 empty] | 10 | [7 empty] | 10 | [6 empty] | 10 | [7 empty] | 10
[12 empty] | Протокол испытаний № 13-63/244 от 30-06-2023 | [9 empty] | 15 | [7 empty] | 15 | [6 empty] | 15 | [7 empty] | 15
[22 empty] | 20 | [7 empty] | 20 | [6 empty] | 20 | [7 empty] | 20
[12 empty] | Наименование и адрес заказчика: Переход трубопровода через р. Енисей | [9 empty] | 25 | [7 empty] | 25 | [6 empty] | 25 | [7 empty] | 25
[12 empty] | Наименование объекта: ООО Регионстрой | [9 empty] | 30 | [7 empty] | 30 | [6 empty] | 30 | [7 empty] | 30
Наименование используемого метода/методики: ГОСТ 12248.4-2020 | [11 empty] | Наименование используемого метода/методики: ГОСТ 12248.3-2020 | [9 empty] | 35 | [7 empty] | 35 | [6 empty] | 35 | [7 empty] | 35
Условия проведения испытания: температура окружающей среды (18 - 25)0С, влажность воздуха (40 - 75)% | [11 empty] | Условия проведения испытания: температура окружающей среды (18 - 25)0С, влажность воздуха (40 - 75)% | [9 empty] | 40 | [7 empty] | 40 | [6 empty] | 40 | [7 empty] | 40
[12 empty] | Дата получение объекта подлежащего испытаниям: 03-06-2023 | [9 empty] | 45 | [7 empty] | 45 | [6 empty] | 45 | [7 empty] | 45
[12 empty] | Дата испытания: 25.10.2022-19.11.2244 | [9 empty] | 50 | [7 empty] | 50 | [6 empty] | 50 | [7 empty] | 50
[22 empty] | 55 | [7 empty] | 55 | [6 empty] | 55 | [7 empty] | 55
Испытание грунтов методом трехосного сжатия | [11 empty] | Испытание грунтов методом трехосного сжатия | [9 empty] | 60 | [7 empty] | 60 | [6 empty] | 60 | [7 empty] | 60
[22 empty] | 65 | [7 empty] | 65 | [6 empty] | 65 | [7 empty] | 65
Лабораторный номер: | [6 empty] | We, д.е. = |  |  |  |  | Лабораторный номер: |  | 1279 |  |  |  | We, д.е. = | 0.462633912 |  |  | 70 | [7 empty] | 70 | [6 empty] | 70 | [7 empty] | 70
Номер скважины: | [6 empty] | ρ, г/см3 = |  |  |  |  | Номер скважины: |  | BH-134 |  |  |  | ρ, г/см3 = | 1.61 |  |  | 75 | [7 empty] | 75 | [6 empty] | 75 | [7 empty] | 75
Глубина отбора, м: | [6 empty] | ρs, г/см3 = |  |  |  |  | Глубина отбора, м: |  | 0.7 |  |  |  | ρs, г/см3 = | 2.74 |  |  | 80 | [7 empty] | 80 | [6 empty] | 80 | [7 empty] | 80
Наименование грунта: | [6 empty] | e, д.е. = |  |  |  |  | Наименование грунта: |  | Суглинок, после оттаивания текучий, тяжелый пылеватый |  |  |  | e, д.е. = | 1.489203 |  |  | 85 | [7 empty] | 85 | [6 empty] | 85 | [7 empty] | 85
Схема проведения опыта: | [6 empty] | IL, д.е. = |  |  |  |  | Схема проведения опыта: |  | КД |  |  |  | IL, д.е. = | 2.352 |  |  | 90 | [7 empty] | 90 | [6 empty] | 90 | [7 empty] | 90
[22 empty] | 95 | [7 empty] | 95 | [6 empty] | 95 | [7 empty] | 95
[22 empty] | 100 | [7 empty] | 100 | [6 empty] | 100 | [7 empty] | 100
Результаты испытаний | [11 empty] | Результаты испытаний | [9 empty] | 105 | [7 empty] | 105 | [6 empty] | 105 | [7 empty] | 105
[22 empty] | 110 | [7 empty] | 110 | [6 empty] | 110 | [7 empty] | 110
[22 empty] | 115 | [7 empty] | 115 | [6 empty] | 115 | [7 empty] | 115
[22 empty] | 120 | [7 empty] | 120 | [6 empty] | 120 | [7 empty] | 120
[22 empty] | 125 | [7 empty] | 125 | [6 empty] | 125 | [7 empty] | 125
[22 empty] | 130 | [7 empty] | 130 | [6 empty] | 130 | [7 empty] | 130
[22 empty] | 135 | [7 empty] | 135 | [6 empty] | 135 | [7 empty] | 135
[22 empty] | 140 | [7 empty] | 140 | [6 empty] | 140 | [7 empty] | 140
[22 empty] | 145 | [7 empty] | 145 | [6 empty] | 145 | [7 empty] | 145
[22 empty] | 150 | [7 empty] | 150 | [6 empty] | 150 | [7 empty] | 150
[22 empty] | 155 | [7 empty] | 155 | [6 empty] | 155 | [7 empty] | 155
[22 empty] | 160 | [7 empty] | 160 | [6 empty] | 160 | [7 empty] | 160
[22 empty] | 165 | [7 empty] | 165 | [6 empty] | 165 | [7 empty] | 165
[22 empty] | 170 | [7 empty] | 170 | [6 empty] | 170 | [7 empty] | 170
[22 empty] | 175 | [7 empty] | 175 | [6 empty] | 175 | [7 empty] | 175
[22 empty] | 180 | [7 empty] | 180 | [6 empty] | 180 | [7 empty] | 180
[13 empty] | Давление в камере, Мпа σ3 | Вертикальная нагрузка, Мпа σ1 | Поровое давление, Мпа u
| K0, д.е. | 0.8608269 |  |  |  |  | Коэфф. Точки | [5 empty] | 0.05 | 0.07767106 | [5 empty] | 1 | [6 empty] | σ3,кПа | σ1,кПа | u, кПа |  |  |  | 4
| q_zg, МПа | 0.04304134 | [10 empty] | 0.15 | 0.2100058 | [27 empty] | δ3, Мпа | δ1-δ3, МПа | δ1, МПа | δ1, КПа
|  |  | Модуль деформации, МПа: | [9 empty] | 0.25 | 0.3423406 | [21 empty] | С, МПа:
|  |  | Е0= |  | Точки модуля (полное напр.), МПа |  |  |  | 0.04304134 | 0.06886615 | [25 empty] | φ, град:
|  |  | E50 = |  | qf (полное напр.), МПа |  |  |  | 0.06162116 | [26 empty] | E, Мпа
|  |  | Коэф. Поперечной деформации, ϑ = | [9 empty] | Эффективные значения угла внутреннего трения и удельного сцепления ϕ', С' | [13 empty] | x | 0
[13 empty] | ϕ', град. = | 8 | [12 empty] | y |  |  |  | С, кПа | φ,°
[13 empty] | С', МПа = | 0.005
| Исполнитель: | [6 empty] | Морозов Д.С. |  |  |  |  | Исполнитель: |  |  |  |  | Морозов Д.С.
| Начальник исп. лаборатории: | [6 empty] | Семиколенова Л.Г. |  |  |  |  | Начальник исп. лаборатории: |  |  |  |  | Семиколенова Л.Г.
Лист 1 , всего листов 2 | [11 empty] | Лист 2 , всего листов 2
Частичное воспроизведение протокола испытаний без письменного разрешения ООО «ИнжГео» ЗАПРЕЩАЕТСЯ | [11 empty] | Частичное воспроизведение протокола испытаний без письменного разрешения ООО «ИнжГео» ЗАПРЕЩАЕТСЯ
[5 empty] | второй график |  | первый график | [9 empty] | К Пуассона
dev50 | epsE50 | ind | devE0 | epsE0 | dev | eps | sigma |  | dev1 | eps1 | dev2 | eps2 | dev3 | eps3 |  | Глины
0.01162116 | 0.007741632 |  |  |  | 0 | 0 |  |  | 0 | 0 | 0 | 0 | 0 | 0 |  | < 0 | 0,20-0,30
ind |  |  |  |  | 0.001438481 | 0.0004819357 |  |  | 0.002358758 | 0.0008335119 | 0.00757252 | 0.0008176319 | 0.01150304 | 0.0008172078 |  | 0-0,25 | 0,30-0,38
2 |  |  |  |  | 0.002826497 | 0.0009638713 |  |  | 0.004732122 | 0.001667024 | 0.01350131 | 0.001635295 | 0.02223663 | 0.001634416 |  | 0,25< | 0,38-0,45
E0 |  |  |  |  | 0.004113583 | 0.001445807 |  |  | 0.00642799 | 0.002500536 | 0.01736755 | 0.002452896 | 0.02677876 | 0.002078344 |  | Суглинки | 0,35-0,37
epsE0 | devE0 |  |  |  | 0.005249273 | 0.001927743 |  |  | 0.0075 | 0.00299775 | 0.02097521 | 0.003270528 | 0.03407873 | 0.003268831 |  | Пески и супеси | 0,30-0,35
0.002580544 | 0.006456202 |  |  |  | 0.006456202 | 0.002580544 |  |  | 0.009013704 | 0.00416756 | 0.02387068 | 0.00408816 | 0.03869437 | 0.004086039
[5 empty] | 0.006917057 | 0.002891614 |  |  | 0.00998654 | 0.005001072 | 0.02690054 | 0.004905792 | 0.04200816 | 0.004903247
График E50 |  | График E |  |  | 0.007604839 | 0.00337355 |  |  | 0.01084441 | 0.005834583 | 0.0300029 | 0.006056647 | 0.04617028 | 0.005972252
eps | q | sigma |  |  | 0.008256621 | 0.003855485 |  |  | 0.01171579 | 0.006668095 | 0.03070671 | 0.006541055 | 0.04735886 | 0.006537663
Горизонтальная линия E50 |  | Касательная |  |  | 0.008867706 | 0.004337421 |  |  | 0.01242913 | 0.007501607 | 0.03245252 | 0.007358687 | 0.05077766 | 0.00735487
0 |  | a | b |  | 0.009433398 | 0.004819357 |  |  | 0.01301289 | 0.008335119 | 0.03417296 | 0.008176319 | 0.05327671 | 0.008172078
|  |  | 0 |  | 0.009949004 | 0.005301292 |  |  | 0.01383553 | 0.009216768 | 0.03626386 | 0.008993951 | 0.05554828 | 0.008989286
Вертикальная линия E50 |  | p1 и p2 |  |  | 0.01040983 | 0.005783228 |  |  | 0.01439724 | 0.01000214 | 0.03772102 | 0.009811583 | 0.05878467 | 0.009806494
| 0 | 0 |  |  | 0.01081117 | 0.006265164 |  |  | 0.01501579 | 0.01083566 | 0.03994024 | 0.01062921 | 0.06127813 | 0.0106237
[5 empty] | 0.01114834 | 0.006747099 |  |  | 0.01594738 | 0.01166917 | 0.04121734 | 0.01144685 | 0.06382096 | 0.01144091
Касательная линия E50 |  |  |  |  | 0.01141664 | 0.007229035 |  |  | 0.01668823 | 0.01250268 | 0.04274812 | 0.01226448 | 0.06620542 | 0.01225812
0 | 0 | Горизонтальная 1 |  |  | 0.01162116 | 0.007741632 |  |  | 0.01743454 | 0.01333619 | 0.0448284 | 0.01308211 | 0.06822379 | 0.01307533
[5 empty] | 0.01176195 | 0.008192906 |  |  | 0.01818253 | 0.0141697 | 0.04605398 | 0.01389974 | 0.07046835 | 0.01389253
Горизонтальная линия qкр |  |  |  |  | 0.01191015 | 0.008674842 |  |  | 0.01892839 | 0.01500321 | 0.04762067 | 0.01471737 | 0.07313137 | 0.01470974
Горизонтальная линия q |  | Горизонтальная 2 |  |  | 0.01205614 | 0.009156778 |  |  | 0.01956833 | 0.01583673 | 0.04892428 | 0.01553501 | 0.07520513 | 0.01552695
0 |  | 0 |  |  | 0.01219992 | 0.009638713 |  |  | 0.02019857 | 0.01667024 | 0.05016062 | 0.01635264 | 0.0768819 | 0.01634416
[5 empty] | 0.01234151 | 0.01012065 |  |  | 0.0211153 | 0.01750375 | 0.0515255 | 0.01717027 | 0.07915397 | 0.01716136
Вертикальная линия q |  |  |  |  | 0.01248091 | 0.01060258 |  |  | 0.02181475 | 0.01833726 | 0.05311473 | 0.0179879 | 0.08121361 | 0.01797857
| 0 |  |  |  | 0.01261814 | 0.01108452 |  |  | 0.02239311 | 0.01917077 | 0.05412411 | 0.01880553 | 0.08245309 | 0.01879578
[5 empty] | 0.0127532 | 0.01156646 |  |  | 0.02314659 | 0.02000429 | 0.05514946 | 0.01962317 | 0.0848647 | 0.01961299
[5 empty] | 0.01288611 | 0.01204839 |  |  | 0.02357141 | 0.0208378 | 0.05558659 | 0.0204408 | 0.0861407 | 0.0204302
[5 empty] | 0.01301687 | 0.01253033 |  |  | 0.02436376 | 0.02167131 | 0.05673129 | 0.02125843 | 0.08747338 | 0.0212474
[5 empty] | 0.01314549 | 0.01301226 |  |  | 0.02481986 | 0.02250482 | 0.05737939 | 0.02207606 | 0.08795501 | 0.02206461
[5 empty] | 0.01327199 | 0.0134942 |  |  | 0.02523591 | 0.02333833 | 0.05782669 | 0.02289369 | 0.08987786 | 0.02288182
[5 empty] | 0.01339638 | 0.01397613 |  |  | 0.02590813 | 0.02417185 | 0.05896899 | 0.02371133 | 0.09013422 | 0.02369903
[5 empty] | 0.01351866 | 0.01445807 |  |  | 0.02613271 | 0.02500536 | 0.05900212 | 0.02452896 | 0.09111636 | 0.02451623
[5 empty] | 0.01363884 | 0.01494001 |  |  | 0.02660587 | 0.02583887 | 0.05972187 | 0.02534659 | 0.09131655 | 0.02533344
[5 empty] | 0.01375693 | 0.01542194 |  |  | 0.02692382 | 0.02667238 | 0.05952406 | 0.02616422 | 0.09182708 | 0.02615065
[5 empty] | 0.01387295 | 0.01590388 |  |  | 0.02718276 | 0.02750589 | 0.0600058 | 0.02698185 | 0.09234055 | 0.02696786
[5 empty] | 0.0139869 | 0.01638581 |  |  | 0.02727889 | 0.02833941 | 0.0597058 | 0.02779949 | 0.09164055 | 0.02778507
[5 empty] | 0.0140988 | 0.01686775 |  |  | 0.02750844 | 0.02917292 | 0.0600058 | 0.02861712 | 0.09194055 | 0.02860227
[5 empty] | 0.01420865 | 0.01734968 |  |  | 0.02767106 | 0.03000643 | 0.0594058 | 0.02943475 | 0.09184055 | 0.02941948
[5 empty] | 0.01431646 | 0.01783162 |  |  | 0.02757106 | 0.03083994 | 0.0596058 | 0.03025238 | 0.09164055 | 0.03023669
[5 empty] | 0.01442224 | 0.01831356 |  |  | 0.02747106 | 0.03167345 | 0.0597058 | 0.03107001 | 0.09224055 | 0.0310539
[5 empty] | 0.014526 | 0.01879549 |  |  | 0.02747106 | 0.03250697 | 0.0597058 | 0.03188764 | 0.09184055 | 0.03187111
[5 empty] | 0.01462776 | 0.01927743 |  |  | 0.02757106 | 0.03334048 | 0.0597058 | 0.03270528 | 0.09214055 | 0.03268831
[5 empty] | 0.01472752 | 0.01975936 |  |  | 0.02757106 | 0.03417399 | 0.0597058 | 0.03352291 | 0.09214055 | 0.03350552
[5 empty] | 0.01482529 | 0.0202413 |  |  | 0.02767106 | 0.0350075 | 0.0597058 | 0.03434054 | 0.09144055 | 0.03432273
[5 empty] | 0.01492109 | 0.02072323 |  |  | 0.02757106 | 0.03584101 | 0.0595058 | 0.03515817 | 0.09174055 | 0.03513994
[5 empty] | 0.01501491 | 0.02120517 |  |  | 0.02757106 | 0.03667452 | 0.0596058 | 0.0359758 | 0.09164055 | 0.03595714
[5 empty] | 0.01510678 | 0.02168711 |  |  | 0.02747106 | 0.03750804 | 0.0594058 | 0.03679344 | 0.09214055 | 0.03677435
[5 empty] | 0.0151967 | 0.02216904 |  |  | 0.02767106 | 0.03834155 | 0.0596058 | 0.03761107 | 0.09234055 | 0.03759156
[5 empty] | 0.01528467 | 0.02265098 |  |  | 0.02767106 | 0.03917506 | 0.0598058 | 0.0384287 | 0.09234055 | 0.03840877
[5 empty] | 0.01537072 | 0.02313291 |  |  | 0.02767106 | 0.04000857 | 0.0600058 | 0.03924633 | 0.09224055 | 0.03922598
[5 empty] | 0.01545486 | 0.02361485 |  |  | 0.02757106 | 0.04084208 | 0.0597058 | 0.04006396 | 0.09234055 | 0.04004318
[5 empty] | 0.01553708 | 0.02409678 |  |  | 0.02767106 | 0.0416756 | 0.0600058 | 0.0408816 | 0.09174055 | 0.04086039
[5 empty] | 0.0156174 | 0.02457872 |  |  | 0.02767106 | 0.04250911 | 0.0596058 | 0.04169923 | 0.09234055 | 0.0416776
[5 empty] | 0.01569583 | 0.02506065 |  |  | 0.02747106 | 0.04334262 | 0.0599058 | 0.04251686 | 0.09214055 | 0.04249481
[5 empty] | 0.01577238 | 0.02554259 |  |  | 0.02757106 | 0.04417613 | 0.0594058 | 0.04333449 | 0.09174055 | 0.04331201
[5 empty] | 0.01584706 | 0.02602453 |  |  | 0.02747106 | 0.04500964 | 0.0596058 | 0.04415212 | 0.09164055 | 0.04412922
[5 empty] | 0.01591988 | 0.02650646 |  |  | 0.02747106 | 0.04584316 | 0.0600058 | 0.04496976 | 0.09204055 | 0.04494643
[5 empty] | 0.01599086 | 0.0269884 |  |  | 0.02767106 | 0.04667667 | 0.0599058 | 0.04578739 | 0.09234055 | 0.04576364
[5 empty] | 0.01605999 | 0.02747033 |  |  | 0.02747106 | 0.04751018 | 0.0600058 | 0.04660502 | 0.09174055 | 0.04658085
[5 empty] | 0.01612729 | 0.02795227 |  |  | 0.02747106 | 0.04834369 | 0.0599058 | 0.04742265 | 0.09194055 | 0.04739805
[5 empty] | 0.01619277 | 0.0284342 |  |  | 0.02757106 | 0.0491772 | 0.0599058 | 0.04824028 | 0.09194055 | 0.04821526
[5 empty] | 0.01625643 | 0.02891614 |  |  | 0.02767106 | 0.05001072 | 0.0599058 | 0.04905792 | 0.09184055 | 0.04903247
[5 empty] | 0.0163183 | 0.02939808 |  |  | 0.02747106 | 0.05084423 | 0.0597058 | 0.04987555 | 0.09164055 | 0.04984968
[5 empty] | 0.01637838 | 0.02988001 |  |  | 0.02767106 | 0.05167774 | 0.0594058 | 0.05069318 | 0.09204055 | 0.05066689
[5 empty] | 0.01643667 | 0.03036195 |  |  | 0.02767106 | 0.05251125 | 0.0596058 | 0.05151081 | 0.09164055 | 0.05148409
[5 empty] | 0.01649319 | 0.03084388 |  |  | 0.02767106 | 0.05334476 | 0.0595058 | 0.05232844 | 0.09194055 | 0.0523013
[5 empty] | 0.01654795 | 0.03132582 |  |  | 0.02767106 | 0.05417828 | 0.0596058 | 0.05314607 | 0.09224055 | 0.05311851
[5 empty] | 0.01660096 | 0.03180775 |  |  | 0.02767106 | 0.05501179 | 0.0598058 | 0.05396371 | 0.09224055 | 0.05393572
[5 empty] | 0.01665223 | 0.03228969 |  |  | 0.02757106 | 0.0558453 | 0.0594058 | 0.05478134 | 0.09154055 | 0.05475292
[5 empty] | 0.01670176 | 0.03277163 |  |  | 0.02767106 | 0.05667881 | 0.0599058 | 0.05559897 | 0.09204055 | 0.05557013
[5 empty] | 0.01674957 | 0.03325356 |  |  | 0.02757106 | 0.05751232 | 0.0597058 | 0.0564166 | 0.09174055 | 0.05638734
[5 empty] | 0.01679567 | 0.0337355 |  |  | 0.02747106 | 0.05834583 | 0.0595058 | 0.05723423 | 0.09154055 | 0.05720455
[5 empty] | 0.01684007 | 0.03421743 |  |  | 0.02757106 | 0.05917935 | 0.0596058 | 0.05805187 | 0.09214055 | 0.05802176
[5 empty] | 0.01688277 | 0.03469937 |  |  | 0.02747106 | 0.06001286 | 0.0599058 | 0.0588695 | 0.09174055 | 0.05883896
[5 empty] | 0.01692379 | 0.0351813 |  |  | 0.02747106 | 0.06084637 | 0.0595058 | 0.05968713 | 0.09184055 | 0.05965617
[5 empty] | 0.01696314 | 0.03566324 |  |  | 0.02757106 | 0.06167988 | 0.0598058 | 0.06050476 | 0.09194055 | 0.06047338
[5 empty] | 0.01700082 | 0.03614518 |  |  | 0.02747106 | 0.06251339 | 0.0596058 | 0.06132239 | 0.09174055 | 0.06129059
[5 empty] | 0.01703685 | 0.03662711 |  |  | 0.02747106 | 0.06334691 | 0.0598058 | 0.06214003 | 0.09204055 | 0.06210779
[5 empty] | 0.01707124 | 0.03710905 |  |  | 0.02767106 | 0.06418042 | 0.0599058 | 0.06295766 | 0.09184055 | 0.062925
[5 empty] | 0.01710399 | 0.03759098 |  |  | 0.02757106 | 0.06501393 | 0.0599058 | 0.06377529 | 0.09194055 | 0.06374221
[5 empty] | 0.01713512 | 0.03807292 |  |  | 0.02747106 | 0.06584744 | 0.05960577 | 0.06459292 | 0.09234044 | 0.06455942
[5 empty] | 0.01716463 | 0.03855485 |  |  | 0.02747106 | 0.06668095 | 0.05970345 | 0.06541055 | 0.09213653 | 0.06537663
[5 empty] | 0.01719254 | 0.03903679 |  |  | 0.02757106 | 0.06751447 | 0.05999761 | 0.06622819 | 0.09232722 | 0.06619383
[5 empty] | 0.01721885 | 0.03951873 |  |  | 0.02757043 | 0.06834798 | 0.05938837 | 0.06704582 | 0.09141269 | 0.06701104
[5 empty] | 0.01724358 | 0.04000066 |  |  | 0.02756811 | 0.06918149 | 0.05997587 | 0.06786345 | 0.09219317 | 0.06782825
[5 empty] | 0.01726674 | 0.0404826 |  |  | 0.02756415 | 0.070015 | 0.05946024 | 0.06868108 | 0.09156885 | 0.06864546
[5 empty] | 0.01728832 | 0.04096453 |  |  | 0.02745861 | 0.07084851 | 0.05934162 | 0.06949871 | 0.09153994 | 0.06946267
[5 empty] | 0.01730836 | 0.04144647 |  |  | 0.02745156 | 0.07168203 | 0.05962014 | 0.07031635 | 0.09220665 | 0.07027987
[5 empty] | 0.01732685 | 0.0419284 |  |  | 0.02764306 | 0.07251554 | 0.05949593 | 0.07113398 | 0.09196918 | 0.07109708
[5 empty] | 0.0173438 | 0.04241034 |  |  | 0.02763318 | 0.07334905 | 0.05926912 | 0.07195161 | 0.09142773 | 0.07191429
[5 empty] | 0.01735923 | 0.04289227 |  |  | 0.02742198 | 0.07418256 | 0.05963986 | 0.07276924 | 0.09178251 | 0.0727315
[5 empty] | 0.01737314 | 0.04337421 |  |  | 0.02750953 | 0.07501607 | 0.05980827 | 0.07358687 | 0.09123372 | 0.0735487
[5 empty] | 0.01738554 | 0.04385615 |  |  | 0.0275959 | 0.07584959 | 0.05917449 | 0.0744045 | 0.09118158 | 0.07436591
[5 empty] | 0.01739645 | 0.04433808 |  |  | 0.02748114 | 0.0766831 | 0.05933864 | 0.07522214 | 0.09182628 | 0.07518312
[5 empty] | 0.01740587 | 0.04482002 |  |  | 0.02746533 | 0.07751661 | 0.05960088 | 0.07603977 | 0.09116803 | 0.07600033
[5 empty] | 0.01741382 | 0.04530195 |  |  | 0.02754853 | 0.07835012 | 0.05956131 | 0.0768574 | 0.09110704 | 0.07681754
[5 empty] | 0.0174203 | 0.04578389 |  |  | 0.0273308 | 0.07918363 | 0.05962009 | 0.07767503 | 0.09174351 | 0.07763474
[5 empty] | 0.01742532 | 0.04626582 |  |  | 0.02731221 | 0.08001715 | 0.05897735 | 0.07849266 | 0.09157764 | 0.07845195
[5 empty] | 0.0174289 | 0.04674776 |  |  | 0.02749282 | 0.08085066 | 0.05913321 | 0.0793103 | 0.09070964 | 0.07926916
[5 empty] | 0.01743103 | 0.0472297 |  |  | 0.02737271 | 0.08168417 | 0.05918781 | 0.08012793 | 0.09113972 | 0.08008637
[5 empty] | 0.01743174 | 0.04771163 |  |  | 0.02735193 | 0.08251768 | 0.05924129 | 0.08094556 | 0.09096808 | 0.08090358
[5 empty] | 0.01743174 | 0.04771163 |  |  | 0.02723055 | 0.08335119 | 0.05929377 | 0.08176319 | 0.09079493 | 0.08172078
[5 empty] | 0.01699949 | 0.04771136 |  |  | 0.02720864 | 0.0841847 | 0.0592454 | 0.08258082 | 0.09072047 | 0.08253799
[5 empty] | 0.01657208 | 0.04771109 |  |  | 0.02718626 | 0.08501822 | 0.0587963 | 0.08339846 | 0.0910449 | 0.0833552
[5 empty] | 0.01615011 | 0.04771083 |  |  | 0.02716347 | 0.08585173 | 0.05874662 | 0.08421609 | 0.09066844 | 0.08417241
[5 empty] | 0.0157342 | 0.04771056 |  |  | 0.02724035 | 0.08668524 | 0.05899647 | 0.08503372 | 0.09079128 | 0.08498961
[5 empty] | 0.01532497 | 0.04771029 |  |  | 0.02721695 | 0.08751875 | 0.059046 | 0.08585135 | 0.09061363 | 0.08580682
[5 empty] | 0.01492302 | 0.04771002 |  |  | 0.02729334 | 0.08835226 | 0.05879505 | 0.08666898 | 0.09073504 | 0.08662403
[5 empty] | 0.01452897 | 0.04770975 |  |  | 0.02706959 | 0.08918578 | 0.05863512 | 0.08748662 | 0.09044193 | 0.08744124
[5 empty] | 0.01414343 | 0.04770948 |  |  | 0.02714517 | 0.09001929 | 0.05856319 | 0.08830425 | 0.09013048 | 0.08825845
[5 empty] | 0.01376702 | 0.04770921 |  |  | 0.02711558 | 0.0908528 | 0.05868065 | 0.08912188 | 0.09030281 | 0.08907565
[5 empty] | 0.01340033 | 0.04770895 |  |  | 0.02708039 | 0.09168631 | 0.05838889 | 0.08993951 | 0.08986107 | 0.08989286
[5 empty] | 0.01304399 | 0.04770868 |  |  | 0.02694031 | 0.09251982 | 0.0581893 | 0.09075714 | 0.08950738 | 0.09071007
[5 empty] | 0.01269861 | 0.04770841 |  |  | 0.026996 | 0.09335334 | 0.05818326 | 0.09157478 | 0.08994388 | 0.09152728
[5 empty] | 0.0123648 | 0.04770814 |  |  | 0.02684814 | 0.09418685 | 0.05847216 | 0.09239241 | 0.08937271 | 0.09234448
[5 empty] | 0.01204317 | 0.04770787 |  |  | 0.02699741 | 0.09502036 | 0.05835739 | 0.09321004 | 0.08909599 | 0.09316169
[5 empty] | 0.01173434 | 0.0477076 |  |  | 0.02694449 | 0.09585387 | 0.05814035 | 0.09402767 | 0.08871587 | 0.0939789
[5 empty] | 0.01143891 | 0.04770734 |  |  | 0.02669006 | 0.09668738 | 0.05792241 | 0.0948453 | 0.08943446 | 0.09479611
[5 empty] | 0.0111575 | 0.04770707 |  |  | 0.02663479 | 0.0975209 | 0.05800497 | 0.09566293 | 0.08905391 | 0.09561332
[5 empty] | 0.01089072 | 0.0477068 |  |  | 0.02667937 | 0.09835441 | 0.05758942 | 0.09648057 | 0.08857635 | 0.09643052
[5 empty] | 0.01063919 | 0.04770653 |  |  | 0.02652447 | 0.09918792 | 0.05717714 | 0.0972982 | 0.08860392 | 0.09724773
[5 empty] | 0.0104035 | 0.04770626 |  |  | 0.02667077 | 0.1000214 | 0.05716952 | 0.09811583 | 0.08853874 | 0.09806494
[5 empty] | 0.01018429 | 0.04770599 |  |  | 0.02661895 | 0.1008549 | 0.05726796 | 0.09893346 | 0.08808295 | 0.09888215
[5 empty] | 0.009982153 | 0.04770572 |  |  | 0.02636969 | 0.1016885 | 0.05707384 | 0.09975109 | 0.08793869 | 0.09969936
[5 empty] | 0.009797708 | 0.04770546 |  |  | 0.02632366 | 0.102522 | 0.05708854 | 0.1005687 | 0.08800808 | 0.1005166
[5 empty] | 0.009631567 | 0.04770519 |  |  | 0.02638155 | 0.1033555 | 0.05711346 | 0.1013864 | 0.08819326 | 0.1013338
[5 empty] | 0.009482016 | 0.04770492 |  |  | 0.02634403 | 0.104189 | 0.05694999 | 0.102204 | 0.08769637 | 0.102151
[5 empty] | 0.009335655 | 0.04770465 |  |  | 0.02621178 | 0.1050225 | 0.05689874 | 0.1030216 | 0.08721809 | 0.1029682
[5 empty] | 0.009190604 | 0.04770438 |  |  | 0.02618548 | 0.105856 | 0.05675156 | 0.1038393 | 0.08754561 | 0.1037854
[5 empty] | 0.0090473 | 0.04770411 |  |  | 0.02616302 | 0.1066895 | 0.05700584 | 0.1046569 | 0.08727536 | 0.1046026
[5 empty] | 0.00890618 | 0.04770384 |  |  | 0.02614127 | 0.107523 | 0.05696152 | 0.1054745 | 0.08780727 | 0.1054198
[5 empty] | 0.008767683 | 0.04770358 |  |  | 0.02612021 | 0.1083566 | 0.05641857 | 0.1062921 | 0.08704129 | 0.106237
[5 empty] | 0.008632244 | 0.04770331 |  |  | 0.02619981 | 0.1091901 | 0.05697694 | 0.1071098 | 0.08727733 | 0.1070542
[5 empty] | 0.008500301 | 0.04770304 |  |  | 0.02608005 | 0.1100236 | 0.05683658 | 0.1079274 | 0.08681533 | 0.1078714
[5 empty] | 0.008372292 | 0.04770277 |  |  | 0.0261609 | 0.1108571 | 0.05659746 | 0.108745 | 0.08755522 | 0.1086886
[5 empty] | 0.008248653 | 0.0477025 |  |  | 0.02614236 | 0.1116906 | 0.05685952 | 0.1095627 | 0.08719693 | 0.1095058
[5 empty] | 0.008129822 | 0.04770223 |  |  | 0.02622438 | 0.1125241 | 0.05622273 | 0.1103803 | 0.08684039 | 0.1103231
[5 empty] | 0.008016237 | 0.04770196 |  |  | 0.02620696 | 0.1133576 | 0.05678703 | 0.1111979 | 0.08648555 | 0.1111403
[5 empty] | 0.007908333 | 0.0477017 |  |  | 0.02619008 | 0.1141911 | 0.05655239 | 0.1120156 | 0.08643232 | 0.1119575
[5 empty] | 0.00780655 | 0.04770143 |  |  | 0.0261737 | 0.1150246 | 0.05611876 | 0.1128332 | 0.08698064 | 0.1127747
[5 empty] | 0.007711323 | 0.04770116 |  |  | 0.0260578 | 0.1158582 | 0.05608609 | 0.1136508 | 0.08653044 | 0.1135919
[5 empty] | 0.00762309 | 0.04770089 |  |  | 0.02594238 | 0.1166917 | 0.05645434 | 0.1144685 | 0.08638165 | 0.1144091
[5 empty] | 0.007542288 | 0.04770062 |  |  | 0.0259274 | 0.1175252 | 0.05612347 | 0.1152861 | 0.08673421 | 0.1152263
[5 empty] | 0.007469355 | 0.04770035 |  |  | 0.02591284 | 0.1183587 | 0.05659343 | 0.1161037 | 0.08668804 | 0.1160435
[5 empty] | 0.007404728 | 0.04770008 |  |  | 0.02609868 | 0.1191922 | 0.05656418 | 0.1169214 | 0.08614308 | 0.1168607
[5 empty] | 0.007348844 | 0.04769982 |  |  | 0.0258849 | 0.1200257 | 0.05623567 | 0.117739 | 0.08699926 | 0.1176779
[5 empty] | 0.00730214 | 0.04769955 |  |  | 0.02597147 | 0.1208592 | 0.05640785 | 0.1185566 | 0.08655651 | 0.1184951
[5 empty] | 0.007265054 | 0.04769928 |  |  | 0.02605838 | 0.1216927 | 0.05608069 | 0.1193743 | 0.08611476 | 0.1193123
[5 empty] | 0.007238022 | 0.04769901 |  |  | 0.02584561 | 0.1225263 | 0.05645414 | 0.1201919 | 0.08627394 | 0.1201296
[5 empty] | 0.007221483 | 0.04769874 |  |  | 0.02583313 | 0.1233598 | 0.05582815 | 0.1210095 | 0.08593399 | 0.1209468
[5 empty] | 0.007215872 | 0.04769847 |  |  | 0.02592092 | 0.1241933 | 0.05610268 | 0.1218272 | 0.08659484 | 0.121764
[5 empty] | 0.007215872 | 0.04769847 |  |  | 0.02590895 | 0.1250268 | 0.05637769 | 0.1226448 | 0.08605642 | 0.1225812
[5 empty] | 0.006972365 | 0.04768298 |  |  | 0.02589722 | 0.1258603 | 0.05575313 | 0.1234624 | 0.08601866 | 0.1233984
[5 empty] | 0.006733806 | 0.04766749 |  |  | 0.02578568 | 0.1266938 | 0.05582895 | 0.1242801 | 0.08668149 | 0.1242156
[5 empty] | 0.006500647 | 0.04765201 |  |  | 0.02577434 | 0.1275273 | 0.05580512 | 0.1250977 | 0.08654484 | 0.1250328
[5 empty] | 0.006273342 | 0.04763652 |  |  | 0.02586315 | 0.1283608 | 0.05608158 | 0.1259153 | 0.08590865 | 0.12585
[5 empty] | 0.006052341 | 0.04762103 |  |  | 0.0257521 | 0.1291943 | 0.05565829 | 0.1267329 | 0.08607284 | 0.1266672
[5 empty] | 0.005838096 | 0.04760554 |  |  | 0.02574117 | 0.1300279 | 0.05563522 | 0.1275506 | 0.08563736 | 0.1274844
[5 empty] | 0.005631061 | 0.04759005 |  |  | 0.02583034 | 0.1308614 | 0.05601231 | 0.1283682 | 0.08580212 | 0.1283016
[5 empty] | 0.005431686 | 0.04757456 |  |  | 0.02591958 | 0.1316949 | 0.05598951 | 0.1291858 | 0.08586707 | 0.1291188
[5 empty] | 0.005240424 | 0.04755907 |  |  | 0.02580887 | 0.1325284 | 0.05596679 | 0.1300035 | 0.08593213 | 0.129936
[5 empty] | 0.005057726 | 0.04754358 |  |  | 0.0257982 | 0.1333619 | 0.05584411 | 0.1308211 | 0.08589723 | 0.1307533
[5 empty] | 0.004884046 | 0.04752809 |  |  | 0.02588753 | 0.1341954 | 0.0558214 | 0.1316387 | 0.08556231 | 0.1315705
[5 empty] | 0.004719835 | 0.0475126 |  |  | 0.02577686 | 0.1350289 | 0.05569864 | 0.1324564 | 0.0857273 | 0.1323877
[5 empty] | 0.004565544 | 0.04749711 |  |  | 0.02566614 | 0.1358624 | 0.05597578 | 0.133274 | 0.08629213 | 0.1332049
[5 empty] | 0.004421626 | 0.04748162 |  |  | 0.02575538 | 0.136696 | 0.05585277 | 0.1340916 | 0.08575674 | 0.1340221
[5 empty] | 0.004288534 | 0.04746613 |  |  | 0.02584453 | 0.1375295 | 0.05582956 | 0.1349093 | 0.08532104 | 0.1348393
[5 empty] | 0.004166718 | 0.04745064 |  |  | 0.02573359 | 0.138363 | 0.05560612 | 0.1357269 | 0.08578498 | 0.1356565
[5 empty] | 0.004056632 | 0.04743515 |  |  | 0.02562253 | 0.1391965 | 0.0554826 | 0.1365445 | 0.0859488 | 0.1364737
[5 empty] | 0.003958726 | 0.04741966 |  |  | 0.0256115 | 0.14003 | 0.05595926 | 0.1373622 | 0.08561292 | 0.1372909
[5 empty] | 0.003873454 | 0.04740417 |  |  | 0.02580057 | 0.1408635 | 0.05573613 | 0.1381798 | 0.08587735 | 0.1381081
[5 empty] | 0.003801266 | 0.04738868 |  |  | 0.02558974 | 0.141697 | 0.05591321 | 0.1389974 | 0.08574209 | 0.1389253
[5 empty] | 0.003742616 | 0.04737319 |  |  | 0.02567901 | 0.1425305 | 0.0556905 | 0.1398151 | 0.08540716 | 0.1397425
[5 empty] | 0.003697955 | 0.04735771 |  |  | 0.02576838 | 0.1433641 | 0.05576799 | 0.1406327 | 0.08537256 | 0.1405597
[5 empty] | 0.003667736 | 0.04734222 |  |  | 0.02555785 | 0.1441976 | 0.05564571 | 0.1414503 | 0.08563829 | 0.141377
[5 empty] | 0.003652409 | 0.04732673 |  |  | 0.02574743 | 0.1450311 | 0.05562365 | 0.142268 | 0.08570436 | 0.1421942
[5 empty] | 0.003650582 | 0.04731124 |  |  | 0.02553711 | 0.1458646 | 0.05530181 | 0.1430856 | 0.08577078 | 0.1430114
[5 empty] | 0.003651632 | 0.04729575 |  |  | 0.0256269 | 0.1466981 | 0.05578021 | 0.1439032 | 0.08533755 | 0.1438286
[5 empty] | 0.003654165 | 0.04728026 |  |  | 0.02551681 | 0.1475316 | 0.05565883 | 0.1447208 | 0.08500468 | 0.1446458
[5 empty] | 0.003658633 | 0.04726477 |  |  | 0.02560682 | 0.1483651 | 0.05573769 | 0.1455385 | 0.08487217 | 0.145463
[5 empty] | 0.003665488 | 0.04724928 |  |  | 0.02569696 | 0.1491986 | 0.0554168 | 0.1463561 | 0.08544004 | 0.1462802
[5 empty] | 0.003675182 | 0.04723379 |  |  | 0.0256872 | 0.1500321 | 0.05539614 | 0.1471737 | 0.08490828 | 0.1470974
[5 empty] | 0.003688167 | 0.0472183 |  |  | 0.02567757 | 0.1508657 | 0.05527574 | 0.1479914 | 0.0849769 | 0.1479146
[5 empty] | 0.003704895 | 0.04720281 |  |  | 0.02546806 | 0.1516992 | 0.05535559 | 0.148809 | 0.08544591 | 0.1487318
[5 empty] | 0.003725819 | 0.04718732 |  |  | 0.02545866 | 0.1525327 | 0.05563569 | 0.1496266 | 0.08551531 | 0.149549
[5 empty] | 0.00375139 | 0.04717183 |  |  | 0.0256494 | 0.1533662 | 0.05511606 | 0.1504443 | 0.08558511 | 0.1503662
[5 empty] | 0.00378206 | 0.04715634 |  |  | 0.02544026 | 0.1541997 | 0.05509669 | 0.1512619 | 0.08515532 | 0.1511834
[5 empty] | 0.003818281 | 0.04714085 |  |  | 0.02543124 | 0.1550332 | 0.05517758 | 0.1520795 | 0.08462594 | 0.1520007
[5 empty] | 0.003860506 | 0.04712536 |  |  | 0.02562236 | 0.1558667 | 0.05515875 | 0.1528972 | 0.08459698 | 0.1528179
[5 empty] | 0.003909186 | 0.04710987 |  |  | 0.0254136 | 0.1567002 | 0.05554019 | 0.1537148 | 0.08466844 | 0.1536351
[5 empty] | 0.003964773 | 0.04709438 |  |  | 0.02560499 | 0.1575338 | 0.05502192 | 0.1545324 | 0.08494033 | 0.1544523
[5 empty] | 0.00402772 | 0.04707889 |  |  | 0.0253965 | 0.1583673 | 0.05500392 | 0.1553501 | 0.08511266 | 0.1552695
[5 empty] | 0.004098478 | 0.04706341 |  |  | 0.02548816 | 0.1592008 | 0.05548622 | 0.1561677 | 0.08518542 | 0.1560867
[5 empty] | 0.0041775 | 0.04704792 |  |  | 0.02547995 | 0.1600343 | 0.0552688 | 0.1569853 | 0.08475864 | 0.1569039
[5 empty] | 0.004265237 | 0.04703243 |  |  | 0.02537188 | 0.1608678 | 0.05495168 | 0.157803 | 0.08503231 | 0.1577211
[5 empty] | 0.004362142 | 0.04701694 |  |  | 0.02546396 | 0.1617013 | 0.05533485 | 0.1586206 | 0.08490643 | 0.1585383
[5 empty] | 0.004468666 | 0.04700145 |  |  | 0.02535618 | 0.1625348 | 0.05481833 | 0.1594382 | 0.08458102 | 0.1593555
[5 empty] | 0.004585262 | 0.04698596 |  |  | 0.02554855 | 0.1633683 | 0.05510212 | 0.1602559 | 0.08505609 | 0.1601727
[5 empty] | 0.004712382 | 0.04697047 |  |  | 0.02554106 | 0.1642018 | 0.05478622 | 0.1610735 | 0.08473163 | 0.1609899
[5 empty] | 0.004850477 | 0.04695498 |  |  | 0.02543373 | 0.1650354 | 0.05527063 | 0.1618911 | 0.08430765 | 0.1618072
[5 empty] | 0.005 | 0.04693949 |  |  | 0.02542655 | 0.1658689 | 0.05525536 | 0.1627088 | 0.08438416 | 0.1626244
[5 empty] | 0.005 | 0.04692633
[5 empty] | 0.005293844 | 0.0469266
[5 empty] | 0.005584793 | 0.04692687
[5 empty] | 0.005872757 | 0.04692714
[5 empty] | 0.006157645 | 0.04692741
[5 empty] | 0.006439368 | 0.04692767
[5 empty] | 0.006717835 | 0.04692794
[5 empty] | 0.006992955 | 0.04692821
[5 empty] | 0.007264639 | 0.04692848
[5 empty] | 0.007532796 | 0.04692875
[5 empty] | 0.007797336 | 0.04692902
[5 empty] | 0.008058169 | 0.04692929
[5 empty] | 0.008315204 | 0.04692955
[5 empty] | 0.008568351 | 0.04692982
[5 empty] | 0.008817521 | 0.04693009
[5 empty] | 0.009062622 | 0.04693036
[5 empty] | 0.009303565 | 0.04693063
[5 empty] | 0.009540258 | 0.0469309
[5 empty] | 0.009772613 | 0.04693116
[5 empty] | 0.01000054 | 0.04693143
[5 empty] | 0.01022394 | 0.0469317
[5 empty] | 0.01044274 | 0.04693197
[5 empty] | 0.01065684 | 0.04693224
[5 empty] | 0.01086614 | 0.04693251
[5 empty] | 0.01107057 | 0.04693278
[5 empty] | 0.01127039 | 0.04693304
[5 empty] | 0.01146773 | 0.04693331
[5 empty] | 0.01166287 | 0.04693358
[5 empty] | 0.01185572 | 0.04693385
[5 empty] | 0.01204618 | 0.04693412
[5 empty] | 0.01223417 | 0.04693439
[5 empty] | 0.01241959 | 0.04693466
[5 empty] | 0.01260236 | 0.04693492
[5 empty] | 0.01278238 | 0.04693519
[5 empty] | 0.01295957 | 0.04693546
[5 empty] | 0.01313384 | 0.04693573
[5 empty] | 0.01330509 | 0.046936
[5 empty] | 0.01347323 | 0.04693627
[5 empty] | 0.01363818 | 0.04693654
[5 empty] | 0.01379984 | 0.0469368
[5 empty] | 0.01395813 | 0.04693707
[5 empty] | 0.01411295 | 0.04693734
[5 empty] | 0.01426421 | 0.04693761
[5 empty] | 0.01441182 | 0.04693788
[5 empty] | 0.0145557 | 0.04693815
[5 empty] | 0.01469575 | 0.04693842
[5 empty] | 0.01483188 | 0.04693868
[5 empty] | 0.01496401 | 0.04693895
[5 empty] | 0.01509204 | 0.04693922
[5 empty] | 0.01521587 | 0.04693949
[5 empty] | 0.01521587 | 0.04692633
[5 empty] | 0.0153138 | 0.04694236
[5 empty] | 0.01540815 | 0.04695838
[5 empty] | 0.01549888 | 0.04697441
[5 empty] | 0.01558595 | 0.04699044
[5 empty] | 0.01566931 | 0.04700646
[5 empty] | 0.01574893 | 0.04702249
[5 empty] | 0.01582475 | 0.04703852
[5 empty] | 0.01589673 | 0.04705454
[5 empty] | 0.01596483 | 0.04707057
[5 empty] | 0.016029 | 0.0470866
[5 empty] | 0.01608921 | 0.04710262
[5 empty] | 0.01614539 | 0.04711865
[5 empty] | 0.01619753 | 0.04713468
[5 empty] | 0.01624556 | 0.0471507
[5 empty] | 0.01628944 | 0.04716673
[5 empty] | 0.01632913 | 0.04718276
[5 empty] | 0.01636459 | 0.04719878
[5 empty] | 0.01639577 | 0.04721481
[5 empty] | 0.01642263 | 0.04723084
[5 empty] | 0.01644512 | 0.04724686
[5 empty] | 0.0164632 | 0.04726289
[5 empty] | 0.01647682 | 0.04727892
[5 empty] | 0.01648595 | 0.04729494
[5 empty] | 0.01649054 | 0.04731097
[5 empty] | 0.01649071 | 0.04732699
[5 empty] | 0.01648752 | 0.04734302
[5 empty] | 0.01648109 | 0.04735905
[5 empty] | 0.01647138 | 0.04737507
[5 empty] | 0.01645835 | 0.0473911
[5 empty] | 0.01644194 | 0.04740713
[5 empty] | 0.01642213 | 0.04742315
[5 empty] | 0.01639886 | 0.04743918
[5 empty] | 0.01637208 | 0.04745521
[5 empty] | 0.01634177 | 0.04747123
[5 empty] | 0.01630786 | 0.04748726
[5 empty] | 0.01627033 | 0.04750329
[5 empty] | 0.01622911 | 0.04751931
[5 empty] | 0.01618418 | 0.04753534
[5 empty] | 0.01613548 | 0.04755137
[5 empty] | 0.01608297 | 0.04756739
[5 empty] | 0.01602661 | 0.04758342
[5 empty] | 0.01596635 | 0.04759945
[5 empty] | 0.01590215 | 0.04761547
[5 empty] | 0.01583397 | 0.0476315
[5 empty] | 0.01576176 | 0.04764753
[5 empty] | 0.01568548 | 0.04766355
[5 empty] | 0.01560507 | 0.04767958
[5 empty] | 0.01552051 | 0.0476956
[5 empty] | 0.01543174 | 0.04771163
[5 empty] | 0.01543174 | 0.04771163
[5 empty] | 0.01581151 | 0.04929398
[5 empty] | 0.01618394 | 0.05087632
[5 empty] | 0.01654887 | 0.05245867
[5 empty] | 0.01690611 | 0.05404101
[5 empty] | 0.0172555 | 0.05562335
[5 empty] | 0.01759686 | 0.0572057
[5 empty] | 0.01793002 | 0.05878804
[5 empty] | 0.01825479 | 0.06037039
[5 empty] | 0.01857101 | 0.06195273
[5 empty] | 0.0188785 | 0.06353508
[5 empty] | 0.01917709 | 0.06511742
[5 empty] | 0.0194666 | 0.06669977
[5 empty] | 0.01974685 | 0.06828211
[5 empty] | 0.02001768 | 0.06986445
[5 empty] | 0.0202789 | 0.0714468
[5 empty] | 0.02053034 | 0.07302914
[5 empty] | 0.02077183 | 0.07461149
[5 empty] | 0.0210032 | 0.07619383
[5 empty] | 0.02122426 | 0.07777618
[5 empty] | 0.02143484 | 0.07935852
[5 empty] | 0.02163477 | 0.08094087
[5 empty] | 0.02182387 | 0.08252321
[5 empty] | 0.02200197 | 0.08410556
[5 empty] | 0.0221689 | 0.0856879
[5 empty] | 0.02232447 | 0.08727024
[5 empty] | 0.02246851 | 0.08885259
[5 empty] | 0.02260086 | 0.09043493
[5 empty] | 0.02272133 | 0.09201728
[5 empty] | 0.02282975 | 0.09359962
[5 empty] | 0.02292594 | 0.09518197
[5 empty] | 0.02300973 | 0.09676431
[5 empty] | 0.02308095 | 0.09834666
[5 empty] | 0.02313941 | 0.099929
[5 empty] | 0.02318496 | 0.1015113
[5 empty] | 0.0232174 | 0.1030937
[5 empty] | 0.02324233 | 0.104676
[5 empty] | 0.02324231 | 0.1062584
[5 empty] | 0.0232393 | 0.1078407
[5 empty] | 0.02323136 | 0.1094231
[5 empty] | 0.02321886 | 0.1110054
[5 empty] | 0.02320217 | 0.1125878
[5 empty] | 0.02318167 | 0.1141701
[5 empty] | 0.02315774 | 0.1157524
[5 empty] | 0.02313075 | 0.1173348
[5 empty] | 0.02310107 | 0.1189171
[5 empty] | 0.02306908 | 0.1204995
[5 empty] | 0.02303515 | 0.1220818
[5 empty] | 0.02299966 | 0.1236642
[5 empty] | 0.02296299 | 0.1252465
[5 empty] | 0.0229255 | 0.1268289
[5 empty] | 0.02288732 | 0.1284112
[5 empty] | 0.02283722 | 0.1299935
[5 empty] | 0.02277182 | 0.1315759
[5 empty] | 0.022695 | 0.1331582
[5 empty] | 0.02261068 | 0.1347406
[5 empty] | 0.02252273 | 0.1363229
[5 empty] | 0.02243508 | 0.1379053
[5 empty] | 0.0223516 | 0.1394876
[5 empty] | 0.02227621 | 0.14107
[5 empty] | 0.0222128 | 0.1426523
[5 empty] | 0.02216526 | 0.1442346
[5 empty] | 0.02212972 | 0.145817
[5 empty] | 0.02209636 | 0.1473993
[5 empty] | 0.02206495 | 0.1489817
[5 empty] | 0.02203537 | 0.15
[5 empty] | 0.02200751 | 0.1521464
[5 empty] | 0.02198123 | 0.1537287
[5 empty] | 0.02195641 | 0.1553111
[5 empty] | 0.02193292 | 0.1568934
[5 empty] | 0.02191064 | 0.1584757
[5 empty] | 0.02188945 | 0.1600581
[5 empty] | 0.02186922 | 0.1616404
[5 empty] | 0.02184982 | 0.1632228
[5 empty] | 0.02183113 | 0.1648051
[5 empty] | 0.02181303 | 0.1663875
[5 empty] | 0.02179539 | 0.1679698
[5 empty] | 0.02177808 | 0.1695522
[5 empty] | 0.02176098 | 0.1711345
[5 empty] | 0.02174397 | 0.1727168
[5 empty] | 0.02172692 | 0.1742992
[5 empty] | 0.0217097 | 0.1758815
[5 empty] | 0.0216922 | 0.1774639
[5 empty] | 0.02167464 | 0.1790462
[5 empty] | 0.02165738 | 0.1806286
[5 empty] | 0.02164042 | 0.1822109
[5 empty] | 0.02162378 | 0.1837933
[5 empty] | 0.02160747 | 0.1853756
[5 empty] | 0.02159149 | 0.1869579
[5 empty] | 0.02157586 | 0.1885403
[5 empty] | 0.02156058 | 0.1901226
[5 empty] | 0.02154568 | 0.191705
[5 empty] | 0.02153116 | 0.1932873
[5 empty] | 0.02151702 | 0.1948697
[5 empty] | 0.02150329 | 0.196452
[5 empty] | 0.02148998 | 0.1980344
[5 empty] | 0.02147708 | 0.1996167
[5 empty] | 0.02146462 | 0.201199
[5 empty] | 0.02145261 | 0.2027814
[5 empty] | 0.02144105 | 0.2043637