## 1
Общество с ограниченной ответственностью "Инженерная геология" (ООО "ИнжГео") | [11 empty] | Общество с ограниченной ответственностью "Инженерная геология" (ООО "ИнжГео")
Юр. адрес: 117279, г. Москва, ул. Миклухо-Маклая, 36 а, этаж 5, пом. XXIII к. 76-84 | [11 empty] | Юр. адрес: 117279, г. Москва, ул. Миклухо-Маклая, 36 а, этаж 5, пом. XXIII к. 76-84 | [8 empty] | нагр |  |  | X0 | Y0 | R |  | нагр |  |  |  | X0 | Y0 | R | нагр |  |  |  | X0 | Y0 | R |  | нагр |  |  |  | X0 | Y0 | R
Телефон/факс +7 (495) 132-30-00, Адрес электронной почты inbox@inj-geo.ru | [11 empty] | Телефон/факс +7 (495) 132-30-00, Адрес электронной почты inbox@inj-geo.ru | [12 empty] | 0 | [7 empty] | 0 | [6 empty] | 0 | [7 empty] | 0
[21 empty] | девиатор | [6 empty] | девиатор | [6 empty] | девиатор | [7 empty] | девиатор
Испытательная лаборатория ООО «ИнжГео» | [11 empty] | Испытательная лаборатория ООО «ИнжГео» | [8 empty] | x0 | Угол | X | Y |  |  |  | x0 |  | Угол | X | Y |  |  | x0 |  | Угол | X | Y |  |  |  | x0 |  | Угол | X | Y
Адрес места осуществления деятельности лаборатории: г. Москва, просп. Вернадского, д. 51, стр. 1 | [11 empty] | Адрес места осуществления деятельности лаборатории: г. Москва, просп. Вернадского, д. 51, стр. 1 | [9 empty] | 0 | [7 empty] | 0 | [6 empty] | 0 | [7 empty] | 0
Телефон +7(910)4557682, E-mail: slg85@mail.ru | [11 empty] | Телефон +7(910)4557682, E-mail: slg85@mail.ru | [9 empty] | 5 | [7 empty] | 5 | [6 empty] | 5 | [7 empty] | 5
[22 empty] | 10 | [7 empty] | 10 | [6 empty] | 10 | [7 empty] | 10
[12 empty] | Протокол испытаний № 13-63/254 от 10-07-2023 | [9 empty] | 15 | [7 empty] | 15 | [6 empty] | 15 | [7 empty] | 15
[22 empty] | 20 | [7 empty] | 20 | [6 empty] | 20 | [7 empty] | 20
[12 empty] | Наименование и адрес заказчика: Переход трубопровода через р. Енисей | [9 empty] | 25 | [7 empty] | 25 | [6 empty] | 25 | [7 empty] | 25
[12 empty] | Наименование объекта: ООО Регионстрой | [9 empty] | 30 | [7 empty] | 30 | [6 empty] | 30 | [7 empty] | 30
Наименование используемого метода/методики: ГОСТ 12248.4-2020 | [11 empty] | Наименование используемого метода/методики: ГОСТ 12248.3-2020 | [9 empty] | 35 | [7 empty] | 35 | [6 empty] | 35 | [7 empty] | 35
Условия проведения испытания: температура окружающей среды (18 - 25)0С, влажность воздуха (40 - 75)% | [11 empty] | Условия проведения испытания: температура окружающей среды (18 - 25)0С, влажность воздуха (40 - 75)% | [9 empty] | 40 | [7 empty] | 40 | [6 empty] | 40 | [7 empty] | 40
[12 empty] | Дата получение объекта подлежащего испытаниям: 13-06-2023 | [9 empty] | 45 | [7 empty] | 45 | [6 empty] | 45 | [7 empty] | 45
[12 empty] | Дата испытания: 25.10.2022-19.11.2254 | [9 empty] | 50 | [7 empty] | 50 | [6 empty] | 50 | [7 empty] | 50
[22 empty] | 55 | [7 empty] | 55 | [6 empty] | 55 | [7 empty] | 55
Испытание грунтов методом трехосного сжатия | [11 empty] | Испытание грунтов методом трехосного сжатия | [9 empty] | 60 | [7 empty] | 60 | [6 empty] | 60 | [7 empty] | 60
[22 empty] | 65 | [7 empty] | 65 | [6 empty] | 65 | [7 empty] | 65
Лабораторный номер: | [6 empty] | We, д.е. = |  |  |  |  | Лабораторный номер: |  | 1289 |  |  |  | We, д.е. = | 0.57667515 |  |  | 70 | [7 empty] | 70 | [6 empty] | 70 | [7 empty] | 70
Номер скважины: | [6 empty] | ρ, г/см3 = |  |  |  |  | Номер скважины: |  | BH-140 |  |  |  | ρ, г/см3 = | 1.53 |  |  | 75 | [7 empty] | 75 | [6 empty] | 75 | [7 empty] | 75
Глубина отбора, м: | [6 empty] | ρs, г/см3 = |  |  |  |  | Глубина отбора, м: |  | 0.4 |  |  |  | ρs, г/см3 = | 2.74 |  |  | 80 | [7 empty] | 80 | [6 empty] | 80 | [7 empty] | 80
Наименование грунта: | [6 empty] | e, д.е. = |  |  |  |  | Наименование грунта: |  | Суглинок, после оттаивания текучий, тяжелый пылеватый |  |  |  | e, д.е. = | 1.823588 |  |  | 85 | [7 empty] | 85 | [6 empty] | 85 | [7 empty] | 85
Схема проведения опыта: | [6 empty] | IL, д.е. = |  |  |  |  | Схема проведения опыта: |  | КД |  |  |  | IL, д.е. = | 2.889 |  |  | 90 | [7 empty] | 90 | [6 empty] | 90 | [7 empty] | 90
[22 empty] | 95 | [7 empty] | 95 | [6 empty] | 95 | [7 empty] | 95
[22 empty] | 100 | [7 empty] | 100 | [6 empty] | 100 | [7 empty] | 100
Результаты испытаний | [11 empty] | Результаты испытаний | [9 empty] | 105 | [7 empty] | 105 | [6 empty] | 105 | [7 empty] | 105
[22 empty] | 110 | [7 empty] | 110 | [6 empty] | 110 | [7 empty] | 110
[22 empty] | 115 | [7 empty] | 115 | [6 empty] | 115 | [7 empty] | 115
[22 empty] | 120 | [7 empty] | 120 | [6 empty] | 120 | [7 empty] | 120
[22 empty] | 125 | [7 empty] | 125 | [6 empty] | 125 | [7 empty] | 125
[22 empty] | 130 | [7 empty] | 130 | [6 empty] | 130 | [7 empty] | 130
[22 empty] | 135 | [7 empty] | 135 | [6 empty] | 135 | [7 empty] | 135
[22 empty] | 140 | [7 empty] | 140 | [6 empty] | 140 | [7 empty] | 140
[22 empty] | 145 | [7 empty] | 145 | [6 empty] | 145 | [7 empty] | 145
[22 empty] | 150 | [7 empty] | 150 | [6 empty] | 150 | [7 empty] | 150
[22 empty] | 155 | [7 empty] | 155 | [6 empty] | 155 | [7 empty] | 155
[22 empty] | 160 | [7 empty] | 160 | [6 empty] | 160 | [7 empty] | 160
[22 empty] | 165 | [7 empty] | 165 | [6 empty] | 165 | [7 empty] | 165
[22 empty] | 170 | [7 empty] | 170 | [6 empty] | 170 | [7 empty] | 170
[22 empty] | 175 | [7 empty] | 175 | [6 empty] | 175 | [7 empty] | 175
[22 empty] | 180 | [7 empty] | 180 | [6 empty] | 180 | [7 empty] | 180
[13 empty] | Давление в камере, Мпа σ3 | Вертикальная нагрузка, Мпа σ1 | Поровое давление, Мпа u
| K0, д.е. | 0.8781307 |  |  |  |  | Коэфф. Точки | [5 empty] | 0.05 | 0.07292063 | [5 empty] | 1 | [6 empty] | σ3,кПа | σ1,кПа | u, кПа |  |  |  | 4
| q_zg, МПа | 0.04390653 | [10 empty] | 0.15 | 0.2006772 | [27 empty] | δ3, Мпа | δ1-δ3, МПа | δ1, МПа | δ1, КПа
|  |  | Модуль деформации, МПа: | [9 empty] | 0.25 | 0.3284337 | [21 empty] | С, МПа:
|  |  | Е0= |  | Точки модуля (полное напр.), МПа |  |  |  | 0.04390653 | 0.07025045 | [25 empty] | φ, град:
|  |  | E50 = |  | qf (полное напр.), МПа |  |  |  | 0.06383056 | [26 empty] | E, Мпа
|  |  | Коэф. Поперечной деформации, ϑ = | [9 empty] | Эффективные значения угла внутреннего трения и удельного сцепления ϕ', С' | [13 empty] | x | 0
[13 empty] | ϕ', град. = | 7 | [12 empty] | y |  |  |  | С, кПа | φ,°
[13 empty] | С', МПа = | 0.004
| Исполнитель: | [6 empty] | Морозов Д.С. |  |  |  |  | Исполнитель: |  |  |  |  | Морозов Д.С.
| Начальник исп. лаборатории: | [6 empty] | Семиколенова Л.Г. |  |  |  |  | Начальник исп. лаборатории: |  |  |  |  | Семиколенова Л.Г.
Лист 1 , всего листов 2 | [11 empty] | Лист 2 , всего листов 2
Частичное воспроизведение протокола испытаний без письменного разрешения ООО «ИнжГео» ЗАПРЕЩАЕТСЯ | [11 empty] | Частичное воспроизведение протокола испытаний без письменного разрешения ООО «ИнжГео» ЗАПРЕЩАЕТСЯ
[5 empty] | второй график |  | первый график | [9 empty] | К Пуассона
dev50 | epsE50 | ind | devE0 | epsE0 | dev | eps | sigma |  | dev1 | eps1 | dev2 | eps2 | dev3 | eps3 |  | Глины
0.01383056 | 0.0109684 |  |  |  | 0 | 0 |  |  | 0 | 0 | 0 | 0 | 0 | 0 |  | < 0 | 0,20-0,30
ind |  |  |  |  | 0.001059386 | 0.0005145293 |  |  | 0.001494671 | 0.0008328682 | 0.005043116 | 0.0008192535 | 0.00887962 | 0.0008156124 |  | 0-0,25 | 0,30-0,38
2 |  |  |  |  | 0.002097226 | 0.001029059 |  |  | 0.003082434 | 0.001665736 | 0.009799084 | 0.001638507 | 0.016625 | 0.001631225 |  | 0,25< | 0,38-0,45
E0 |  |  |  |  | 0.003100672 | 0.001543588 |  |  | 0.004681822 | 0.002498605 | 0.01494976 | 0.002634665 | 0.02078493 | 0.002097913 |  | Суглинки | 0,35-0,37
epsE0 | devE0 |  |  |  | 0.004056874 | 0.002058117 |  |  | 0.005386347 | 0.002990171 | 0.01696949 | 0.003277014 | 0.0278114 | 0.003262449 |  | Пески и супеси | 0,30-0,35
0.003656134 | 0.00658598 |  |  |  | 0.004952983 | 0.002572647 |  |  | 0.006854604 | 0.004164341 | 0.01978496 | 0.004096267 | 0.03267539 | 0.004078062
[5 empty] | 0.005776149 | 0.003087176 |  |  | 0.007695253 | 0.004997209 | 0.02213823 | 0.004915521 | 0.03639043 | 0.004893674
График E50 |  | График E |  |  | 0.00658598 | 0.003656134 |  |  | 0.008560541 | 0.005830077 | 0.0239535 | 0.005734774 | 0.03921685 | 0.005654753
eps | q | sigma |  |  | 0.007192592 | 0.004116234 |  |  | 0.009357784 | 0.006662946 | 0.02533858 | 0.006379334 | 0.04138009 | 0.006524899
Горизонтальная линия E50 |  | Касательная |  |  | 0.007865354 | 0.004630764 |  |  | 0.0101943 | 0.007495814 | 0.02677126 | 0.007373281 | 0.04363339 | 0.007340511
0 |  | a | b |  | 0.008527632 | 0.005145293 |  |  | 0.0108774 | 0.008328682 | 0.0282705 | 0.008192535 | 0.04654024 | 0.008156124
|  |  | 0 |  | 0.009174704 | 0.005659822 |  |  | 0.01146031 | 0.009088665 | 0.02965505 | 0.009011788 | 0.04879591 | 0.008971736
Вертикальная линия E50 |  | p1 и p2 |  |  | 0.009801844 | 0.006174352 |  |  | 0.01193946 | 0.009994418 | 0.03132074 | 0.009831042 | 0.0507957 | 0.009787348
| 0 | 0 |  |  | 0.01040433 | 0.006688881 |  |  | 0.01257099 | 0.01082729 | 0.03266339 | 0.0106503 | 0.05293489 | 0.01060296
[5 empty] | 0.01097744 | 0.00720341 |  |  | 0.01340647 | 0.01166015 | 0.03427886 | 0.01146955 | 0.05550875 | 0.01141857
Касательная линия E50 |  |  |  |  | 0.01151644 | 0.00771794 |  |  | 0.0140432 | 0.01249302 | 0.03586295 | 0.0122888 | 0.05741258 | 0.01223419
0 | 0 | Горизонтальная 1 |  |  | 0.01201662 | 0.008232469 |  |  | 0.01447847 | 0.01332589 | 0.03681153 | 0.01310806 | 0.05924165 | 0.0130498
[5 empty] | 0.01247324 | 0.008746998 |  |  | 0.0153096 | 0.01415876 | 0.03852041 | 0.01392731 | 0.06129125 | 0.01386541
Горизонтальная линия qкр |  |  |  |  | 0.01288159 | 0.009261527 |  |  | 0.01583387 | 0.01499163 | 0.03968543 | 0.01474656 | 0.06325666 | 0.01468102
Горизонтальная линия q |  | Горизонтальная 2 |  |  | 0.01323694 | 0.009776057 |  |  | 0.01634859 | 0.0158245 | 0.04070242 | 0.01556582 | 0.06493317 | 0.01549663
0 |  | 0 |  |  | 0.01353456 | 0.01029059 |  |  | 0.01705106 | 0.01665736 | 0.04206722 | 0.01638507 | 0.06701605 | 0.01631225
[5 empty] | 0.01383056 | 0.0109684 |  |  | 0.01763856 | 0.01749023 | 0.04287567 | 0.01720432 | 0.0686006 | 0.01712786
Вертикальная линия q |  |  |  |  | 0.01395343 | 0.01131964 |  |  | 0.01810842 | 0.0183231 | 0.04412359 | 0.01802358 | 0.0696821 | 0.01794347
| 0 |  |  |  | 0.01413138 | 0.01183417 |  |  | 0.01875791 | 0.01915597 | 0.04510683 | 0.01884283 | 0.07155583 | 0.01875908
[5 empty] | 0.01430689 | 0.0123487 |  |  | 0.01928434 | 0.01998884 | 0.0461212 | 0.01966208 | 0.07221706 | 0.0195747
[5 empty] | 0.01447998 | 0.01286323 |  |  | 0.01988501 | 0.0208217 | 0.04686256 | 0.02048134 | 0.0740611 | 0.02039031
[5 empty] | 0.01465064 | 0.01337776 |  |  | 0.02015723 | 0.02165457 | 0.04782673 | 0.02130059 | 0.07458321 | 0.02120592
[5 empty] | 0.01481888 | 0.01389229 |  |  | 0.02079827 | 0.02248744 | 0.04840954 | 0.02211984 | 0.07537869 | 0.02202153
[5 empty] | 0.0149847 | 0.01440682 |  |  | 0.02120546 | 0.02332031 | 0.04880684 | 0.0229391 | 0.07674282 | 0.02283715
[5 empty] | 0.0151481 | 0.01492135 |  |  | 0.02147608 | 0.02415318 | 0.04941444 | 0.02375835 | 0.07687087 | 0.02365276
[5 empty] | 0.01530909 | 0.01543588 |  |  | 0.02170743 | 0.02498605 | 0.0495282 | 0.0245776 | 0.07755814 | 0.02446837
[5 empty] | 0.01546767 | 0.01595041 |  |  | 0.02199682 | 0.02581891 | 0.05004394 | 0.02539686 | 0.0781999 | 0.02528398
[5 empty] | 0.01562384 | 0.01646494 |  |  | 0.02234153 | 0.02665178 | 0.0502575 | 0.02621611 | 0.07843371 | 0.0260996
[5 empty] | 0.01577761 | 0.01697947 |  |  | 0.02263888 | 0.02748465 | 0.05067717 | 0.02703536 | 0.07773371 | 0.02691521
[5 empty] | 0.01592897 | 0.017494 |  |  | 0.02278616 | 0.02831752 | 0.05037717 | 0.02785462 | 0.07783371 | 0.02773082
[5 empty] | 0.01607793 | 0.01800853 |  |  | 0.02278067 | 0.02915039 | 0.05017717 | 0.02867387 | 0.07793371 | 0.02854643
[5 empty] | 0.01622449 | 0.01852305 |  |  | 0.02292063 | 0.02998325 | 0.05057717 | 0.02949312 | 0.07823371 | 0.02936204
[5 empty] | 0.01636866 | 0.01903758 |  |  | 0.02292063 | 0.03081612 | 0.05047717 | 0.03031238 | 0.07813371 | 0.03017766
[5 empty] | 0.01651044 | 0.01955211 |  |  | 0.02272063 | 0.03164899 | 0.05027717 | 0.03113163 | 0.07793371 | 0.03099327
[5 empty] | 0.01664983 | 0.02006664 |  |  | 0.02292063 | 0.03248186 | 0.05037717 | 0.03195089 | 0.07783371 | 0.03180888
[5 empty] | 0.01678683 | 0.02058117 |  |  | 0.02292063 | 0.03331473 | 0.05057717 | 0.03277014 | 0.07793371 | 0.03262449
[5 empty] | 0.01692145 | 0.0210957 |  |  | 0.02292063 | 0.0341476 | 0.05047717 | 0.03358939 | 0.07803371 | 0.03344011
[5 empty] | 0.01705369 | 0.02161023 |  |  | 0.02292063 | 0.03498046 | 0.05027717 | 0.03440865 | 0.07823371 | 0.03425572
[5 empty] | 0.01718355 | 0.02212476 |  |  | 0.02272063 | 0.03581333 | 0.05037717 | 0.0352279 | 0.07773371 | 0.03507133
[5 empty] | 0.01731103 | 0.02263929 |  |  | 0.02272063 | 0.0366462 | 0.05027717 | 0.03604715 | 0.07833371 | 0.03588694
[5 empty] | 0.01743614 | 0.02315382 |  |  | 0.02292063 | 0.03747907 | 0.05037717 | 0.03686641 | 0.07823371 | 0.03670256
[5 empty] | 0.01755889 | 0.02366835 |  |  | 0.02272063 | 0.03831194 | 0.05067717 | 0.03768566 | 0.07843371 | 0.03751817
[5 empty] | 0.01767926 | 0.02418288 |  |  | 0.02282063 | 0.03914481 | 0.05017717 | 0.03850491 | 0.07803371 | 0.03833378
[5 empty] | 0.01779727 | 0.02469741 |  |  | 0.02292063 | 0.03997767 | 0.05047717 | 0.03932417 | 0.07823371 | 0.03914939
[5 empty] | 0.01791292 | 0.02521194 |  |  | 0.02272063 | 0.04081054 | 0.05057717 | 0.04014342 | 0.07843371 | 0.03996501
[5 empty] | 0.01802621 | 0.02572647 |  |  | 0.02292063 | 0.04164341 | 0.05067717 | 0.04096267 | 0.07823371 | 0.04078062
[5 empty] | 0.01813715 | 0.02624099 |  |  | 0.02272063 | 0.04247628 | 0.05067717 | 0.04178193 | 0.07843371 | 0.04159623
[5 empty] | 0.01824573 | 0.02675552 |  |  | 0.02272063 | 0.04330915 | 0.05037717 | 0.04260118 | 0.07783371 | 0.04241184
[5 empty] | 0.01835196 | 0.02727005 |  |  | 0.02282063 | 0.04414201 | 0.05027717 | 0.04342043 | 0.07843371 | 0.04322745
[5 empty] | 0.01845585 | 0.02778458 |  |  | 0.02292063 | 0.04497488 | 0.05057717 | 0.04423969 | 0.07803371 | 0.04404307
[5 empty] | 0.01855739 | 0.02829911 |  |  | 0.02282063 | 0.04580775 | 0.05017717 | 0.04505894 | 0.07843371 | 0.04485868
[5 empty] | 0.01865659 | 0.02881364 |  |  | 0.02272063 | 0.04664062 | 0.05067717 | 0.04587819 | 0.07833371 | 0.04567429
[5 empty] | 0.01875344 | 0.02932817 |  |  | 0.02282063 | 0.04747349 | 0.05027717 | 0.04669745 | 0.07803371 | 0.0464899
[5 empty] | 0.01884797 | 0.0298427 |  |  | 0.02282063 | 0.04830636 | 0.05057717 | 0.0475167 | 0.07843371 | 0.04730552
[5 empty] | 0.01894015 | 0.03035723 |  |  | 0.02282063 | 0.04913922 | 0.05057717 | 0.04833595 | 0.07783371 | 0.04812113
[5 empty] | 0.01903001 | 0.03087176 |  |  | 0.02292063 | 0.04997209 | 0.05017717 | 0.04915521 | 0.07773371 | 0.04893674
[5 empty] | 0.01911754 | 0.03138629 |  |  | 0.02292063 | 0.05080496 | 0.05067717 | 0.04997446 | 0.07793371 | 0.04975235
[5 empty] | 0.01920274 | 0.03190082 |  |  | 0.02272063 | 0.05163783 | 0.05017717 | 0.05079372 | 0.07833371 | 0.05056797
[5 empty] | 0.01928563 | 0.03241535 |  |  | 0.02292063 | 0.0524707 | 0.05057717 | 0.05161297 | 0.07843371 | 0.05138358
[5 empty] | 0.01936619 | 0.03292988 |  |  | 0.02292063 | 0.05330356 | 0.05027717 | 0.05243222 | 0.07773371 | 0.05219919
[5 empty] | 0.01944443 | 0.0334444 |  |  | 0.02292063 | 0.05413643 | 0.05017717 | 0.05325148 | 0.07793371 | 0.0530148
[5 empty] | 0.01952036 | 0.03395893 |  |  | 0.02292063 | 0.0549693 | 0.05047717 | 0.05407073 | 0.07783371 | 0.05383042
[5 empty] | 0.01959398 | 0.03447346 |  |  | 0.02272063 | 0.05580217 | 0.05017717 | 0.05488998 | 0.07803371 | 0.05464603
[5 empty] | 0.01966529 | 0.03498799 |  |  | 0.02282063 | 0.05663504 | 0.05027717 | 0.05570924 | 0.07823371 | 0.05546164
[5 empty] | 0.01973429 | 0.03550252 |  |  | 0.02292063 | 0.05746791 | 0.05047717 | 0.05652849 | 0.07833371 | 0.05627725
[5 empty] | 0.01980099 | 0.03601705 |  |  | 0.02292063 | 0.05830077 | 0.05057717 | 0.05734774 | 0.07843371 | 0.05709286
[5 empty] | 0.01986539 | 0.03653158 |  |  | 0.02282063 | 0.05913364 | 0.05047717 | 0.058167 | 0.07843371 | 0.05790848
[5 empty] | 0.0199275 | 0.03704611 |  |  | 0.02272063 | 0.05996651 | 0.05017717 | 0.05898625 | 0.07843371 | 0.05872409
[5 empty] | 0.0199873 | 0.03756064 |  |  | 0.02292063 | 0.06079938 | 0.05067717 | 0.0598055 | 0.07793371 | 0.0595397
[5 empty] | 0.02004482 | 0.03807517 |  |  | 0.02292063 | 0.06163225 | 0.05017717 | 0.06062476 | 0.07793371 | 0.06035531
[5 empty] | 0.02010004 | 0.0385897 |  |  | 0.02292063 | 0.06246511 | 0.05037717 | 0.06144401 | 0.07843371 | 0.06117093
[5 empty] | 0.02015298 | 0.03910423 |  |  | 0.02282063 | 0.06329798 | 0.05037717 | 0.06226326 | 0.07833371 | 0.06198654
[5 empty] | 0.02020364 | 0.03961876 |  |  | 0.02292063 | 0.06413085 | 0.05057717 | 0.06308252 | 0.07793371 | 0.06280215
[5 empty] | 0.02025201 | 0.04013329 |  |  | 0.02292063 | 0.06496372 | 0.05057717 | 0.06390177 | 0.07793371 | 0.06361776
[5 empty] | 0.02029811 | 0.04064781 |  |  | 0.02292063 | 0.06579659 | 0.05057717 | 0.06472102 | 0.07823325 | 0.06443338
[5 empty] | 0.02034193 | 0.04116234 |  |  | 0.02282063 | 0.06662946 | 0.05017591 | 0.06554028 | 0.07802886 | 0.06524899
[5 empty] | 0.02038348 | 0.04167687 |  |  | 0.02272063 | 0.06746232 | 0.05047166 | 0.06635953 | 0.07801992 | 0.0660646
[5 empty] | 0.02042275 | 0.0421914 |  |  | 0.02271999 | 0.06829519 | 0.0505645 | 0.06717878 | 0.07790662 | 0.06688021
[5 empty] | 0.02045976 | 0.04270593 |  |  | 0.02291794 | 0.06912806 | 0.05055455 | 0.06799804 | 0.07798913 | 0.06769583
[5 empty] | 0.02049451 | 0.04322046 |  |  | 0.02281455 | 0.06996093 | 0.05034192 | 0.06881729 | 0.07836762 | 0.06851144
[5 empty] | 0.02052699 | 0.04373499 |  |  | 0.02280985 | 0.0707938 | 0.05022673 | 0.06963654 | 0.07824227 | 0.06932705
[5 empty] | 0.02055722 | 0.04424952 |  |  | 0.02270391 | 0.07162666 | 0.05060908 | 0.0704558 | 0.07761325 | 0.07014266
[5 empty] | 0.02058519 | 0.04476405 |  |  | 0.02289677 | 0.07245953 | 0.0504891 | 0.07127505 | 0.07778072 | 0.07095827
[5 empty] | 0.0206109 | 0.04527858 |  |  | 0.0227885 | 0.0732924 | 0.0501669 | 0.07209431 | 0.07774487 | 0.07177389
[5 empty] | 0.02063437 | 0.04579311 |  |  | 0.02287914 | 0.07412527 | 0.05054258 | 0.07291356 | 0.07760587 | 0.0725895
[5 empty] | 0.02065558 | 0.04630764 |  |  | 0.02286875 | 0.07495814 | 0.05001627 | 0.07373281 | 0.07746389 | 0.07340511
[5 empty] | 0.02067455 | 0.04682217 |  |  | 0.02285738 | 0.07579101 | 0.05038807 | 0.07455207 | 0.07801911 | 0.07422072
[5 empty] | 0.02069128 | 0.0473367 |  |  | 0.0227451 | 0.07662387 | 0.0500581 | 0.07537132 | 0.07747169 | 0.07503634
[5 empty] | 0.02070577 | 0.04785122 |  |  | 0.02263194 | 0.07745674 | 0.04992648 | 0.07619057 | 0.07782181 | 0.07585195
[5 empty] | 0.02071803 | 0.04836575 |  |  | 0.02281797 | 0.07828961 | 0.04989331 | 0.07700983 | 0.07786965 | 0.07666756
[5 empty] | 0.02072805 | 0.04888028 |  |  | 0.02260323 | 0.07912248 | 0.05015871 | 0.07782908 | 0.07751537 | 0.07748317
[5 empty] | 0.02073583 | 0.04939481 |  |  | 0.02278779 | 0.07995535 | 0.05012279 | 0.07864833 | 0.07725915 | 0.07829879
[5 empty] | 0.02074139 | 0.04990934 |  |  | 0.0225717 | 0.08078821 | 0.05028567 | 0.07946759 | 0.07740117 | 0.0791144
[5 empty] | 0.02074473 | 0.05042387 |  |  | 0.022555 | 0.08162108 | 0.05014746 | 0.08028684 | 0.07724159 | 0.07993001
[5 empty] | 0.02074584 | 0.0509384 |  |  | 0.02263777 | 0.08245395 | 0.04980827 | 0.08110609 | 0.0771806 | 0.08074562
[5 empty] | 0.02074584 | 0.0509384 |  |  | 0.02252003 | 0.08328682 | 0.04966822 | 0.08192535 | 0.07711835 | 0.08156124
[5 empty] | 0.02026645 | 0.05093813 |  |  | 0.02260187 | 0.08411969 | 0.04962742 | 0.0827446 | 0.07695504 | 0.08237685
[5 empty] | 0.01979259 | 0.05093786 |  |  | 0.02258331 | 0.08495256 | 0.04988598 | 0.08356385 | 0.07749082 | 0.08319246
[5 empty] | 0.01932487 | 0.0509376 |  |  | 0.02266443 | 0.08578542 | 0.04964402 | 0.08438311 | 0.07712587 | 0.08400807
[5 empty] | 0.01886387 | 0.05093733 |  |  | 0.02254527 | 0.08661829 | 0.04950165 | 0.08520236 | 0.07726037 | 0.08482369
[5 empty] | 0.01841018 | 0.05093706 |  |  | 0.02242589 | 0.08745116 | 0.04985899 | 0.08602161 | 0.07699449 | 0.0856393
[5 empty] | 0.01796439 | 0.05093679 |  |  | 0.02240634 | 0.08828403 | 0.04941614 | 0.08684087 | 0.07652675 | 0.08645491
[5 empty] | 0.01752711 | 0.05093652 |  |  | 0.02238668 | 0.0891169 | 0.04986741 | 0.08766012 | 0.07644487 | 0.08727052
[5 empty] | 0.01709891 | 0.05093625 |  |  | 0.02246629 | 0.08994976 | 0.0496083 | 0.08847937 | 0.0769478 | 0.08808613
[5 empty] | 0.0166804 | 0.05093598 |  |  | 0.02234145 | 0.09078263 | 0.04963998 | 0.08929863 | 0.07693733 | 0.08890175
[5 empty] | 0.01627217 | 0.05093572 |  |  | 0.02241204 | 0.0916155 | 0.04916363 | 0.09011788 | 0.07631527 | 0.08971736
[5 empty] | 0.0158748 | 0.05093545 |  |  | 0.0224786 | 0.09244837 | 0.04938043 | 0.09093713 | 0.07668342 | 0.09053297
[5 empty] | 0.01548889 | 0.05093518 |  |  | 0.02224171 | 0.09328124 | 0.04929156 | 0.09175639 | 0.07634358 | 0.09134858
[5 empty] | 0.01511504 | 0.05093491 |  |  | 0.02240192 | 0.09411411 | 0.0492982 | 0.09257564 | 0.07639755 | 0.0921642
[5 empty] | 0.01475383 | 0.05093464 |  |  | 0.0223598 | 0.09494697 | 0.04890152 | 0.0933949 | 0.07604713 | 0.09297981
[5 empty] | 0.01440586 | 0.05093437 |  |  | 0.0222159 | 0.09577984 | 0.04880272 | 0.09421415 | 0.07569412 | 0.09379542
[5 empty] | 0.01407172 | 0.0509341 |  |  | 0.02217078 | 0.09661271 | 0.04910297 | 0.0950334 | 0.07534033 | 0.09461103
[5 empty] | 0.013752 | 0.05093384 |  |  | 0.02212502 | 0.09744558 | 0.04860344 | 0.09585266 | 0.07508756 | 0.09542665
[5 empty] | 0.01344729 | 0.05093357 |  |  | 0.02207915 | 0.09827845 | 0.04870532 | 0.09667191 | 0.07553761 | 0.09624226
[5 empty] | 0.01315819 | 0.0509333 |  |  | 0.02193376 | 0.09911131 | 0.04870979 | 0.09749116 | 0.07489228 | 0.09705787
[5 empty] | 0.01288529 | 0.05093303 |  |  | 0.02208939 | 0.09994418 | 0.04831802 | 0.09831042 | 0.07505337 | 0.09787348
[5 empty] | 0.01262918 | 0.05093276 |  |  | 0.02194662 | 0.1007771 | 0.0484312 | 0.09912967 | 0.07492268 | 0.0986891
[5 empty] | 0.01239045 | 0.05093249 |  |  | 0.02200599 | 0.1016099 | 0.04805051 | 0.09994892 | 0.07490201 | 0.09950471
[5 empty] | 0.01216971 | 0.05093222 |  |  | 0.02176807 | 0.1024428 | 0.04837712 | 0.1007682 | 0.07499318 | 0.1003203
[5 empty] | 0.01196752 | 0.05093196 |  |  | 0.02173342 | 0.1032757 | 0.04791222 | 0.1015874 | 0.07439797 | 0.1011359
[5 empty] | 0.01178209 | 0.05093169 |  |  | 0.0219026 | 0.1041085 | 0.04785698 | 0.1024067 | 0.07411819 | 0.1019515
[5 empty] | 0.01159947 | 0.05093142 |  |  | 0.02187617 | 0.1049414 | 0.04801237 | 0.1032259 | 0.07475333 | 0.1027672
[5 empty] | 0.01141785 | 0.05093115 |  |  | 0.02165469 | 0.1057743 | 0.04807226 | 0.1040452 | 0.07409216 | 0.1035828
[5 empty] | 0.01123781 | 0.05093088 |  |  | 0.02173614 | 0.1066071 | 0.0477334 | 0.1048644 | 0.07433286 | 0.1043984
[5 empty] | 0.01105996 | 0.05093061 |  |  | 0.02171817 | 0.10744 | 0.04779573 | 0.1056837 | 0.07447539 | 0.105214
[5 empty] | 0.01088488 | 0.05093034 |  |  | 0.02180077 | 0.1082729 | 0.04815923 | 0.106503 | 0.07441969 | 0.1060296
[5 empty] | 0.01071316 | 0.05093008 |  |  | 0.02158391 | 0.1091057 | 0.04812385 | 0.1073222 | 0.07376569 | 0.1068452
[5 empty] | 0.0105454 | 0.05092981 |  |  | 0.02166758 | 0.1099386 | 0.04758956 | 0.1081415 | 0.07421335 | 0.1076608
[5 empty] | 0.01038219 | 0.05092954 |  |  | 0.02165177 | 0.1107715 | 0.04775632 | 0.1089607 | 0.07366259 | 0.1084764
[5 empty] | 0.01022412 | 0.05092927 |  |  | 0.02153644 | 0.1116043 | 0.04782409 | 0.10978 | 0.07371337 | 0.1092921
[5 empty] | 0.01007179 | 0.050929 |  |  | 0.02162159 | 0.1124372 | 0.04799283 | 0.1105992 | 0.07356563 | 0.1101077
[5 empty] | 0.009925781 | 0.05092873 |  |  | 0.02170719 | 0.1132701 | 0.04756251 | 0.1114185 | 0.07371931 | 0.1109233
[5 empty] | 0.009786692 | 0.05092847 |  |  | 0.02169323 | 0.1141029 | 0.04773309 | 0.1122377 | 0.07397435 | 0.1117389
[5 empty] | 0.009655115 | 0.0509282 |  |  | 0.02147969 | 0.1149358 | 0.04780452 | 0.113057 | 0.07353069 | 0.1125545
[5 empty] | 0.009531641 | 0.05092793 |  |  | 0.02156656 | 0.1157687 | 0.04787678 | 0.1138762 | 0.07388828 | 0.1133701
[5 empty] | 0.009416864 | 0.05092766 |  |  | 0.02165381 | 0.1166015 | 0.04734983 | 0.1146955 | 0.07364705 | 0.1141857
[5 empty] | 0.009311374 | 0.05092739 |  |  | 0.02154142 | 0.1174344 | 0.04782362 | 0.1155147 | 0.07400696 | 0.1150013
[5 empty] | 0.009215765 | 0.05092712 |  |  | 0.02162939 | 0.1182673 | 0.04729812 | 0.116334 | 0.07396794 | 0.115817
[5 empty] | 0.009130629 | 0.05092685 |  |  | 0.02141768 | 0.1191002 | 0.04767329 | 0.1171532 | 0.07322994 | 0.1166326
[5 empty] | 0.009056559 | 0.05092659 |  |  | 0.02150629 | 0.119933 | 0.0476491 | 0.1179725 | 0.07329289 | 0.1174482
[5 empty] | 0.008994146 | 0.05092632 |  |  | 0.02139519 | 0.1207659 | 0.0472255 | 0.1187918 | 0.07345674 | 0.1182638
[5 empty] | 0.008943983 | 0.05092605 |  |  | 0.02158437 | 0.1215988 | 0.04770246 | 0.119611 | 0.07322143 | 0.1190794
[5 empty] | 0.008906663 | 0.05092578 |  |  | 0.02137381 | 0.1224316 | 0.04757994 | 0.1204303 | 0.07308691 | 0.119895
[5 empty] | 0.008882777 | 0.05092551 |  |  | 0.02136348 | 0.1232645 | 0.0475579 | 0.1212495 | 0.07305311 | 0.1207106
[5 empty] | 0.008872918 | 0.05092524 |  |  | 0.02135339 | 0.1240974 | 0.04743631 | 0.1220688 | 0.07331999 | 0.1215262
[5 empty] | 0.008872918 | 0.05092524 |  |  | 0.02144349 | 0.1249302 | 0.04731512 | 0.122888 | 0.07328747 | 0.1223419
[5 empty] | 0.008587498 | 0.05089819 |  |  | 0.02143378 | 0.1257631 | 0.0471943 | 0.1237073 | 0.07365551 | 0.1231575
[5 empty] | 0.008304885 | 0.05087114 |  |  | 0.02142424 | 0.126596 | 0.04727381 | 0.1245265 | 0.07292404 | 0.1239731
[5 empty] | 0.008025871 | 0.05084408 |  |  | 0.02141486 | 0.1274288 | 0.04705362 | 0.1253458 | 0.07349301 | 0.1247887
[5 empty] | 0.007751244 | 0.05081703 |  |  | 0.0214056 | 0.1282617 | 0.04743368 | 0.126165 | 0.07296236 | 0.1256043
[5 empty] | 0.007481797 | 0.05078998 |  |  | 0.02129646 | 0.1290946 | 0.04721396 | 0.1269843 | 0.07303204 | 0.1264199
[5 empty] | 0.007218318 | 0.05076293 |  |  | 0.02138742 | 0.1299274 | 0.04699442 | 0.1278035 | 0.07320197 | 0.1272355
[5 empty] | 0.006961597 | 0.05073587 |  |  | 0.02147845 | 0.1307603 | 0.04717502 | 0.1286228 | 0.07307212 | 0.1280511
[5 empty] | 0.006712425 | 0.05070882 |  |  | 0.02126955 | 0.1315932 | 0.04725572 | 0.129442 | 0.07334241 | 0.1288668
[5 empty] | 0.006471591 | 0.05068177 |  |  | 0.02146069 | 0.132426 | 0.0473365 | 0.1302613 | 0.0730128 | 0.1296824
[5 empty] | 0.006239886 | 0.05065471 |  |  | 0.02145186 | 0.1332589 | 0.0471173 | 0.1310806 | 0.07308321 | 0.130498
[5 empty] | 0.0060181 | 0.05062766 |  |  | 0.02134303 | 0.1340918 | 0.04719809 | 0.1318998 | 0.07315361 | 0.1313136
[5 empty] | 0.005807023 | 0.05060061 |  |  | 0.02133419 | 0.1349246 | 0.04697883 | 0.1327191 | 0.07262392 | 0.1321292
[5 empty] | 0.005607444 | 0.05057356 |  |  | 0.02122532 | 0.1357575 | 0.04735949 | 0.1335383 | 0.0732941 | 0.1329448
[5 empty] | 0.005420155 | 0.0505465 |  |  | 0.02141641 | 0.1365904 | 0.04684003 | 0.1343576 | 0.07266407 | 0.1337604
[5 empty] | 0.005245944 | 0.05051945 |  |  | 0.02140743 | 0.1374233 | 0.04732041 | 0.1351768 | 0.07313379 | 0.134576
[5 empty] | 0.005085603 | 0.0504924 |  |  | 0.02139837 | 0.1382561 | 0.04690059 | 0.1359961 | 0.0730032 | 0.1353917
[5 empty] | 0.00493992 | 0.05046535 |  |  | 0.02138922 | 0.139089 | 0.04728067 | 0.1368153 | 0.07267254 | 0.1362073
[5 empty] | 0.004809687 | 0.05043829 |  |  | 0.02128009 | 0.1399219 | 0.04676092 | 0.1376346 | 0.07264214 | 0.1370229
[5 empty] | 0.004695693 | 0.05041124 |  |  | 0.02127105 | 0.1407547 | 0.04704133 | 0.1384538 | 0.072912 | 0.1378385
[5 empty] | 0.004598729 | 0.05038419 |  |  | 0.02116208 | 0.1415876 | 0.04682192 | 0.1392731 | 0.07288213 | 0.1386541
[5 empty] | 0.004519584 | 0.05035713 |  |  | 0.0212532 | 0.1424205 | 0.04700269 | 0.1400923 | 0.07285253 | 0.1394697
[5 empty] | 0.004459048 | 0.05033008 |  |  | 0.02134441 | 0.1432533 | 0.04708364 | 0.1409116 | 0.07232321 | 0.1402853
[5 empty] | 0.004417912 | 0.05030303 |  |  | 0.02123569 | 0.1440862 | 0.04696478 | 0.1417308 | 0.07279418 | 0.1411009
[5 empty] | 0.004396965 | 0.05027598 |  |  | 0.02132707 | 0.1449191 | 0.0467461 | 0.1425501 | 0.07236543 | 0.1419165
[5 empty] | 0.004394315 | 0.05024892 |  |  | 0.02121853 | 0.1457519 | 0.04712761 | 0.1433694 | 0.07253698 | 0.1427322
[5 empty] | 0.004394449 | 0.05022187 |  |  | 0.02121009 | 0.1465848 | 0.04710932 | 0.1441886 | 0.07290882 | 0.1435478
[5 empty] | 0.004394953 | 0.05019482 |  |  | 0.02110173 | 0.1474177 | 0.04669122 | 0.1450079 | 0.07268097 | 0.1443634
[5 empty] | 0.004396075 | 0.05016776 |  |  | 0.02129347 | 0.1482505 | 0.04697332 | 0.1458271 | 0.07285342 | 0.145179
[5 empty] | 0.004398063 | 0.05014071 |  |  | 0.0212853 | 0.1490834 | 0.04665563 | 0.1466464 | 0.07262619 | 0.1459946
[5 empty] | 0.004401162 | 0.05011366 |  |  | 0.02127723 | 0.1499163 | 0.04693815 | 0.1474656 | 0.07209928 | 0.1468102
[5 empty] | 0.00440562 | 0.05008661 |  |  | 0.02106926 | 0.1507491 | 0.04702087 | 0.1482849 | 0.07227269 | 0.1476258
[5 empty] | 0.004411685 | 0.05005955 |  |  | 0.02106139 | 0.151582 | 0.04660381 | 0.1491041 | 0.07264643 | 0.1484414
[5 empty] | 0.004419603 | 0.0500325 |  |  | 0.02115361 | 0.1524149 | 0.04698697 | 0.1499234 | 0.0721205 | 0.1492571
[5 empty] | 0.004429622 | 0.05000545 |  |  | 0.02124594 | 0.1532477 | 0.04687035 | 0.1507426 | 0.07269491 | 0.1500727
[5 empty] | 0.004441988 | 0.04997839 |  |  | 0.02123838 | 0.1540806 | 0.04665395 | 0.1515619 | 0.07196967 | 0.1508883
[5 empty] | 0.004456949 | 0.04995134 |  |  | 0.02113092 | 0.1549135 | 0.04673778 | 0.1523811 | 0.07194477 | 0.1517039
[5 empty] | 0.004474752 | 0.04992429 |  |  | 0.02102357 | 0.1557464 | 0.04672184 | 0.1532004 | 0.07252023 | 0.1525195
[5 empty] | 0.004495643 | 0.04989724 |  |  | 0.02111632 | 0.1565792 | 0.04670613 | 0.1540197 | 0.07199604 | 0.1533351
[5 empty] | 0.004519871 | 0.04987018 |  |  | 0.02100919 | 0.1574121 | 0.04649066 | 0.1548389 | 0.07227222 | 0.1541507
[5 empty] | 0.004547682 | 0.04984313 |  |  | 0.02100217 | 0.158245 | 0.04637542 | 0.1556582 | 0.07214877 | 0.1549663
[5 empty] | 0.004579323 | 0.04981608 |  |  | 0.02099526 | 0.1590778 | 0.04676044 | 0.1564774 | 0.07222569 | 0.155782
[5 empty] | 0.004615042 | 0.04978903 |  |  | 0.02108847 | 0.1599107 | 0.0464457 | 0.1572967 | 0.07210299 | 0.1565976
[5 empty] | 0.004655086 | 0.04976197 |  |  | 0.02118179 | 0.1607436 | 0.0465312 | 0.1581159 | 0.07178067 | 0.1574132
[5 empty] | 0.004699701 | 0.04973492 |  |  | 0.02097524 | 0.1615764 | 0.04651697 | 0.1589352 | 0.07185874 | 0.1582288
[5 empty] | 0.004749134 | 0.04970787 |  |  | 0.0210688 | 0.1624093 | 0.04630298 | 0.1597544 | 0.0722372 | 0.1590444
[5 empty] | 0.004803634 | 0.04968081 |  |  | 0.02116248 | 0.1632422 | 0.04628926 | 0.1605737 | 0.07201606 | 0.15986
[5 empty] | 0.004863447 | 0.04965376 |  |  | 0.02115629 | 0.164075 | 0.0467758 | 0.1613929 | 0.07209533 | 0.1606756
[5 empty] | 0.00492882 | 0.04962671 |  |  | 0.02105022 | 0.1649079 | 0.04656261 | 0.1622122 | 0.071975 | 0.1614912
[5 empty] | 0.005 | 0.04959966 |  |  | 0.02094428 | 0.1657408 | 0.04634968 | 0.1630314 | 0.07165509 | 0.1623069
[5 empty] | 0.005 | 0.0495865
[5 empty] | 0.005330341 | 0.04958677
[5 empty] | 0.005657619 | 0.04958703
[5 empty] | 0.005981753 | 0.0495873
[5 empty] | 0.006302659 | 0.04958757
[5 empty] | 0.006620255 | 0.04958784
[5 empty] | 0.006934458 | 0.04958811
[5 empty] | 0.007245186 | 0.04958838
[5 empty] | 0.007552355 | 0.04958865
[5 empty] | 0.007855884 | 0.04958891
[5 empty] | 0.008155689 | 0.04958918
[5 empty] | 0.008451687 | 0.04958945
[5 empty] | 0.008743797 | 0.04958972
[5 empty] | 0.009031935 | 0.04958999
[5 empty] | 0.009316019 | 0.04959026
[5 empty] | 0.009595966 | 0.04959053
[5 empty] | 0.009871693 | 0.04959079
[5 empty] | 0.01014312 | 0.04959106
[5 empty] | 0.01041016 | 0.04959133
[5 empty] | 0.01067273 | 0.0495916
[5 empty] | 0.01093075 | 0.04959187
[5 empty] | 0.01118414 | 0.04959214
[5 empty] | 0.01143281 | 0.04959241
[5 empty] | 0.01167669 | 0.04959267
[5 empty] | 0.01191568 | 0.04959294
[5 empty] | 0.01215005 | 0.04959321
[5 empty] | 0.01238173 | 0.04959348
[5 empty] | 0.01261098 | 0.04959375
[5 empty] | 0.01283773 | 0.04959402
[5 empty] | 0.01306188 | 0.04959428
[5 empty] | 0.01328335 | 0.04959455
[5 empty] | 0.01350207 | 0.04959482
[5 empty] | 0.01371794 | 0.04959509
[5 empty] | 0.01393089 | 0.04959536
[5 empty] | 0.01414084 | 0.04959563
[5 empty] | 0.01434769 | 0.0495959
[5 empty] | 0.01455137 | 0.04959616
[5 empty] | 0.0147518 | 0.04959643
[5 empty] | 0.01494889 | 0.0495967
[5 empty] | 0.01514255 | 0.04959697
[5 empty] | 0.01533272 | 0.04959724
[5 empty] | 0.0155193 | 0.04959751
[5 empty] | 0.01570221 | 0.04959778
[5 empty] | 0.01588137 | 0.04959804
[5 empty] | 0.01605669 | 0.04959831
[5 empty] | 0.0162281 | 0.04959858
[5 empty] | 0.01639551 | 0.04959885
[5 empty] | 0.01655884 | 0.04959912
[5 empty] | 0.016718 | 0.04959939
[5 empty] | 0.01687292 | 0.04959966
[5 empty] | 0.01687292 | 0.0495865
[5 empty] | 0.01701134 | 0.04961409
[5 empty] | 0.01714839 | 0.04964168
[5 empty] | 0.01728368 | 0.04966927
[5 empty] | 0.01741684 | 0.04969686
[5 empty] | 0.01754747 | 0.04972445
[5 empty] | 0.0176752 | 0.04975204
[5 empty] | 0.01779965 | 0.04977963
[5 empty] | 0.01792042 | 0.04980722
[5 empty] | 0.01803715 | 0.04983481
[5 empty] | 0.01814945 | 0.0498624
[5 empty] | 0.01825694 | 0.04988999
[5 empty] | 0.01835923 | 0.04991758
[5 empty] | 0.01845594 | 0.04994517
[5 empty] | 0.01854669 | 0.04997276
[5 empty] | 0.01863111 | 0.05000035
[5 empty] | 0.01870879 | 0.05002794
[5 empty] | 0.01877938 | 0.05005553
[5 empty] | 0.01884247 | 0.05008312
[5 empty] | 0.0188977 | 0.0501107
[5 empty] | 0.01894467 | 0.05013829
[5 empty] | 0.01898301 | 0.05016588
[5 empty] | 0.01901234 | 0.05019347
[5 empty] | 0.01903226 | 0.05022106
[5 empty] | 0.01904241 | 0.05024865
[5 empty] | 0.01904369 | 0.05027624
[5 empty] | 0.01904363 | 0.05030383
[5 empty] | 0.01904338 | 0.05033142
[5 empty] | 0.01904283 | 0.05035901
[5 empty] | 0.01904185 | 0.0503866
[5 empty] | 0.01904033 | 0.05041419
[5 empty] | 0.01903813 | 0.05044178
[5 empty] | 0.01903515 | 0.05046937
[5 empty] | 0.01903126 | 0.05049696
[5 empty] | 0.01902633 | 0.05052455
[5 empty] | 0.01902025 | 0.05055214
[5 empty] | 0.01901289 | 0.05057973
[5 empty] | 0.01900414 | 0.05060732
[5 empty] | 0.01899386 | 0.05063491
[5 empty] | 0.01898195 | 0.0506625
[5 empty] | 0.01896827 | 0.05069009
[5 empty] | 0.01895271 | 0.05071768
[5 empty] | 0.01893515 | 0.05074527
[5 empty] | 0.01891545 | 0.05077286
[5 empty] | 0.01889351 | 0.05080045
[5 empty] | 0.0188692 | 0.05082804
[5 empty] | 0.0188424 | 0.05085563
[5 empty] | 0.01881299 | 0.05088322
[5 empty] | 0.01878084 | 0.05091081
[5 empty] | 0.01874584 | 0.0509384
[5 empty] | 0.01874584 | 0.0509384
[5 empty] | 0.01918015 | 0.05252075
[5 empty] | 0.019606 | 0.05410309
[5 empty] | 0.0200232 | 0.05568543
[5 empty] | 0.02043155 | 0.05726778
[5 empty] | 0.02083085 | 0.05885012
[5 empty] | 0.02122091 | 0.06043247
[5 empty] | 0.02160153 | 0.06201481
[5 empty] | 0.02197251 | 0.06359716
[5 empty] | 0.02233367 | 0.0651795
[5 empty] | 0.0226848 | 0.06676185
[5 empty] | 0.02302571 | 0.06834419
[5 empty] | 0.02335621 | 0.06992653
[5 empty] | 0.02367609 | 0.07150888
[5 empty] | 0.02398516 | 0.07309122
[5 empty] | 0.02428324 | 0.07467357
[5 empty] | 0.02457011 | 0.07625591
[5 empty] | 0.02484559 | 0.07783826
[5 empty] | 0.02510948 | 0.0794206
[5 empty] | 0.02536158 | 0.08100295
[5 empty] | 0.0256017 | 0.08258529
[5 empty] | 0.02582965 | 0.08416764
[5 empty] | 0.02604522 | 0.08574998
[5 empty] | 0.02624823 | 0.08733232
[5 empty] | 0.02643847 | 0.08891467
[5 empty] | 0.02661575 | 0.09049701
[5 empty] | 0.02677987 | 0.09207936
[5 empty] | 0.02693065 | 0.0936617
[5 empty] | 0.02706788 | 0.09524405
[5 empty] | 0.02719136 | 0.09682639
[5 empty] | 0.02730091 | 0.09840874
[5 empty] | 0.02739633 | 0.09999108
[5 empty] | 0.02747742 | 0.1015734
[5 empty] | 0.02754398 | 0.1031558
[5 empty] | 0.02759582 | 0.1047381
[5 empty] | 0.02763275 | 0.1063205
[5 empty] | 0.02766112 | 0.1079028
[5 empty] | 0.0276611 | 0.1094851
[5 empty] | 0.02765752 | 0.1110675
[5 empty] | 0.02764806 | 0.1126498
[5 empty] | 0.02763318 | 0.1142322
[5 empty] | 0.02761332 | 0.1158145
[5 empty] | 0.02758893 | 0.1173969
[5 empty] | 0.02756045 | 0.1189792
[5 empty] | 0.02752832 | 0.1205616
[5 empty] | 0.027493 | 0.1221439
[5 empty] | 0.02745493 | 0.1237262
[5 empty] | 0.02741455 | 0.1253086
[5 empty] | 0.02737232 | 0.1268909
[5 empty] | 0.02732867 | 0.1284733
[5 empty] | 0.02728405 | 0.1300556
[5 empty] | 0.02723862 | 0.131638
[5 empty] | 0.027179 | 0.1332203
[5 empty] | 0.02710116 | 0.1348027
[5 empty] | 0.02700974 | 0.136385
[5 empty] | 0.02690938 | 0.1379673
[5 empty] | 0.02680472 | 0.1395497
[5 empty] | 0.02670039 | 0.141132
[5 empty] | 0.02660105 | 0.1427144
[5 empty] | 0.02651132 | 0.1442967
[5 empty] | 0.02643585 | 0.1458791
[5 empty] | 0.02637928 | 0.1474614
[5 empty] | 0.02633699 | 0.1490438
[5 empty] | 0.02629727 | 0.15
[5 empty] | 0.0262599 | 0.1522084
[5 empty] | 0.0262247 | 0.1537908
[5 empty] | 0.02619154 | 0.1553731
[5 empty] | 0.02616026 | 0.1569555
[5 empty] | 0.02613072 | 0.1585378
[5 empty] | 0.02610277 | 0.1601202
[5 empty] | 0.02607626 | 0.1617025
[5 empty] | 0.02605103 | 0.1632849
[5 empty] | 0.02602695 | 0.1648672
[5 empty] | 0.02600387 | 0.1664495
[5 empty] | 0.02598163 | 0.1680319
[5 empty] | 0.02596008 | 0.1696142
[5 empty] | 0.02593909 | 0.1711966
[5 empty] | 0.02591849 | 0.1727789
[5 empty] | 0.02589814 | 0.1743613
[5 empty] | 0.02587789 | 0.1759436
[5 empty] | 0.0258576 | 0.177526
[5 empty] | 0.02583711 | 0.1791083
[5 empty] | 0.02581628 | 0.1806906
[5 empty] | 0.02579538 | 0.182273
[5 empty] | 0.02577484 | 0.1838553
[5 empty] | 0.02575466 | 0.1854377
[5 empty] | 0.02573486 | 0.18702
[5 empty] | 0.02571544 | 0.1886024
[5 empty] | 0.02569642 | 0.1901847
[5 empty] | 0.02567782 | 0.1917671
[5 empty] | 0.02565964 | 0.1933494
[5 empty] | 0.02564191 | 0.1949318
[5 empty] | 0.02562462 | 0.1965141
[5 empty] | 0.0256078 | 0.1980964
[5 empty] | 0.02559146 | 0.1996788
[5 empty] | 0.02557561 | 0.2012611
[5 empty] | 0.02556026 | 0.2028435
[5 empty] | 0.02554544 | 0.2044258
[5 empty] | 0.02553114 | 0.2060082
[5 empty] | 0.02551738 | 0.2075905