## 1
Общество с ограниченной ответственностью "Инженерная геология" (ООО "ИнжГео") | [11 empty] | Общество с ограниченной ответственностью "Инженерная геология" (ООО "ИнжГео")
Юр. адрес: 117279, г. Москва, ул. Миклухо-Маклая, 36 а, этаж 5, пом. XXIII к. 76-84 | [11 empty] | Юр. адрес: 117279, г. Москва, ул. Миклухо-Маклая, 36 а, этаж 5, пом. XXIII к. 76-84 | [8 empty] | нагр |  |  | X0 | Y0 | R |  | нагр |  |  |  | X0 | Y0 | R | нагр |  |  |  | X0 | Y0 | R |  | нагр |  |  |  | X0 | Y0 | R
Телефон/факс +7 (495) 132-30-00, Адрес электронной почты inbox@inj-geo.ru | [11 empty] | Телефон/факс +7 (495) 132-30-00, Адрес электронной почты inbox@inj-geo.ru | [12 empty] | 0 | [7 empty] | 0 | [6 empty] | 0 | [7 empty] | 0
[21 empty] | девиатор | [6 empty] | девиатор | [6 empty] | девиатор | [7 empty] | девиатор
Испытательная лаборатория ООО «ИнжГео» | [11 empty] | Испытательная лаборатория ООО «ИнжГео» | [8 empty] | x0 | Угол | X | Y |  |  |  | x0 |  | Угол | X | Y |  |  | x0 |  | Угол | X | Y |  |  |  | x0 |  | Угол | X | Y
Адрес места осуществления деятельности лаборатории: г. Москва, просп. Вернадского, д. 51, стр. 1 | [11 empty] | Адрес места осуществления деятельности лаборатории: г. Москва, просп. Вернадского, д. 51, стр. 1 | [9 empty] | 0 | [7 empty] | 0 | [6 empty] | 0 | [7 empty] | 0
Телефон +7(910)4557682, E-mail: slg85@mail.ru | [11 empty] | Телефон +7(910)4557682, E-mail: slg85@mail.ru | [9 empty] | 5 | [7 empty] | 5 | [6 empty] | 5 | [7 empty] | 5
[22 empty] | 10 | [7 empty] | 10 | [6 empty] | 10 | [7 empty] | 10
[12 empty] | Протокол испытаний № 13-63/265 от 21-07-2023 | [9 empty] | 15 | [7 empty] | 15 | [6 empty] | 15 | [7 empty] | 15
[22 empty] | 20 | [7 empty] | 20 | [6 empty] | 20 | [7 empty] | 20
[12 empty] | Наименование и адрес заказчика: Переход трубопровода через р. Енисей | [9 empty] | 25 | [7 empty] | 25 | [6 empty] | 25 | [7 empty] | 25
[12 empty] | Наименование объекта: ООО Регионстрой | [9 empty] | 30 | [7 empty] | 30 | [6 empty] | 30 | [7 empty] | 30
Наименование используемого метода/методики: ГОСТ 12248.4-2020 | [11 empty] | Наименование используемого метода/методики: ГОСТ 12248.3-2020 | [9 empty] | 35 | [7 empty] | 35 | [6 empty] | 35 | [7 empty] | 35
Условия проведения испытания: температура окружающей среды (18 - 25)0С, влажность воздуха (40 - 75)% | [11 empty] | Условия проведения испытания: температура окружающей среды (18 - 25)0С, влажность воздуха (40 - 75)% | [9 empty] | 40 | [7 empty] | 40 | [6 empty] | 40 | [7 empty] | 40
[12 empty] | Дата получение объекта подлежащего испытаниям: 24-06-2023 | [9 empty] | 45 | [7 empty] | 45 | [6 empty] | 45 | [7 empty] | 45
[12 empty] | Дата испытания: 25.10.2022-19.11.2265 | [9 empty] | 50 | [7 empty] | 50 | [6 empty] | 50 | [7 empty] | 50
[22 empty] | 55 | [7 empty] | 55 | [6 empty] | 55 | [7 empty] | 55
Испытание грунтов методом трехосного сжатия | [11 empty] | Испытание грунтов методом трехосного сжатия | [9 empty] | 60 | [7 empty] | 60 | [6 empty] | 60 | [7 empty] | 60
[22 empty] | 65 | [7 empty] | 65 | [6 empty] | 65 | [7 empty] | 65
Лабораторный номер: | [6 empty] | We, д.е. = |  |  |  |  | Лабораторный номер: |  | 1300 |  |  |  | We, д.е. = | 0.5113382 |  |  | 70 | [7 empty] | 70 | [6 empty] | 70 | [7 empty] | 70
Номер скважины: | [6 empty] | ρ, г/см3 = |  |  |  |  | Номер скважины: |  | BH-149 |  |  |  | ρ, г/см3 = | 1.56 |  |  | 75 | [7 empty] | 75 | [6 empty] | 75 | [7 empty] | 75
Глубина отбора, м: | [6 empty] | ρs, г/см3 = |  |  |  |  | Глубина отбора, м: |  | 1.5 |  |  |  | ρs, г/см3 = | 2.74 |  |  | 80 | [7 empty] | 80 | [6 empty] | 80 | [7 empty] | 80
Наименование грунта: | [6 empty] | e, д.е. = |  |  |  |  | Наименование грунта: |  | Суглинок, после оттаивания текучий, легкий песчанистый |  |  |  | e, д.е. = | 1.65453 |  |  | 85 | [7 empty] | 85 | [6 empty] | 85 | [7 empty] | 85
Схема проведения опыта: | [6 empty] | IL, д.е. = |  |  |  |  | Схема проведения опыта: |  | КД |  |  |  | IL, д.е. = | 3.2 |  |  | 90 | [7 empty] | 90 | [6 empty] | 90 | [7 empty] | 90
[22 empty] | 95 | [7 empty] | 95 | [6 empty] | 95 | [7 empty] | 95
[22 empty] | 100 | [7 empty] | 100 | [6 empty] | 100 | [7 empty] | 100
Результаты испытаний | [11 empty] | Результаты испытаний | [9 empty] | 105 | [7 empty] | 105 | [6 empty] | 105 | [7 empty] | 105
[22 empty] | 110 | [7 empty] | 110 | [6 empty] | 110 | [7 empty] | 110
[22 empty] | 115 | [7 empty] | 115 | [6 empty] | 115 | [7 empty] | 115
[22 empty] | 120 | [7 empty] | 120 | [6 empty] | 120 | [7 empty] | 120
[22 empty] | 125 | [7 empty] | 125 | [6 empty] | 125 | [7 empty] | 125
[22 empty] | 130 | [7 empty] | 130 | [6 empty] | 130 | [7 empty] | 130
[22 empty] | 135 | [7 empty] | 135 | [6 empty] | 135 | [7 empty] | 135
[22 empty] | 140 | [7 empty] | 140 | [6 empty] | 140 | [7 empty] | 140
[22 empty] | 145 | [7 empty] | 145 | [6 empty] | 145 | [7 empty] | 145
[22 empty] | 150 | [7 empty] | 150 | [6 empty] | 150 | [7 empty] | 150
[22 empty] | 155 | [7 empty] | 155 | [6 empty] | 155 | [7 empty] | 155
[22 empty] | 160 | [7 empty] | 160 | [6 empty] | 160 | [7 empty] | 160
[22 empty] | 165 | [7 empty] | 165 | [6 empty] | 165 | [7 empty] | 165
[22 empty] | 170 | [7 empty] | 170 | [6 empty] | 170 | [7 empty] | 170
[22 empty] | 175 | [7 empty] | 175 | [6 empty] | 175 | [7 empty] | 175
[22 empty] | 180 | [7 empty] | 180 | [6 empty] | 180 | [7 empty] | 180
[13 empty] | Давление в камере, Мпа σ3 | Вертикальная нагрузка, Мпа σ1 | Поровое давление, Мпа u
| K0, д.е. | 0.8263518 |  |  |  |  | Коэфф. Точки | [5 empty] | 0.05 | 0.07816435 | [5 empty] | 1 | [6 empty] | σ3,кПа | σ1,кПа | u, кПа |  |  |  | 4
| q_zg, МПа | 0.04131759 | [10 empty] | 0.15 | 0.220192 | [27 empty] | δ3, Мпа | δ1-δ3, МПа | δ1, МПа | δ1, КПа
|  |  | Модуль деформации, МПа: | [9 empty] | 0.25 | 0.3622197 | [21 empty] | С, МПа:
|  |  | Е0= |  | Точки модуля (полное напр.), МПа |  |  |  | 0.04131759 | 0.06610815 | [25 empty] | φ, град:
|  |  | E50 = |  | qf (полное напр.), МПа |  |  |  | 0.06301504 | [26 empty] | E, Мпа
|  |  | Коэф. Поперечной деформации, ϑ = | [9 empty] | Эффективные значения угла внутреннего трения и удельного сцепления ϕ', С' | [13 empty] | x | 0
[13 empty] | ϕ', град. = | 10 | [12 empty] | y |  |  |  | С, кПа | φ,°
[13 empty] | С', МПа = | 0.003
| Исполнитель: | [6 empty] | Морозов Д.С. |  |  |  |  | Исполнитель: |  |  |  |  | Морозов Д.С.
| Начальник исп. лаборатории: | [6 empty] | Семиколенова Л.Г. |  |  |  |  | Начальник исп. лаборатории: |  |  |  |  | Семиколенова Л.Г.
Лист 1 , всего листов 2 | [11 empty] | Лист 2 , всего листов 2
Частичное воспроизведение протокола испытаний без письменного разрешения ООО «ИнжГео» ЗАПРЕЩАЕТСЯ | [11 empty] | Частичное воспроизведение протокола испытаний без письменного разрешения ООО «ИнжГео» ЗАПРЕЩАЕТСЯ
[5 empty] | второй график |  | первый график | [9 empty] | К Пуассона
dev50 | epsE50 | ind | devE0 | epsE0 | dev | eps | sigma |  | dev1 | eps1 | dev2 | eps2 | dev3 | eps3 |  | Глины
0.01301504 | 0.01161186 |  |  |  | 0 | 0 |  |  | 0 | 0 | 0 | 0 | 0 | 0 |  | < 0 | 0,20-0,30
ind |  |  |  |  | 0.0009539056 | 0.0005210289 |  |  | 0.001483992 | 0.0008503319 | 0.004467195 | 0.0008362145 | 0.007633981 | 0.0008337817 |  | 0-0,25 | 0,30-0,38
2 |  |  |  |  | 0.001889742 | 0.001042058 |  |  | 0.002906221 | 0.001700664 | 0.008955507 | 0.001672429 | 0.01614961 | 0.001667563 |  | 0,25< | 0,38-0,45
E0 |  |  |  |  | 0.002796928 | 0.001563087 |  |  | 0.004535122 | 0.002550996 | 0.01438936 | 0.002799566 | 0.02277854 | 0.002501345 |  | Суглинки | 0,35-0,37
epsE0 | devE0 |  |  |  | 0.003664881 | 0.002084115 |  |  | 0.00563913 | 0.003401328 | 0.01607774 | 0.003344858 | 0.03142151 | 0.003634021 |  | Пески и супеси | 0,30-0,35
0.003870619 | 0.006197639 |  |  |  | 0.004483019 | 0.002605144 |  |  | 0.006986679 | 0.004251659 | 0.0189989 | 0.004181073 | 0.03429597 | 0.004168909
[5 empty] | 0.005240761 | 0.003126173 |  |  | 0.0075 | 0.004683984375 | 0.02191383 | 0.005017287 | 0.03827938 | 0.00500269
График E50 |  | График E |  |  | 0.006197639 | 0.003870619 |  |  | 0.008834372 | 0.005952323 | 0.02453762 | 0.005853502 | 0.04202924 | 0.005836472
eps | q | sigma |  |  | 0.006546622 | 0.004168231 |  |  | 0.009634294 | 0.006802655 | 0.0270854 | 0.006689716 | 0.04581916 | 0.006670254
Горизонтальная линия E50 |  | Касательная |  |  | 0.007153762 | 0.00468926 |  |  | 0.01017295 | 0.007652987 | 0.02947226 | 0.007525931 | 0.04932278 | 0.007504036
0 |  | a | b |  | 0.007752855 | 0.005210289 |  |  | 0.010963 | 0.008503319 | 0.03151333 | 0.008362145 | 0.05191372 | 0.008337817
|  |  | 0 |  | 0.008340193 | 0.005731317 |  |  | 0.0115171 | 0.009353651 | 0.03372371 | 0.00919836 | 0.05610984 | 0.009270462
Вертикальная линия E50 |  | p1 и p2 |  |  | 0.008912066 | 0.006252346 |  |  | 0.01214791 | 0.01020398 | 0.03509601 | 0.009754585 | 0.05789081 | 0.01000538
| 0 | 0 |  |  | 0.009464764 | 0.006773375 |  |  | 0.01276809 | 0.01105431 | 0.03692794 | 0.01087079 | 0.06107124 | 0.01083916
[5 empty] | 0.009994579 | 0.007294404 |  |  | 0.0134903 | 0.01190465 | 0.0393524 | 0.011707 | 0.06469324 | 0.01167294
Касательная линия E50 |  |  |  |  | 0.0104978 | 0.007815433 |  |  | 0.01408218 | 0.01256394 | 0.04119091 | 0.01254322 | 0.06674223 | 0.01250673
0 | 0 | Горизонтальная 1 |  |  | 0.01097072 | 0.008336462 |  |  | 0.01489327 | 0.01360531 | 0.04333483 | 0.01337943 | 0.07080364 | 0.01334051
[5 empty] | 0.01140963 | 0.008857491 |  |  | 0.01558729 | 0.01445564 | 0.04477552 | 0.01421565 | 0.0727629 | 0.01417429
Горизонтальная линия qкр |  |  |  |  | 0.01181082 | 0.009378519 |  |  | 0.01630461 | 0.01530597 | 0.04730431 | 0.01505186 | 0.07630544 | 0.01500807
Горизонтальная линия q |  | Горизонтальная 2 |  |  | 0.01217058 | 0.009899548 |  |  | 0.01704037 | 0.01615631 | 0.04881256 | 0.01588808 | 0.07941669 | 0.01584185
0 |  | 0 |  |  | 0.01248519 | 0.01042058 |  |  | 0.01778972 | 0.01700664 | 0.05109163 | 0.01672429 | 0.08198207 | 0.01667563
[5 empty] | 0.01275097 | 0.01094161 |  |  | 0.01854781 | 0.01785697 | 0.05263285 | 0.01756051 | 0.08528702 | 0.01750942
Вертикальная линия q |  |  |  |  | 0.01301504 | 0.01161186 |  |  | 0.01930977 | 0.0187073 | 0.0540276 | 0.01839672 | 0.08801697 | 0.0183432
| 0 |  |  |  | 0.01313539 | 0.01198366 |  |  | 0.01997076 | 0.01955763 | 0.05606721 | 0.01923293 | 0.09105734 | 0.01917698
[5 empty] | 0.01330215 | 0.01250469 |  |  | 0.02082592 | 0.02040797 | 0.05764304 | 0.02006915 | 0.09369356 | 0.02001076
[5 empty] | 0.01346671 | 0.01302572 |  |  | 0.02157039 | 0.0212583 | 0.05944643 | 0.02090536 | 0.09621106 | 0.02084454
[5 empty] | 0.01362907 | 0.01354675 |  |  | 0.02229933 | 0.02210863 | 0.06076875 | 0.02174158 | 0.09859527 | 0.02167833
[5 empty] | 0.01378923 | 0.01406778 |  |  | 0.02300787 | 0.02295896 | 0.06250134 | 0.02257779 | 0.1011316 | 0.02251211
[5 empty] | 0.01394719 | 0.01458881 |  |  | 0.02349117 | 0.02380929 | 0.06403554 | 0.02341401 | 0.1031055 | 0.02334589
[5 empty] | 0.01410295 | 0.01510984 |  |  | 0.02414437 | 0.02465962 | 0.06466273 | 0.02425022 | 0.1047025 | 0.02417967
[5 empty] | 0.01425651 | 0.01563087 |  |  | 0.0248626 | 0.02550996 | 0.06587423 | 0.02508644 | 0.1067078 | 0.02501345
[5 empty] | 0.01440786 | 0.01615189 |  |  | 0.02534103 | 0.02636029 | 0.06706141 | 0.02592265 | 0.107307 | 0.02584723
[5 empty] | 0.01455702 | 0.01667292 |  |  | 0.0260748 | 0.02721062 | 0.06771562 | 0.02675886 | 0.1095855 | 0.02668102
[5 empty] | 0.01470397 | 0.01719395 |  |  | 0.02635904 | 0.02806095 | 0.0685282 | 0.02759508 | 0.1103287 | 0.0275148
[5 empty] | 0.01484872 | 0.01771498 |  |  | 0.02688891 | 0.02891128 | 0.06909052 | 0.02843129 | 0.110422 | 0.02834858
[5 empty] | 0.01499126 | 0.01823601 |  |  | 0.02715955 | 0.02976162 | 0.06969391 | 0.02926751 | 0.1111509 | 0.02918236
[5 empty] | 0.01513161 | 0.01875704 |  |  | 0.02766611 | 0.03061195 | 0.07019202 | 0.03010372 | 0.1122197 | 0.03001614
[5 empty] | 0.01526975 | 0.01927807 |  |  | 0.02790373 | 0.03146228 | 0.06969202 | 0.03093994 | 0.1120197 | 0.03084992
[5 empty] | 0.01540569 | 0.0197991 |  |  | 0.02786757 | 0.03231261 | 0.06999202 | 0.03177615 | 0.1115197 | 0.03168371
[5 empty] | 0.01553942 | 0.02032013 |  |  | 0.02816435 | 0.03316294 | 0.06959202 | 0.03261237 | 0.1111197 | 0.03251749
[5 empty] | 0.01567095 | 0.02084115 |  |  | 0.02816435 | 0.03401328 | 0.07019202 | 0.03344858 | 0.1122197 | 0.03335127
[5 empty] | 0.01580028 | 0.02136218 |  |  | 0.02806435 | 0.03486361 | 0.06989202 | 0.0342848 | 0.1114197 | 0.03418505
[5 empty] | 0.0159274 | 0.02188321 |  |  | 0.02796435 | 0.03571394 | 0.06999202 | 0.03512101 | 0.1119197 | 0.03501883
[5 empty] | 0.01605232 | 0.02240424 |  |  | 0.02796435 | 0.03656427 | 0.07009202 | 0.03595722 | 0.1121197 | 0.03585262
[5 empty] | 0.01617504 | 0.02292527 |  |  | 0.02816435 | 0.0374146 | 0.06979202 | 0.03679344 | 0.1122197 | 0.0366864
[5 empty] | 0.01629555 | 0.0234463 |  |  | 0.02796435 | 0.03826494 | 0.06959202 | 0.03762965 | 0.1116197 | 0.03752018
[5 empty] | 0.01641385 | 0.02396733 |  |  | 0.02796435 | 0.03911527 | 0.06959202 | 0.03846587 | 0.1111197 | 0.03835396
[5 empty] | 0.01652995 | 0.02448836 |  |  | 0.02816435 | 0.0399656 | 0.06969202 | 0.03930208 | 0.1122197 | 0.03918774
[5 empty] | 0.01664385 | 0.02500939 |  |  | 0.02796435 | 0.04081593 | 0.06969202 | 0.0401383 | 0.1112197 | 0.04002152
[5 empty] | 0.01675553 | 0.02553041 |  |  | 0.02806435 | 0.04166626 | 0.06969202 | 0.04097451 | 0.1117197 | 0.04085531
[5 empty] | 0.01686502 | 0.02605144 |  |  | 0.02796435 | 0.04251659 | 0.06999202 | 0.04181073 | 0.1113197 | 0.04168909
[5 empty] | 0.01697229 | 0.02657247 |  |  | 0.02806435 | 0.04336693 | 0.07019202 | 0.04264694 | 0.1114197 | 0.04252287
[5 empty] | 0.01707736 | 0.0270935 |  |  | 0.02816435 | 0.04421726 | 0.06949202 | 0.04348316 | 0.1111197 | 0.04335665
[5 empty] | 0.01718022 | 0.02761453 |  |  | 0.02816435 | 0.04506759 | 0.06989202 | 0.04431937 | 0.1111197 | 0.04419043
[5 empty] | 0.01728088 | 0.02813556 |  |  | 0.02806435 | 0.04591792 | 0.07019202 | 0.04515558 | 0.1115197 | 0.04502421
[5 empty] | 0.01737933 | 0.02865659 |  |  | 0.02806435 | 0.04676825 | 0.06949202 | 0.0459918 | 0.1121197 | 0.045858
[5 empty] | 0.01747557 | 0.02917762 |  |  | 0.02806435 | 0.04761859 | 0.06999202 | 0.04682801 | 0.1111197 | 0.04669178
[5 empty] | 0.0175696 | 0.02969864 |  |  | 0.02796435 | 0.04846892 | 0.06999202 | 0.04766423 | 0.1118197 | 0.04752556
[5 empty] | 0.01766143 | 0.03021967 |  |  | 0.02816435 | 0.04931925 | 0.06959202 | 0.04850044 | 0.1114197 | 0.04835934
[5 empty] | 0.01775105 | 0.0307407 |  |  | 0.02816435 | 0.05016958 | 0.06999202 | 0.04933666 | 0.1114197 | 0.04919312
[5 empty] | 0.01783846 | 0.03126173 |  |  | 0.02796435 | 0.05101991 | 0.06979202 | 0.05017287 | 0.1113197 | 0.0500269
[5 empty] | 0.01792366 | 0.03178276 |  |  | 0.02796435 | 0.05187025 | 0.06949202 | 0.05100909 | 0.1115197 | 0.05086069
[5 empty] | 0.01800665 | 0.03230379 |  |  | 0.02796435 | 0.05272058 | 0.06999202 | 0.0518453 | 0.1112197 | 0.05169447
[5 empty] | 0.01808744 | 0.03282482 |  |  | 0.02806435 | 0.05357091 | 0.06979202 | 0.05268152 | 0.1117197 | 0.05252825
[5 empty] | 0.01816601 | 0.03334585 |  |  | 0.02796435 | 0.05442124 | 0.06979202 | 0.05351773 | 0.1111197 | 0.05336203
[5 empty] | 0.01824238 | 0.03386688 |  |  | 0.02796435 | 0.05527157 | 0.06969202 | 0.05435394 | 0.1115197 | 0.05419581
[5 empty] | 0.01831653 | 0.0343879 |  |  | 0.02816435 | 0.05612191 | 0.07019202 | 0.05519016 | 0.1119197 | 0.0550296
[5 empty] | 0.01838848 | 0.03490893 |  |  | 0.02816435 | 0.05697224 | 0.07019202 | 0.05602637 | 0.1114197 | 0.05586338
[5 empty] | 0.01845821 | 0.03542996 |  |  | 0.02796435 | 0.05782257 | 0.06969202 | 0.05686259 | 0.1119197 | 0.05669716
[5 empty] | 0.01852574 | 0.03595099 |  |  | 0.02806435 | 0.0586729 | 0.06999202 | 0.0576988 | 0.1117197 | 0.05753094
[5 empty] | 0.01859105 | 0.03647202 |  |  | 0.02796435 | 0.05952323 | 0.07009202 | 0.05853502 | 0.1111197 | 0.05836472
[5 empty] | 0.01865416 | 0.03699305 |  |  | 0.02816435 | 0.06037356 | 0.06989202 | 0.05937123 | 0.1116197 | 0.0591985
[5 empty] | 0.01871505 | 0.03751408 |  |  | 0.02816435 | 0.0612239 | 0.07009202 | 0.06020745 | 0.1118197 | 0.06003229
[5 empty] | 0.01877373 | 0.03803511 |  |  | 0.02796435 | 0.06207423 | 0.06959202 | 0.06104366 | 0.1119197 | 0.06086607
[5 empty] | 0.0188302 | 0.03855614 |  |  | 0.02796435 | 0.06292456 | 0.06949202 | 0.06187988 | 0.1111197 | 0.06169985
[5 empty] | 0.01888446 | 0.03907716 |  |  | 0.02806435 | 0.06377489 | 0.07019202 | 0.06271609 | 0.1119197 | 0.06253363
[5 empty] | 0.01893651 | 0.03959819 |  |  | 0.02796435 | 0.06462522 | 0.06999202 | 0.0635523 | 0.1112197 | 0.06336741
[5 empty] | 0.01898634 | 0.04011922 |  |  | 0.02806435 | 0.06547556 | 0.06949202 | 0.06438852 | 0.1122197 | 0.06420119
[5 empty] | 0.01903397 | 0.04064025 |  |  | 0.02796435 | 0.06632589 | 0.07019202 | 0.06522473 | 0.1118197 | 0.06503498
[5 empty] | 0.01907938 | 0.04116128 |  |  | 0.02816435 | 0.06717622 | 0.06979202 | 0.06606095 | 0.1119197 | 0.06586876
[5 empty] | 0.01912257 | 0.04168231 |  |  | 0.02816435 | 0.06802655 | 0.07009202 | 0.06689716 | 0.1118197 | 0.06670254
[5 empty] | 0.01916356 | 0.04220334 |  |  | 0.02806435 | 0.06887688 | 0.06999202 | 0.06773338 | 0.1112197 | 0.06753632
[5 empty] | 0.01920233 | 0.04272437 |  |  | 0.02816435 | 0.06972722 | 0.06949152 | 0.06856959 | 0.1115173 | 0.0683701
[5 empty] | 0.01923888 | 0.0432454 |  |  | 0.02816435 | 0.07057755 | 0.06978725 | 0.06940581 | 0.1119082 | 0.06920389
[5 empty] | 0.01927323 | 0.04376642 |  |  | 0.0280641 | 0.07142788 | 0.07017871 | 0.07024202 | 0.1117924 | 0.07003767
[5 empty] | 0.01930536 | 0.04428745 |  |  | 0.02796224 | 0.07227821 | 0.06966609 | 0.07107823 | 0.1113701 | 0.07087145
[5 empty] | 0.01933527 | 0.04480848 |  |  | 0.02815862 | 0.07312854 | 0.07014954 | 0.07191445 | 0.1120418 | 0.07170523
[5 empty] | 0.01936297 | 0.04532951 |  |  | 0.0280533 | 0.07397887 | 0.06942924 | 0.07275066 | 0.1119075 | 0.07253901
[5 empty] | 0.01938846 | 0.04585054 |  |  | 0.02814637 | 0.07482921 | 0.06940535 | 0.07358688 | 0.1120676 | 0.07337279
[5 empty] | 0.01941173 | 0.04637157 |  |  | 0.02803788 | 0.07567954 | 0.06937803 | 0.07442309 | 0.1118224 | 0.07420658
[5 empty] | 0.01943278 | 0.0468926 |  |  | 0.02792792 | 0.07652987 | 0.06994746 | 0.07525931 | 0.111372 | 0.07504036
[5 empty] | 0.01945162 | 0.04741363 |  |  | 0.02791654 | 0.0773802 | 0.07001381 | 0.07609552 | 0.1119169 | 0.07587414
[5 empty] | 0.01946825 | 0.04793466 |  |  | 0.02800383 | 0.07823053 | 0.06937723 | 0.07693174 | 0.1108572 | 0.07670792
[5 empty] | 0.01948266 | 0.04845568 |  |  | 0.02788985 | 0.07908087 | 0.0693379 | 0.07776795 | 0.1113932 | 0.0775417
[5 empty] | 0.01949485 | 0.04897671 |  |  | 0.02787468 | 0.0799312 | 0.06969598 | 0.07860417 | 0.1115251 | 0.07837548
[5 empty] | 0.01950482 | 0.04949774 |  |  | 0.02785837 | 0.08078153 | 0.06965164 | 0.07944038 | 0.1106533 | 0.07920927
[5 empty] | 0.01951258 | 0.05001877 |  |  | 0.02794101 | 0.08163186 | 0.06950505 | 0.08027659 | 0.110578 | 0.08004305
[5 empty] | 0.01951813 | 0.0505398 |  |  | 0.02782267 | 0.08248219 | 0.06975637 | 0.08111281 | 0.1103995 | 0.08087683
[5 empty] | 0.01952145 | 0.05106083 |  |  | 0.02790341 | 0.08333253 | 0.06960578 | 0.08194902 | 0.110718 | 0.08171061
[5 empty] | 0.01952256 | 0.05158186 |  |  | 0.0279833 | 0.08418286 | 0.06895343 | 0.08278524 | 0.1108338 | 0.08254439
[5 empty] | 0.01952256 | 0.05158186 |  |  | 0.02786242 | 0.08503319 | 0.0690995 | 0.08362145 | 0.1108471 | 0.08337817
[5 empty] | 0.01906983 | 0.05158159 |  |  | 0.02784084 | 0.08588352 | 0.06954415 | 0.08445767 | 0.1110583 | 0.08421196
[5 empty] | 0.01862234 | 0.05158132 |  |  | 0.02771862 | 0.08673385 | 0.06888755 | 0.08529388 | 0.1107675 | 0.08504574
[5 empty] | 0.01818064 | 0.05158105 |  |  | 0.02769584 | 0.08758419 | 0.06932986 | 0.0861301 | 0.1106752 | 0.08587952
[5 empty] | 0.01774529 | 0.05158078 |  |  | 0.02777257 | 0.08843452 | 0.06867126 | 0.08696631 | 0.1107814 | 0.0867133
[5 empty] | 0.01731684 | 0.05158051 |  |  | 0.02774887 | 0.08928485 | 0.06911191 | 0.08780253 | 0.1103865 | 0.08754708
[5 empty] | 0.01689583 | 0.05158025 |  |  | 0.02782482 | 0.09013518 | 0.06875198 | 0.08863874 | 0.1101907 | 0.08838087
[5 empty] | 0.01648283 | 0.05157998 |  |  | 0.02760049 | 0.09098551 | 0.06859163 | 0.08947495 | 0.1099944 | 0.08921465
[5 empty] | 0.01607837 | 0.05157971 |  |  | 0.02757596 | 0.09183584 | 0.06913089 | 0.09031117 | 0.1104957 | 0.09004843
[5 empty] | 0.01568303 | 0.05157944 |  |  | 0.02765128 | 0.09268618 | 0.06846006 | 0.09114738 | 0.1095763 | 0.09088221
[5 empty] | 0.01529734 | 0.05157917 |  |  | 0.02762523 | 0.09353651 | 0.06867448 | 0.0919836 | 0.1094342 | 0.09171599
[5 empty] | 0.01492186 | 0.0515789 |  |  | 0.02769319 | 0.09438684 | 0.06867587 | 0.09281981 | 0.1097721 | 0.09254977
[5 empty] | 0.01455715 | 0.05157863 |  |  | 0.02755541 | 0.09523717 | 0.06876598 | 0.09365603 | 0.1092928 | 0.09338356
[5 empty] | 0.01420375 | 0.05157837 |  |  | 0.0276126 | 0.0960875 | 0.06854654 | 0.09449224 | 0.108599 | 0.09421734
[5 empty] | 0.01386221 | 0.0515781 |  |  | 0.02746551 | 0.09693784 | 0.06831929 | 0.09532846 | 0.1093935 | 0.09505112
[5 empty] | 0.0135331 | 0.05157783 |  |  | 0.02741486 | 0.09778817 | 0.06778598 | 0.09616467 | 0.109179 | 0.0958849
[5 empty] | 0.01321695 | 0.05157756 |  |  | 0.0273614 | 0.0986385 | 0.06814833 | 0.09700089 | 0.1080583 | 0.09671868
[5 empty] | 0.01291433 | 0.05157729 |  |  | 0.02730584 | 0.09948883 | 0.06800808 | 0.0978371 | 0.1084342 | 0.09755246
[5 empty] | 0.01262578 | 0.05157702 |  |  | 0.02734894 | 0.1003392 | 0.06736697 | 0.09867331 | 0.1078093 | 0.09838625
[5 empty] | 0.01235186 | 0.05157676 |  |  | 0.02709141 | 0.1011895 | 0.06732675 | 0.09950953 | 0.1078865 | 0.09922003
[5 empty] | 0.01209312 | 0.05157649 |  |  | 0.02703399 | 0.1020398 | 0.06738914 | 0.1003457 | 0.1073685 | 0.1000538
[5 empty] | 0.01185012 | 0.05157622 |  |  | 0.02717742 | 0.1028902 | 0.06735588 | 0.101182 | 0.1079581 | 0.1008876
[5 empty] | 0.01162339 | 0.05157595 |  |  | 0.02692242 | 0.1037405 | 0.06742871 | 0.1020182 | 0.1077579 | 0.1017214
[5 empty] | 0.0114135 | 0.05157568 |  |  | 0.02696974 | 0.1045908 | 0.06660938 | 0.1028544 | 0.1066708 | 0.1025552
[5 empty] | 0.011221 | 0.05157541 |  |  | 0.0268201 | 0.1054412 | 0.06689961 | 0.1036906 | 0.1065996 | 0.1033889
[5 empty] | 0.01104419 | 0.05157514 |  |  | 0.02687424 | 0.1062915 | 0.06640114 | 0.1045268 | 0.1070469 | 0.1042227
[5 empty] | 0.01087008 | 0.05157488 |  |  | 0.02693289 | 0.1071418 | 0.06651572 | 0.105363 | 0.1069155 | 0.1050565
[5 empty] | 0.01069699 | 0.05157461 |  |  | 0.02669678 | 0.1079922 | 0.06664507 | 0.1061992 | 0.1068082 | 0.1058903
[5 empty] | 0.01052545 | 0.05157434 |  |  | 0.02666665 | 0.1088425 | 0.06688692 | 0.1070355 | 0.106917 | 0.1067241
[5 empty] | 0.01035602 | 0.05157407 |  |  | 0.02664234 | 0.1096928 | 0.06673117 | 0.1078717 | 0.1068287 | 0.1075578
[5 empty] | 0.01018926 | 0.0515738 |  |  | 0.02661946 | 0.1105431 | 0.06657718 | 0.1087079 | 0.1058432 | 0.1083916
[5 empty] | 0.01002571 | 0.05157353 |  |  | 0.02679732 | 0.1113935 | 0.0662249 | 0.1095441 | 0.1066604 | 0.1092254
[5 empty] | 0.009865934 | 0.05157326 |  |  | 0.02677589 | 0.1122438 | 0.06597425 | 0.1103803 | 0.1061802 | 0.1100592
[5 empty] | 0.009710476 | 0.051573 |  |  | 0.02675515 | 0.1130941 | 0.0665252 | 0.1112165 | 0.1059024 | 0.110893
[5 empty] | 0.009559891 | 0.05157273 |  |  | 0.02673507 | 0.1139445 | 0.06627768 | 0.1120527 | 0.1056272 | 0.1117268
[5 empty] | 0.00941473 | 0.05157246 |  |  | 0.02661562 | 0.1147948 | 0.06633164 | 0.112889 | 0.1055542 | 0.1125605
[5 empty] | 0.009275547 | 0.05157219 |  |  | 0.0266968 | 0.1156451 | 0.06648703 | 0.1137252 | 0.1057835 | 0.1133943
[5 empty] | 0.009142892 | 0.05157192 |  |  | 0.02667856 | 0.1164955 | 0.06624378 | 0.1145614 | 0.1060149 | 0.1142281
[5 empty] | 0.009017318 | 0.05157165 |  |  | 0.02656089 | 0.1173458 | 0.06610184 | 0.1153976 | 0.1054484 | 0.1150619
[5 empty] | 0.008899378 | 0.05157138 |  |  | 0.02664377 | 0.1181961 | 0.06586116 | 0.1162338 | 0.1051839 | 0.1158957
[5 empty] | 0.008789623 | 0.05157112 |  |  | 0.02662717 | 0.1190465 | 0.06582167 | 0.11707 | 0.1051213 | 0.1167294
[5 empty] | 0.008688606 | 0.05157085 |  |  | 0.02661106 | 0.1198968 | 0.06578334 | 0.1179062 | 0.1050605 | 0.1175632
[5 empty] | 0.008596878 | 0.05157058 |  |  | 0.02659543 | 0.1207471 | 0.06594609 | 0.1187425 | 0.1053014 | 0.118397
[5 empty] | 0.008514993 | 0.05157031 |  |  | 0.02658026 | 0.1215975 | 0.06610987 | 0.1195787 | 0.1050439 | 0.1192308
[5 empty] | 0.008443501 | 0.05157004 |  |  | 0.0265655 | 0.1224478 | 0.06607463 | 0.1204149 | 0.105388 | 0.1200646
[5 empty] | 0.008382956 | 0.05156977 |  |  | 0.02655116 | 0.1232981 | 0.06594031 | 0.1212511 | 0.1048335 | 0.1208984
[5 empty] | 0.008333909 | 0.0515695 |  |  | 0.02643719 | 0.1241485 | 0.06540686 | 0.1220873 | 0.1055804 | 0.1217321
[5 empty] | 0.008296913 | 0.05156924 |  |  | 0.02652358 | 0.1249988 | 0.06557422 | 0.1229235 | 0.1056286 | 0.1225659
[5 empty] | 0.00827252 | 0.05156897 |  |  | 0.0265103 | 0.1258491 | 0.06534234 | 0.1237598 | 0.1051779 | 0.1233997
[5 empty] | 0.008261281 | 0.0515687 |  |  | 0.02629734 | 0.1266995 | 0.06531115 | 0.124596 | 0.1050283 | 0.1242335
[5 empty] | 0.008261281 | 0.0515687 |  |  | 0.02628466 | 0.1275498 | 0.0652806 | 0.1254322 | 0.1046798 | 0.1250673
[5 empty] | 0.008000405 | 0.05153639 |  |  | 0.02627224 | 0.1284001 | 0.06595065 | 0.1262684 | 0.1043322 | 0.125901
[5 empty] | 0.00774275 | 0.05150409 |  |  | 0.02636006 | 0.1292504 | 0.06572122 | 0.1271046 | 0.1050854 | 0.1267348
[5 empty] | 0.00748898 | 0.05147179 |  |  | 0.0264481 | 0.1301008 | 0.06529228 | 0.1279408 | 0.1048393 | 0.1275686
[5 empty] | 0.007239761 | 0.05143948 |  |  | 0.02643633 | 0.1309511 | 0.06586375 | 0.128777 | 0.1051939 | 0.1284024
[5 empty] | 0.006995758 | 0.05140718 |  |  | 0.02642473 | 0.1318014 | 0.06553559 | 0.1296133 | 0.1052491 | 0.1292362
[5 empty] | 0.006757636 | 0.05137487 |  |  | 0.02631327 | 0.1326518 | 0.06540773 | 0.1304495 | 0.1046048 | 0.13007
[5 empty] | 0.00652606 | 0.05134257 |  |  | 0.02620194 | 0.1335021 | 0.06558013 | 0.1312857 | 0.1043608 | 0.1309037
[5 empty] | 0.006301697 | 0.05131026 |  |  | 0.02619071 | 0.1343524 | 0.06515273 | 0.1321219 | 0.1047172 | 0.1317375
[5 empty] | 0.00608521 | 0.05127796 |  |  | 0.02617955 | 0.1352028 | 0.06502547 | 0.1329581 | 0.1041737 | 0.1325713
[5 empty] | 0.005877266 | 0.05124566 |  |  | 0.02626844 | 0.1360531 | 0.0650983 | 0.1337943 | 0.1043304 | 0.1334051
[5 empty] | 0.00567853 | 0.05121335 |  |  | 0.02615736 | 0.1369034 | 0.06507116 | 0.1346305 | 0.1048871 | 0.1342389
[5 empty] | 0.005489667 | 0.05118105 |  |  | 0.02614628 | 0.1377538 | 0.06544399 | 0.1354668 | 0.1049438 | 0.1350726
[5 empty] | 0.005311342 | 0.05114874 |  |  | 0.02613519 | 0.1386041 | 0.06551675 | 0.136303 | 0.1039004 | 0.1359064
[5 empty] | 0.005144221 | 0.05111644 |  |  | 0.02622405 | 0.1394544 | 0.06488936 | 0.1371392 | 0.1040567 | 0.1367402
[5 empty] | 0.004988969 | 0.05108413 |  |  | 0.02611285 | 0.1403048 | 0.06536179 | 0.1379754 | 0.1039127 | 0.137574
[5 empty] | 0.004846251 | 0.05105183 |  |  | 0.02630156 | 0.1411551 | 0.06513397 | 0.1388116 | 0.1038683 | 0.1384078
[5 empty] | 0.004716732 | 0.05101953 |  |  | 0.02629015 | 0.1420054 | 0.06520585 | 0.1396478 | 0.1036235 | 0.1392416
[5 empty] | 0.004601078 | 0.05098722 |  |  | 0.02627866 | 0.1428558 | 0.06537776 | 0.140484 | 0.1045787 | 0.1400753
[5 empty] | 0.004499955 | 0.05095492 |  |  | 0.02606725 | 0.1437061 | 0.06474992 | 0.1413203 | 0.1043344 | 0.1409091
[5 empty] | 0.004414026 | 0.05092261 |  |  | 0.02625594 | 0.1445564 | 0.06532233 | 0.1421565 | 0.1039904 | 0.1417429
[5 empty] | 0.004343958 | 0.05089031 |  |  | 0.02624473 | 0.1454068 | 0.064995 | 0.1429927 | 0.1034469 | 0.1425767
[5 empty] | 0.004290417 | 0.05085801 |  |  | 0.02603364 | 0.1462571 | 0.06466792 | 0.1438289 | 0.1041038 | 0.1434105
[5 empty] | 0.004254066 | 0.0508257 |  |  | 0.02612265 | 0.1471074 | 0.0646411 | 0.1446651 | 0.103461 | 0.1442442
[5 empty] | 0.004235572 | 0.0507934 |  |  | 0.02611177 | 0.1479577 | 0.06471455 | 0.1455013 | 0.1044188 | 0.145078
[5 empty] | 0.004233235 | 0.05076109 |  |  | 0.026201 | 0.1488081 | 0.06468828 | 0.1463375 | 0.1039769 | 0.1459118
[5 empty] | 0.004233405 | 0.05072879 |  |  | 0.02619035 | 0.1496584 | 0.06466228 | 0.1471738 | 0.1032355 | 0.1467456
[5 empty] | 0.004234044 | 0.05069648 |  |  | 0.02617981 | 0.1505087 | 0.06523657 | 0.14801 | 0.1035945 | 0.1475794
[5 empty] | 0.004235464 | 0.05066418 |  |  | 0.0260694 | 0.1513591 | 0.06481114 | 0.1488462 | 0.104154 | 0.1484132
[5 empty] | 0.00423798 | 0.05063188 |  |  | 0.0260591 | 0.1522094 | 0.06518601 | 0.1496824 | 0.103414 | 0.1492469
[5 empty] | 0.004241904 | 0.05059957 |  |  | 0.02594892 | 0.1530597 | 0.06446117 | 0.1505186 | 0.1041744 | 0.1500807
[5 empty] | 0.004247548 | 0.05056727 |  |  | 0.02593887 | 0.1539101 | 0.06473664 | 0.1513548 | 0.1035353 | 0.1509145
[5 empty] | 0.004255225 | 0.05053496 |  |  | 0.02602895 | 0.1547604 | 0.06501241 | 0.152191 | 0.1033967 | 0.1517483
[5 empty] | 0.004265249 | 0.05050266 |  |  | 0.02601916 | 0.1556107 | 0.06478849 | 0.1530273 | 0.1036586 | 0.1525821
[5 empty] | 0.004277932 | 0.05047035 |  |  | 0.02590949 | 0.1564611 | 0.06446489 | 0.1538635 | 0.103621 | 0.1534158
[5 empty] | 0.004293587 | 0.05043805 |  |  | 0.02599996 | 0.1573114 | 0.06444161 | 0.1546997 | 0.1035839 | 0.1542496
[5 empty] | 0.004312527 | 0.05040575 |  |  | 0.02609057 | 0.1581617 | 0.06491866 | 0.1555359 | 0.1028474 | 0.1550834
[5 empty] | 0.004335064 | 0.05037344 |  |  | 0.02588131 | 0.1590121 | 0.06449603 | 0.1563721 | 0.1037113 | 0.1559172
[5 empty] | 0.004361512 | 0.05034114 |  |  | 0.02597219 | 0.1598624 | 0.06497375 | 0.1572083 | 0.1038758 | 0.156751
[5 empty] | 0.004392183 | 0.05030883 |  |  | 0.02606321 | 0.1607127 | 0.0645518 | 0.1580445 | 0.1030409 | 0.1575848
[5 empty] | 0.00442739 | 0.05027653 |  |  | 0.02605437 | 0.1615631 | 0.0648302 | 0.1588808 | 0.1031064 | 0.1584185
[5 empty] | 0.004467446 | 0.05024422 |  |  | 0.02584568 | 0.1624134 | 0.06480895 | 0.159717 | 0.1034726 | 0.1592523
[5 empty] | 0.004512664 | 0.05021192 |  |  | 0.02583714 | 0.1632637 | 0.06428805 | 0.1605532 | 0.1033393 | 0.1600861
[5 empty] | 0.004563357 | 0.05017962 |  |  | 0.02582874 | 0.1641141 | 0.06436752 | 0.1613894 | 0.1026066 | 0.1609199
[5 empty] | 0.004619837 | 0.05014731 |  |  | 0.0258205 | 0.1649644 | 0.06444735 | 0.1622256 | 0.1030744 | 0.1617537
[5 empty] | 0.004682418 | 0.05011501 |  |  | 0.02591241 | 0.1658147 | 0.06422755 | 0.1630618 | 0.1027429 | 0.1625874
[5 empty] | 0.004751412 | 0.0500827 |  |  | 0.02580447 | 0.1666651 | 0.06410812 | 0.163898 | 0.1029119 | 0.1634212
[5 empty] | 0.004827131 | 0.0500504 |  |  | 0.02579669 | 0.1675154 | 0.06458907 | 0.1647343 | 0.1034815 | 0.164255
[5 empty] | 0.00490989 | 0.05001809 |  |  | 0.02598907 | 0.1683657 | 0.06467041 | 0.1655705 | 0.1026518 | 0.1650888
[5 empty] | 0.005 | 0.04998579 |  |  | 0.02598162 | 0.169216 | 0.06415213 | 0.1664067 | 0.1027227 | 0.1659226
[5 empty] | 0.005 | 0.04997263
[5 empty] | 0.005313211 | 0.0499729
[5 empty] | 0.005623521 | 0.04997317
[5 empty] | 0.005930851 | 0.04997344
[5 empty] | 0.006235124 | 0.04997371
[5 empty] | 0.00653626 | 0.04997397
[5 empty] | 0.006834183 | 0.04997424
[5 empty] | 0.007128813 | 0.04997451
[5 empty] | 0.007420073 | 0.04997478
[5 empty] | 0.007707884 | 0.04997505
[5 empty] | 0.007992169 | 0.04997532
[5 empty] | 0.008272848 | 0.04997559
[5 empty] | 0.008549843 | 0.04997585
[5 empty] | 0.008823077 | 0.04997612
[5 empty] | 0.009092471 | 0.04997639
[5 empty] | 0.009357948 | 0.04997666
[5 empty] | 0.009619427 | 0.04997693
[5 empty] | 0.009876833 | 0.0499772
[5 empty] | 0.01013009 | 0.04997747
[5 empty] | 0.01037911 | 0.04997773
[5 empty] | 0.01062382 | 0.049978
[5 empty] | 0.01086415 | 0.04997827
[5 empty] | 0.01110001 | 0.04997854
[5 empty] | 0.01133132 | 0.04997881
[5 empty] | 0.01155802 | 0.04997908
[5 empty] | 0.01178033 | 0.04997934
[5 empty] | 0.0120001 | 0.04997961
[5 empty] | 0.01221757 | 0.04997988
[5 empty] | 0.01243266 | 0.04998015
[5 empty] | 0.01264529 | 0.04998042
[5 empty] | 0.01285538 | 0.04998069
[5 empty] | 0.01306286 | 0.04998096
[5 empty] | 0.01326765 | 0.04998122
[5 empty] | 0.01346967 | 0.04998149
[5 empty] | 0.01366884 | 0.04998176
[5 empty] | 0.01386508 | 0.04998203
[5 empty] | 0.01405831 | 0.0499823
[5 empty] | 0.01424846 | 0.04998257
[5 empty] | 0.01443545 | 0.04998284
[5 empty] | 0.0146192 | 0.0499831
[5 empty] | 0.01479963 | 0.04998337
[5 empty] | 0.01497667 | 0.04998364
[5 empty] | 0.01515023 | 0.04998391
[5 empty] | 0.01532024 | 0.04998418
[5 empty] | 0.01548661 | 0.04998445
[5 empty] | 0.01564928 | 0.04998472
[5 empty] | 0.01580815 | 0.04998498
[5 empty] | 0.01596317 | 0.04998525
[5 empty] | 0.01611424 | 0.04998552
[5 empty] | 0.01626128 | 0.04998579
[5 empty] | 0.01626128 | 0.04997263
[5 empty] | 0.01638113 | 0.05000547
[5 empty] | 0.01649894 | 0.05003831
[5 empty] | 0.01661445 | 0.05007116
[5 empty] | 0.01672742 | 0.050104
[5 empty] | 0.01683758 | 0.05013684
[5 empty] | 0.01694468 | 0.05016968
[5 empty] | 0.01704845 | 0.05020252
[5 empty] | 0.01714865 | 0.05023536
[5 empty] | 0.01724501 | 0.0502682
[5 empty] | 0.01733727 | 0.05030104
[5 empty] | 0.01742519 | 0.05033389
[5 empty] | 0.0175085 | 0.05036673
[5 empty] | 0.01758694 | 0.05039957
[5 empty] | 0.01766026 | 0.05043241
[5 empty] | 0.0177282 | 0.05046525
[5 empty] | 0.0177905 | 0.05049809
[5 empty] | 0.01784691 | 0.05053093
[5 empty] | 0.01789717 | 0.05056378
[5 empty] | 0.01794101 | 0.05059662
[5 empty] | 0.01797819 | 0.05062946
[5 empty] | 0.01800845 | 0.0506623
[5 empty] | 0.01803153 | 0.05069514
[5 empty] | 0.01804716 | 0.05072798
[5 empty] | 0.01805511 | 0.05076082
[5 empty] | 0.01805611 | 0.05079366
[5 empty] | 0.01805599 | 0.05082651
[5 empty] | 0.01805554 | 0.05085935
[5 empty] | 0.01805456 | 0.05089219
[5 empty] | 0.01805281 | 0.05092503
[5 empty] | 0.01805008 | 0.05095787
[5 empty] | 0.01804615 | 0.05099071
[5 empty] | 0.01804081 | 0.05102355
[5 empty] | 0.01803383 | 0.0510564
[5 empty] | 0.01802501 | 0.05108924
[5 empty] | 0.01801411 | 0.05112208
[5 empty] | 0.01800093 | 0.05115492
[5 empty] | 0.01798525 | 0.05118776
[5 empty] | 0.01796685 | 0.0512206
[5 empty] | 0.01794551 | 0.05125344
[5 empty] | 0.01792101 | 0.05128629
[5 empty] | 0.01789313 | 0.05131913
[5 empty] | 0.01786167 | 0.05135197
[5 empty] | 0.0178264 | 0.05138481
[5 empty] | 0.01778709 | 0.05141765
[5 empty] | 0.01774355 | 0.05145049
[5 empty] | 0.01769554 | 0.05148333
[5 empty] | 0.01764285 | 0.05151617
[5 empty] | 0.01758526 | 0.05154902
[5 empty] | 0.01752256 | 0.05158186
[5 empty] | 0.01752256 | 0.05158186
[5 empty] | 0.01793674 | 0.0531642
[5 empty] | 0.01834287 | 0.05474655
[5 empty] | 0.01874078 | 0.05632889
[5 empty] | 0.01913026 | 0.05791124
[5 empty] | 0.01951114 | 0.05949358
[5 empty] | 0.01988322 | 0.06107592
[5 empty] | 0.02024632 | 0.06265827
[5 empty] | 0.02060025 | 0.06424061
[5 empty] | 0.02094482 | 0.06582296
[5 empty] | 0.02127985 | 0.0674053
[5 empty] | 0.02160513 | 0.06898765
[5 empty] | 0.0219205 | 0.07056999
[5 empty] | 0.02222576 | 0.07215234
[5 empty] | 0.02252071 | 0.07373468
[5 empty] | 0.02280518 | 0.07531702
[5 empty] | 0.02307898 | 0.07689937
[5 empty] | 0.02334191 | 0.07848171
[5 empty] | 0.0235938 | 0.08006406
[5 empty] | 0.02383444 | 0.0816464
[5 empty] | 0.02406366 | 0.08322875
[5 empty] | 0.02428126 | 0.08481109
[5 empty] | 0.02448707 | 0.08639344
[5 empty] | 0.02468088 | 0.08797578
[5 empty] | 0.02486251 | 0.08955813
[5 empty] | 0.02503178 | 0.09114047
[5 empty] | 0.02518849 | 0.09272281
[5 empty] | 0.02533247 | 0.09430516
[5 empty] | 0.02546351 | 0.0958875
[5 empty] | 0.02558143 | 0.09746985
[5 empty] | 0.02568605 | 0.09905219
[5 empty] | 0.02577718 | 0.1006345
[5 empty] | 0.02585462 | 0.1022169
[5 empty] | 0.0259182 | 0.1037992
[5 empty] | 0.02596771 | 0.1053816
[5 empty] | 0.02600298 | 0.1069639
[5 empty] | 0.02603008 | 0.1085463
[5 empty] | 0.02603006 | 0.1101286
[5 empty] | 0.0260267 | 0.1117109
[5 empty] | 0.0260178 | 0.1132933
[5 empty] | 0.0260038 | 0.1148756
[5 empty] | 0.02598511 | 0.116458
[5 empty] | 0.02596215 | 0.1180403
[5 empty] | 0.02593535 | 0.1196227
[5 empty] | 0.02590512 | 0.121205
[5 empty] | 0.02587188 | 0.1227874
[5 empty] | 0.02583605 | 0.1243697
[5 empty] | 0.02579806 | 0.125952
[5 empty] | 0.02575831 | 0.1275344
[5 empty] | 0.02571724 | 0.1291167
[5 empty] | 0.02567525 | 0.1306991
[5 empty] | 0.0256325 | 0.1322814
[5 empty] | 0.02557639 | 0.1338638
[5 empty] | 0.02550314 | 0.1354461
[5 empty] | 0.02541711 | 0.1370285
[5 empty] | 0.02532267 | 0.1386108
[5 empty] | 0.02522418 | 0.1401931
[5 empty] | 0.02512601 | 0.1417755
[5 empty] | 0.02503252 | 0.1433578
[5 empty] | 0.02494809 | 0.1449402
[5 empty] | 0.02487707 | 0.1465225
[5 empty] | 0.02482383 | 0.1481049
[5 empty] | 0.02478403 | 0.15
[5 empty] | 0.02474666 | 0.1512696
[5 empty] | 0.02471148 | 0.1528519
[5 empty] | 0.02467836 | 0.1544342
[5 empty] | 0.02464716 | 0.1560166
[5 empty] | 0.02461772 | 0.1575989
[5 empty] | 0.02458993 | 0.1591813
[5 empty] | 0.02456362 | 0.1607636
[5 empty] | 0.02453867 | 0.162346
[5 empty] | 0.02451494 | 0.1639283
[5 empty] | 0.02449228 | 0.1655107
[5 empty] | 0.02447055 | 0.167093
[5 empty] | 0.02444963 | 0.1686754
[5 empty] | 0.02442935 | 0.1702577
[5 empty] | 0.02440959 | 0.17184
[5 empty] | 0.02439021 | 0.1734224
[5 empty] | 0.02437106 | 0.1750047
[5 empty] | 0.02435201 | 0.1765871
[5 empty] | 0.02433291 | 0.1781694
[5 empty] | 0.02431363 | 0.1797518
[5 empty] | 0.02429402 | 0.1813341
[5 empty] | 0.02427436 | 0.1829165
[5 empty] | 0.02425503 | 0.1844988
[5 empty] | 0.02423604 | 0.1860811
[5 empty] | 0.02421741 | 0.1876635
[5 empty] | 0.02419913 | 0.1892458
[5 empty] | 0.02418124 | 0.1908282
[5 empty] | 0.02416373 | 0.1924105
[5 empty] | 0.02414663 | 0.1939929
[5 empty] | 0.02412994 | 0.1955752
[5 empty] | 0.02411367 | 0.1971576
[5 empty] | 0.02409784 | 0.1987399
[5 empty] | 0.02408246 | 0.2003222
[5 empty] | 0.02406755 | 0.2019046
[5 empty] | 0.02405311 | 0.2034869
[5 empty] | 0.02403915 | 0.2050693
[5 empty] | 0.0240257 | 0.2066516
[5 empty] | 0.02401275 | 0.208234