## 1
Общество с ограниченной ответственностью "Инженерная геология" (ООО "ИнжГео") | [11 empty] | Общество с ограниченной ответственностью "Инженерная геология" (ООО "ИнжГео")
Юр. адрес: 117279, г. Москва, ул. Миклухо-Маклая, 36 а, этаж 5, пом. XXIII к. 76-84 | [11 empty] | Юр. адрес: 117279, г. Москва, ул. Миклухо-Маклая, 36 а, этаж 5, пом. XXIII к. 76-84 | [8 empty] | нагр |  |  | X0 | Y0 | R |  | нагр |  |  |  | X0 | Y0 | R | нагр |  |  |  | X0 | Y0 | R |  | нагр |  |  |  | X0 | Y0 | R
Телефон/факс +7 (495) 132-30-00, Адрес электронной почты inbox@inj-geo.ru | [11 empty] | Телефон/факс +7 (495) 132-30-00, Адрес электронной почты inbox@inj-geo.ru | [12 empty] | 0 | [7 empty] | 0 | [6 empty] | 0 | [7 empty] | 0
[21 empty] | девиатор | [6 empty] | девиатор | [6 empty] | девиатор | [7 empty] | девиатор
Испытательная лаборатория ООО «ИнжГео» | [11 empty] | Испытательная лаборатория ООО «ИнжГео» | [8 empty] | x0 | Угол | X | Y |  |  |  | x0 |  | Угол | X | Y |  |  | x0 |  | Угол | X | Y |  |  |  | x0 |  | Угол | X | Y
Адрес места осуществления деятельности лаборатории: г. Москва, просп. Вернадского, д. 51, стр. 1 | [11 empty] | Адрес места осуществления деятельности лаборатории: г. Москва, просп. Вернадского, д. 51, стр. 1 | [9 empty] | 0 | [7 empty] | 0 | [6 empty] | 0 | [7 empty] | 0
Телефон +7(910)4557682, E-mail: slg85@mail.ru | [11 empty] | Телефон +7(910)4557682, E-mail: slg85@mail.ru | [9 empty] | 5 | [7 empty] | 5 | [6 empty] | 5 | [7 empty] | 5
[22 empty] | 10 | [7 empty] | 10 | [6 empty] | 10 | [7 empty] | 10
[12 empty] | Протокол испытаний № 13-63/268 от 24-07-2023 | [9 empty] | 15 | [7 empty] | 15 | [6 empty] | 15 | [7 empty] | 15
[22 empty] | 20 | [7 empty] | 20 | [6 empty] | 20 | [7 empty] | 20
[12 empty] | Наименование и адрес заказчика: Переход трубопровода через р. Енисей | [9 empty] | 25 | [7 empty] | 25 | [6 empty] | 25 | [7 empty] | 25
[12 empty] | Наименование объекта: ООО Регионстрой | [9 empty] | 30 | [7 empty] | 30 | [6 empty] | 30 | [7 empty] | 30
Наименование используемого метода/методики: ГОСТ 12248.4-2020 | [11 empty] | Наименование используемого метода/методики: ГОСТ 12248.3-2020 | [9 empty] | 35 | [7 empty] | 35 | [6 empty] | 35 | [7 empty] | 35
Условия проведения испытания: температура окружающей среды (18 - 25)0С, влажность воздуха (40 - 75)% | [11 empty] | Условия проведения испытания: температура окружающей среды (18 - 25)0С, влажность воздуха (40 - 75)% | [9 empty] | 40 | [7 empty] | 40 | [6 empty] | 40 | [7 empty] | 40
[12 empty] | Дата получение объекта подлежащего испытаниям: 27-06-2023 | [9 empty] | 45 | [7 empty] | 45 | [6 empty] | 45 | [7 empty] | 45
[12 empty] | Дата испытания: 25.10.2022-19.11.2268 | [9 empty] | 50 | [7 empty] | 50 | [6 empty] | 50 | [7 empty] | 50
[22 empty] | 55 | [7 empty] | 55 | [6 empty] | 55 | [7 empty] | 55
Испытание грунтов методом трехосного сжатия | [11 empty] | Испытание грунтов методом трехосного сжатия | [9 empty] | 60 | [7 empty] | 60 | [6 empty] | 60 | [7 empty] | 60
[22 empty] | 65 | [7 empty] | 65 | [6 empty] | 65 | [7 empty] | 65
Лабораторный номер: | [6 empty] | We, д.е. = |  |  |  |  | Лабораторный номер: |  | 1303 |  |  |  | We, д.е. = | 0.564831432 |  |  | 70 | [7 empty] | 70 | [6 empty] | 70 | [7 empty] | 70
Номер скважины: | [6 empty] | ρ, г/см3 = |  |  |  |  | Номер скважины: |  | BH-152 |  |  |  | ρ, г/см3 = | 1.53 |  |  | 75 | [7 empty] | 75 | [6 empty] | 75 | [7 empty] | 75
Глубина отбора, м: | [6 empty] | ρs, г/см3 = |  |  |  |  | Глубина отбора, м: |  | 0.3 |  |  |  | ρs, г/см3 = | 2.72 |  |  | 80 | [7 empty] | 80 | [6 empty] | 80 | [7 empty] | 80
Наименование грунта: | [6 empty] | e, д.е. = |  |  |  |  | Наименование грунта: |  | Суглинок, после оттаивания текучий, легкий песчанистый |  |  |  | e, д.е. = | 1.781923 |  |  | 85 | [7 empty] | 85 | [6 empty] | 85 | [7 empty] | 85
Схема проведения опыта: | [6 empty] | IL, д.е. = |  |  |  |  | Схема проведения опыта: |  | КД |  |  |  | IL, д.е. = | 3.067 |  |  | 90 | [7 empty] | 90 | [6 empty] | 90 | [7 empty] | 90
[22 empty] | 95 | [7 empty] | 95 | [6 empty] | 95 | [7 empty] | 95
[22 empty] | 100 | [7 empty] | 100 | [6 empty] | 100 | [7 empty] | 100
Результаты испытаний | [11 empty] | Результаты испытаний | [9 empty] | 105 | [7 empty] | 105 | [6 empty] | 105 | [7 empty] | 105
[22 empty] | 110 | [7 empty] | 110 | [6 empty] | 110 | [7 empty] | 110
[22 empty] | 115 | [7 empty] | 115 | [6 empty] | 115 | [7 empty] | 115
[22 empty] | 120 | [7 empty] | 120 | [6 empty] | 120 | [7 empty] | 120
[22 empty] | 125 | [7 empty] | 125 | [6 empty] | 125 | [7 empty] | 125
[22 empty] | 130 | [7 empty] | 130 | [6 empty] | 130 | [7 empty] | 130
[22 empty] | 135 | [7 empty] | 135 | [6 empty] | 135 | [7 empty] | 135
[22 empty] | 140 | [7 empty] | 140 | [6 empty] | 140 | [7 empty] | 140
[22 empty] | 145 | [7 empty] | 145 | [6 empty] | 145 | [7 empty] | 145
[22 empty] | 150 | [7 empty] | 150 | [6 empty] | 150 | [7 empty] | 150
[22 empty] | 155 | [7 empty] | 155 | [6 empty] | 155 | [7 empty] | 155
[22 empty] | 160 | [7 empty] | 160 | [6 empty] | 160 | [7 empty] | 160
[22 empty] | 165 | [7 empty] | 165 | [6 empty] | 165 | [7 empty] | 165
[22 empty] | 170 | [7 empty] | 170 | [6 empty] | 170 | [7 empty] | 170
[22 empty] | 175 | [7 empty] | 175 | [6 empty] | 175 | [7 empty] | 175
[22 empty] | 180 | [7 empty] | 180 | [6 empty] | 180 | [7 empty] | 180
[13 empty] | Давление в камере, Мпа σ3 | Вертикальная нагрузка, Мпа σ1 | Поровое давление, Мпа u
| K0, д.е. | 0.809191 |  |  |  |  | Коэфф. Точки | [5 empty] | 0.05 | 0.08813738 | [5 empty] | 1 | [6 empty] | σ3,кПа | σ1,кПа | u, кПа |  |  |  | 4
| q_zg, МПа | 0.04045955 | [10 empty] | 0.15 | 0.2352978 | [27 empty] | δ3, Мпа | δ1-δ3, МПа | δ1, МПа | δ1, КПа
|  |  | Модуль деформации, МПа: | [9 empty] | 0.25 | 0.3824582 | [21 empty] | С, МПа:
|  |  | Е0= |  | Точки модуля (полное напр.), МПа |  |  |  | 0.04045955 | 0.06473528 | [25 empty] | φ, град:
|  |  | E50 = |  | qf (полное напр.), МПа |  |  |  | 0.06092408 | [26 empty] | E, Мпа
|  |  | Коэф. Поперечной деформации, ϑ = | [9 empty] | Эффективные значения угла внутреннего трения и удельного сцепления ϕ', С' | [13 empty] | x | 0
[13 empty] | ϕ', град. = | 11 | [12 empty] | y |  |  |  | С, кПа | φ,°
[13 empty] | С', МПа = | 0.006
| Исполнитель: | [6 empty] | Морозов Д.С. |  |  |  |  | Исполнитель: |  |  |  |  | Морозов Д.С.
| Начальник исп. лаборатории: | [6 empty] | Семиколенова Л.Г. |  |  |  |  | Начальник исп. лаборатории: |  |  |  |  | Семиколенова Л.Г.
Лист 1 , всего листов 2 | [11 empty] | Лист 2 , всего листов 2
Частичное воспроизведение протокола испытаний без письменного разрешения ООО «ИнжГео» ЗАПРЕЩАЕТСЯ | [11 empty] | Частичное воспроизведение протокола испытаний без письменного разрешения ООО «ИнжГео» ЗАПРЕЩАЕТСЯ
[5 empty] | второй график |  | первый график | [9 empty] | К Пуассона
dev50 | epsE50 | ind | devE0 | epsE0 | dev | eps | sigma |  | dev1 | eps1 | dev2 | eps2 | dev3 | eps3 |  | Глины
0.01092408 | 0.01137071 |  |  |  | 0 | 0 |  |  | 0 | 0 | 0 | 0 | 0 | 0 |  | < 0 | 0,20-0,30
ind |  |  |  |  | 0.000993337 | 0.0005185931 |  |  | 0.001503406 | 0.0008869368 | 0.00500772 | 0.0008580151 | 0.007468969 | 0.000864178 |  | 0-0,25 | 0,30-0,38
2 |  |  |  |  | 0.00196802 | 0.001037186 |  |  | 0.003084056 | 0.001773874 | 0.009445881 | 0.00171603 | 0.01462113 | 0.001728356 |  | 0,25< | 0,38-0,45
E0 |  |  |  |  | 0.002905395 | 0.001555779 |  |  | 0.004584484 | 0.00266081 | 0.01422507 | 0.002574045 | 0.02024924 | 0.002592534 |  | Суглинки | 0,35-0,37
epsE0 | devE0 |  |  |  | 0.003786807 | 0.002074372 |  |  | 0.005947226 | 0.003547747 | 0.01795588 | 0.00343206 | 0.02724608 | 0.003456712 |  | Пески и супеси | 0,30-0,35
0.003790238 | 0.006068933 |  |  |  | 0.004593603 | 0.002592965 |  |  | 0.0075 | 0.004683984375 | 0.0225 | 0.0044609375 | 0.0331044 | 0.00432089
[5 empty] | 0.005307129 | 0.003111558 |  |  | 0.008183408 | 0.005321621 | 0.02414499 | 0.005148091 | 0.0375 | 0.005204427
График E50 |  | График E |  |  | 0.006068933 | 0.003790238 |  |  | 0.008973097 | 0.006208558 | 0.02635255 | 0.006006106 | 0.03970778 | 0.006049246
eps | q | sigma |  |  | 0.006408834 | 0.004148745 |  |  | 0.009798529 | 0.007095495 | 0.02852493 | 0.006864121 | 0.04341417 | 0.006913424
Горизонтальная линия E50 |  | Касательная |  |  | 0.006884116 | 0.004667338 |  |  | 0.010667 | 0.007982431 | 0.03030271 | 0.007722136 | 0.0454954 | 0.007777602
0 |  | a | b |  | 0.007339275 | 0.005185931 |  |  | 0.01108581 | 0.008869368 | 0.03192651 | 0.008580151 | 0.04861053 | 0.00864178
|  |  | 0 |  | 0.007773494 | 0.005704524 |  |  | 0.01206227 | 0.009756305 | 0.03413693 | 0.009438166 | 0.0513186 | 0.009505958
Вертикальная линия E50 |  | p1 и p2 |  |  | 0.008185955 | 0.006223117 |  |  | 0.01240366 | 0.01064324 | 0.03557458 | 0.01029618 | 0.05337869 | 0.01037014
| 0 | 0 |  |  | 0.00857584 | 0.00674171 |  |  | 0.0130173 | 0.01153018 | 0.03658005 | 0.0111542 | 0.05504985 | 0.01123431
[5 empty] | 0.008942334 | 0.007260303 |  |  | 0.01381047 | 0.01241712 | 0.03859395 | 0.01201221 | 0.05759114 | 0.01209849
Касательная линия E50 |  |  |  |  | 0.009284619 | 0.007778896 |  |  | 0.01429048 | 0.01330405 | 0.0401569 | 0.01287023 | 0.05946162 | 0.01296267
0 | 0 | Горизонтальная 1 |  |  | 0.009601878 | 0.008297489 |  |  | 0.01506463 | 0.01419099 | 0.04264891 | 0.0140929 | 0.06102034 | 0.01382685
[5 empty] | 0.009893293 | 0.008816082 |  |  | 0.01544023 | 0.01507793 | 0.0433887 | 0.01458626 | 0.06312637 | 0.01469103
Горизонтальная линия qкр |  |  |  |  | 0.01015805 | 0.009334675 |  |  | 0.01612455 | 0.01596486 | 0.04499513 | 0.01544427 | 0.06622912 | 0.01531932
Горизонтальная линия q |  | Горизонтальная 2 |  |  | 0.01039533 | 0.009853268 |  |  | 0.01652492 | 0.0168518 | 0.04761149 | 0.01630229 | 0.06948589 | 0.01641938
0 |  | 0 |  |  | 0.01060431 | 0.01037186 |  |  | 0.01734863 | 0.01773874 | 0.04892073 | 0.0171603 | 0.07154514 | 0.01728356
[5 empty] | 0.01078418 | 0.01089045 |  |  | 0.01800297 | 0.01862567 | 0.05130583 | 0.01801832 | 0.0744871 | 0.01814774
Вертикальная линия q |  |  |  |  | 0.01092408 | 0.01137071 |  |  | 0.01906869 | 0.01984832 | 0.05404974 | 0.01887633 | 0.0789827 | 0.01901192
| 0 |  |  |  | 0.01107026 | 0.01192764 |  |  | 0.01953827 | 0.02039955 | 0.05573542 | 0.01973435 | 0.08130282 | 0.01987609
[5 empty] | 0.01120472 | 0.01244623 |  |  | 0.02035301 | 0.02128648 | 0.05844585 | 0.02059236 | 0.08521839 | 0.02074027
[5 empty] | 0.01133758 | 0.01296483 |  |  | 0.02093257 | 0.02217342 | 0.06066397 | 0.02145038 | 0.08930032 | 0.02160445
[5 empty] | 0.01146884 | 0.01348342 |  |  | 0.0220676 | 0.02306036 | 0.06257275 | 0.02230839 | 0.09281951 | 0.02246863
[5 empty] | 0.01159848 | 0.01400201 |  |  | 0.02284878 | 0.02394729 | 0.06535515 | 0.02316641 | 0.09674688 | 0.02333281
[5 empty] | 0.01172651 | 0.01452061 |  |  | 0.02406675 | 0.02483423 | 0.06789413 | 0.02402442 | 0.1001533 | 0.02419698
[5 empty] | 0.01185291 | 0.0150392 |  |  | 0.02521218 | 0.02572117 | 0.06937266 | 0.02488244 | 0.1039098 | 0.02506116
[5 empty] | 0.01197769 | 0.01555779 |  |  | 0.02607574 | 0.0266081 | 0.07197369 | 0.02574045 | 0.1063871 | 0.02592534
[5 empty] | 0.01210084 | 0.01607639 |  |  | 0.02704807 | 0.02749504 | 0.0735802 | 0.02659847 | 0.1102563 | 0.02678952
[5 empty] | 0.01222236 | 0.01659498 |  |  | 0.02841986 | 0.02838198 | 0.07567513 | 0.02745648 | 0.1135882 | 0.0276537
[5 empty] | 0.01234223 | 0.01711357 |  |  | 0.02928174 | 0.02926892 | 0.07744145 | 0.0283145 | 0.1164537 | 0.02851787
[5 empty] | 0.01246046 | 0.01763216 |  |  | 0.0303244 | 0.03015585 | 0.07866212 | 0.02917251 | 0.1197237 | 0.02938205
[5 empty] | 0.01257704 | 0.01815076 |  |  | 0.03123848 | 0.03104279 | 0.08072011 | 0.03003053 | 0.1215692 | 0.03024623
[5 empty] | 0.01269196 | 0.01866935 |  |  | 0.03221464 | 0.03192973 | 0.08149837 | 0.03088854 | 0.1241611 | 0.03111041
[5 empty] | 0.01280522 | 0.01918794 |  |  | 0.03314356 | 0.03281666 | 0.08287987 | 0.03174656 | 0.1269703 | 0.03197459
[5 empty] | 0.01291682 | 0.01970654 |  |  | 0.03401589 | 0.0337036 | 0.08374757 | 0.03260457 | 0.1279676 | 0.03283876
[5 empty] | 0.01302675 | 0.02022513 |  |  | 0.03512229 | 0.03459054 | 0.08478442 | 0.03346259 | 0.129524 | 0.03370294
[5 empty] | 0.01313501 | 0.02074372 |  |  | 0.03585342 | 0.03547747 | 0.08529782 | 0.0343206 | 0.1303104 | 0.03456712
[5 empty] | 0.01324159 | 0.02126232 |  |  | 0.03639995 | 0.03636441 | 0.08509782 | 0.03517862 | 0.1317977 | 0.0354313
[5 empty] | 0.01334648 | 0.02178091 |  |  | 0.03695253 | 0.03725135 | 0.08509782 | 0.03603663 | 0.1324582 | 0.03629548
[5 empty] | 0.01344969 | 0.0222995 |  |  | 0.03750183 | 0.03813828 | 0.08459782 | 0.03689465 | 0.1313582 | 0.03715965
[5 empty] | 0.0135512 | 0.0228181 |  |  | 0.0377385 | 0.03902522 | 0.08519782 | 0.03775266 | 0.1316582 | 0.03802383
[5 empty] | 0.01365101 | 0.02333669 |  |  | 0.03775321 | 0.03991216 | 0.08519782 | 0.03861068 | 0.1322582 | 0.03888801
[5 empty] | 0.01374912 | 0.02385528 |  |  | 0.03813738 | 0.04079909 | 0.08479782 | 0.03946869 | 0.1312582 | 0.03975219
[5 empty] | 0.01384553 | 0.02437387 |  |  | 0.03783738 | 0.04168603 | 0.08509782 | 0.04032671 | 0.1320582 | 0.04061637
[5 empty] | 0.01394022 | 0.02489247 |  |  | 0.03803738 | 0.04257297 | 0.08459782 | 0.04118472 | 0.1321582 | 0.04148054
[5 empty] | 0.01403319 | 0.02541106 |  |  | 0.03813738 | 0.0434599 | 0.08509782 | 0.04204274 | 0.1316582 | 0.04234472
[5 empty] | 0.01412445 | 0.02592965 |  |  | 0.03803738 | 0.04434684 | 0.08509782 | 0.04290075 | 0.1322582 | 0.0432089
[5 empty] | 0.01421397 | 0.02644825 |  |  | 0.03793738 | 0.04523378 | 0.08519782 | 0.04375877 | 0.1311582 | 0.04407308
[5 empty] | 0.01430176 | 0.02696684 |  |  | 0.03813738 | 0.04612071 | 0.08449782 | 0.04461678 | 0.1315582 | 0.04493726
[5 empty] | 0.01438782 | 0.02748543 |  |  | 0.03803738 | 0.04700765 | 0.08479782 | 0.0454748 | 0.1311582 | 0.04580143
[5 empty] | 0.01447214 | 0.02800403 |  |  | 0.03803738 | 0.04789459 | 0.08479782 | 0.04633281 | 0.1315582 | 0.04666561
[5 empty] | 0.01455471 | 0.02852262 |  |  | 0.03803738 | 0.04878153 | 0.08509782 | 0.04719083 | 0.1311582 | 0.04752979
[5 empty] | 0.01463552 | 0.02904121 |  |  | 0.03793738 | 0.04966846 | 0.08509782 | 0.04804884 | 0.1313582 | 0.04839397
[5 empty] | 0.01471459 | 0.02955981 |  |  | 0.03793738 | 0.0505554 | 0.08509782 | 0.04890686 | 0.1321582 | 0.04925815
[5 empty] | 0.01479189 | 0.0300784 |  |  | 0.03783738 | 0.05144234 | 0.08529782 | 0.04976488 | 0.1313582 | 0.05012232
[5 empty] | 0.01486743 | 0.03059699 |  |  | 0.03813738 | 0.05232927 | 0.08479782 | 0.05062289 | 0.1316582 | 0.0509865
[5 empty] | 0.01494119 | 0.03111558 |  |  | 0.03803738 | 0.05321621 | 0.08529782 | 0.05148091 | 0.1322582 | 0.05185068
[5 empty] | 0.01501318 | 0.03163418 |  |  | 0.03783738 | 0.05410315 | 0.08519782 | 0.05233892 | 0.1314582 | 0.05271486
[5 empty] | 0.0150834 | 0.03215277 |  |  | 0.03793738 | 0.05499008 | 0.08499782 | 0.05319694 | 0.1322582 | 0.05357904
[5 empty] | 0.01515182 | 0.03267136 |  |  | 0.03783738 | 0.05587702 | 0.08499782 | 0.05405495 | 0.1319582 | 0.05444321
[5 empty] | 0.01521846 | 0.03318996 |  |  | 0.03793738 | 0.05676396 | 0.08509782 | 0.05491297 | 0.1316582 | 0.05530739
[5 empty] | 0.0152833 | 0.03370855 |  |  | 0.03803738 | 0.05765089 | 0.08479782 | 0.05577098 | 0.1315582 | 0.05617157
[5 empty] | 0.01534635 | 0.03422714 |  |  | 0.03803738 | 0.05853783 | 0.08489782 | 0.056629 | 0.1321582 | 0.05703575
[5 empty] | 0.01540759 | 0.03474574 |  |  | 0.03793738 | 0.05942477 | 0.08479782 | 0.05748701 | 0.1319582 | 0.05789993
[5 empty] | 0.01546702 | 0.03526433 |  |  | 0.03803738 | 0.0603117 | 0.08499782 | 0.05834503 | 0.1320582 | 0.0587641
[5 empty] | 0.01552464 | 0.03578292 |  |  | 0.03783738 | 0.06119864 | 0.08469782 | 0.05920304 | 0.1316582 | 0.05962828
[5 empty] | 0.01558044 | 0.03630151 |  |  | 0.03793738 | 0.06208558 | 0.08459782 | 0.06006106 | 0.1313582 | 0.06049246
[5 empty] | 0.01563442 | 0.03682011 |  |  | 0.03813738 | 0.06297251 | 0.08529782 | 0.06091907 | 0.1315582 | 0.06135664
[5 empty] | 0.01568657 | 0.0373387 |  |  | 0.03813738 | 0.06385945 | 0.08469782 | 0.06177709 | 0.1319582 | 0.06222082
[5 empty] | 0.01573689 | 0.03785729 |  |  | 0.03813738 | 0.06474639 | 0.08519782 | 0.0626351 | 0.1323582 | 0.06308499
[5 empty] | 0.01578537 | 0.03837589 |  |  | 0.03783738 | 0.06563332 | 0.08479782 | 0.06349312 | 0.1313582 | 0.06394917
[5 empty] | 0.015832 | 0.03889448 |  |  | 0.03793738 | 0.06652026 | 0.08449782 | 0.06435113 | 0.1323582 | 0.06481335
[5 empty] | 0.01587679 | 0.03941307 |  |  | 0.03803738 | 0.0674072 | 0.08529782 | 0.06520915 | 0.1319582 | 0.06567753
[5 empty] | 0.01591973 | 0.03993167 |  |  | 0.03813738 | 0.06829414 | 0.08499782 | 0.06606716 | 0.1315582 | 0.06654171
[5 empty] | 0.01596081 | 0.04045026 |  |  | 0.03783738 | 0.06918107 | 0.08479782 | 0.06692518 | 0.1315582 | 0.06740588
[5 empty] | 0.01600003 | 0.04096885 |  |  | 0.03813738 | 0.07006801 | 0.08529782 | 0.06778319 | 0.1320582 | 0.06827006
[5 empty] | 0.01603739 | 0.04148745 |  |  | 0.03793738 | 0.07095495 | 0.08499782 | 0.06864121 | 0.1312582 | 0.06913424
[5 empty] | 0.01607287 | 0.04200604 |  |  | 0.03783738 | 0.07184188 | 0.08519782 | 0.06949922 | 0.1321582 | 0.06999842
[5 empty] | 0.01610648 | 0.04252463 |  |  | 0.03783738 | 0.07272882 | 0.08529782 | 0.07035724 | 0.1317582 | 0.0708626
[5 empty] | 0.0161382 | 0.04304322 |  |  | 0.03783738 | 0.07361576 | 0.08469782 | 0.07121525 | 0.1320582 | 0.07172677
[5 empty] | 0.01616804 | 0.04356182 |  |  | 0.03783738 | 0.07450269 | 0.08499782 | 0.07207327 | 0.1317582 | 0.07259095
[5 empty] | 0.01619599 | 0.04408041 |  |  | 0.03813738 | 0.07538963 | 0.08509714 | 0.07293128 | 0.1313582 | 0.07345513
[5 empty] | 0.01622205 | 0.044599 |  |  | 0.03793738 | 0.07627657 | 0.08459159 | 0.0737893 | 0.1324562 | 0.07431931
[5 empty] | 0.0162462 | 0.0451176 |  |  | 0.03793738 | 0.0771635 | 0.0847806 | 0.07464731 | 0.1318459 | 0.07518349
[5 empty] | 0.01626845 | 0.04563619 |  |  | 0.03803738 | 0.07805044 | 0.0847644 | 0.07550533 | 0.1319271 | 0.07604766
[5 empty] | 0.0162888 | 0.04615478 |  |  | 0.03793661 | 0.07893738 | 0.0850432 | 0.07636334 | 0.1321001 | 0.07691184
[5 empty] | 0.01630722 | 0.04667338 |  |  | 0.03783326 | 0.07982431 | 0.08511722 | 0.07722136 | 0.1322653 | 0.07777602
[5 empty] | 0.01632373 | 0.04719197 |  |  | 0.03812734 | 0.08071125 | 0.08478668 | 0.07807937 | 0.1311231 | 0.0786402
[5 empty] | 0.01633831 | 0.04771056 |  |  | 0.03791897 | 0.08159819 | 0.08435181 | 0.07893739 | 0.1313737 | 0.07950438
[5 empty] | 0.01635097 | 0.04822916 |  |  | 0.03790826 | 0.08248512 | 0.08451281 | 0.0797954 | 0.1310176 | 0.08036855
[5 empty] | 0.01636169 | 0.04874775 |  |  | 0.0377953 | 0.08337206 | 0.08486992 | 0.08065342 | 0.1315551 | 0.08123273
[5 empty] | 0.01637047 | 0.04926634 |  |  | 0.03808022 | 0.084259 | 0.08432334 | 0.08151143 | 0.1319866 | 0.08209691
[5 empty] | 0.01637731 | 0.04978493 |  |  | 0.03806312 | 0.08514593 | 0.08437331 | 0.08236945 | 0.1319123 | 0.08296109
[5 empty] | 0.0163822 | 0.05030353 |  |  | 0.0380441 | 0.08603287 | 0.08432003 | 0.08322746 | 0.1316327 | 0.08382527
[5 empty] | 0.01638514 | 0.05082212 |  |  | 0.03802328 | 0.08691981 | 0.08476372 | 0.08408548 | 0.131448 | 0.08468944
[5 empty] | 0.01638612 | 0.05134071 |  |  | 0.03800076 | 0.08780675 | 0.08450462 | 0.08494349 | 0.1309587 | 0.08555362
[5 empty] | 0.01638612 | 0.05134071 |  |  | 0.03787665 | 0.08869368 | 0.08444293 | 0.08580151 | 0.1310651 | 0.0864178
[5 empty] | 0.01597816 | 0.05134045 |  |  | 0.03765107 | 0.08958062 | 0.08387887 | 0.08665952 | 0.1309675 | 0.08728198
[5 empty] | 0.01557479 | 0.05134018 |  |  | 0.03792411 | 0.09046756 | 0.08381267 | 0.08751754 | 0.1302663 | 0.08814616
[5 empty] | 0.01517657 | 0.05133991 |  |  | 0.03769589 | 0.09135449 | 0.08434454 | 0.08837555 | 0.1308618 | 0.08901033
[5 empty] | 0.01478408 | 0.05133964 |  |  | 0.03756652 | 0.09224143 | 0.0844747 | 0.08923357 | 0.1310543 | 0.08987451
[5 empty] | 0.01439787 | 0.05133937 |  |  | 0.0377361 | 0.09312837 | 0.08360338 | 0.09009158 | 0.1301443 | 0.09073869
[5 empty] | 0.01401853 | 0.0513391 |  |  | 0.03770474 | 0.0940153 | 0.08403079 | 0.0909496 | 0.1297321 | 0.09160287
[5 empty] | 0.01364662 | 0.05133883 |  |  | 0.03757255 | 0.09490224 | 0.08415714 | 0.09180761 | 0.1306179 | 0.09246705
[5 empty] | 0.01328271 | 0.05133857 |  |  | 0.03753964 | 0.09578918 | 0.08378267 | 0.09266563 | 0.1304023 | 0.09333122
[5 empty] | 0.01292736 | 0.0513383 |  |  | 0.03750612 | 0.09667611 | 0.08350759 | 0.09352364 | 0.1296854 | 0.0941954
[5 empty] | 0.01258115 | 0.05133803 |  |  | 0.03747209 | 0.09756305 | 0.08393211 | 0.09438166 | 0.1297677 | 0.09505958
[5 empty] | 0.01224465 | 0.05133776 |  |  | 0.03753766 | 0.09844999 | 0.08314954 | 0.09523967 | 0.129749 | 0.09592376
[5 empty] | 0.01191842 | 0.05133749 |  |  | 0.03760295 | 0.09933692 | 0.08354778 | 0.09609769 | 0.1295086 | 0.09678794
[5 empty] | 0.01160304 | 0.05133722 |  |  | 0.03726806 | 0.1002239 | 0.08322877 | 0.09695571 | 0.1300388 | 0.09765211
[5 empty] | 0.01129907 | 0.05133695 |  |  | 0.03722891 | 0.1011108 | 0.08279478 | 0.09781372 | 0.1289432 | 0.09851629
[5 empty] | 0.01100709 | 0.05133669 |  |  | 0.0372806 | 0.1019977 | 0.0828481 | 0.09867174 | 0.1291254 | 0.09938047
[5 empty] | 0.01072765 | 0.05133642 |  |  | 0.03742424 | 0.1028847 | 0.08329101 | 0.09952975 | 0.1283891 | 0.1002446
[5 empty] | 0.01046134 | 0.05133615 |  |  | 0.03726094 | 0.1037716 | 0.08282579 | 0.1003878 | 0.1291378 | 0.1011088
[5 empty] | 0.01020871 | 0.05133588 |  |  | 0.03709183 | 0.1046585 | 0.08215471 | 0.1012458 | 0.1287751 | 0.101973
[5 empty] | 0.009970345 | 0.05133561 |  |  | 0.03721805 | 0.1055455 | 0.08238007 | 0.1021038 | 0.1275048 | 0.1028372
[5 empty] | 0.009746806 | 0.05133534 |  |  | 0.03704071 | 0.1064324 | 0.08250413 | 0.1029618 | 0.1278303 | 0.1037014
[5 empty] | 0.009538664 | 0.05133507 |  |  | 0.03696094 | 0.1073194 | 0.08232919 | 0.1038198 | 0.1271554 | 0.1045655
[5 empty] | 0.009346487 | 0.05133481 |  |  | 0.03667987 | 0.1082063 | 0.08205753 | 0.1046778 | 0.1267836 | 0.1054297
[5 empty] | 0.009170846 | 0.05133454 |  |  | 0.03689862 | 0.1090932 | 0.08199141 | 0.1055359 | 0.1264186 | 0.1062939
[5 empty] | 0.009012308 | 0.05133427 |  |  | 0.03651833 | 0.1099802 | 0.08183313 | 0.1063939 | 0.1264639 | 0.1071581
[5 empty] | 0.008869264 | 0.051334 |  |  | 0.03654011 | 0.1108671 | 0.08138497 | 0.1072519 | 0.1261233 | 0.1080223
[5 empty] | 0.008729152 | 0.05133373 |  |  | 0.0364651 | 0.111754 | 0.0816492 | 0.1081099 | 0.1268003 | 0.1088864
[5 empty] | 0.008590223 | 0.05133346 |  |  | 0.03649442 | 0.112641 | 0.08122811 | 0.1089679 | 0.1260985 | 0.1097506
[5 empty] | 0.008452902 | 0.0513332 |  |  | 0.0364292 | 0.1135279 | 0.08122397 | 0.1098259 | 0.1260216 | 0.1106148
[5 empty] | 0.008317613 | 0.05133293 |  |  | 0.03637056 | 0.1144149 | 0.08063908 | 0.1106839 | 0.1262731 | 0.111479
[5 empty] | 0.008184783 | 0.05133266 |  |  | 0.03641963 | 0.1153018 | 0.08096764 | 0.111542 | 0.1262543 | 0.1123431
[5 empty] | 0.008054835 | 0.05133239 |  |  | 0.03637754 | 0.1161887 | 0.08059861 | 0.1124 | 0.1260445 | 0.1132073
[5 empty] | 0.007928194 | 0.05133212 |  |  | 0.0363436 | 0.1170757 | 0.0808318 | 0.113258 | 0.1255384 | 0.1140715
[5 empty] | 0.007805286 | 0.05133185 |  |  | 0.03601144 | 0.1179626 | 0.08046716 | 0.114116 | 0.1259357 | 0.1149357
[5 empty] | 0.007686535 | 0.05133158 |  |  | 0.03608035 | 0.1188495 | 0.0809046 | 0.114974 | 0.1246363 | 0.1157999
[5 empty] | 0.007572366 | 0.05133132 |  |  | 0.0360503 | 0.1197365 | 0.08044405 | 0.115832 | 0.1254402 | 0.116664
[5 empty] | 0.007463205 | 0.05133105 |  |  | 0.03592126 | 0.1206234 | 0.08038545 | 0.1166901 | 0.1243471382 | 0.1175282
[5 empty] | 0.007359475 | 0.05133078 |  |  | 0.03609317 | 0.1215103 | 0.08002871 | 0.1175481 | 0.1254571 | 0.1183924
[5 empty] | 0.007261602 | 0.05133051 |  |  | 0.03586602 | 0.1223973 | 0.08017376 | 0.1184061 | 0.1249699 | 0.1192566
[5 empty] | 0.00717001 | 0.05133024 |  |  | 0.03603977 | 0.1232842 | 0.08062053 | 0.1192641 | 0.1247855 | 0.1201207
[5 empty] | 0.007085125 | 0.05132997 |  |  | 0.03581436 | 0.1241712 | 0.08056895 | 0.1201221 | 0.1248038 | 0.1209849
[5 empty] | 0.007007372 | 0.0513297 |  |  | 0.03608979 | 0.1250581 | 0.08021894 | 0.1209801 | 0.1241245 | 0.1218491
[5 empty] | 0.006937175 | 0.05132944 |  |  | 0.03606599 | 0.125945 | 0.07977043 | 0.1218381 | 0.1242477 | 0.1227133
[5 empty] | 0.006874958 | 0.05132917 |  |  | 0.03604295 | 0.126832 | 0.08002335 | 0.1226962 | 0.1247732 | 0.1235775
[5 empty] | 0.006821148 | 0.0513289 |  |  | 0.03592061 | 0.1277189 | 0.07987763 | 0.1235542 | 0.1243008 | 0.1244416
[5 empty] | 0.006776169 | 0.05132863 |  |  | 0.03579896 | 0.1286058 | 0.07993319 | 0.1244122 | 0.1246305 | 0.1253058
[5 empty] | 0.006740446 | 0.05132836 |  |  | 0.03597795 | 0.1294928 | 0.08008995 | 0.1252702 | 0.1248622 | 0.12617
[5 empty] | 0.006714403 | 0.05132809 |  |  | 0.03595754 | 0.1303797 | 0.08034785 | 0.1261282 | 0.1238957 | 0.1270342
[5 empty] | 0.006698466 | 0.05132782 |  |  | 0.0359377 | 0.1312666 | 0.08020681 | 0.1269862 | 0.1245309 | 0.1278983
[5 empty] | 0.006693059 | 0.05132756 |  |  | 0.03571839 | 0.1321536 | 0.08006676 | 0.1278442 | 0.1233677 | 0.1287625
[5 empty] | 0.006693059 | 0.05132756 |  |  | 0.03569958 | 0.1330405 | 0.07962763 | 0.1287023 | 0.123806 | 0.1296267
[5 empty] | 0.006472007 | 0.05130331 |  |  | 0.03578122 | 0.1339275 | 0.07938934 | 0.1295603 | 0.1238457 | 0.1304909
[5 empty] | 0.006256194 | 0.05127906 |  |  | 0.0356633 | 0.1348144 | 0.07935182 | 0.1304183 | 0.1232866 | 0.1313551
[5 empty] | 0.006045966 | 0.05125482 |  |  | 0.03564576 | 0.1357013 | 0.080015 | 0.1312763 | 0.1237287 | 0.1322192
[5 empty] | 0.005841667 | 0.05123057 |  |  | 0.03552857 | 0.1365883 | 0.0799788 | 0.1321343 | 0.1240718 | 0.1330834
[5 empty] | 0.005643645 | 0.05120633 |  |  | 0.0358117 | 0.1374752 | 0.07964315 | 0.1329923 | 0.1232157 | 0.1339476
[5 empty] | 0.005452243 | 0.05118208 |  |  | 0.03579511 | 0.1383621 | 0.07980797 | 0.1338504 | 0.1236605 | 0.1348118
[5 empty] | 0.005267807 | 0.05115784 |  |  | 0.03557876 | 0.1392491 | 0.07947321 | 0.1347084 | 0.1236059 | 0.1356759
[5 empty] | 0.005090682 | 0.05113359 |  |  | 0.03556262 | 0.140136 | 0.07963877 | 0.1355664 | 0.1239519 | 0.1365401
[5 empty] | 0.004921215 | 0.05110935 |  |  | 0.03574665 | 0.141023 | 0.07910459 | 0.1364244 | 0.1233984 | 0.1374043
[5 empty] | 0.004759749 | 0.0510851 |  |  | 0.03543082 | 0.1419099 | 0.0793706 | 0.1372824 | 0.1240451 | 0.1382685
[5 empty] | 0.004606632 | 0.05106085 |  |  | 0.03551509 | 0.1427968 | 0.07943672 | 0.1381404 | 0.1237921 | 0.1391327
[5 empty] | 0.004462207 | 0.05103661 |  |  | 0.03559942 | 0.1436838 | 0.07960287 | 0.1389984 | 0.1237392 | 0.1399968
[5 empty] | 0.004326821 | 0.05101236 |  |  | 0.03538378 | 0.1445707 | 0.079069 | 0.1398565 | 0.1228862 | 0.140861
[5 empty] | 0.004200819 | 0.05098812 |  |  | 0.03556812 | 0.1454576 | 0.07893501 | 0.1407145 | 0.1235331 | 0.1417252
[5 empty] | 0.004084546 | 0.05096387 |  |  | 0.03545243 | 0.1463446 | 0.07960085 | 0.1415725 | 0.1236798 | 0.1425894
[5 empty] | 0.003978347 | 0.05093963 |  |  | 0.03543665 | 0.1472315 | 0.07896643 | 0.1424305 | 0.123126 | 0.1434535
[5 empty] | 0.003882569 | 0.05091538 |  |  | 0.03532076 | 0.1481184 | 0.07903168 | 0.1432885 | 0.1225718 | 0.1443177
[5 empty] | 0.003797555 | 0.05089113 |  |  | 0.03540471 | 0.1490054 | 0.07879658 | 0.1441465 | 0.123117 | 0.1451819
[5 empty] | 0.003723653 | 0.05086689 |  |  | 0.03558849 | 0.1498923 | 0.07926163 | 0.1450046 | 0.1231622 | 0.1460461
[5 empty] | 0.003661206 | 0.05084264 |  |  | 0.03547233 | 0.1507793 | 0.07932699 | 0.1458626 | 0.1223079 | 0.1469103
[5 empty] | 0.003610561 | 0.0508184 |  |  | 0.03545633 | 0.1516662 | 0.07899266 | 0.1467206 | 0.1229542 | 0.1477744
[5 empty] | 0.003572062 | 0.05079415 |  |  | 0.03534048 | 0.1525531 | 0.07865867 | 0.1475786 | 0.1229009 | 0.1486386
[5 empty] | 0.003546056 | 0.05076991 |  |  | 0.03542478 | 0.1534401 | 0.07882501 | 0.1484366 | 0.1227481 | 0.1495028
[5 empty] | 0.003532888 | 0.05074566 |  |  | 0.03540924 | 0.154327 | 0.07879168 | 0.1492946 | 0.1232959 | 0.150367
[5 empty] | 0.003531492 | 0.05072141 |  |  | 0.03539387 | 0.1552139 | 0.0793587 | 0.1501526 | 0.1226442 | 0.1512312
[5 empty] | 0.003533752 | 0.05069717 |  |  | 0.03537866 | 0.1561009 | 0.07932607 | 0.1510107 | 0.1225931 | 0.1520953
[5 empty] | 0.003538604 | 0.05067292 |  |  | 0.03516362 | 0.1569878 | 0.0786938 | 0.1518687 | 0.1227426 | 0.1529595
[5 empty] | 0.003546392 | 0.05064868 |  |  | 0.03524875 | 0.1578748 | 0.0784619 | 0.1527267 | 0.1220926 | 0.1538237
[5 empty] | 0.003557463 | 0.05062443 |  |  | 0.03513406 | 0.1587617 | 0.07893036 | 0.1535847 | 0.1228432 | 0.1546879
[5 empty] | 0.003572161 | 0.05060019 |  |  | 0.03521954 | 0.1596486 | 0.0785992 | 0.1544427 | 0.1224943 | 0.155552
[5 empty] | 0.003590832 | 0.05057594 |  |  | 0.03530521 | 0.1605356 | 0.07916843 | 0.1553007 | 0.1216461 | 0.1564162
[5 empty] | 0.003613821 | 0.05055169 |  |  | 0.03529106 | 0.1614225 | 0.07853804 | 0.1561587 | 0.1222985 | 0.1572804
[5 empty] | 0.003641474 | 0.05052745 |  |  | 0.0352771 | 0.1623094 | 0.07830805 | 0.1570168 | 0.1221515 | 0.1581446
[5 empty] | 0.003674136 | 0.0505032 |  |  | 0.03536332 | 0.1631964 | 0.07847847 | 0.1578748 | 0.1222052 | 0.1590088
[5 empty] | 0.003712152 | 0.05047896 |  |  | 0.03534974 | 0.1640833 | 0.07874929 | 0.1587328 | 0.1223595 | 0.1598729
[5 empty] | 0.003755868 | 0.05045471 |  |  | 0.03513636 | 0.1649702 | 0.07832052 | 0.1595908 | 0.1214144 | 0.1607371
[5 empty] | 0.003805629 | 0.05043047 |  |  | 0.03512318 | 0.1658572 | 0.07889218 | 0.1604488 | 0.12207 | 0.1616013
[5 empty] | 0.00386178 | 0.05040622 |  |  | 0.0350102 | 0.1667441 | 0.07836426 | 0.1613068 | 0.1222263 | 0.1624655
[5 empty] | 0.003924668 | 0.05038198 |  |  | 0.03519743 | 0.1676311 | 0.07873678 | 0.1621649 | 0.1220833 | 0.1633296
[5 empty] | 0.003994637 | 0.05035773 |  |  | 0.03528487 | 0.168518 | 0.07850974 | 0.1630229 | 0.121541 | 0.1641938
[5 empty] | 0.004072032 | 0.05033348 |  |  | 0.03507252 | 0.1694049 | 0.07868315 | 0.1638809 | 0.1213993 | 0.165058
[5 empty] | 0.004157199 | 0.05030924 |  |  | 0.03526038 | 0.1702919 | 0.07855701 | 0.1647389 | 0.1221584 | 0.1659222
[5 empty] | 0.004250484 | 0.05028499 |  |  | 0.03494846 | 0.1711788 | 0.07853133 | 0.1655969 | 0.1217182 | 0.1667864
[5 empty] | 0.004352232 | 0.05026075 |  |  | 0.03523677 | 0.1720657 | 0.07880611 | 0.1664549 | 0.1217787 | 0.1676505
[5 empty] | 0.004462788 | 0.0502365 |  |  | 0.0350253 | 0.1729527 | 0.07878136 | 0.1673129 | 0.12134 | 0.1685147
[5 empty] | 0.004582497 | 0.05021226 |  |  | 0.03501406 | 0.1738396 | 0.0780571 | 0.168171 | 0.122202 | 0.1693789
[5 empty] | 0.004711705 | 0.05018801 |  |  | 0.03510305 | 0.1747266 | 0.07873332 | 0.169029 | 0.1215648 | 0.1702431
[5 empty] | 0.004850758 | 0.05016376 |  |  | 0.03499227 | 0.1756135 | 0.07871003 | 0.169887 | 0.1222284 | 0.1711072
[5 empty] | 0.005 | 0.05013952 |  |  | 0.03518173 | 0.1765004 | 0.07818723 | 0.170745 | 0.1213927 | 0.1719714
[5 empty] | 0.005 | 0.05012636
[5 empty] | 0.005278607 | 0.05012663
[5 empty] | 0.005554473 | 0.0501269
[5 empty] | 0.005827512 | 0.05012717
[5 empty] | 0.006097639 | 0.05012743
[5 empty] | 0.006364769 | 0.0501277
[5 empty] | 0.006628816 | 0.05012797
[5 empty] | 0.006889696 | 0.05012824
[5 empty] | 0.007147322 | 0.05012851
[5 empty] | 0.007401611 | 0.05012878
[5 empty] | 0.007652476 | 0.05012905
[5 empty] | 0.007899832 | 0.05012931
[5 empty] | 0.008143595 | 0.05012958
[5 empty] | 0.008383679 | 0.05012985
[5 empty] | 0.008619998 | 0.05013012
[5 empty] | 0.008852468 | 0.05013039
[5 empty] | 0.009081004 | 0.05013066
[5 empty] | 0.009305519 | 0.05013093
[5 empty] | 0.00952593 | 0.05013119
[5 empty] | 0.00974215 | 0.05013146
[5 empty] | 0.009954095 | 0.05013173
[5 empty] | 0.01016168 | 0.050132
[5 empty] | 0.01036482 | 0.05013227
[5 empty] | 0.01056342 | 0.05013254
[5 empty] | 0.01075741 | 0.05013281
[5 empty] | 0.01094705 | 0.05013307
[5 empty] | 0.01113434 | 0.05013334
[5 empty] | 0.01131953 | 0.05013361
[5 empty] | 0.01150256 | 0.05013388
[5 empty] | 0.01168332 | 0.05013415
[5 empty] | 0.01186174 | 0.05013442
[5 empty] | 0.01203774 | 0.05013469
[5 empty] | 0.01221121 | 0.05013495
[5 empty] | 0.01238209 | 0.05013522
[5 empty] | 0.01255028 | 0.05013549
[5 empty] | 0.01271571 | 0.05013576
[5 empty] | 0.01287828 | 0.05013603
[5 empty] | 0.0130379 | 0.0501363
[5 empty] | 0.01319451 | 0.05013656
[5 empty] | 0.013348 | 0.05013683
[5 empty] | 0.01349829 | 0.0501371
[5 empty] | 0.0136453 | 0.05013737
[5 empty] | 0.01378895 | 0.05013764
[5 empty] | 0.01392915 | 0.05013791
[5 empty] | 0.01406581 | 0.05013818
[5 empty] | 0.01419884 | 0.05013844
[5 empty] | 0.01432817 | 0.05013871
[5 empty] | 0.01445371 | 0.05013898
[5 empty] | 0.01457536 | 0.05013925
[5 empty] | 0.01469306 | 0.05013952
[5 empty] | 0.01469306 | 0.05012636
[5 empty] | 0.01479652 | 0.05015114
[5 empty] | 0.01489729 | 0.05017593
[5 empty] | 0.01499524 | 0.05020071
[5 empty] | 0.01509022 | 0.05022549
[5 empty] | 0.01518209 | 0.05025027
[5 empty] | 0.01527071 | 0.05027506
[5 empty] | 0.01535594 | 0.05029984
[5 empty] | 0.01543763 | 0.05032462
[5 empty] | 0.01551565 | 0.05034941
[5 empty] | 0.01558986 | 0.05037419
[5 empty] | 0.0156601 | 0.05039897
[5 empty] | 0.01572625 | 0.05042375
[5 empty] | 0.01578815 | 0.05044854
[5 empty] | 0.01584568 | 0.05047332
[5 empty] | 0.01589868 | 0.0504981
[5 empty] | 0.01594702 | 0.05052288
[5 empty] | 0.01599055 | 0.05054767
[5 empty] | 0.01602913 | 0.05057245
[5 empty] | 0.01606263 | 0.05059723
[5 empty] | 0.01609089 | 0.05062202
[5 empty] | 0.01611378 | 0.0506468
[5 empty] | 0.01613117 | 0.05067158
[5 empty] | 0.01614289 | 0.05069636
[5 empty] | 0.01614882 | 0.05072115
[5 empty] | 0.01614939 | 0.05074593
[5 empty] | 0.01614793 | 0.05077071
[5 empty] | 0.01614486 | 0.05079549
[5 empty] | 0.01614005 | 0.05082028
[5 empty] | 0.01613336 | 0.05084506
[5 empty] | 0.01612464 | 0.05086984
[5 empty] | 0.01611375 | 0.05089463
[5 empty] | 0.01610056 | 0.05091941
[5 empty] | 0.01608492 | 0.05094419
[5 empty] | 0.01606668 | 0.05096897
[5 empty] | 0.01604572 | 0.05099376
[5 empty] | 0.01602188 | 0.05101854
[5 empty] | 0.01599502 | 0.05104332
[5 empty] | 0.01596501 | 0.0510681
[5 empty] | 0.0159317 | 0.05109289
[5 empty] | 0.01589495 | 0.05111767
[5 empty] | 0.01585462 | 0.05114245
[5 empty] | 0.01581057 | 0.05116724
[5 empty] | 0.01576265 | 0.05119202
[5 empty] | 0.01571073 | 0.0512168
[5 empty] | 0.01565467 | 0.05124158
[5 empty] | 0.01559432 | 0.05126637
[5 empty] | 0.01552953 | 0.05129115
[5 empty] | 0.01546018 | 0.05131593
[5 empty] | 0.01538612 | 0.05134071
[5 empty] | 0.01538612 | 0.05134071
[5 empty] | 0.01570225 | 0.05292306
[5 empty] | 0.01601211 | 0.0545054
[5 empty] | 0.01631555 | 0.05608775
[5 empty] | 0.01661245 | 0.05767009
[5 empty] | 0.01690265 | 0.05925244
[5 empty] | 0.01718604 | 0.06083478
[5 empty] | 0.01746247 | 0.06241713
[5 empty] | 0.01773181 | 0.06399947
[5 empty] | 0.01799392 | 0.06558181
[5 empty] | 0.01824867 | 0.06716416
[5 empty] | 0.01849592 | 0.0687465
[5 empty] | 0.01873554 | 0.07032885
[5 empty] | 0.01896738 | 0.07191119
[5 empty] | 0.01919132 | 0.07349354
[5 empty] | 0.01940722 | 0.07507588
[5 empty] | 0.01961494 | 0.07665823
[5 empty] | 0.01981435 | 0.07824057
[5 empty] | 0.02000532 | 0.07982292
[5 empty] | 0.02018769 | 0.08140526
[5 empty] | 0.02036135 | 0.0829876
[5 empty] | 0.02052616 | 0.08456995
[5 empty] | 0.02068197 | 0.08615229
[5 empty] | 0.02082866 | 0.08773464
[5 empty] | 0.02096609 | 0.08931698
[5 empty] | 0.02109412 | 0.09089933
[5 empty] | 0.02121261 | 0.09248167
[5 empty] | 0.02132144 | 0.09406402
[5 empty] | 0.02142046 | 0.09564636
[5 empty] | 0.02150955 | 0.0972287
[5 empty] | 0.02158856 | 0.09881105
[5 empty] | 0.02165736 | 0.1003934
[5 empty] | 0.02171581 | 0.1019757
[5 empty] | 0.02176378 | 0.1035581
[5 empty] | 0.02180113 | 0.1051404
[5 empty] | 0.02182773 | 0.1067228
[5 empty] | 0.02184816 | 0.1083051
[5 empty] | 0.02184814 | 0.1098875
[5 empty] | 0.02184531 | 0.1114698
[5 empty] | 0.02183785 | 0.1130521
[5 empty] | 0.0218261 | 0.1146345
[5 empty] | 0.02181041 | 0.1162168
[5 empty] | 0.02179114 | 0.1177992
[5 empty] | 0.02176864 | 0.1193815
[5 empty] | 0.02174327 | 0.1209639
[5 empty] | 0.02171537 | 0.1225462
[5 empty] | 0.0216853 | 0.1241286
[5 empty] | 0.02165341 | 0.1257109
[5 empty] | 0.02162005 | 0.1272933
[5 empty] | 0.02158557 | 0.1288756
[5 empty] | 0.02155033 | 0.1304579
[5 empty] | 0.02151445 | 0.1320403
[5 empty] | 0.02146735 | 0.1336226
[5 empty] | 0.02140587 | 0.135205
[5 empty] | 0.02133366 | 0.1367873
[5 empty] | 0.0212544 | 0.1383697
[5 empty] | 0.02117173 | 0.139952
[5 empty] | 0.02108933 | 0.1415344
[5 empty] | 0.02101086 | 0.1431167
[5 empty] | 0.02093999 | 0.144699
[5 empty] | 0.02088038 | 0.1462814
[5 empty] | 0.0208357 | 0.1478637
[5 empty] | 0.02080229 | 0.15
[5 empty] | 0.02077093 | 0.1510284
[5 empty] | 0.0207414 | 0.1526108
[5 empty] | 0.0207136 | 0.1541931
[5 empty] | 0.02068741 | 0.1557755
[5 empty] | 0.0206627 | 0.1573578
[5 empty] | 0.02063937 | 0.1589401
[5 empty] | 0.02061729 | 0.1605225
[5 empty] | 0.02059635 | 0.1621048
[5 empty] | 0.02057643 | 0.1636872
[5 empty] | 0.02055741 | 0.1652695
[5 empty] | 0.02053918 | 0.1668519
[5 empty] | 0.02052161 | 0.1684342
[5 empty] | 0.0205046 | 0.1700166
[5 empty] | 0.02048801 | 0.1715989
[5 empty] | 0.02047174 | 0.1731812
[5 empty] | 0.02045567 | 0.1747636
[5 empty] | 0.02043968 | 0.1763459
[5 empty] | 0.02042365 | 0.1779283
[5 empty] | 0.02040746 | 0.1795106
[5 empty] | 0.02039101 | 0.181093
[5 empty] | 0.02037451 | 0.1826753
[5 empty] | 0.02035828 | 0.1842577
[5 empty] | 0.02034234 | 0.18584
[5 empty] | 0.0203267 | 0.1874223
[5 empty] | 0.02031136 | 0.1890047
[5 empty] | 0.02029634 | 0.190587
[5 empty] | 0.02028165 | 0.1921694
[5 empty] | 0.02026729 | 0.1937517
[5 empty] | 0.02025328 | 0.1953341
[5 empty] | 0.02023963 | 0.1969164
[5 empty] | 0.02022635 | 0.1984988
[5 empty] | 0.02021344 | 0.2000811
[5 empty] | 0.02020092 | 0.2016634
[5 empty] | 0.0201888 | 0.2032458
[5 empty] | 0.02017709 | 0.2048281
[5 empty] | 0.02016579 | 0.2064105
[5 empty] | 0.02015492 | 0.2079928