## 1
Общество с ограниченной ответственностью "Инженерная геология" (ООО "ИнжГео") | [11 empty] | Общество с ограниченной ответственностью "Инженерная геология" (ООО "ИнжГео")
Юр. адрес: 117279, г. Москва, ул. Миклухо-Маклая, 36 а, этаж 5, пом. XXIII к. 76-84 | [11 empty] | Юр. адрес: 117279, г. Москва, ул. Миклухо-Маклая, 36 а, этаж 5, пом. XXIII к. 76-84 | [8 empty] | нагр |  |  | X0 | Y0 | R |  | нагр |  |  |  | X0 | Y0 | R | нагр |  |  |  | X0 | Y0 | R |  | нагр |  |  |  | X0 | Y0 | R
Телефон/факс +7 (495) 132-30-00, Адрес электронной почты inbox@inj-geo.ru | [11 empty] | Телефон/факс +7 (495) 132-30-00, Адрес электронной почты inbox@inj-geo.ru | [12 empty] | 0 | [7 empty] | 0 | [6 empty] | 0 | [7 empty] | 0
[21 empty] | девиатор | [6 empty] | девиатор | [6 empty] | девиатор | [7 empty] | девиатор
Испытательная лаборатория ООО «ИнжГео» | [11 empty] | Испытательная лаборатория ООО «ИнжГео» | [8 empty] | x0 | Угол | X | Y |  |  |  | x0 |  | Угол | X | Y |  |  | x0 |  | Угол | X | Y |  |  |  | x0 |  | Угол | X | Y
Адрес места осуществления деятельности лаборатории: г. Москва, просп. Вернадского, д. 51, стр. 1 | [11 empty] | Адрес места осуществления деятельности лаборатории: г. Москва, просп. Вернадского, д. 51, стр. 1 | [9 empty] | 0 | [7 empty] | 0 | [6 empty] | 0 | [7 empty] | 0
Телефон +7(910)4557682, E-mail: slg85@mail.ru | [11 empty] | Телефон +7(910)4557682, E-mail: slg85@mail.ru | [9 empty] | 5 | [7 empty] | 5 | [6 empty] | 5 | [7 empty] | 5
[22 empty] | 10 | [7 empty] | 10 | [6 empty] | 10 | [7 empty] | 10
[12 empty] | Протокол испытаний № 13-63/275 от 31-07-2023 | [9 empty] | 15 | [7 empty] | 15 | [6 empty] | 15 | [7 empty] | 15
[22 empty] | 20 | [7 empty] | 20 | [6 empty] | 20 | [7 empty] | 20
[12 empty] | Наименование и адрес заказчика: Переход трубопровода через р. Енисей | [9 empty] | 25 | [7 empty] | 25 | [6 empty] | 25 | [7 empty] | 25
[12 empty] | Наименование объекта: ООО Регионстрой | [9 empty] | 30 | [7 empty] | 30 | [6 empty] | 30 | [7 empty] | 30
Наименование используемого метода/методики: ГОСТ 12248.4-2020 | [11 empty] | Наименование используемого метода/методики: ГОСТ 12248.3-2020 | [9 empty] | 35 | [7 empty] | 35 | [6 empty] | 35 | [7 empty] | 35
Условия проведения испытания: температура окружающей среды (18 - 25)0С, влажность воздуха (40 - 75)% | [11 empty] | Условия проведения испытания: температура окружающей среды (18 - 25)0С, влажность воздуха (40 - 75)% | [9 empty] | 40 | [7 empty] | 40 | [6 empty] | 40 | [7 empty] | 40
[12 empty] | Дата получение объекта подлежащего испытаниям: 04-07-2023 | [9 empty] | 45 | [7 empty] | 45 | [6 empty] | 45 | [7 empty] | 45
[12 empty] | Дата испытания: 25.10.2022-19.11.2275 | [9 empty] | 50 | [7 empty] | 50 | [6 empty] | 50 | [7 empty] | 50
[22 empty] | 55 | [7 empty] | 55 | [6 empty] | 55 | [7 empty] | 55
Испытание грунтов методом трехосного сжатия | [11 empty] | Испытание грунтов методом трехосного сжатия | [9 empty] | 60 | [7 empty] | 60 | [6 empty] | 60 | [7 empty] | 60
[22 empty] | 65 | [7 empty] | 65 | [6 empty] | 65 | [7 empty] | 65
Лабораторный номер: | [6 empty] | We, д.е. = |  |  |  |  | Лабораторный номер: |  | 1310 |  |  |  | We, д.е. = | 0.48752864 |  |  | 70 | [7 empty] | 70 | [6 empty] | 70 | [7 empty] | 70
Номер скважины: | [6 empty] | ρ, г/см3 = |  |  |  |  | Номер скважины: |  | BH-154 |  |  |  | ρ, г/см3 = | 1.54 |  |  | 75 | [7 empty] | 75 | [6 empty] | 75 | [7 empty] | 75
Глубина отбора, м: | [6 empty] | ρs, г/см3 = |  |  |  |  | Глубина отбора, м: |  | 4.8 |  |  |  | ρs, г/см3 = | 2.74 |  |  | 80 | [7 empty] | 80 | [6 empty] | 80 | [7 empty] | 80
Наименование грунта: | [6 empty] | e, д.е. = |  |  |  |  | Наименование грунта: |  | Суглинок, после оттаивания текучий, легкий песчанистый |  |  |  | e, д.е. = | 1.646642 |  |  | 85 | [7 empty] | 85 | [6 empty] | 85 | [7 empty] | 85
Схема проведения опыта: | [6 empty] | IL, д.е. = |  |  |  |  | Схема проведения опыта: |  | КД |  |  |  | IL, д.е. = | 2.216 |  |  | 90 | [7 empty] | 90 | [6 empty] | 90 | [7 empty] | 90
[22 empty] | 95 | [7 empty] | 95 | [6 empty] | 95 | [7 empty] | 95
[22 empty] | 100 | [7 empty] | 100 | [6 empty] | 100 | [7 empty] | 100
Результаты испытаний | [11 empty] | Результаты испытаний | [9 empty] | 105 | [7 empty] | 105 | [6 empty] | 105 | [7 empty] | 105
[22 empty] | 110 | [7 empty] | 110 | [6 empty] | 110 | [7 empty] | 110
[22 empty] | 115 | [7 empty] | 115 | [6 empty] | 115 | [7 empty] | 115
[22 empty] | 120 | [7 empty] | 120 | [6 empty] | 120 | [7 empty] | 120
[22 empty] | 125 | [7 empty] | 125 | [6 empty] | 125 | [7 empty] | 125
[22 empty] | 130 | [7 empty] | 130 | [6 empty] | 130 | [7 empty] | 130
[22 empty] | 135 | [7 empty] | 135 | [6 empty] | 135 | [7 empty] | 135
[22 empty] | 140 | [7 empty] | 140 | [6 empty] | 140 | [7 empty] | 140
[22 empty] | 145 | [7 empty] | 145 | [6 empty] | 145 | [7 empty] | 145
[22 empty] | 150 | [7 empty] | 150 | [6 empty] | 150 | [7 empty] | 150
[22 empty] | 155 | [7 empty] | 155 | [6 empty] | 155 | [7 empty] | 155
[22 empty] | 160 | [7 empty] | 160 | [6 empty] | 160 | [7 empty] | 160
[22 empty] | 165 | [7 empty] | 165 | [6 empty] | 165 | [7 empty] | 165
[22 empty] | 170 | [7 empty] | 170 | [6 empty] | 170 | [7 empty] | 170
[22 empty] | 175 | [7 empty] | 175 | [6 empty] | 175 | [7 empty] | 175
[22 empty] | 180 | [7 empty] | 180 | [6 empty] | 180 | [7 empty] | 180
[13 empty] | Давление в камере, Мпа σ3 | Вертикальная нагрузка, Мпа σ1 | Поровое давление, Мпа u
[7 empty] | Коэфф. Точки | [5 empty] | 0.0724416 | 0.1119706 | [5 empty] | 1 | [6 empty] | σ3,кПа | σ1,кПа | u, кПа |  |  |  | 4
[13 empty] | 0.1724416 | 0.2443053 | [27 empty] | δ3, Мпа | δ1-δ3, МПа | δ1, МПа | δ1, КПа
|  |  | Модуль деформации, МПа: | [9 empty] | 0.2724416 | 0.3766401 | [21 empty] | С, МПа:
|  |  | Е0= | [32 empty] | φ, град:
|  |  | E50 = | [32 empty] | E, Мпа
|  |  | Коэф. Поперечной деформации, ϑ = | [9 empty] | Эффективные значения угла внутреннего трения и удельного сцепления ϕ', С' | [13 empty] | x | 0
[13 empty] | ϕ', град. = | 8 | [12 empty] | y |  |  |  | С, кПа | φ,°
[13 empty] | С', МПа = | 0.007
| Исполнитель: | [6 empty] | Морозов Д.С. |  |  |  |  | Исполнитель: |  |  |  |  | Морозов Д.С.
| Начальник исп. лаборатории: | [6 empty] | Семиколенова Л.Г. |  |  |  |  | Начальник исп. лаборатории: |  |  |  |  | Семиколенова Л.Г.
Лист 1 , всего листов 2 | [11 empty] | Лист 2 , всего листов 2
Частичное воспроизведение протокола испытаний без письменного разрешения ООО «ИнжГео» ЗАПРЕЩАЕТСЯ | [11 empty] | Частичное воспроизведение протокола испытаний без письменного разрешения ООО «ИнжГео» ЗАПРЕЩАЕТСЯ
[5 empty] | второй график |  | первый график | [9 empty] | К Пуассона
dev50 | epsE50 | ind | devE0 | epsE0 | dev | eps | sigma |  | dev1 | eps1 | dev2 | eps2 | dev3 | eps3 |  | Глины
0.01976448 | 0.0235115 |  |  |  | 0 | 0 |  |  | 0 | 0 | 0 | 0 | 0 | 0 |  | < 0 | 0,20-0,30
ind |  |  |  |  | 0.001242893 | 0.0007421616 |  |  | 0.001242893 | 0.0007421616 | 0.003649503 | 0.001050728 | 0.005516521 | 0.001054646 |  | 0-0,25 | 0,30-0,38
2 |  |  |  |  | 0.002474891 | 0.001484323 |  |  | 0.002474891 | 0.001484323 | 0.007946745 | 0.002101457 | 0.01184387 | 0.002109293 |  | 0,25< | 0,38-0,45
E0 |  |  |  |  | 0.003684602 | 0.002226485 |  |  | 0.003684602 | 0.002226485 | 0.01145729 | 0.003152185 | 0.01703555 | 0.003163939 |  | Суглинки | 0,35-0,37
epsE0 | devE0 |  |  |  | 0.004860636 | 0.002968646 |  |  | 0.004860636 | 0.002968646 | 0.01581002 | 0.004472173 | 0.02184505 | 0.004218586 |  | Пески и супеси | 0,30-0,35
0.0077557788 | 0.01086624 |  |  |  | 0.005991602 | 0.003710808 |  |  | 0.005991602 | 0.003710808 | 0.01698442 | 0.005253641 | 0.02552862 | 0.00520961
[5 empty] | 0.00706611 | 0.00445297 |  |  | 0.00706611 | 0.00445297 | 0.01967842 | 0.00630437 | 0.02874422 | 0.006327879
График E50 |  | График E |  |  | 0.00807277 | 0.005195131 |  |  | 0.00807277 | 0.005195131 | 0.02117844 | 0.007355098 | 0.03085633 | 0.007382525
eps | q | sigma |  |  | 0.00900019 | 0.005937293 |  |  | 0.00900019 | 0.005937293 | 0.02311289 | 0.008405826 | 0.03380697 | 0.008437172
Горизонтальная линия E50 |  | Касательная |  |  | 0.009836981 | 0.006679455 |  |  | 0.009836981 | 0.006679455 | 0.0247102 | 0.009456555 | 0.03623941 | 0.009491818
0 |  | a | b |  | 0.01086624 | 0.0077557788 |  |  | 0.01086624 | 0.0077557788 | 0.02689879 | 0.01050728 | 0.03829692 | 0.01054646
|  |  | 0 |  | 0.011208 | 0.008163778 |  |  | 0.011208 | 0.008163778 | 0.02830709 | 0.01155801 | 0.04042279 | 0.01160111
Вертикальная линия E50 |  | p1 и p2 |  |  | 0.01181268 | 0.008905939 |  |  | 0.01181268 | 0.008905939 | 0.02976351 | 0.01260874 | 0.04196029 | 0.01265576
| 0 | 0 |  |  | 0.01239575 | 0.009648101 |  |  | 0.01239575 | 0.009648101 | 0.03059648 | 0.01365947 | 0.0444527 | 0.0137104
[5 empty] | 0.01295756 | 0.01039026 |  |  | 0.01295756 | 0.01039026 | 0.03233442 | 0.0147102 | 0.0464433 | 0.01476505
Касательная линия E50 |  |  |  |  | 0.01349846 | 0.01113242 |  |  | 0.01349846 | 0.01113242 | 0.03380575 | 0.01576092 | 0.04757536 | 0.0158197
0 | 0 | Горизонтальная 1 |  |  | 0.01401882 | 0.01187459 |  |  | 0.01401882 | 0.01187459 | 0.03593186 | 0.01694005 | 0.04939216 | 0.01687434
[5 empty] | 0.01451898 | 0.01261675 |  |  | 0.01451898 | 0.01261675 | 0.03705981 | 0.01786238 | 0.05209923 | 0.01771976
Горизонтальная линия qкр |  |  |  |  | 0.01499929 | 0.01335891 |  |  | 0.01499929 | 0.01335891 | 0.03876848 | 0.01891311 | 0.05403597 | 0.01898364
Горизонтальная линия q |  | Горизонтальная 2 |  |  | 0.01546013 | 0.01410107 |  |  | 0.01546013 | 0.01410107 | 0.04085159 | 0.01996384 | 0.05707454 | 0.02003828
0 |  | 0 |  |  | 0.01590184 | 0.01484323 |  |  | 0.01590184 | 0.01484323 | 0.04199577 | 0.02101457 | 0.05903188 | 0.02109293
[5 empty] | 0.01632477 | 0.01558539 |  |  | 0.01632477 | 0.01558539 | 0.04448765 | 0.02206529 | 0.06218722 | 0.02214758
Вертикальная линия q |  |  |  |  | 0.01672929 | 0.01632756 |  |  | 0.01672929 | 0.01632756 | 0.04611385 | 0.02311602 | 0.06481979 | 0.02320222
| 0 |  |  |  | 0.01711574 | 0.01706972 |  |  | 0.01711574 | 0.01706972 | 0.04846101 | 0.02416675 | 0.06780882 | 0.02425687
[5 empty] | 0.01748449 | 0.01781188 |  |  | 0.01748449 | 0.01781188 | 0.05021576 | 0.02521748 | 0.07073354 | 0.02531151
[5 empty] | 0.01783589 | 0.01855404 |  |  | 0.01783589 | 0.01855404 | 0.05186473 | 0.02626821 | 0.07327317 | 0.02636616
[5 empty] | 0.01817029 | 0.0192962 |  |  | 0.01817029 | 0.0192962 | 0.05409454 | 0.02731894 | 0.07570695 | 0.02742081
[5 empty] | 0.01848806 | 0.02003836 |  |  | 0.01848806 | 0.02003836 | 0.05589182 | 0.02836966 | 0.0786141 | 0.02847545
[5 empty] | 0.01878953 | 0.02078053 |  |  | 0.01878953 | 0.02078053 | 0.05754321 | 0.02942039 | 0.08177386 | 0.0295301
[5 empty] | 0.01907508 | 0.02152269 |  |  | 0.01907508 | 0.02152269 | 0.05983534 | 0.03047112 | 0.08396545 | 0.03058475
[5 empty] | 0.01934506 | 0.02226485 |  |  | 0.01934506 | 0.02226485 | 0.06115482 | 0.03152185 | 0.0868681 | 0.03163939
[5 empty] | 0.01959982 | 0.02300701 |  |  | 0.01959982 | 0.02300701 | 0.0629883 | 0.03257258 | 0.08906105 | 0.03269404
[5 empty] | 0.01976448 | 0.0235115 |  |  | 0.01976448 | 0.0235115 | 0.0647224 | 0.03362331 | 0.09152352 | 0.03374869
[5 empty] | 0.02007679 | 0.02449133 |  |  | 0.02007679 | 0.02449133 | 0.06554375 | 0.03467403 | 0.09413474 | 0.03480333
[5 empty] | 0.02031207 | 0.02523349 |  |  | 0.02031207 | 0.02523349 | 0.06703899 | 0.03572476 | 0.09547394 | 0.03585798
[5 empty] | 0.02054616 | 0.02597566 |  |  | 0.02054616 | 0.02597566 | 0.06849473 | 0.03677549 | 0.09802036 | 0.03691263
[5 empty] | 0.02077899 | 0.02671782 |  |  | 0.02077899 | 0.02671782 | 0.06919761 | 0.03782622 | 0.09965321 | 0.03796727
[5 empty] | 0.02101048 | 0.02745998 |  |  | 0.02101048 | 0.02745998 | 0.07033426 | 0.03887695 | 0.1013517 | 0.03902192
[5 empty] | 0.02124056 | 0.02820214 |  |  | 0.02124056 | 0.02820214 | 0.07049131 | 0.03992768 | 0.1023952 | 0.04007656
[5 empty] | 0.02146916 | 0.0289443 |  |  | 0.02146916 | 0.0289443 | 0.07095539 | 0.0409784 | 0.1029627 | 0.04113121
[5 empty] | 0.02169619 | 0.02968646 |  |  | 0.02169619 | 0.02968646 | 0.07186371 | 0.04202913 | 0.1039336 | 0.04218586
[5 empty] | 0.0219216 | 0.03042863 |  |  | 0.0219216 | 0.03042863 | 0.07186225 | 0.04307986 | 0.1041985 | 0.0432405
[5 empty] | 0.02214529 | 0.03117079 |  |  | 0.02214529 | 0.03117079 | 0.0717405 | 0.04413059 | 0.103489 | 0.04429515
[5 empty] | 0.02236721 | 0.03191295 |  |  | 0.02236721 | 0.03191295 | 0.07119421 | 0.04518132 | 0.1036473 | 0.0453498
[5 empty] | 0.02258726 | 0.03265511 |  |  | 0.02258726 | 0.03265511 | 0.07142526 | 0.04623204 | 0.1032743 | 0.04640444
[5 empty] | 0.02280538 | 0.03339727 |  |  | 0.02280538 | 0.03339727 | 0.07153554 | 0.04728277 | 0.1030722 | 0.04745909
[5 empty] | 0.0230215 | 0.03413943 |  |  | 0.0230215 | 0.03413943 | 0.07092694 | 0.0483335 | 0.103643 | 0.04851374
[5 empty] | 0.02323553 | 0.0348816 |  |  | 0.02323553 | 0.0348816 | 0.07140136 | 0.04938423 | 0.1030889 | 0.04956838
[5 empty] | 0.02344741 | 0.03562376 |  |  | 0.02344741 | 0.03562376 | 0.07066068 | 0.05043496 | 0.102912 | 0.05062303
[5 empty] | 0.02365705 | 0.03636592 |  |  | 0.02365705 | 0.03636592 | 0.0709068 | 0.05148569 | 0.1023143 | 0.05167768
[5 empty] | 0.0238644 | 0.03710808 |  |  | 0.0238644 | 0.03710808 | 0.0707416 | 0.05253641 | 0.1026981 | 0.05273232
[5 empty] | 0.02406936 | 0.03785024 |  |  | 0.02406936 | 0.03785024 | 0.07036699 | 0.05358714 | 0.1019654 | 0.05378697
[5 empty] | 0.02427186 | 0.0385924 |  |  | 0.02427186 | 0.0385924 | 0.07038484 | 0.05463787 | 0.1020183 | 0.05484162
[5 empty] | 0.02447184 | 0.03933457 |  |  | 0.02447184 | 0.03933457 | 0.07029705 | 0.0556886 | 0.1016589 | 0.05589626
[5 empty] | 0.02466922 | 0.04007673 |  |  | 0.02466922 | 0.04007673 | 0.07020551 | 0.05673933 | 0.1017894 | 0.05695091
[5 empty] | 0.02486391 | 0.04081889 |  |  | 0.02486391 | 0.04081889 | 0.06961211 | 0.05779006 | 0.1012118 | 0.05800555
[5 empty] | 0.02505586 | 0.04156105 |  |  | 0.02505586 | 0.04156105 | 0.06921874 | 0.05884078 | 0.1006284 | 0.0590602
[5 empty] | 0.02524497 | 0.04230321 |  |  | 0.02524497 | 0.04230321 | 0.06952729 | 0.05989151 | 0.1012411 | 0.06011485
[5 empty] | 0.02543118 | 0.04304537 |  |  | 0.02543118 | 0.04304537 | 0.06893966 | 0.06094224 | 0.1008521 | 0.06116949
[5 empty] | 0.02561442 | 0.04378754 |  |  | 0.02561442 | 0.04378754 | 0.06895773 | 0.06199297 | 0.0997635 | 0.06222414
[5 empty] | 0.02579461 | 0.0445297 |  |  | 0.02579461 | 0.0445297 | 0.0689834 | 0.0630437 | 0.1003774 | 0.06327879
[5 empty] | 0.02597167 | 0.04527186 |  |  | 0.02597167 | 0.04527186 | 0.06881855 | 0.06409443 | 0.099296 | 0.06433343
[5 empty] | 0.02614553 | 0.04601402 |  |  | 0.02614553 | 0.04601402 | 0.06876508 | 0.06514515 | 0.09982132 | 0.06538808
[5 empty] | 0.02631611 | 0.04675618 |  |  | 0.02631611 | 0.04675618 | 0.06812487 | 0.06619588 | 0.09915549 | 0.06644273
[5 empty] | 0.02648335 | 0.04749834 |  |  | 0.02648335 | 0.04749834 | 0.06809983 | 0.06724661 | 0.09880064 | 0.06749737
[5 empty] | 0.02664716 | 0.0482405 |  |  | 0.02664716 | 0.0482405 | 0.06799183 | 0.06829734 | 0.09895886 | 0.06855202
[5 empty] | 0.02680747 | 0.04898267 |  |  | 0.02680747 | 0.04898267 | 0.06800277 | 0.06934807 | 0.09803228 | 0.06960667
[5 empty] | 0.02696421 | 0.04972483 |  |  | 0.02696421 | 0.04972483 | 0.06753439 | 0.0703988 | 0.09862301 | 0.07066131
[5 empty] | 0.0271173 | 0.05046699 |  |  | 0.0271173 | 0.05046699 | 0.06777589 | 0.07144952 | 0.09842674 | 0.07171596
[5 empty] | 0.02726666 | 0.05120915 |  |  | 0.02726666 | 0.05120915 | 0.0679197 | 0.07250025 | 0.09742197 | 0.0727706
[5 empty] | 0.02741224 | 0.05195131 |  |  | 0.02741224 | 0.05195131 | 0.06786574 | 0.07355098 | 0.09770826 | 0.07382525
[5 empty] | 0.02755393 | 0.05269347 |  |  | 0.02755393 | 0.05269347 | 0.06801393 | 0.07460171 | 0.09748729 | 0.0748799
[5 empty] | 0.02769169 | 0.05343564 |  |  | 0.02769169 | 0.05343564 | 0.06756421 | 0.07565244 | 0.09716077 | 0.07593454
[5 empty] | 0.02782542 | 0.0541778 |  |  | 0.02782542 | 0.0541778 | 0.06751649 | 0.07670317 | 0.09733041 | 0.07698919
[5 empty] | 0.02795505 | 0.05491996 |  |  | 0.02795505 | 0.05491996 | 0.06757071 | 0.07775389 | 0.0965979 | 0.07804384
[5 empty] | 0.02808052 | 0.05566212 |  |  | 0.02808052 | 0.05566212 | 0.06782678 | 0.07880462 | 0.09666496 | 0.07909848
[5 empty] | 0.02820174 | 0.05640428 |  |  | 0.02820174 | 0.05640428 | 0.06758463 | 0.07985535 | 0.09613328 | 0.08015313
[5 empty] | 0.02831864 | 0.05714644 |  |  | 0.02831864 | 0.05714644 | 0.06744418 | 0.08090608 | 0.09580456 | 0.08120778
[5 empty] | 0.02843115 | 0.05788861 |  |  | 0.02843115 | 0.05788861 | 0.06760536 | 0.08195681 | 0.0954805 | 0.08226242
[5 empty] | 0.02853919 | 0.05863077 |  |  | 0.02853919 | 0.05863077 | 0.06716809 | 0.08300754 | 0.09516282 | 0.08331707
[5 empty] | 0.02864269 | 0.05937293 |  |  | 0.02864269 | 0.05937293 | 0.0675323 | 0.08405826 | 0.0948532 | 0.08437172
[5 empty] | 0.02874157 | 0.06011509 |  |  | 0.02874157 | 0.06011509 | 0.06759792 | 0.08510899 | 0.09555336 | 0.08542636
[5 empty] | 0.02883575 | 0.06085725 |  |  | 0.02883575 | 0.06085725 | 0.06736486 | 0.08615972 | 0.09436499 | 0.08648101
[5 empty] | 0.02892517 | 0.06159941 |  |  | 0.02892517 | 0.06159941 | 0.06723305 | 0.08721045 | 0.09478979 | 0.08753565
[5 empty] | 0.02900975 | 0.06234158 |  |  | 0.02900975 | 0.06234158 | 0.06690242 | 0.08826118 | 0.09412948 | 0.0885903
[5 empty] | 0.02908941 | 0.06308374 |  |  | 0.02908941 | 0.06308374 | 0.06717289 | 0.08931191 | 0.09418574 | 0.08964495
[5 empty] | 0.02916408 | 0.0638259 |  |  | 0.02916408 | 0.0638259 | 0.06684438 | 0.09036263 | 0.09396029 | 0.09069959
[5 empty] | 0.02923369 | 0.06456806 |  |  | 0.02923369 | 0.06456806 | 0.06721682 | 0.09141336 | 0.09445482 | 0.09175424
[5 empty] | 0.02929816 | 0.06531022 |  |  | 0.02929816 | 0.06531022 | 0.06689014 | 0.09246409 | 0.09357104 | 0.09280889
[5 empty] | 0.02935741 | 0.06605238 |  |  | 0.02935741 | 0.06605238 | 0.06686425 | 0.09351482 | 0.09431065 | 0.09386353
[5 empty] | 0.02941137 | 0.06679455 |  |  | 0.02941137 | 0.06679455 | 0.06663909 | 0.09456555 | 0.09357535 | 0.09491818
[5 empty] | 0.02945997 | 0.06753671 |  |  | 0.02945997 | 0.06753671 | 0.06671476 | 0.09561627 | 0.09346643 | 0.09597283
[5 empty] | 0.02950313 | 0.06827887 |  |  | 0.02950313 | 0.06827887 | 0.06699194 | 0.096667 | 0.09427027 | 0.09702747
[5 empty] | 0.02954078 | 0.06902103 |  |  | 0.02954078 | 0.06902103 | 0.06677061 | 0.09771773 | 0.0937794 | 0.09808212
[5 empty] | 0.02957284 | 0.06976319 |  |  | 0.02957284 | 0.06976319 | 0.06705066 | 0.09876846 | 0.09399351 | 0.09913677
[5 empty] | 0.02959924 | 0.07050535 |  |  | 0.02959924 | 0.07050535 | 0.066532 | 0.09981919 | 0.09361227 | 0.1001914
[5 empty] | 0.0296199 | 0.07124751 |  |  | 0.0296199 | 0.07124751 | 0.06711451 | 0.1008699 | 0.09443537 | 0.1012461
[5 empty] | 0.02963475 | 0.07198968 |  |  | 0.02963475 | 0.07198968 | 0.0664981 | 0.1019206 | 0.09446249 | 0.1023007
[5 empty] | 0.02964372 | 0.07273184 |  |  | 0.02964372 | 0.07273184 | 0.06718265 | 0.1029714 | 0.09389331 | 0.1033554
[5 empty] | 0.02964672 | 0.073474 |  |  | 0.02964672 | 0.073474 | 0.06696806 | 0.1040221 | 0.09462751 | 0.10441
[5 empty] | 0.02964672 | 0.073474 |  |  | 0.02964672 | 0.073474 | 0.06665423 | 0.1050728 | 0.09426477 | 0.1054646
[5 empty] | 0.02893373 | 0.07347373 |  |  | 0.02893373 | 0.07347373 | 0.06674104 | 0.1061236 | 0.09400477 | 0.1065193
[5 empty] | 0.02822847 | 0.07347346 |  |  | 0.02822847 | 0.07347346 | 0.06702841 | 0.1071743 | 0.0937472 | 0.1075739
[5 empty] | 0.02753207 | 0.07347319 |  |  | 0.02753207 | 0.07347319 | 0.06681621 | 0.108225 | 0.09429173 | 0.1086286
[5 empty] | 0.02684562 | 0.07347293 |  |  | 0.02684562 | 0.07347293 | 0.06670435 | 0.1092757 | 0.09433805 | 0.1096832
[5 empty] | 0.02617022 | 0.07347266 |  |  | 0.02617022 | 0.07347266 | 0.06679271 | 0.1103265 | 0.09428584 | 0.1107379
[5 empty] | 0.02550698 | 0.07347239 |  |  | 0.02550698 | 0.07347239 | 0.06658121 | 0.1113772 | 0.09473478 | 0.1117925
[5 empty] | 0.024857 | 0.07347212 |  |  | 0.024857 | 0.07347212 | 0.06656972 | 0.1124279 | 0.09488455 | 0.1128472
[5 empty] | 0.02422138 | 0.07347185 |  |  | 0.02422138 | 0.07347185 | 0.06635815 | 0.1134787 | 0.09503483 | 0.1139018
[5 empty] | 0.02360123 | 0.07347158 |  |  | 0.02360123 | 0.07347158 | 0.06654638 | 0.1145294 | 0.09498531 | 0.1149565
[5 empty] | 0.02299764 | 0.07347131 |  |  | 0.02299764 | 0.07347131 | 0.06693432 | 0.1155801 | 0.09483566 | 0.1160111
[5 empty] | 0.02241172 | 0.07347105 |  |  | 0.02241172 | 0.07347105 | 0.06652187 | 0.1166308 | 0.09428556 | 0.1170658
[5 empty] | 0.02184457 | 0.07347078 |  |  | 0.02184457 | 0.07347078 | 0.0668089 | 0.1176816 | 0.09503471 | 0.1181204
[5 empty] | 0.02129729 | 0.07347051 |  |  | 0.02129729 | 0.07347051 | 0.06629533 | 0.1187323 | 0.09508277 | 0.119175
[5 empty] | 0.020771 | 0.07347024 |  |  | 0.020771 | 0.07347024 | 0.06648104 | 0.119783 | 0.09442943 | 0.1202297
[5 empty] | 0.02026678 | 0.07346997 |  |  | 0.02026678 | 0.07346997 | 0.06626592 | 0.1208338 | 0.09517437 | 0.1212843
[5 empty] | 0.01978574 | 0.0734697 |  |  | 0.01978574 | 0.0734697 | 0.06624989 | 0.1218845 | 0.09451728 | 0.122339
[5 empty] | 0.01932899 | 0.07346943 |  |  | 0.01932899 | 0.07346943 | 0.06633282 | 0.1229352 | 0.09535783 | 0.1233936
[5 empty] | 0.01889763 | 0.07346917 |  |  | 0.01889763 | 0.07346917 | 0.06631461 | 0.1239859 | 0.0947957 | 0.1244483
[5 empty] | 0.01849275 | 0.0734689 |  |  | 0.01849275 | 0.0734689 | 0.06689517 | 0.1250367 | 0.09513058 | 0.1255029
[5 empty] | 0.01811547 | 0.07346863 |  |  | 0.01811547 | 0.07346863 | 0.06627437 | 0.1260874 | 0.09506215 | 0.1265576
[5 empty] | 0.01776688 | 0.07346836 |  |  | 0.01776688 | 0.07346836 | 0.06665213 | 0.1271381 | 0.09519009 | 0.1276122
[5 empty] | 0.01744809 | 0.07346809 |  |  | 0.01744809 | 0.07346809 | 0.06622833 | 0.1281889 | 0.09471407 | 0.1286669
[5 empty] | 0.0171602 | 0.07346782 |  |  | 0.0171602 | 0.07346782 | 0.06660287 | 0.1292396 | 0.09553379 | 0.1297215
[5 empty] | 0.01690431 | 0.07346755 |  |  | 0.01690431 | 0.07346755 | 0.06657564 | 0.1302903 | 0.09524892 | 0.1307762
[5 empty] | 0.01667753 | 0.07346729 |  |  | 0.01667753 | 0.07346729 | 0.06654654 | 0.131341 | 0.09485914 | 0.1318308
[5 empty] | 0.01645676 | 0.07346702 |  |  | 0.01645676 | 0.07346702 | 0.06641546 | 0.1323918 | 0.09466414 | 0.1328855
[5 empty] | 0.01623864 | 0.07346675 |  |  | 0.01623864 | 0.07346675 | 0.06657218 | 0.1334425 | 0.0953549 | 0.1339401
[5 empty] | 0.01602376 | 0.07346648 |  |  | 0.01602376 | 0.07346648 | 0.06630093 | 0.1344932 | 0.09549606 | 0.1349947
[5 empty] | 0.01581272 | 0.07346621 |  |  | 0.01581272 | 0.07346621 | 0.06610321 | 0.135544 | 0.0949868 | 0.1360494
[5 empty] | 0.01560613 | 0.07346594 |  |  | 0.01560613 | 0.07346594 | 0.06618078 | 0.1365947 | 0.09493048 | 0.137104
[5 empty] | 0.01540458 | 0.07346568 |  |  | 0.01540458 | 0.07346568 | 0.06613539 | 0.1376454 | 0.09483047 | 0.1381587
[5 empty] | 0.01520867 | 0.07346541 |  |  | 0.01520867 | 0.07346541 | 0.06606881 | 0.1386961 | 0.09429013 | 0.1392133
[5 empty] | 0.015019 | 0.07346514 |  |  | 0.015019 | 0.07346514 | 0.06528278 | 0.1397469 | 0.09411283 | 0.140268
[5 empty] | 0.01483618 | 0.07346487 |  |  | 0.01483618 | 0.07346487 | 0.06517906 | 0.1407976 | 0.09430192 | 0.1413226
[5 empty] | 0.01466081 | 0.0734646 |  |  | 0.01466081 | 0.0734646 | 0.06495942 | 0.1418483 | 0.09316078 | 0.1423773
[5 empty] | 0.01449348 | 0.07346433 |  |  | 0.01449348 | 0.07346433 | 0.0651256 | 0.142899 | 0.09279276 | 0.1434319
[5 empty] | 0.01433479 | 0.07346406 |  |  | 0.01433479 | 0.07346406 | 0.06467937 | 0.1439498 | 0.09250123 | 0.1444866
[5 empty] | 0.01418535 | 0.0734638 |  |  | 0.01418535 | 0.0734638 | 0.06442248 | 0.1450005 | 0.09218956 | 0.1455412
[5 empty] | 0.01404575 | 0.07346353 |  |  | 0.01404575 | 0.07346353 | 0.06395669 | 0.1460512 | 0.0913611 | 0.1465959
[5 empty] | 0.0139166 | 0.07346326 |  |  | 0.0139166 | 0.07346326 | 0.06388375 | 0.147102 | 0.09161922 | 0.1476505
[5 empty] | 0.0137985 | 0.07346299 |  |  | 0.0137985 | 0.07346299 | 0.06340542 | 0.1481527 | 0.09096729 | 0.1487051
[5 empty] | 0.01369204 | 0.07346272 |  |  | 0.01369204 | 0.07346272 | 0.06302346 | 0.1492034 | 0.09100866 | 0.1497598
[5 empty] | 0.01359783 | 0.07346245 |  |  | 0.01359783 | 0.07346245 | 0.06333962 | 0.1502541 | 0.0900467 | 0.1508144
[5 empty] | 0.01351647 | 0.07346218 |  |  | 0.01351647 | 0.07346218 | 0.06275566 | 0.1513049 | 0.08918478 | 0.1518691
[5 empty] | 0.01344855 | 0.07346192 |  |  | 0.01344855 | 0.07346192 | 0.06247334 | 0.1523556 | 0.08862626 | 0.1529237
[5 empty] | 0.01339468 | 0.07346165 |  |  | 0.01339468 | 0.07346165 | 0.06199441 | 0.1534063 | 0.0885745 | 0.1539784
[5 empty] | 0.01335546 | 0.07346138 |  |  | 0.01335546 | 0.07346138 | 0.06192064 | 0.1544571 | 0.08853287 | 0.155033
[5 empty] | 0.01333149 | 0.07346111 |  |  | 0.01333149 | 0.07346111 | 0.06125377 | 0.1555078 | 0.08760472 | 0.1560877
[5 empty] | 0.01332336 | 0.07346084 |  |  | 0.01332336 | 0.07346084 | 0.06119556 | 0.1565585 | 0.08689343 | 0.1571423
[5 empty] | 0.01332336 | 0.07346084 |  |  | 0.01332336 | 0.07346084 | 0.06144777 | 0.1576092 | 0.08650235 | 0.158197
[5 empty] | 0.01282083 | 0.07340002 |  |  | 0.01282083 | 0.07340002 | 0.06081216 | 0.15866 | 0.08703486 | 0.1592516
[5 empty] | 0.01232019 | 0.0733392 |  |  | 0.01232019 | 0.0733392 | 0.06049049 | 0.1597107 | 0.08639431 | 0.1603063
[5 empty] | 0.01182309 | 0.07327838 |  |  | 0.01182309 | 0.07327838 | 0.0603845 | 0.1607614 | 0.08558406 | 0.1613609
[5 empty] | 0.01133114 | 0.07321756 |  |  | 0.01133114 | 0.07321756 | 0.06009596 | 0.1618122 | 0.08620749 | 0.1624156
[5 empty] | 0.010846 | 0.07315674 |  |  | 0.010846 | 0.07315674 | 0.06032663 | 0.1628629 | 0.08556795 | 0.1634702
[5 empty] | 0.01036928 | 0.07309592 |  |  | 0.01036928 | 0.07309592 | 0.06007825 | 0.1639136 | 0.08546881 | 0.1645248
[5 empty] | 0.009902612 | 0.0730351 |  |  | 0.009902612 | 0.0730351 | 0.05995259 | 0.1649643 | 0.08541343 | 0.1655795
[5 empty] | 0.00944764 | 0.07297428 |  |  | 0.00944764 | 0.07297428 | 0.06005141 | 0.1660151 | 0.08460518 | 0.1666341
[5 empty] | 0.009005991 | 0.07291346 |  |  | 0.009005991 | 0.07291346 | 0.05987261 | 0.1670658 | 0.08544353 | 0.1676888
[5 empty] | 0.008579297 | 0.07285264 |  |  | 0.008579297 | 0.07285264 | 0.05919744 | 0.1681165 | 0.08439251 | 0.1687434
[5 empty] | 0.00816919 | 0.07279182 |  |  | 0.00816919 | 0.07279182 | 0.05972315 | 0.1691673 | 0.08454259 | 0.1697981
[5 empty] | 0.007777302 | 0.072731 |  |  | 0.007777302 | 0.072731 | 0.05904982 | 0.170218 | 0.08459377 | 0.1708527
[5 empty] | 0.007405265 | 0.07267018 |  |  | 0.007405265 | 0.07267018 | 0.05957748 | 0.1712687 | 0.08474608 | 0.1719074
[5 empty] | 0.007054712 | 0.07260936 |  |  | 0.007054712 | 0.07260936 | 0.05930619 | 0.1723194 | 0.08519952 | 0.172962
[5 empty] | 0.006727273 | 0.07254854 |  |  | 0.006727273 | 0.07254854 | 0.05933601 | 0.1733702 | 0.0848541 | 0.1740167
[5 empty] | 0.006424582 | 0.07248772 |  |  | 0.006424582 | 0.07248772 | 0.05946698 | 0.1744209 | 0.08490982 | 0.1750713
[5 empty] | 0.006148271 | 0.0724269 |  |  | 0.006148271 | 0.0724269 | 0.05939917 | 0.1754716 | 0.08436671 | 0.176126
[5 empty] | 0.005899971 | 0.07236608 |  |  | 0.005899971 | 0.07236608 | 0.05863261 | 0.1765224 | 0.08442477 | 0.1771806
[5 empty] | 0.005681315 | 0.07230526 |  |  | 0.005681315 | 0.07230526 | 0.05876737 | 0.1775731 | 0.08398401 | 0.1782352
[5 empty] | 0.005493934 | 0.07224444 |  |  | 0.005493934 | 0.07224444 | 0.05890349 | 0.1786238 | 0.08464443 | 0.1792899
[5 empty] | 0.005339461 | 0.07218362 |  |  | 0.005339461 | 0.07218362 | 0.05844103 | 0.1796745 | 0.08470606 | 0.1803445
[5 empty] | 0.005219528 | 0.0721228 |  |  | 0.005219528 | 0.0721228 | 0.05848004 | 0.1807253 | 0.08466889 | 0.1813992
[5 empty] | 0.005135767 | 0.07206198 |  |  | 0.005135767 | 0.07206198 | 0.05872058 | 0.181776 | 0.08393295 | 0.1824538
[5 empty] | 0.005089809 | 0.07200115 |  |  | 0.005089809 | 0.07200115 | 0.05886269 | 0.1828267 | 0.08409824 | 0.1835085
[5 empty] | 0.005078255 | 0.07194033 |  |  | 0.005078255 | 0.07194033 | 0.05840642 | 0.1838775 | 0.08456476 | 0.1845631
[5 empty] | 0.005071927 | 0.07187951 |  |  | 0.005071927 | 0.07187951 | 0.05875184 | 0.1849282 | 0.08453253 | 0.1856178
[5 empty] | 0.005065861 | 0.07181869 |  |  | 0.005065861 | 0.07181869 | 0.05819899 | 0.1859789 | 0.08370157 | 0.1866724
[5 empty] | 0.005060058 | 0.07175787 |  |  | 0.005060058 | 0.07175787 | 0.05814793 | 0.1870296 | 0.08467187 | 0.1877271
[5 empty] | 0.005054518 | 0.07169705 |  |  | 0.005054518 | 0.07169705 | 0.05819871 | 0.1880804 | 0.08404345 | 0.1887817
[5 empty] | 0.005049241 | 0.07163623 |  |  | 0.005049241 | 0.07163623 | 0.05795137 | 0.1891311 | 0.08431633 | 0.1898364
[5 empty] | 0.00504423 | 0.07157541 |  |  | 0.00504423 | 0.07157541 | 0.05800598 | 0.1901818 | 0.0836905 | 0.190891
[5 empty] | 0.005039483 | 0.07151459 |  |  | 0.005039483 | 0.07151459 | 0.05856258 | 0.1912325 | 0.08436598 | 0.1919457
[5 empty] | 0.005035002 | 0.07145377 |  |  | 0.005035002 | 0.07145377 | 0.05782123 | 0.1922833 | 0.08364277 | 0.1930003
[5 empty] | 0.005030788 | 0.07139295 |  |  | 0.005030788 | 0.07139295 | 0.05838198 | 0.193334 | 0.0842209 | 0.1940549
[5 empty] | 0.005026841 | 0.07133213 |  |  | 0.005026841 | 0.07133213 | 0.05824488 | 0.1943847 | 0.08440037 | 0.1951096
[5 empty] | 0.005023162 | 0.07127131 |  |  | 0.005023162 | 0.07127131 | 0.05830999 | 0.1954355 | 0.08428119 | 0.1961642
[5 empty] | 0.005019751 | 0.07121049 |  |  | 0.005019751 | 0.07121049 | 0.05807735 | 0.1964862 | 0.08406336 | 0.1972189
[5 empty] | 0.00501661 | 0.07114967 |  |  | 0.00501661 | 0.07114967 | 0.05824703 | 0.1975369 | 0.0834469 | 0.1982735
[5 empty] | 0.005013738 | 0.07108885 |  |  | 0.005013738 | 0.07108885 | 0.05831906 | 0.1985876 | 0.08353183 | 0.1993282
[5 empty] | 0.005011137 | 0.07102803 |  |  | 0.005011137 | 0.07102803 | 0.05759351 | 0.1996384 | 0.08401814 | 0.2003828
[5 empty] | 0.005008806 | 0.07096721 |  |  | 0.005008806 | 0.07096721 | 0.05787043 | 0.2006891 | 0.08350585 | 0.2014375
[5 empty] | 0.005006748 | 0.07090639 |  |  | 0.005006748 | 0.07090639 | 0.05794986 | 0.2017398 | 0.08409497 | 0.2024921
[5 empty] | 0.005004961 | 0.07084557 |  |  | 0.005004961 | 0.07084557 | 0.05823187 | 0.2027906 | 0.0837855 | 0.2035468
[5 empty] | 0.005003448 | 0.07078475 |  |  | 0.005003448 | 0.07078475 | 0.0579165 | 0.2038413 | 0.08397747 | 0.2046014
[5 empty] | 0.005002208 | 0.07072393 |  |  | 0.005002208 | 0.07072393 | 0.05810381 | 0.204892 | 0.08377087 | 0.2056561
[5 empty] | 0.005001243 | 0.07066311 |  |  | 0.005001243 | 0.07066311 | 0.05789385 | 0.2059427 | 0.08396573 | 0.2067107
[5 empty] | 0.005000553 | 0.07060229 |  |  | 0.005000553 | 0.07060229 | 0.05758667 | 0.2069935 | 0.08396204 | 0.2077653
[5 empty] | 0.005000138 | 0.07054147 |  |  | 0.005000138 | 0.07054147 | 0.05818232 | 0.2080442 | 0.08335982 | 0.20882
[5 empty] | 0.005 | 0.07048065 |  |  | 0.005 | 0.07048065 | 0.05818086 | 0.2090949 | 0.08405907 | 0.2098746
[5 empty] | 0.005 | 0.07046749 |  |  | 0.005 | 0.07046749
[5 empty] | 0.005470612 | 0.07046776 |  |  | 0.005470612 | 0.07046776
[5 empty] | 0.005936569 | 0.07046803 |  |  | 0.005936569 | 0.07046803
[5 empty] | 0.006397726 | 0.0704683 |  |  | 0.006397726 | 0.0704683
[5 empty] | 0.006853935 | 0.07046856 |  |  | 0.006853935 | 0.07046856
[5 empty] | 0.00730505 | 0.07046883 |  |  | 0.00730505 | 0.07046883
[5 empty] | 0.007750925 | 0.0704691 |  |  | 0.007750925 | 0.0704691
[5 empty] | 0.008191413 | 0.07046937 |  |  | 0.008191413 | 0.07046937
[5 empty] | 0.008626367 | 0.07046964 |  |  | 0.008626367 | 0.07046964
[5 empty] | 0.009055641 | 0.07046991 |  |  | 0.009055641 | 0.07046991
[5 empty] | 0.009479088 | 0.07047018 |  |  | 0.009479088 | 0.07047018
[5 empty] | 0.009896562 | 0.07047044 |  |  | 0.009896562 | 0.07047044
[5 empty] | 0.01030792 | 0.07047071 |  |  | 0.01030792 | 0.07047071
[5 empty] | 0.01071301 | 0.07047098 |  |  | 0.01071301 | 0.07047098
[5 empty] | 0.01111168 | 0.07047125 |  |  | 0.01111168 | 0.07047125
[5 empty] | 0.0115038 | 0.07047152 |  |  | 0.0115038 | 0.07047152
[5 empty] | 0.01188921 | 0.07047179 |  |  | 0.01188921 | 0.07047179
[5 empty] | 0.01226777 | 0.07047205 |  |  | 0.01226777 | 0.07047205
[5 empty] | 0.01263933 | 0.07047232 |  |  | 0.01263933 | 0.07047232
[5 empty] | 0.01300374 | 0.07047259 |  |  | 0.01300374 | 0.07047259
[5 empty] | 0.01336086 | 0.07047286 |  |  | 0.01336086 | 0.07047286
[5 empty] | 0.01371055 | 0.07047313 |  |  | 0.01371055 | 0.07047313
[5 empty] | 0.01405264 | 0.0704734 |  |  | 0.01405264 | 0.0704734
[5 empty] | 0.01438701 | 0.07047367 |  |  | 0.01438701 | 0.07047367
[5 empty] | 0.0147135 | 0.07047393 |  |  | 0.0147135 | 0.07047393
[5 empty] | 0.01503257 | 0.0704742 |  |  | 0.01503257 | 0.0704742
[5 empty] | 0.01534765 | 0.07047447 |  |  | 0.01534765 | 0.07047447
[5 empty] | 0.0156592 | 0.07047474 |  |  | 0.0156592 | 0.07047474
[5 empty] | 0.01596707 | 0.07047501 |  |  | 0.01596707 | 0.07047501
[5 empty] | 0.01627112 | 0.07047528 |  |  | 0.01627112 | 0.07047528
[5 empty] | 0.01657119 | 0.07047555 |  |  | 0.01657119 | 0.07047555
[5 empty] | 0.01686715 | 0.07047581 |  |  | 0.01686715 | 0.07047581
[5 empty] | 0.01715885 | 0.07047608 |  |  | 0.01715885 | 0.07047608
[5 empty] | 0.01744613 | 0.07047635 |  |  | 0.01744613 | 0.07047635
[5 empty] | 0.01772886 | 0.07047662 |  |  | 0.01772886 | 0.07047662
[5 empty] | 0.01800689 | 0.07047689 |  |  | 0.01800689 | 0.07047689
[5 empty] | 0.01828007 | 0.07047716 |  |  | 0.01828007 | 0.07047716
[5 empty] | 0.01854825 | 0.07047743 |  |  | 0.01854825 | 0.07047743
[5 empty] | 0.01881128 | 0.07047769 |  |  | 0.01881128 | 0.07047769
[5 empty] | 0.01906903 | 0.07047796 |  |  | 0.01906903 | 0.07047796
[5 empty] | 0.01932134 | 0.07047823 |  |  | 0.01932134 | 0.07047823
[5 empty] | 0.01956807 | 0.0704785 |  |  | 0.01956807 | 0.0704785
[5 empty] | 0.01980908 | 0.07047877 |  |  | 0.01980908 | 0.07047877
[5 empty] | 0.0200442 | 0.07047904 |  |  | 0.0200442 | 0.07047904
[5 empty] | 0.0202733 | 0.07047931 |  |  | 0.0202733 | 0.07047931
[5 empty] | 0.02049624 | 0.07047957 |  |  | 0.02049624 | 0.07047957
[5 empty] | 0.02071286 | 0.07047984 |  |  | 0.02071286 | 0.07047984
[5 empty] | 0.02092302 | 0.07048011 |  |  | 0.02092302 | 0.07048011
[5 empty] | 0.02112657 | 0.07048038 |  |  | 0.02112657 | 0.07048038
[5 empty] | 0.02132336 | 0.07048065 |  |  | 0.02132336 | 0.07048065
[5 empty] | 0.02132336 | 0.07046749 |  |  | 0.02132336 | 0.07046749
[5 empty] | 0.02160933 | 0.07052885 |  |  | 0.02160933 | 0.07052885
[5 empty] | 0.02189231 | 0.0705902 |  |  | 0.02189231 | 0.0705902
[5 empty] | 0.02217182 | 0.07065156 |  |  | 0.02217182 | 0.07065156
[5 empty] | 0.02244738 | 0.07071292 |  |  | 0.02244738 | 0.07071292
[5 empty] | 0.0227185 | 0.07077428 |  |  | 0.0227185 | 0.07077428
[5 empty] | 0.0229847 | 0.07083563 |  |  | 0.0229847 | 0.07083563
[5 empty] | 0.02324549 | 0.07089699 |  |  | 0.02324549 | 0.07089699
[5 empty] | 0.02350039 | 0.07095835 |  |  | 0.02350039 | 0.07095835
[5 empty] | 0.0237489 | 0.07101971 |  |  | 0.0237489 | 0.07101971
[5 empty] | 0.02399056 | 0.07108106 |  |  | 0.02399056 | 0.07108106
[5 empty] | 0.02422486 | 0.07114242 |  |  | 0.02422486 | 0.07114242
[5 empty] | 0.02445134 | 0.07120378 |  |  | 0.02445134 | 0.07120378
[5 empty] | 0.02466949 | 0.07126514 |  |  | 0.02466949 | 0.07126514
[5 empty] | 0.02487884 | 0.07132649 |  |  | 0.02487884 | 0.07132649
[5 empty] | 0.02507891 | 0.07138785 |  |  | 0.02507891 | 0.07138785
[5 empty] | 0.0252692 | 0.07144921 |  |  | 0.0252692 | 0.07144921
[5 empty] | 0.02544923 | 0.07151056 |  |  | 0.02544923 | 0.07151056
[5 empty] | 0.02561853 | 0.07157192 |  |  | 0.02561853 | 0.07157192
[5 empty] | 0.02577659 | 0.07163328 |  |  | 0.02577659 | 0.07163328
[5 empty] | 0.02592294 | 0.07169464 |  |  | 0.02592294 | 0.07169464
[5 empty] | 0.02605709 | 0.07175599 |  |  | 0.02605709 | 0.07175599
[5 empty] | 0.02617857 | 0.07181735 |  |  | 0.02617857 | 0.07181735
[5 empty] | 0.02628687 | 0.07187871 |  |  | 0.02628687 | 0.07187871
[5 empty] | 0.02638152 | 0.07194007 |  |  | 0.02638152 | 0.07194007
[5 empty] | 0.02646372 | 0.07200142 |  |  | 0.02646372 | 0.07200142
[5 empty] | 0.02654323 | 0.07206278 |  |  | 0.02654323 | 0.07206278
[5 empty] | 0.02662153 | 0.07212414 |  |  | 0.02662153 | 0.07212414
[5 empty] | 0.02669842 | 0.0721855 |  |  | 0.02669842 | 0.0721855
[5 empty] | 0.02677371 | 0.07224685 |  |  | 0.02677371 | 0.07224685
[5 empty] | 0.02684722 | 0.07230821 |  |  | 0.02684722 | 0.07230821
[5 empty] | 0.02691874 | 0.07236957 |  |  | 0.02691874 | 0.07236957
[5 empty] | 0.02698808 | 0.07243092 |  |  | 0.02698808 | 0.07243092
[5 empty] | 0.02705505 | 0.07249228 |  |  | 0.02705505 | 0.07249228
[5 empty] | 0.02711946 | 0.07255364 |  |  | 0.02711946 | 0.07255364
[5 empty] | 0.02718111 | 0.072615 |  |  | 0.02718111 | 0.072615
[5 empty] | 0.02723981 | 0.07267635 |  |  | 0.02723981 | 0.07267635
[5 empty] | 0.02729537 | 0.07273771 |  |  | 0.02729537 | 0.07273771
[5 empty] | 0.0273476 | 0.07279907 |  |  | 0.0273476 | 0.07279907
[5 empty] | 0.0273963 | 0.07286043 |  |  | 0.0273963 | 0.07286043
[5 empty] | 0.02744127 | 0.07292178 |  |  | 0.02744127 | 0.07292178
[5 empty] | 0.02748233 | 0.07298314 |  |  | 0.02748233 | 0.07298314
[5 empty] | 0.02751928 | 0.0730445 |  |  | 0.02751928 | 0.0730445
[5 empty] | 0.02755194 | 0.07310586 |  |  | 0.02755194 | 0.07310586
[5 empty] | 0.0275801 | 0.07316721 |  |  | 0.0275801 | 0.07316721
[5 empty] | 0.02760357 | 0.07322857 |  |  | 0.02760357 | 0.07322857
[5 empty] | 0.02762216 | 0.07328993 |  |  | 0.02762216 | 0.07328993
[5 empty] | 0.02763568 | 0.07335128 |  |  | 0.02763568 | 0.07335128
[5 empty] | 0.02764393 | 0.07341264 |  |  | 0.02764393 | 0.07341264
[5 empty] | 0.02764672 | 0.073474 |  |  | 0.02764672 | 0.073474
[5 empty] | 0.02764672 | 0.073474 |  |  | 0.02764672 | 0.073474
[5 empty] | 0.02739754 | 0.07665443 |  |  | 0.02739754 | 0.07665443
[5 empty] | 0.02718368 | 0.07983485 |  |  | 0.02718368 | 0.07983485
[5 empty] | 0.02700243 | 0.08301528 |  |  | 0.02700243 | 0.08301528
[5 empty] | 0.02685109 | 0.0861957 |  |  | 0.02685109 | 0.0861957
[5 empty] | 0.02672698 | 0.08937613 |  |  | 0.02672698 | 0.08937613
[5 empty] | 0.02662738 | 0.09255656 |  |  | 0.02662738 | 0.09255656
[5 empty] | 0.02654961 | 0.09573698 |  |  | 0.02654961 | 0.09573698
[5 empty] | 0.02649096 | 0.09891741 |  |  | 0.02649096 | 0.09891741
[5 empty] | 0.02644873 | 0.1020978 |  |  | 0.02644873 | 0.1020978
[5 empty] | 0.02642024 | 0.1052783 |  |  | 0.02642024 | 0.1052783
[5 empty] | 0.02640277 | 0.1084587 |  |  | 0.02640277 | 0.1084587
[5 empty] | 0.02639362 | 0.1116391 |  |  | 0.02639362 | 0.1116391
[5 empty] | 0.02639011 | 0.1148195 |  |  | 0.02639011 | 0.1148195
[5 empty] | 0.02638954 | 0.118 |  |  | 0.02638954 | 0.118
[5 empty] | 0.02647598 | 0.1211804 |  |  | 0.02647598 | 0.1211804
[5 empty] | 0.02673455 | 0.1243608 |  |  | 0.02673455 | 0.1243608
[5 empty] | 0.02710971 | 0.1275412 |  |  | 0.02710971 | 0.1275412
[5 empty] | 0.02754509 | 0.1307217 |  |  | 0.02754509 | 0.1307217
[5 empty] | 0.02798429 | 0.1339021 |  |  | 0.02798429 | 0.1339021
[5 empty] | 0.02837094 | 0.1370825 |  |  | 0.02837094 | 0.1370825
[5 empty] | 0.02864864 | 0.140263 |  |  | 0.02864864 | 0.140263
[5 empty] | 0.02876101 | 0.1434434 |  |  | 0.02876101 | 0.1434434
[5 empty] | 0.02871095 | 0.1466238 |  |  | 0.02871095 | 0.1466238
[5 empty] | 0.02855561 | 0.15 |  |  | 0.02855561 | 0.15
[5 empty] | 0.02830479 | 0.1529847 |  |  | 0.02830479 | 0.1529847
[5 empty] | 0.02796817 | 0.1561651 |  |  | 0.02796817 | 0.1561651
[5 empty] | 0.0275554 | 0.1593455 |  |  | 0.0275554 | 0.1593455
[5 empty] | 0.02707616 | 0.1625259 |  |  | 0.02707616 | 0.1625259
[5 empty] | 0.02654011 | 0.1657064 |  |  | 0.02654011 | 0.1657064
[5 empty] | 0.02595692 | 0.1688868 |  |  | 0.02595692 | 0.1688868
[5 empty] | 0.02533626 | 0.1720672 |  |  | 0.02533626 | 0.1720672
[5 empty] | 0.0246878 | 0.1752476 |  |  | 0.0246878 | 0.1752476
[5 empty] | 0.0240212 | 0.1784281 |  |  | 0.0240212 | 0.1784281
[5 empty] | 0.02328727 | 0.1816085 |  |  | 0.02328727 | 0.1816085
[5 empty] | 0.02202323 | 0.1847889 |  |  | 0.02202323 | 0.1847889
[5 empty] | 0.02061149 | 0.1879693 |  |  | 0.02061149 | 0.1879693
[5 empty] | 0.0196577 | 0.1911498 |  |  | 0.0196577 | 0.1911498
[5 empty] | 0.0195402 | 0.1943302 |  |  | 0.0195402 | 0.1943302
[5 empty] | 0.0195473 | 0.1975106 |  |  | 0.0195473 | 0.1975106
[5 empty] | 0.01956156 | 0.2006911 |  |  | 0.01956156 | 0.2006911
[5 empty] | 0.01958349 | 0.2038715 |  |  | 0.01958349 | 0.2038715
[5 empty] | 0.01961355 | 0.2070519 |  |  | 0.01961355 | 0.2070519
[5 empty] | 0.01965224 | 0.2102323 |  |  | 0.01965224 | 0.2102323
[5 empty] | 0.01970006 | 0.2134128 |  |  | 0.01970006 | 0.2134128
[5 empty] | 0.01975748 | 0.2165932 |  |  | 0.01975748 | 0.2165932
[5 empty] | 0.01986336 | 0.2197736 |  |  | 0.01986336 | 0.2197736
[5 empty] | 0.02036351 | 0.222954 |  |  | 0.02036351 | 0.222954
[5 empty] | 0.02106531 | 0.2261345 |  |  | 0.02106531 | 0.2261345
[5 empty] | 0.02162542 | 0.2293149 |  |  | 0.02162542 | 0.2293149
[5 empty] | 0.02202691 | 0.2324953 |  |  | 0.02202691 | 0.2324953
[5 empty] | 0.022389 | 0.2356757 |  |  | 0.022389 | 0.2356757
[5 empty] | 0.02272263 | 0.2388562 |  |  | 0.02272263 | 0.2388562
[5 empty] | 0.02303876 | 0.2420366 |  |  | 0.02303876 | 0.2420366
[5 empty] | 0.02334834 | 0.245217 |  |  | 0.02334834 | 0.245217
[5 empty] | 0.02365818 | 0.2483974 |  |  | 0.02365818 | 0.2483974
[5 empty] | 0.02393446 | 0.2515779 |  |  | 0.02393446 | 0.2515779
[5 empty] | 0.02419641 | 0.2547583 |  |  | 0.02419641 | 0.2547583
[5 empty] | 0.02448117 | 0.2579387 |  |  | 0.02448117 | 0.2579387
[5 empty] | 0.02482587 | 0.2611192 |  |  | 0.02482587 | 0.2611192
[5 empty] | 0.02529134 | 0.2642996 |  |  | 0.02529134 | 0.2642996
[5 empty] | 0.02590519 | 0.26748 |  |  | 0.02590519 | 0.26748
[5 empty] | 0.02664733 | 0.2706604 |  |  | 0.02664733 | 0.2706604
[5 empty] | 0.02749758 | 0.2738409 |  |  | 0.02749758 | 0.2738409
[5 empty] | 0.02843582 | 0.2770213 |  |  | 0.02843582 | 0.2770213
[5 empty] | 0.02944187 | 0.2802017 |  |  | 0.02944187 | 0.2802017
[5 empty] | 0.03049559 | 0.2833821 |  |  | 0.03049559 | 0.2833821
[5 empty] | 0.03157683 | 0.2865626 |  |  | 0.03157683 | 0.2865626
[5 empty] | 0.03266544 | 0.289743 |  |  | 0.03266544 | 0.289743
[5 empty] | 0.03374126 | 0.2929234 |  |  | 0.03374126 | 0.2929234
[5 empty] | 0.03478414 | 0.2961038 |  |  | 0.03478414 | 0.2961038
[5 empty] | 0.03577393 | 0.2992843 |  |  | 0.03577393 | 0.2992843
[5 empty] | 0.03669047 | 0.3024647 |  |  | 0.03669047 | 0.3024647
[5 empty] | 0.03751362 | 0.3056451 |  |  | 0.03751362 | 0.3056451
[5 empty] | 0.03822322 | 0.3088255 |  |  | 0.03822322 | 0.3088255
[5 empty] | 0.03879913 | 0.312006 |  |  | 0.03879913 | 0.312006
[5 empty] | 0.03922118 | 0.3151864 |  |  | 0.03922118 | 0.3151864
[5 empty] | 0.03952897 | 0.3183668 |  |  | 0.03952897 | 0.3183668
[5 empty] | 0.03948712 | 0.3215473 |  |  | 0.03948712 | 0.3215473
[5 empty] | 0.03847163 | 0.3247277 |  |  | 0.03847163 | 0.3247277
[5 empty] | 0.03637707 | 0.3279081 |  |  | 0.03637707 | 0.3279081
[5 empty] | 0.03357533 | 0.3310885 |  |  | 0.03357533 | 0.3310885
[5 empty] | 0.0304383 | 0.334269 |  |  | 0.0304383 | 0.334269
[5 empty] | 0.02733789 | 0.3374494 |  |  | 0.02733789 | 0.3374494
[5 empty] | 0.024646 | 0.3406298 |  |  | 0.024646 | 0.3406298
[5 empty] | 0.02273451 | 0.3438102 |  |  | 0.02273451 | 0.3438102
[5 empty] | 0.02170505 | 0.3469907 |  |  | 0.02170505 | 0.3469907
[5 empty] | 0.0207917 | 0.3501711 |  |  | 0.0207917 | 0.3501711
[5 empty] | 0.01992021 | 0.3533515 |  |  | 0.01992021 | 0.3533515
[5 empty] | 0.01909599 | 0.3565319 |  |  | 0.01909599 | 0.3565319
[5 empty] | 0.01832449 | 0.3597124 |  |  | 0.01832449 | 0.3597124
[5 empty] | 0.01761113 | 0.3628928 |  |  | 0.01761113 | 0.3628928
[5 empty] | 0.01696135 | 0.3660732 |  |  | 0.01696135 | 0.3660732
[5 empty] | 0.01638058 | 0.3692536 |  |  | 0.01638058 | 0.3692536
[5 empty] | 0.01587426 | 0.3724341 |  |  | 0.01587426 | 0.3724341
[5 empty] | 0.01544781 | 0.3756145 |  |  | 0.01544781 | 0.3756145
[5 empty] | 0.01510667 | 0.3787949 |  |  | 0.01510667 | 0.3787949
[5 empty] | 0.01485627 | 0.3819754 |  |  | 0.01485627 | 0.3819754
[5 empty] | 0.01470205 | 0.3851558 |  |  | 0.01470205 | 0.3851558
[5 empty] | 0.01464943 | 0.3883362 |  |  | 0.01464943 | 0.3883362