## 1
Общество с ограниченной ответственностью "Инженерная геология" (ООО "ИнжГео") | [11 empty] | Общество с ограниченной ответственностью "Инженерная геология" (ООО "ИнжГео")
Юр. адрес: 117279, г. Москва, ул. Миклухо-Маклая, 36 а, этаж 5, пом. XXIII к. 76-84 | [11 empty] | Юр. адрес: 117279, г. Москва, ул. Миклухо-Маклая, 36 а, этаж 5, пом. XXIII к. 76-84 | [8 empty] | нагр |  |  | X0 | Y0 | R |  | нагр |  |  |  | X0 | Y0 | R | нагр |  |  |  | X0 | Y0 | R |  | нагр |  |  |  | X0 | Y0 | R
Телефон/факс +7 (495) 132-30-00, Адрес электронной почты inbox@inj-geo.ru | [11 empty] | Телефон/факс +7 (495) 132-30-00, Адрес электронной почты inbox@inj-geo.ru | [12 empty] | 0 | [7 empty] | 0 | [6 empty] | 0 | [7 empty] | 0
[21 empty] | девиатор | [6 empty] | девиатор | [6 empty] | девиатор | [7 empty] | девиатор
Испытательная лаборатория ООО «ИнжГео» | [11 empty] | Испытательная лаборатория ООО «ИнжГео» | [8 empty] | x0 | Угол | X | Y |  |  |  | x0 |  | Угол | X | Y |  |  | x0 |  | Угол | X | Y |  |  |  | x0 |  | Угол | X | Y
Адрес места осуществления деятельности лаборатории: г. Москва, просп. Вернадского, д. 51, стр. 1 | [11 empty] | Адрес места осуществления деятельности лаборатории: г. Москва, просп. Вернадского, д. 51, стр. 1 | [9 empty] | 0 | [7 empty] | 0 | [6 empty] | 0 | [7 empty] | 0
Телефон +7(910)4557682, E-mail: slg85@mail.ru | [11 empty] | Телефон +7(910)4557682, E-mail: slg85@mail.ru | [9 empty] | 5 | [7 empty] | 5 | [6 empty] | 5 | [7 empty] | 5
[22 empty] | 10 | [7 empty] | 10 | [6 empty] | 10 | [7 empty] | 10
[12 empty] | Протокол испытаний № 13-63/277 от 02-08-2023 | [9 empty] | 15 | [7 empty] | 15 | [6 empty] | 15 | [7 empty] | 15
[22 empty] | 20 | [7 empty] | 20 | [6 empty] | 20 | [7 empty] | 20
[12 empty] | Наименование и адрес заказчика: Переход трубопровода через р. Енисей | [9 empty] | 25 | [7 empty] | 25 | [6 empty] | 25 | [7 empty] | 25
[12 empty] | Наименование объекта: ООО Регионстрой | [9 empty] | 30 | [7 empty] | 30 | [6 empty] | 30 | [7 empty] | 30
Наименование используемого метода/методики: ГОСТ 12248.4-2020 | [11 empty] | Наименование используемого метода/методики: ГОСТ 12248.3-2020 | [9 empty] | 35 | [7 empty] | 35 | [6 empty] | 35 | [7 empty] | 35
Условия проведения испытания: температура окружающей среды (18 - 25)0С, влажность воздуха (40 - 75)% | [11 empty] | Условия проведения испытания: температура окружающей среды (18 - 25)0С, влажность воздуха (40 - 75)% | [9 empty] | 40 | [7 empty] | 40 | [6 empty] | 40 | [7 empty] | 40
[12 empty] | Дата получение объекта подлежащего испытаниям: 06-07-2023 | [9 empty] | 45 | [7 empty] | 45 | [6 empty] | 45 | [7 empty] | 45
[12 empty] | Дата испытания: 25.10.2022-19.11.2277 | [9 empty] | 50 | [7 empty] | 50 | [6 empty] | 50 | [7 empty] | 50
[22 empty] | 55 | [7 empty] | 55 | [6 empty] | 55 | [7 empty] | 55
Испытание грунтов методом трехосного сжатия | [11 empty] | Испытание грунтов методом трехосного сжатия | [9 empty] | 60 | [7 empty] | 60 | [6 empty] | 60 | [7 empty] | 60
[22 empty] | 65 | [7 empty] | 65 | [6 empty] | 65 | [7 empty] | 65
Лабораторный номер: | [6 empty] | We, д.е. = |  |  |  |  | Лабораторный номер: |  | 1312 |  |  |  | We, д.е. = | 0.516964139 |  |  | 70 | [7 empty] | 70 | [6 empty] | 70 | [7 empty] | 70
Номер скважины: | [6 empty] | ρ, г/см3 = |  |  |  |  | Номер скважины: |  | BH-156 |  |  |  | ρ, г/см3 = | 1.64 |  |  | 75 | [7 empty] | 75 | [6 empty] | 75 | [7 empty] | 75
Глубина отбора, м: | [6 empty] | ρs, г/см3 = |  |  |  |  | Глубина отбора, м: |  | 0.6 |  |  |  | ρs, г/см3 = | 2.7 |  |  | 80 | [7 empty] | 80 | [6 empty] | 80 | [7 empty] | 80
Наименование грунта: | [6 empty] | e, д.е. = |  |  |  |  | Наименование грунта: |  | Суглинок, после оттаивания текучий, легкий пылеватый |  |  |  | e, д.е. = | 1.497441 |  |  | 85 | [7 empty] | 85 | [6 empty] | 85 | [7 empty] | 85
Схема проведения опыта: | [6 empty] | IL, д.е. = |  |  |  |  | Схема проведения опыта: |  | КД |  |  |  | IL, д.е. = | 2.729 |  |  | 90 | [7 empty] | 90 | [6 empty] | 90 | [7 empty] | 90
[22 empty] | 95 | [7 empty] | 95 | [6 empty] | 95 | [7 empty] | 95
[22 empty] | 100 | [7 empty] | 100 | [6 empty] | 100 | [7 empty] | 100
Результаты испытаний | [11 empty] | Результаты испытаний | [9 empty] | 105 | [7 empty] | 105 | [6 empty] | 105 | [7 empty] | 105
[22 empty] | 110 | [7 empty] | 110 | [6 empty] | 110 | [7 empty] | 110
[22 empty] | 115 | [7 empty] | 115 | [6 empty] | 115 | [7 empty] | 115
[22 empty] | 120 | [7 empty] | 120 | [6 empty] | 120 | [7 empty] | 120
[22 empty] | 125 | [7 empty] | 125 | [6 empty] | 125 | [7 empty] | 125
[22 empty] | 130 | [7 empty] | 130 | [6 empty] | 130 | [7 empty] | 130
[22 empty] | 135 | [7 empty] | 135 | [6 empty] | 135 | [7 empty] | 135
[22 empty] | 140 | [7 empty] | 140 | [6 empty] | 140 | [7 empty] | 140
[22 empty] | 145 | [7 empty] | 145 | [6 empty] | 145 | [7 empty] | 145
[22 empty] | 150 | [7 empty] | 150 | [6 empty] | 150 | [7 empty] | 150
[22 empty] | 155 | [7 empty] | 155 | [6 empty] | 155 | [7 empty] | 155
[22 empty] | 160 | [7 empty] | 160 | [6 empty] | 160 | [7 empty] | 160
[22 empty] | 165 | [7 empty] | 165 | [6 empty] | 165 | [7 empty] | 165
[22 empty] | 170 | [7 empty] | 170 | [6 empty] | 170 | [7 empty] | 170
[22 empty] | 175 | [7 empty] | 175 | [6 empty] | 175 | [7 empty] | 175
[22 empty] | 180 | [7 empty] | 180 | [6 empty] | 180 | [7 empty] | 180
[13 empty] | Давление в камере, Мпа σ3 | Вертикальная нагрузка, Мпа σ1 | Поровое давление, Мпа u
[7 empty] | Коэфф. Точки | [5 empty] | 0.05 | 0.08025293 | [5 empty] | 1 | [6 empty] | σ3,кПа | σ1,кПа | u, кПа |  |  |  | 4
[13 empty] | 0.15 | 0.2173418 | [27 empty] | δ3, Мпа | δ1-δ3, МПа | δ1, МПа | δ1, КПа
|  |  | Модуль деформации, МПа: | [9 empty] | 0.25 | 0.3544307 | [21 empty] | С, МПа:
|  |  | Е0= | [32 empty] | φ, град:
|  |  | E50 = | [32 empty] | E, Мпа
|  |  | Коэф. Поперечной деформации, ϑ = | [9 empty] | Эффективные значения угла внутреннего трения и удельного сцепления ϕ', С' | [13 empty] | x | 0
[13 empty] | ϕ', град. = | 9 | [12 empty] | y |  |  |  | С, кПа | φ,°
[13 empty] | С', МПа = | 0.005
| Исполнитель: | [6 empty] | Морозов Д.С. |  |  |  |  | Исполнитель: |  |  |  |  | Морозов Д.С.
| Начальник исп. лаборатории: | [6 empty] | Семиколенова Л.Г. |  |  |  |  | Начальник исп. лаборатории: |  |  |  |  | Семиколенова Л.Г.
Лист 1 , всего листов 2 | [11 empty] | Лист 2 , всего листов 2
Частичное воспроизведение протокола испытаний без письменного разрешения ООО «ИнжГео» ЗАПРЕЩАЕТСЯ | [11 empty] | Частичное воспроизведение протокола испытаний без письменного разрешения ООО «ИнжГео» ЗАПРЕЩАЕТСЯ
[5 empty] | второй график |  | первый график | [9 empty] | К Пуассона
dev50 | epsE50 | ind | devE0 | epsE0 | dev | eps | sigma |  | dev1 | eps1 | dev2 | eps2 | dev3 | eps3 |  | Глины
0.01512647 | 0.009388274 |  |  |  | 0 | 0 |  |  | 0 | 0 | 0 | 0 | 0 | 0 |  | < 0 | 0,20-0,30
ind |  |  |  |  | 0.001319937 | 0.0004985684 |  |  | 0.001319937 | 0.0004985684 | 0.007780795 | 0.000997425 | 0.01203513 | 0.0009985018 |  | 0-0,25 | 0,30-0,38
2 |  |  |  |  | 0.002606057 | 0.0009971368 |  |  | 0.002606057 | 0.0009971368 | 0.01346836 | 0.001773157 | 0.02819628 | 0.002474759 |  | 0,25< | 0,38-0,45
E0 |  |  |  |  | 0.003839535 | 0.001495705 |  |  | 0.003839535 | 0.001495705 | 0.01978647 | 0.002992275 | 0.03223584 | 0.002995505 |  | Суглинки | 0,35-0,37
epsE0 | devE0 |  |  |  | 0.005001547 | 0.001994274 |  |  | 0.005001547 | 0.001994274 | 0.02497764 | 0.0039897 | 0.03848037 | 0.003994007 |  | Пески и супеси | 0,30-0,35
0.003258424 | 0.0075 |  |  |  | 0.006073269 | 0.002492842 |  |  | 0.006073269 | 0.002492842 | 0.02951593 | 0.004987125 | 0.04458283 | 0.004992509
[5 empty] | 0.007035876 | 0.002991411 |  |  | 0.007035876 | 0.002991411 | 0.0336709 | 0.006332702 | 0.05009989 | 0.005991011
График E50 |  | График E |  |  | 0.0075 | 0.003258424 |  |  | 0.0075 | 0.003258424 | 0.03465924 | 0.006981975 | 0.05221534 | 0.006546982
eps | q | sigma |  |  | 0.008711935 | 0.003988547 |  |  | 0.008711935 | 0.003988547 | 0.03729911 | 0.0079794 | 0.05617865 | 0.007988015
Горизонтальная линия E50 |  | Касательная |  |  | 0.009526047 | 0.004487116 |  |  | 0.009526047 | 0.004487116 | 0.03898022 | 0.008976825 | 0.06006719 | 0.008986516
0 |  | a | b |  | 0.01031959 | 0.004985684 |  |  | 0.01031959 | 0.004985684 | 0.04149987 | 0.00997425 | 0.06358271 | 0.009985018
|  |  | 0 |  | 0.01108423 | 0.005484253 |  |  | 0.01108423 | 0.005484253 | 0.04375539 | 0.01097168 | 0.06631956 | 0.01098352
Вертикальная линия E50 |  | p1 и p2 |  |  | 0.0118116 | 0.005982821 |  |  | 0.0118116 | 0.005982821 | 0.04564408 | 0.0119691 | 0.06957209 | 0.01198202
| 0 | 0 |  |  | 0.01249337 | 0.006481389 |  |  | 0.01249337 | 0.006481389 | 0.04706324 | 0.01296653 | 0.07183465 | 0.01298052
[5 empty] | 0.01312119 | 0.006979958 |  |  | 0.01312119 | 0.006979958 | 0.04901019 | 0.01396395 | 0.0755016 | 0.01397903
Касательная линия E50 |  |  |  |  | 0.01368671 | 0.007478526 |  |  | 0.01368671 | 0.007478526 | 0.05088223 | 0.01496138 | 0.07766727 | 0.01497753
0 | 0 | Горизонтальная 1 |  |  | 0.01418158 | 0.007977095 |  |  | 0.01418158 | 0.007977095 | 0.05297668 | 0.0159588 | 0.08082603 | 0.01597603
[5 empty] | 0.01459746 | 0.008475663 |  |  | 0.01459746 | 0.008475663 | 0.05399084 | 0.01695623 | 0.08307221 | 0.01697453
Горизонтальная линия qкр |  |  |  |  | 0.014926 | 0.008974232 |  |  | 0.014926 | 0.008974232 | 0.05612202 | 0.01795365 | 0.08550019 | 0.01797303
Горизонтальная линия q |  | Горизонтальная 2 |  |  | 0.01512647 | 0.009388274 |  |  | 0.01512647 | 0.009388274 | 0.05696754 | 0.01895108 | 0.08820429 | 0.01897153
0 |  | 0 |  |  | 0.01535809 | 0.009971368 |  |  | 0.01535809 | 0.009971368 | 0.0584247 | 0.0199485 | 0.09047888 | 0.01997004
[5 empty] | 0.015553 | 0.01046994 |  |  | 0.015553 | 0.01046994 | 0.05989081 | 0.02094593 | 0.09241831 | 0.02096854
Вертикальная линия q |  |  |  |  | 0.01574502 | 0.01096851 |  |  | 0.01574502 | 0.01096851 | 0.06106317 | 0.02194335 | 0.09361691 | 0.02196704
| 0 |  |  |  | 0.01593417 | 0.01146707 |  |  | 0.01593417 | 0.01146707 | 0.06233911 | 0.02294078 | 0.09616906 | 0.02296554
[5 empty] | 0.01612046 | 0.01196564 |  |  | 0.01612046 | 0.01196564 | 0.06291592 | 0.0239382 | 0.09676909 | 0.02396404
[5 empty] | 0.0163039 | 0.01246421 |  |  | 0.0163039 | 0.01246421 | 0.06429092 | 0.02493563 | 0.09821135 | 0.02496255
[5 empty] | 0.01648449 | 0.01296278 |  |  | 0.01648449 | 0.01296278 | 0.06496142 | 0.02593305 | 0.1003902 | 0.02596105
[5 empty] | 0.01666226 | 0.01346135 |  |  | 0.01666226 | 0.01346135 | 0.06552472 | 0.02693048 | 0.101 | 0.02695955
[5 empty] | 0.0168372 | 0.01395992 |  |  | 0.0168372 | 0.01395992 | 0.06597813 | 0.0279279 | 0.1024351 | 0.02795805
[5 empty] | 0.01700933 | 0.01445848 |  |  | 0.01700933 | 0.01445848 | 0.06671897 | 0.02892533 | 0.1032898 | 0.02895655
[5 empty] | 0.01717866 | 0.01495705 |  |  | 0.01717866 | 0.01495705 | 0.06654454 | 0.02992275 | 0.1038585 | 0.02995505
[5 empty] | 0.01734521 | 0.01545562 |  |  | 0.01734521 | 0.01545562 | 0.0673418 | 0.03092018 | 0.1036355 | 0.03095356
[5 empty] | 0.01750897 | 0.01595419 |  |  | 0.01750897 | 0.01595419 | 0.06703912 | 0.0319176 | 0.1044307 | 0.03195206
[5 empty] | 0.01766996 | 0.01645276 |  |  | 0.01766996 | 0.01645276 | 0.06713338 | 0.03291503 | 0.1044208 | 0.03295056
[5 empty] | 0.01782819 | 0.01695133 |  |  | 0.01782819 | 0.01695133 | 0.06669963 | 0.03391245 | 0.1038638 | 0.03394906
[5 empty] | 0.01798368 | 0.01744989 |  |  | 0.01798368 | 0.01744989 | 0.0667417 | 0.03490988 | 0.103659 | 0.03494756
[5 empty] | 0.01813642 | 0.01794846 |  |  | 0.01813642 | 0.01794846 | 0.06686136 | 0.0359073 | 0.10331 | 0.03594607
[5 empty] | 0.01828644 | 0.01844703 |  |  | 0.01828644 | 0.01844703 | 0.06706038 | 0.03690473 | 0.1029202 | 0.03694457
[5 empty] | 0.01843374 | 0.0189456 |  |  | 0.01843374 | 0.0189456 | 0.06654052 | 0.03790215 | 0.1026931 | 0.03794307
[5 empty] | 0.01857833 | 0.01944417 |  |  | 0.01857833 | 0.01944417 | 0.06670352 | 0.03889958 | 0.1032321 | 0.03894157
[5 empty] | 0.01872023 | 0.01994274 |  |  | 0.01872023 | 0.01994274 | 0.06625117 | 0.039897 | 0.1028408 | 0.03994007
[5 empty] | 0.01885943 | 0.02044131 |  |  | 0.01885943 | 0.02044131 | 0.06588522 | 0.04089443 | 0.1021225 | 0.04093858
[5 empty] | 0.01899597 | 0.02093987 |  |  | 0.01899597 | 0.02093987 | 0.06610743 | 0.04189185 | 0.1017809 | 0.04193708
[5 empty] | 0.01912983 | 0.02143844 |  |  | 0.01912983 | 0.02143844 | 0.06581956 | 0.04288928 | 0.1013193 | 0.04293558
[5 empty] | 0.01926104 | 0.02193701 |  |  | 0.01926104 | 0.02193701 | 0.06542338 | 0.0438867 | 0.1017413 | 0.04393408
[5 empty] | 0.01938961 | 0.02243558 |  |  | 0.01938961 | 0.02243558 | 0.06542064 | 0.04488413 | 0.1011503 | 0.04493258
[5 empty] | 0.01951553 | 0.02293415 |  |  | 0.01951553 | 0.02293415 | 0.06501311 | 0.04588155 | 0.1002498 | 0.04593108
[5 empty] | 0.01963884 | 0.02343272 |  |  | 0.01963884 | 0.02343272 | 0.06530255 | 0.04687898 | 0.09974323 | 0.04692959
[5 empty] | 0.01975953 | 0.02393128 |  |  | 0.01975953 | 0.02393128 | 0.06449072 | 0.0478764 | 0.09913412 | 0.04792809
[5 empty] | 0.01987761 | 0.02442985 |  |  | 0.01987761 | 0.02442985 | 0.06457938 | 0.04887383 | 0.09942593 | 0.04892659
[5 empty] | 0.0199931 | 0.02492842 |  |  | 0.0199931 | 0.02492842 | 0.0643703 | 0.04987125 | 0.09892213 | 0.04992509
[5 empty] | 0.02010601 | 0.02542699 |  |  | 0.02010601 | 0.02542699 | 0.06426524 | 0.05086868 | 0.0981262 | 0.05092359
[5 empty] | 0.02021635 | 0.02592556 |  |  | 0.02021635 | 0.02592556 | 0.06386595 | 0.0518661 | 0.09774161 | 0.0519221
[5 empty] | 0.02032412 | 0.02642413 |  |  | 0.02032412 | 0.02642413 | 0.0638742 | 0.05286353 | 0.09717185 | 0.0529206
[5 empty] | 0.02042934 | 0.02692269 |  |  | 0.02042934 | 0.02692269 | 0.06359176 | 0.05386095 | 0.09742038 | 0.0539191
[5 empty] | 0.02053201 | 0.02742126 |  |  | 0.02053201 | 0.02742126 | 0.06332037 | 0.05485838 | 0.09669068 | 0.0549176
[5 empty] | 0.02063216 | 0.02791983 |  |  | 0.02063216 | 0.02791983 | 0.06346181 | 0.0558558 | 0.09658623 | 0.0559161
[5 empty] | 0.02072978 | 0.0284184 |  |  | 0.02072978 | 0.0284184 | 0.06341784 | 0.05685323 | 0.09671051 | 0.0569146
[5 empty] | 0.02082489 | 0.02891697 |  |  | 0.02082489 | 0.02891697 | 0.06309021 | 0.05785065 | 0.09606698 | 0.05791311
[5 empty] | 0.0209175 | 0.02941554 |  |  | 0.0209175 | 0.02941554 | 0.0628807 | 0.05884808 | 0.09645913 | 0.05891161
[5 empty] | 0.02100762 | 0.02991411 |  |  | 0.02100762 | 0.02991411 | 0.06309072 | 0.0598455 | 0.0958904 | 0.05991011
[5 empty] | 0.02109526 | 0.03041267 |  |  | 0.02109526 | 0.03041267 | 0.06290902 | 0.06084293 | 0.09594087 | 0.06090861
[5 empty] | 0.02118043 | 0.03091124 |  |  | 0.02118043 | 0.03091124 | 0.06282933 | 0.06184035 | 0.09599147 | 0.06190711
[5 empty] | 0.02126314 | 0.03140981 |  |  | 0.02126314 | 0.03140981 | 0.06235166 | 0.06283778 | 0.09564274 | 0.06290562
[5 empty] | 0.0213434 | 0.03190838 |  |  | 0.0213434 | 0.03190838 | 0.06267601 | 0.0638352 | 0.0955952 | 0.06390412
[5 empty] | 0.02142123 | 0.03240695 |  |  | 0.02142123 | 0.03240695 | 0.0626024 | 0.06483263 | 0.09534936 | 0.06490262
[5 empty] | 0.02149662 | 0.03290552 |  |  | 0.02149662 | 0.03290552 | 0.06233083 | 0.06583005 | 0.09450574 | 0.06590112
[5 empty] | 0.02156959 | 0.03340408 |  |  | 0.02156959 | 0.03340408 | 0.06226131 | 0.06682748 | 0.09506486 | 0.06689962
[5 empty] | 0.02164016 | 0.03390265 |  |  | 0.02164016 | 0.03390265 | 0.06229383 | 0.0678249 | 0.09412724 | 0.06789812
[5 empty] | 0.02170833 | 0.03440122 |  |  | 0.02170833 | 0.03440122 | 0.06192841 | 0.06882233 | 0.0943934 | 0.06889663
[5 empty] | 0.02177411 | 0.03489979 |  |  | 0.02177411 | 0.03489979 | 0.06206504 | 0.06981975 | 0.09476386 | 0.06989513
[5 empty] | 0.02183752 | 0.03539836 |  |  | 0.02183752 | 0.03539836 | 0.06180375 | 0.07081718 | 0.09413913 | 0.07089363
[5 empty] | 0.02189855 | 0.03589693 |  |  | 0.02189855 | 0.03589693 | 0.06164453 | 0.0718146 | 0.09461975 | 0.07189213
[5 empty] | 0.02195724 | 0.03639549 |  |  | 0.02195724 | 0.03639549 | 0.06198739 | 0.07281203 | 0.09440622 | 0.07289063
[5 empty] | 0.02201357 | 0.03689406 |  |  | 0.02201357 | 0.03689406 | 0.06163233 | 0.07380945 | 0.09359907 | 0.07388914
[5 empty] | 0.02206757 | 0.03739263 |  |  | 0.02206757 | 0.03739263 | 0.06147936 | 0.07480688 | 0.09389881 | 0.07488764
[5 empty] | 0.02211924 | 0.0378912 |  |  | 0.02211924 | 0.0378912 | 0.06202849 | 0.0758043 | 0.09410596 | 0.07588614
[5 empty] | 0.0221686 | 0.03838977 |  |  | 0.0221686 | 0.03838977 | 0.06137972 | 0.07680173 | 0.09412105 | 0.07688464
[5 empty] | 0.02221566 | 0.03888834 |  |  | 0.02221566 | 0.03888834 | 0.06153306 | 0.07779915 | 0.09314459 | 0.07788314
[5 empty] | 0.02226042 | 0.03938691 |  |  | 0.02226042 | 0.03938691 | 0.06168851 | 0.07879658 | 0.09387711 | 0.07888164
[5 empty] | 0.0223029 | 0.03988547 |  |  | 0.0223029 | 0.03988547 | 0.06134608 | 0.079794 | 0.09291911 | 0.07988015
[5 empty] | 0.0223431 | 0.04038404 |  |  | 0.0223431 | 0.04038404 | 0.06150578 | 0.08079143 | 0.09287113 | 0.08087865
[5 empty] | 0.02238104 | 0.04088261 |  |  | 0.02238104 | 0.04088261 | 0.06156761 | 0.08178885 | 0.09363367 | 0.08187715
[5 empty] | 0.02241672 | 0.04138118 |  |  | 0.02241672 | 0.04138118 | 0.06153157 | 0.08278628 | 0.09340726 | 0.08287565
[5 empty] | 0.02245016 | 0.04187975 |  |  | 0.02245016 | 0.04187975 | 0.06119767 | 0.0837837 | 0.09289242 | 0.08387415
[5 empty] | 0.02248138 | 0.04237832 |  |  | 0.02248138 | 0.04237832 | 0.06146591 | 0.08478113 | 0.09348983 | 0.08487266
[5 empty] | 0.02251036 | 0.04287688 |  |  | 0.02251036 | 0.04287688 | 0.06163602 | 0.08577855 | 0.09330266 | 0.08587116
[5 empty] | 0.02253714 | 0.04337545 |  |  | 0.02253714 | 0.04337545 | 0.06140787 | 0.08677598 | 0.09383127 | 0.08686966
[5 empty] | 0.02256172 | 0.04387402 |  |  | 0.02256172 | 0.04387402 | 0.06128135 | 0.0877734 | 0.09307477 | 0.08786816
[5 empty] | 0.0225841 | 0.04437259 |  |  | 0.0225841 | 0.04437259 | 0.06105636 | 0.08877083 | 0.09343224 | 0.08886666
[5 empty] | 0.0226043 | 0.04487116 |  |  | 0.0226043 | 0.04487116 | 0.06133279 | 0.08976825 | 0.09370279 | 0.08986516
[5 empty] | 0.02262234 | 0.04536973 |  |  | 0.02262234 | 0.04536973 | 0.06121053 | 0.09076568 | 0.09328552 | 0.09086367
[5 empty] | 0.02263821 | 0.04586829 |  |  | 0.02263821 | 0.04586829 | 0.06118949 | 0.0917631 | 0.09347953 | 0.09186217
[5 empty] | 0.02265193 | 0.04636686 |  |  | 0.02265193 | 0.04636686 | 0.06136956 | 0.09276053 | 0.09328391 | 0.09286067
[5 empty] | 0.02266351 | 0.04686543 |  |  | 0.02266351 | 0.04686543 | 0.06095064 | 0.09375795 | 0.09369777 | 0.09385917
[5 empty] | 0.02267297 | 0.047364 |  |  | 0.02267297 | 0.047364 | 0.06083261 | 0.09475538 | 0.09352021 | 0.09485767
[5 empty] | 0.0226803 | 0.04786257 |  |  | 0.0226803 | 0.04786257 | 0.06141539 | 0.0957528 | 0.09415032 | 0.09585618
[5 empty] | 0.02268553 | 0.04836114 |  |  | 0.02268553 | 0.04836114 | 0.06129885 | 0.09675023 | 0.09448721 | 0.09685468
[5 empty] | 0.02268866 | 0.04885971 |  |  | 0.02268866 | 0.04885971 | 0.0613829 | 0.09774765 | 0.09492998 | 0.09785318
[5 empty] | 0.0226897 | 0.04935827 |  |  | 0.0226897 | 0.04935827 | 0.06126744 | 0.09874508 | 0.09427772 | 0.09885168
[5 empty] | 0.0226897 | 0.04935827 |  |  | 0.0226897 | 0.04935827 | 0.06125236 | 0.0997425 | 0.09482953 | 0.09985018
[5 empty] | 0.02215987 | 0.04935801 |  |  | 0.02215987 | 0.04935801 | 0.06123755 | 0.1007399 | 0.09448452 | 0.1008487
[5 empty] | 0.02163608 | 0.04935774 |  |  | 0.02163608 | 0.04935774 | 0.06102291 | 0.1017374 | 0.09474177 | 0.1018472
[5 empty] | 0.02111903 | 0.04935747 |  |  | 0.02111903 | 0.04935747 | 0.06100834 | 0.1027348 | 0.09530041 | 0.1028457
[5 empty] | 0.02060942 | 0.0493572 |  |  | 0.02060942 | 0.0493572 | 0.06079373 | 0.1037322 | 0.09545951 | 0.1038442
[5 empty] | 0.02010794 | 0.04935693 |  |  | 0.02010794 | 0.04935693 | 0.06117898 | 0.1047296 | 0.09561819 | 0.1048427
[5 empty] | 0.01961529 | 0.04935666 |  |  | 0.01961529 | 0.04935666 | 0.06076398 | 0.1057271 | 0.09597553 | 0.1058412
[5 empty] | 0.01913218 | 0.04935639 |  |  | 0.01913218 | 0.04935639 | 0.06104863 | 0.1067245 | 0.09573065 | 0.1068397
[5 empty] | 0.01865928 | 0.04935613 |  |  | 0.01865928 | 0.04935613 | 0.06113283 | 0.1077219 | 0.09618264 | 0.1078382
[5 empty] | 0.01819732 | 0.04935586 |  |  | 0.01819732 | 0.04935586 | 0.06111647 | 0.1087193 | 0.09643059 | 0.1088367
[5 empty] | 0.01774697 | 0.04935559 |  |  | 0.01774697 | 0.04935559 | 0.06069945 | 0.1097168 | 0.09597362 | 0.1098352
[5 empty] | 0.01730894 | 0.04935532 |  |  | 0.01730894 | 0.04935532 | 0.06078166 | 0.1107142 | 0.09641082 | 0.1108337
[5 empty] | 0.01688393 | 0.04935505 |  |  | 0.01688393 | 0.04935505 | 0.061163 | 0.1117116 | 0.09704128 | 0.1118322
[5 empty] | 0.01647263 | 0.04935478 |  |  | 0.01647263 | 0.04935478 | 0.06054336 | 0.112709 | 0.09656411 | 0.1128307
[5 empty] | 0.01607574 | 0.04935451 |  |  | 0.01607574 | 0.04935451 | 0.06092264 | 0.1137065 | 0.09677841 | 0.1138292
[5 empty] | 0.01569396 | 0.04935425 |  |  | 0.01569396 | 0.04935425 | 0.06090074 | 0.1147039 | 0.09698327 | 0.1148277
[5 empty] | 0.01532799 | 0.04935398 |  |  | 0.01532799 | 0.04935398 | 0.06087755 | 0.1157013 | 0.0966778 | 0.1158262
[5 empty] | 0.01497852 | 0.04935371 |  |  | 0.01497852 | 0.04935371 | 0.06045296 | 0.1166987 | 0.0968611 | 0.1168247
[5 empty] | 0.01464624 | 0.04935344 |  |  | 0.01464624 | 0.04935344 | 0.06052688 | 0.1176962 | 0.09703226 | 0.1178232
[5 empty] | 0.01433187 | 0.04935317 |  |  | 0.01433187 | 0.04935317 | 0.0603992 | 0.1186936 | 0.09719039 | 0.1188217
[5 empty] | 0.01403609 | 0.0493529 |  |  | 0.01403609 | 0.0493529 | 0.06096981 | 0.119691 | 0.09753458 | 0.1198202
[5 empty] | 0.01375961 | 0.04935263 |  |  | 0.01375961 | 0.04935263 | 0.06053861 | 0.1206884 | 0.09776393 | 0.1208187
[5 empty] | 0.01350311 | 0.04935237 |  |  | 0.01350311 | 0.04935237 | 0.0608055 | 0.1216859 | 0.09707755 | 0.1218172
[5 empty] | 0.01326731 | 0.0493521 |  |  | 0.01326731 | 0.0493521 | 0.06086863 | 0.1226833 | 0.09716234 | 0.1228157
[5 empty] | 0.01305288 | 0.04935183 |  |  | 0.01305288 | 0.04935183 | 0.060724 | 0.1236807 | 0.09668136 | 0.1238142
[5 empty] | 0.01285778 | 0.04935156 |  |  | 0.01285778 | 0.04935156 | 0.06067185 | 0.1246781 | 0.09663588 | 0.1248127
[5 empty] | 0.01266607 | 0.04935129 |  |  | 0.01266607 | 0.04935129 | 0.06011256 | 0.1256756 | 0.09673013 | 0.1258112
[5 empty] | 0.01247562 | 0.04935102 |  |  | 0.01247562 | 0.04935102 | 0.06004653 | 0.126673 | 0.09656831 | 0.1268097
[5 empty] | 0.01228702 | 0.04935075 |  |  | 0.01228702 | 0.04935075 | 0.06017418 | 0.1276704 | 0.09675462 | 0.1278082
[5 empty] | 0.01210091 | 0.04935049 |  |  | 0.01210091 | 0.04935049 | 0.05989589 | 0.1286678 | 0.09579326 | 0.1288067
[5 empty] | 0.01191789 | 0.04935022 |  |  | 0.01191789 | 0.04935022 | 0.06041207 | 0.1296653 | 0.09528846 | 0.1298052
[5 empty] | 0.01173858 | 0.04934995 |  |  | 0.01173858 | 0.04934995 | 0.06022312 | 0.1306627 | 0.0945444 | 0.1308037
[5 empty] | 0.01156359 | 0.04934968 |  |  | 0.01156359 | 0.04934968 | 0.05962943 | 0.1316601 | 0.09436529 | 0.1318022
[5 empty] | 0.01139353 | 0.04934941 |  |  | 0.01139353 | 0.04934941 | 0.05993142 | 0.1326575 | 0.09455534 | 0.1328007
[5 empty] | 0.01122902 | 0.04934914 |  |  | 0.01122902 | 0.04934914 | 0.05992947 | 0.133655 | 0.09351876 | 0.1337992
[5 empty] | 0.01107068 | 0.04934888 |  |  | 0.01107068 | 0.04934888 | 0.059824 | 0.1346524 | 0.09325975 | 0.1347977
[5 empty] | 0.01091911 | 0.04934861 |  |  | 0.01091911 | 0.04934861 | 0.05961539 | 0.1356498 | 0.09248252 | 0.1357962
[5 empty] | 0.01077493 | 0.04934834 |  |  | 0.01077493 | 0.04934834 | 0.05960405 | 0.1366472 | 0.09129127 | 0.1367948
[5 empty] | 0.01063876 | 0.04934807 |  |  | 0.01063876 | 0.04934807 | 0.05909038 | 0.1376447 | 0.09139021 | 0.1377933
[5 empty] | 0.01051121 | 0.0493478 |  |  | 0.01051121 | 0.0493478 | 0.05907478 | 0.1386421 | 0.09028353 | 0.1387918
[5 empty] | 0.01039289 | 0.04934753 |  |  | 0.01039289 | 0.04934753 | 0.05895765 | 0.1396395 | 0.08997546 | 0.1397903
[5 empty] | 0.01028442 | 0.04934726 |  |  | 0.01028442 | 0.04934726 | 0.05913939 | 0.1406369 | 0.08897019 | 0.1407888
[5 empty] | 0.01018641 | 0.049347 |  |  | 0.01018641 | 0.049347 | 0.0588204 | 0.1416344 | 0.08847193 | 0.1417873
[5 empty] | 0.01009948 | 0.04934673 |  |  | 0.01009948 | 0.04934673 | 0.05900108 | 0.1426318 | 0.08868489 | 0.1427858
[5 empty] | 0.01002423 | 0.04934646 |  |  | 0.01002423 | 0.04934646 | 0.05858184 | 0.1436292 | 0.08721326 | 0.1437843
[5 empty] | 0.009961292 | 0.04934619 |  |  | 0.009961292 | 0.04934619 | 0.05846306 | 0.1446266 | 0.08716126 | 0.1447828
[5 empty] | 0.009911269 | 0.04934592 |  |  | 0.009911269 | 0.04934592 | 0.05864515 | 0.1456241 | 0.08703309 | 0.1457813
[5 empty] | 0.009874778 | 0.04934565 |  |  | 0.009874778 | 0.04934565 | 0.05792852 | 0.1466215 | 0.08563296 | 0.1467798
[5 empty] | 0.009852434 | 0.04934538 |  |  | 0.009852434 | 0.04934538 | 0.05791356 | 0.1476189 | 0.08596507 | 0.1477783
[5 empty] | 0.009844849 | 0.04934512 |  |  | 0.009844849 | 0.04934512 | 0.05810066 | 0.1486163 | 0.08503362 | 0.1487768
[5 empty] | 0.009844849 | 0.04934512 |  |  | 0.009844849 | 0.04934512 | 0.05819024 | 0.1496138 | 0.08524283 | 0.1497753
[5 empty] | 0.00951251 | 0.0493203 |  |  | 0.00951251 | 0.0493203 | 0.0575827 | 0.1506112 | 0.0844969 | 0.1507738
[5 empty] | 0.009182654 | 0.04929549 |  |  | 0.009182654 | 0.04929549 | 0.05747842 | 0.1516086 | 0.08460003 | 0.1517723
[5 empty] | 0.008856269 | 0.04927068 |  |  | 0.008856269 | 0.04927068 | 0.05787782 | 0.152606 | 0.08405643 | 0.1527708
[5 empty] | 0.008534345 | 0.04924587 |  |  | 0.008534345 | 0.04924587 | 0.05758129 | 0.1536035 | 0.08387031 | 0.1537693
[5 empty] | 0.008217869 | 0.04922105 |  |  | 0.008217869 | 0.04922105 | 0.05758923 | 0.1546009 | 0.08334586 | 0.1547678
[5 empty] | 0.007907829 | 0.04919624 |  |  | 0.007907829 | 0.04919624 | 0.05760205 | 0.1555983 | 0.0837873 | 0.1557663
[5 empty] | 0.007605215 | 0.04917143 |  |  | 0.007605215 | 0.04917143 | 0.05711888 | 0.1565957 | 0.08368315 | 0.1567648
[5 empty] | 0.007311014 | 0.04914662 |  |  | 0.007311014 | 0.04914662 | 0.05713632 | 0.1575932 | 0.08378318 | 0.1577633
[5 empty] | 0.007026215 | 0.0491218 |  |  | 0.007026215 | 0.0491218 | 0.05735419 | 0.1585906 | 0.08338328 | 0.1587618
[5 empty] | 0.006751806 | 0.04909699 |  |  | 0.006751806 | 0.04909699 | 0.05717247 | 0.159588 | 0.0837835 | 0.1597603
[5 empty] | 0.006488775 | 0.04907218 |  |  | 0.006488775 | 0.04907218 | 0.05689119 | 0.1605854 | 0.08298388 | 0.1607588
[5 empty] | 0.006238111 | 0.04904736 |  |  | 0.006238111 | 0.04904736 | 0.05681036 | 0.1615829 | 0.08308446 | 0.1617573
[5 empty] | 0.006000802 | 0.04902255 |  |  | 0.006000802 | 0.04902255 | 0.05682997 | 0.1625803 | 0.08308529 | 0.1627558
[5 empty] | 0.005777836 | 0.04899774 |  |  | 0.005777836 | 0.04899774 | 0.05675005 | 0.1635777 | 0.08388641 | 0.1637543
[5 empty] | 0.005570202 | 0.04897293 |  |  | 0.005570202 | 0.04897293 | 0.0568706 | 0.1645751 | 0.08358786 | 0.1647528
[5 empty] | 0.005378888 | 0.04894811 |  |  | 0.005378888 | 0.04894811 | 0.05629163 | 0.1655726 | 0.08368969 | 0.1657513
[5 empty] | 0.005204882 | 0.0489233 |  |  | 0.005204882 | 0.0489233 | 0.05651315 | 0.16657 | 0.08339194 | 0.1667498
[5 empty] | 0.005049173 | 0.04889849 |  |  | 0.005049173 | 0.04889849 | 0.05633518 | 0.1675674 | 0.08299466 | 0.1677483
[5 empty] | 0.004912749 | 0.04887368 |  |  | 0.004912749 | 0.04887368 | 0.05635772 | 0.1685648 | 0.08299788 | 0.1687468
[5 empty] | 0.004796599 | 0.04884886 |  |  | 0.004796599 | 0.04884886 | 0.05608077 | 0.1695623 | 0.08310166 | 0.1697453
[5 empty] | 0.00470171 | 0.04882405 |  |  | 0.00470171 | 0.04882405 | 0.05610436 | 0.1705597 | 0.08360603 | 0.1707438
[5 empty] | 0.004629071 | 0.04879924 |  |  | 0.004629071 | 0.04879924 | 0.05592849 | 0.1715571 | 0.08301104 | 0.1717423
[5 empty] | 0.00457967 | 0.04877443 |  |  | 0.00457967 | 0.04877443 | 0.05625317 | 0.1725545 | 0.08391673 | 0.1727408
[5 empty] | 0.004554496 | 0.04874961 |  |  | 0.004554496 | 0.04874961 | 0.05617841 | 0.173552 | 0.08332315 | 0.1737393
[5 empty] | 0.004551307 | 0.0487248 |  |  | 0.004551307 | 0.0487248 | 0.05570422 | 0.1745494 | 0.08313033 | 0.1747378
[5 empty] | 0.004551406 | 0.04869999 |  |  | 0.004551406 | 0.04869999 | 0.05553061 | 0.1755468 | 0.08403833 | 0.1757363
[5 empty] | 0.00455178 | 0.04867518 |  |  | 0.00455178 | 0.04867518 | 0.05565758 | 0.1765442 | 0.08374719 | 0.1767348
[5 empty] | 0.004552611 | 0.04865036 |  |  | 0.004552611 | 0.04865036 | 0.05528516 | 0.1775417 | 0.08365695 | 0.1777333
[5 empty] | 0.004554084 | 0.04862555 |  |  | 0.004554084 | 0.04862555 | 0.05561335 | 0.1785391 | 0.08336765 | 0.1787318
[5 empty] | 0.00455638 | 0.04860074 |  |  | 0.00455638 | 0.04860074 | 0.05574215 | 0.1795365 | 0.08337934 | 0.1797303
[5 empty] | 0.004559682 | 0.04857593 |  |  | 0.004559682 | 0.04857593 | 0.05557158 | 0.1805339 | 0.08389206 | 0.1807288
[5 empty] | 0.004564175 | 0.04855111 |  |  | 0.004564175 | 0.04855111 | 0.05520165 | 0.1815314 | 0.08310586 | 0.1817273
[5 empty] | 0.004570041 | 0.0485263 |  |  | 0.004570041 | 0.0485263 | 0.05513237 | 0.1825288 | 0.08402077 | 0.1827258
[5 empty] | 0.004577463 | 0.04850149 |  |  | 0.004577463 | 0.04850149 | 0.05486375 | 0.1835262 | 0.08373685 | 0.1837243
[5 empty] | 0.004586623 | 0.04847668 |  |  | 0.004586623 | 0.04847668 | 0.05499579 | 0.1845236 | 0.08385413 | 0.1847228
[5 empty] | 0.004597707 | 0.04845186 |  |  | 0.004597707 | 0.04845186 | 0.05532851 | 0.1855211 | 0.08327266 | 0.1857213
[5 empty] | 0.004610895 | 0.04842705 |  |  | 0.004610895 | 0.04842705 | 0.05496192 | 0.1865185 | 0.08329249 | 0.1867198
[5 empty] | 0.004626372 | 0.04840224 |  |  | 0.004626372 | 0.04840224 | 0.05489602 | 0.1875159 | 0.08361365 | 0.1877183
[5 empty] | 0.00464432 | 0.04837743 |  |  | 0.00464432 | 0.04837743 | 0.05473083 | 0.1885133 | 0.08383619 | 0.1887168
[5 empty] | 0.004664922 | 0.04835261 |  |  | 0.004664922 | 0.04835261 | 0.05476636 | 0.1895108 | 0.08326015 | 0.1897153
[5 empty] | 0.004688362 | 0.0483278 |  |  | 0.004688362 | 0.0483278 | 0.05450261 | 0.1905082 | 0.08408558 | 0.1907138
[5 empty] | 0.004714823 | 0.04830299 |  |  | 0.004714823 | 0.04830299 | 0.05473959 | 0.1915056 | 0.08371252 | 0.1917124
[5 empty] | 0.004744487 | 0.04827817 |  |  | 0.004744487 | 0.04827817 | 0.05457733 | 0.192503 | 0.08434102 | 0.1927109
[5 empty] | 0.004777538 | 0.04825336 |  |  | 0.004777538 | 0.04825336 | 0.05461582 | 0.1935005 | 0.08377111 | 0.1937094
[5 empty] | 0.004814158 | 0.04822855 |  |  | 0.004814158 | 0.04822855 | 0.05415507 | 0.1944979 | 0.08390285 | 0.1947079
[5 empty] | 0.004854532 | 0.04820374 |  |  | 0.004854532 | 0.04820374 | 0.0540951 | 0.1954953 | 0.08383627 | 0.1957064
[5 empty] | 0.004898841 | 0.04817892 |  |  | 0.004898841 | 0.04817892 | 0.05453591 | 0.1964927 | 0.08367141 | 0.1967049
[5 empty] | 0.00494727 | 0.04815411 |  |  | 0.00494727 | 0.04815411 | 0.05457751 | 0.1974902 | 0.08350834 | 0.1977034
[5 empty] | 0.005 | 0.0481293 |  |  | 0.005 | 0.0481293 | 0.05391992 | 0.1984876 | 0.08364707 | 0.1987019
[5 empty] | 0.005 | 0.04811614 |  |  | 0.005 | 0.04811614
[5 empty] | 0.00536075 | 0.04811641 |  |  | 0.00536075 | 0.04811641
[5 empty] | 0.005718094 | 0.04811668 |  |  | 0.005718094 | 0.04811668
[5 empty] | 0.006071937 | 0.04811695 |  |  | 0.006071937 | 0.04811695
[5 empty] | 0.006422181 | 0.04811722 |  |  | 0.006422181 | 0.04811722
[5 empty] | 0.006768732 | 0.04811748 |  |  | 0.006768732 | 0.04811748
[5 empty] | 0.007111493 | 0.04811775 |  |  | 0.007111493 | 0.04811775
[5 empty] | 0.007450368 | 0.04811802 |  |  | 0.007450368 | 0.04811802
[5 empty] | 0.007785263 | 0.04811829 |  |  | 0.007785263 | 0.04811829
[5 empty] | 0.00811608 | 0.04811856 |  |  | 0.00811608 | 0.04811856
[5 empty] | 0.008442725 | 0.04811883 |  |  | 0.008442725 | 0.04811883
[5 empty] | 0.0087651 | 0.0481191 |  |  | 0.0087651 | 0.0481191
[5 empty] | 0.009083111 | 0.04811936 |  |  | 0.009083111 | 0.04811936
[5 empty] | 0.009396661 | 0.04811963 |  |  | 0.009396661 | 0.04811963
[5 empty] | 0.009705654 | 0.0481199 |  |  | 0.009705654 | 0.0481199
[5 empty] | 0.01001 | 0.04812017 |  |  | 0.01001 | 0.04812017
[5 empty] | 0.01030959 | 0.04812044 |  |  | 0.01030959 | 0.04812044
[5 empty] | 0.01060434 | 0.04812071 |  |  | 0.01060434 | 0.04812071
[5 empty] | 0.01089415 | 0.04812098 |  |  | 0.01089415 | 0.04812098
[5 empty] | 0.01117892 | 0.04812124 |  |  | 0.01117892 | 0.04812124
[5 empty] | 0.01145856 | 0.04812151 |  |  | 0.01145856 | 0.04812151
[5 empty] | 0.01173298 | 0.04812178 |  |  | 0.01173298 | 0.04812178
[5 empty] | 0.01200207 | 0.04812205 |  |  | 0.01200207 | 0.04812205
[5 empty] | 0.01226574 | 0.04812232 |  |  | 0.01226574 | 0.04812232
[5 empty] | 0.01252389 | 0.04812259 |  |  | 0.01252389 | 0.04812259
[5 empty] | 0.01277683 | 0.04812285 |  |  | 0.01277683 | 0.04812285
[5 empty] | 0.0130268 | 0.04812312 |  |  | 0.0130268 | 0.04812312
[5 empty] | 0.0132741 | 0.04812339 |  |  | 0.0132741 | 0.04812339
[5 empty] | 0.01351863 | 0.04812366 |  |  | 0.01351863 | 0.04812366
[5 empty] | 0.0137603 | 0.04812393 |  |  | 0.0137603 | 0.04812393
[5 empty] | 0.01399901 | 0.0481242 |  |  | 0.01399901 | 0.0481242
[5 empty] | 0.01423467 | 0.04812447 |  |  | 0.01423467 | 0.04812447
[5 empty] | 0.01446717 | 0.04812473 |  |  | 0.01446717 | 0.04812473
[5 empty] | 0.01469643 | 0.048125 |  |  | 0.01469643 | 0.048125
[5 empty] | 0.01492235 | 0.04812527 |  |  | 0.01492235 | 0.04812527
[5 empty] | 0.01514483 | 0.04812554 |  |  | 0.01514483 | 0.04812554
[5 empty] | 0.01536377 | 0.04812581 |  |  | 0.01536377 | 0.04812581
[5 empty] | 0.01557909 | 0.04812608 |  |  | 0.01557909 | 0.04812608
[5 empty] | 0.01579067 | 0.04812635 |  |  | 0.01579067 | 0.04812635
[5 empty] | 0.01599844 | 0.04812661 |  |  | 0.01599844 | 0.04812661
[5 empty] | 0.01620229 | 0.04812688 |  |  | 0.01620229 | 0.04812688
[5 empty] | 0.01640213 | 0.04812715 |  |  | 0.01640213 | 0.04812715
[5 empty] | 0.01659786 | 0.04812742 |  |  | 0.01659786 | 0.04812742
[5 empty] | 0.01678938 | 0.04812769 |  |  | 0.01678938 | 0.04812769
[5 empty] | 0.0169766 | 0.04812796 |  |  | 0.0169766 | 0.04812796
[5 empty] | 0.01715943 | 0.04812823 |  |  | 0.01715943 | 0.04812823
[5 empty] | 0.01733776 | 0.04812849 |  |  | 0.01733776 | 0.04812849
[5 empty] | 0.01751151 | 0.04812876 |  |  | 0.01751151 | 0.04812876
[5 empty] | 0.01768057 | 0.04812903 |  |  | 0.01768057 | 0.04812903
[5 empty] | 0.01784485 | 0.0481293 |  |  | 0.01784485 | 0.0481293
[5 empty] | 0.01784485 | 0.04811614 |  |  | 0.01784485 | 0.04811614
[5 empty] | 0.01803651 | 0.04814149 |  |  | 0.01803651 | 0.04814149
[5 empty] | 0.01822649 | 0.04816684 |  |  | 0.01822649 | 0.04816684
[5 empty] | 0.01841437 | 0.04819219 |  |  | 0.01841437 | 0.04819219
[5 empty] | 0.01859973 | 0.04821754 |  |  | 0.01859973 | 0.04821754
[5 empty] | 0.01878217 | 0.04824289 |  |  | 0.01878217 | 0.04824289
[5 empty] | 0.01896126 | 0.04826824 |  |  | 0.01896126 | 0.04826824
[5 empty] | 0.0191366 | 0.04829359 |  |  | 0.0191366 | 0.04829359
[5 empty] | 0.01930778 | 0.04831894 |  |  | 0.01930778 | 0.04831894
[5 empty] | 0.01947437 | 0.04834429 |  |  | 0.01947437 | 0.04834429
[5 empty] | 0.01963597 | 0.04836964 |  |  | 0.01963597 | 0.04836964
[5 empty] | 0.01979216 | 0.04839499 |  |  | 0.01979216 | 0.04839499
[5 empty] | 0.01994253 | 0.04842034 |  |  | 0.01994253 | 0.04842034
[5 empty] | 0.02008667 | 0.04844569 |  |  | 0.02008667 | 0.04844569
[5 empty] | 0.02022416 | 0.04847104 |  |  | 0.02022416 | 0.04847104
[5 empty] | 0.0203546 | 0.04849639 |  |  | 0.0203546 | 0.04849639
[5 empty] | 0.02047756 | 0.04852174 |  |  | 0.02047756 | 0.04852174
[5 empty] | 0.02059263 | 0.04854709 |  |  | 0.02059263 | 0.04854709
[5 empty] | 0.02069941 | 0.04857243 |  |  | 0.02069941 | 0.04857243
[5 empty] | 0.02079747 | 0.04859778 |  |  | 0.02079747 | 0.04859778
[5 empty] | 0.02088641 | 0.04862313 |  |  | 0.02088641 | 0.04862313
[5 empty] | 0.02096581 | 0.04864848 |  |  | 0.02096581 | 0.04864848
[5 empty] | 0.02103525 | 0.04867383 |  |  | 0.02103525 | 0.04867383
[5 empty] | 0.02109434 | 0.04869918 |  |  | 0.02109434 | 0.04869918
[5 empty] | 0.02114264 | 0.04872453 |  |  | 0.02114264 | 0.04872453
[5 empty] | 0.02118108 | 0.04874988 |  |  | 0.02118108 | 0.04874988
[5 empty] | 0.02121739 | 0.04877523 |  |  | 0.02121739 | 0.04877523
[5 empty] | 0.02125281 | 0.04880058 |  |  | 0.02125281 | 0.04880058
[5 empty] | 0.02128729 | 0.04882593 |  |  | 0.02128729 | 0.04882593
[5 empty] | 0.02132077 | 0.04885128 |  |  | 0.02132077 | 0.04885128
[5 empty] | 0.02135319 | 0.04887663 |  |  | 0.02135319 | 0.04887663
[5 empty] | 0.0213845 | 0.04890198 |  |  | 0.0213845 | 0.04890198
[5 empty] | 0.02141463 | 0.04892733 |  |  | 0.02141463 | 0.04892733
[5 empty] | 0.02144352 | 0.04895268 |  |  | 0.02144352 | 0.04895268
[5 empty] | 0.02147112 | 0.04897803 |  |  | 0.02147112 | 0.04897803
[5 empty] | 0.02149737 | 0.04900338 |  |  | 0.02149737 | 0.04900338
[5 empty] | 0.0215222 | 0.04902873 |  |  | 0.0215222 | 0.04902873
[5 empty] | 0.02154556 | 0.04905408 |  |  | 0.02154556 | 0.04905408
[5 empty] | 0.0215674 | 0.04907943 |  |  | 0.0215674 | 0.04907943
[5 empty] | 0.02158764 | 0.04910478 |  |  | 0.02158764 | 0.04910478
[5 empty] | 0.02160623 | 0.04913013 |  |  | 0.02160623 | 0.04913013
[5 empty] | 0.02162312 | 0.04915548 |  |  | 0.02162312 | 0.04915548
[5 empty] | 0.02163825 | 0.04918083 |  |  | 0.02163825 | 0.04918083
[5 empty] | 0.02165154 | 0.04920618 |  |  | 0.02165154 | 0.04920618
[5 empty] | 0.02166296 | 0.04923153 |  |  | 0.02166296 | 0.04923153
[5 empty] | 0.02167243 | 0.04925688 |  |  | 0.02167243 | 0.04925688
[5 empty] | 0.02167989 | 0.04928222 |  |  | 0.02167989 | 0.04928222
[5 empty] | 0.0216853 | 0.04930757 |  |  | 0.0216853 | 0.04930757
[5 empty] | 0.02168859 | 0.04933292 |  |  | 0.02168859 | 0.04933292
[5 empty] | 0.0216897 | 0.04935827 |  |  | 0.0216897 | 0.04935827
[5 empty] | 0.0216897 | 0.04935827 |  |  | 0.0216897 | 0.04935827
[5 empty] | 0.02139381 | 0.0525387 |  |  | 0.02139381 | 0.0525387
[5 empty] | 0.02113985 | 0.05571913 |  |  | 0.02113985 | 0.05571913
[5 empty] | 0.02092463 | 0.05889955 |  |  | 0.02092463 | 0.05889955
[5 empty] | 0.02074493 | 0.06207998 |  |  | 0.02074493 | 0.06207998
[5 empty] | 0.02059755 | 0.06526041 |  |  | 0.02059755 | 0.06526041
[5 empty] | 0.02047928 | 0.06844083 |  |  | 0.02047928 | 0.06844083
[5 empty] | 0.02038693 | 0.07162126 |  |  | 0.02038693 | 0.07162126
[5 empty] | 0.02031729 | 0.07480168 |  |  | 0.02031729 | 0.07480168
[5 empty] | 0.02026715 | 0.07798211 |  |  | 0.02026715 | 0.07798211
[5 empty] | 0.02023331 | 0.08116254 |  |  | 0.02023331 | 0.08116254
[5 empty] | 0.02021256 | 0.08434296 |  |  | 0.02021256 | 0.08434296
[5 empty] | 0.02020171 | 0.08752339 |  |  | 0.02020171 | 0.08752339
[5 empty] | 0.02019754 | 0.09070382 |  |  | 0.02019754 | 0.09070382
[5 empty] | 0.02019686 | 0.09388424 |  |  | 0.02019686 | 0.09388424
[5 empty] | 0.02026301 | 0.09706467 |  |  | 0.02026301 | 0.09706467
[5 empty] | 0.0204609 | 0.1002451 |  |  | 0.0204609 | 0.1002451
[5 empty] | 0.02074803 | 0.1034255 |  |  | 0.02074803 | 0.1034255
[5 empty] | 0.02108124 | 0.1066059 |  |  | 0.02108124 | 0.1066059
[5 empty] | 0.02141738 | 0.1097864 |  |  | 0.02141738 | 0.1097864
[5 empty] | 0.02171329 | 0.1129668 |  |  | 0.02171329 | 0.1129668
[5 empty] | 0.02192583 | 0.1161472 |  |  | 0.02192583 | 0.1161472
[5 empty] | 0.02201183 | 0.1193277 |  |  | 0.02201183 | 0.1193277
[5 empty] | 0.02197351 | 0.1225081 |  |  | 0.02197351 | 0.1225081
[5 empty] | 0.02185463 | 0.1256885 |  |  | 0.02185463 | 0.1256885
[5 empty] | 0.02166267 | 0.1288689 |  |  | 0.02166267 | 0.1288689
[5 empty] | 0.02140504 | 0.1320494 |  |  | 0.02140504 | 0.1320494
[5 empty] | 0.02108913 | 0.1352298 |  |  | 0.02108913 | 0.1352298
[5 empty] | 0.02072235 | 0.1384102 |  |  | 0.02072235 | 0.1384102
[5 empty] | 0.02031209 | 0.1415906 |  |  | 0.02031209 | 0.1415906
[5 empty] | 0.01986576 | 0.1447711 |  |  | 0.01986576 | 0.1447711
[5 empty] | 0.01939075 | 0.1479515 |  |  | 0.01939075 | 0.1479515
[5 empty] | 0.01889446 | 0.15 |  |  | 0.01889446 | 0.15
[5 empty] | 0.01838429 | 0.1543123 |  |  | 0.01838429 | 0.1543123
[5 empty] | 0.01782258 | 0.1574928 |  |  | 0.01782258 | 0.1574928
[5 empty] | 0.01685517 | 0.1606732 |  |  | 0.01685517 | 0.1606732
[5 empty] | 0.01577471 | 0.1638536 |  |  | 0.01577471 | 0.1638536
[5 empty] | 0.01504474 | 0.167034 |  |  | 0.01504474 | 0.167034
[5 empty] | 0.01495481 | 0.1702145 |  |  | 0.01495481 | 0.1702145
[5 empty] | 0.01496025 | 0.1733949 |  |  | 0.01496025 | 0.1733949
[5 empty] | 0.01497116 | 0.1765753 |  |  | 0.01497116 | 0.1765753
[5 empty] | 0.01498794 | 0.1797558 |  |  | 0.01498794 | 0.1797558
[5 empty] | 0.01501095 | 0.1829362 |  |  | 0.01501095 | 0.1829362
[5 empty] | 0.01504057 | 0.1861166 |  |  | 0.01504057 | 0.1861166
[5 empty] | 0.01507716 | 0.189297 |  |  | 0.01507716 | 0.189297
[5 empty] | 0.01512111 | 0.1924775 |  |  | 0.01512111 | 0.1924775
[5 empty] | 0.01520214 | 0.1956579 |  |  | 0.01520214 | 0.1956579
[5 empty] | 0.01558492 | 0.1988383 |  |  | 0.01558492 | 0.1988383
[5 empty] | 0.01612203 | 0.2020187 |  |  | 0.01612203 | 0.2020187
[5 empty] | 0.01655071 | 0.2051992 |  |  | 0.01655071 | 0.2051992
[5 empty] | 0.01685798 | 0.2083796 |  |  | 0.01685798 | 0.2083796
[5 empty] | 0.0171351 | 0.21156 |  |  | 0.0171351 | 0.21156
[5 empty] | 0.01739044 | 0.2147404 |  |  | 0.01739044 | 0.2147404
[5 empty] | 0.01763239 | 0.2179209 |  |  | 0.01763239 | 0.2179209
[5 empty] | 0.01786932 | 0.2211013 |  |  | 0.01786932 | 0.2211013
[5 empty] | 0.01810645 | 0.2242817 |  |  | 0.01810645 | 0.2242817
[5 empty] | 0.0183179 | 0.2274621 |  |  | 0.0183179 | 0.2274621
[5 empty] | 0.01851838 | 0.2306426 |  |  | 0.01851838 | 0.2306426
[5 empty] | 0.01873631 | 0.233823 |  |  | 0.01873631 | 0.233823
[5 empty] | 0.01900013 | 0.2370034 |  |  | 0.01900013 | 0.2370034
[5 empty] | 0.01935637 | 0.2401839 |  |  | 0.01935637 | 0.2401839
[5 empty] | 0.01982617 | 0.2433643 |  |  | 0.01982617 | 0.2433643
[5 empty] | 0.02039415 | 0.2465447 |  |  | 0.02039415 | 0.2465447
[5 empty] | 0.02104488 | 0.2497251 |  |  | 0.02104488 | 0.2497251
[5 empty] | 0.02176295 | 0.2529056 |  |  | 0.02176295 | 0.2529056
[5 empty] | 0.02253292 | 0.256086 |  |  | 0.02253292 | 0.256086
[5 empty] | 0.02333937 | 0.2592664 |  |  | 0.02333937 | 0.2592664
[5 empty] | 0.02416688 | 0.2624468 |  |  | 0.02416688 | 0.2624468
[5 empty] | 0.02500003 | 0.2656273 |  |  | 0.02500003 | 0.2656273
[5 empty] | 0.02582339 | 0.2688077 |  |  | 0.02582339 | 0.2688077
[5 empty] | 0.02662154 | 0.2719881 |  |  | 0.02662154 | 0.2719881
[5 empty] | 0.02737907 | 0.2751685 |  |  | 0.02737907 | 0.2751685
[5 empty] | 0.02808053 | 0.278349 |  |  | 0.02808053 | 0.278349
[5 empty] | 0.02871052 | 0.2815294 |  |  | 0.02871052 | 0.2815294
[5 empty] | 0.0292536 | 0.2847098 |  |  | 0.0292536 | 0.2847098
[5 empty] | 0.02969436 | 0.2878902 |  |  | 0.02969436 | 0.2878902
[5 empty] | 0.03001737 | 0.2910707 |  |  | 0.03001737 | 0.2910707
[5 empty] | 0.03025293 | 0.2942511 |  |  | 0.03025293 | 0.2942511
[5 empty] | 0.0302209 | 0.2974315 |  |  | 0.0302209 | 0.2974315
[5 empty] | 0.02944372 | 0.300612 |  |  | 0.02944372 | 0.300612
[5 empty] | 0.02784067 | 0.3037924 |  |  | 0.02784067 | 0.3037924
[5 empty] | 0.0256964 | 0.3069728 |  |  | 0.0256964 | 0.3069728
[5 empty] | 0.02329552 | 0.3101532 |  |  | 0.02329552 | 0.3101532
[5 empty] | 0.02092267 | 0.3133337 |  |  | 0.02092267 | 0.3133337
[5 empty] | 0.01886246 | 0.3165141 |  |  | 0.01886246 | 0.3165141
[5 empty] | 0.01739954 | 0.3196945 |  |  | 0.01739954 | 0.3196945
[5 empty] | 0.01661165 | 0.3228749 |  |  | 0.01661165 | 0.3228749
[5 empty] | 0.01591263 | 0.3260554 |  |  | 0.01591263 | 0.3260554
[5 empty] | 0.01524565 | 0.3292358 |  |  | 0.01524565 | 0.3292358
[5 empty] | 0.01461484 | 0.3324162 |  |  | 0.01461484 | 0.3324162
[5 empty] | 0.01402439 | 0.3355966 |  |  | 0.01402439 | 0.3355966
[5 empty] | 0.01347843 | 0.3387771 |  |  | 0.01347843 | 0.3387771
[5 empty] | 0.01298113 | 0.3419575 |  |  | 0.01298113 | 0.3419575
[5 empty] | 0.01253664 | 0.3451379 |  |  | 0.01253664 | 0.3451379
[5 empty] | 0.01214914 | 0.3483184 |  |  | 0.01214914 | 0.3483184
[5 empty] | 0.01182276 | 0.3514988 |  |  | 0.01182276 | 0.3514988
[5 empty] | 0.01156167 | 0.3546792 |  |  | 0.01156167 | 0.3546792
[5 empty] | 0.01137004 | 0.3578596 |  |  | 0.01137004 | 0.3578596
[5 empty] | 0.011252 | 0.3610401 |  |  | 0.011252 | 0.3610401
[5 empty] | 0.01121174 | 0.3642205 |  |  | 0.01121174 | 0.3642205