## 1
Общество с ограниченной ответственностью "Инженерная геология" (ООО "ИнжГео") | [11 empty] | Общество с ограниченной ответственностью "Инженерная геология" (ООО "ИнжГео")
Юр. адрес: 117279, г. Москва, ул. Миклухо-Маклая, 36 а, этаж 5, пом. XXIII к. 76-84 | [11 empty] | Юр. адрес: 117279, г. Москва, ул. Миклухо-Маклая, 36 а, этаж 5, пом. XXIII к. 76-84 | [8 empty] | нагр |  |  | X0 | Y0 | R |  | нагр |  |  |  | X0 | Y0 | R | нагр |  |  |  | X0 | Y0 | R |  | нагр |  |  |  | X0 | Y0 | R
Телефон/факс +7 (495) 132-30-00, Адрес электронной почты inbox@inj-geo.ru | [11 empty] | Телефон/факс +7 (495) 132-30-00, Адрес электронной почты inbox@inj-geo.ru | [12 empty] | 0 | [7 empty] | 0 | [6 empty] | 0 | [7 empty] | 0
[21 empty] | девиатор | [6 empty] | девиатор | [6 empty] | девиатор | [7 empty] | девиатор
Испытательная лаборатория ООО «ИнжГео» | [11 empty] | Испытательная лаборатория ООО «ИнжГео» | [8 empty] | x0 | Угол | X | Y |  |  |  | x0 |  | Угол | X | Y |  |  | x0 |  | Угол | X | Y |  |  |  | x0 |  | Угол | X | Y
Адрес места осуществления деятельности лаборатории: г. Москва, просп. Вернадского, д. 51, стр. 1 | [11 empty] | Адрес места осуществления деятельности лаборатории: г. Москва, просп. Вернадского, д. 51, стр. 1 | [9 empty] | 0 | [7 empty] | 0 | [6 empty] | 0 | [7 empty] | 0
Телефон +7(910)4557682, E-mail: slg85@mail.ru | [11 empty] | Телефон +7(910)4557682, E-mail: slg85@mail.ru | [9 empty] | 5 | [7 empty] | 5 | [6 empty] | 5 | [7 empty] | 5
[22 empty] | 10 | [7 empty] | 10 | [6 empty] | 10 | [7 empty] | 10
[12 empty] | Протокол испытаний № 13-63/287 от 12-08-2023 | [9 empty] | 15 | [7 empty] | 15 | [6 empty] | 15 | [7 empty] | 15
[22 empty] | 20 | [7 empty] | 20 | [6 empty] | 20 | [7 empty] | 20
[12 empty] | Наименование и адрес заказчика: Переход трубопровода через р. Енисей | [9 empty] | 25 | [7 empty] | 25 | [6 empty] | 25 | [7 empty] | 25
[12 empty] | Наименование объекта: ООО Регионстрой | [9 empty] | 30 | [7 empty] | 30 | [6 empty] | 30 | [7 empty] | 30
Наименование используемого метода/методики: ГОСТ 12248.4-2020 | [11 empty] | Наименование используемого метода/методики: ГОСТ 12248.3-2020 | [9 empty] | 35 | [7 empty] | 35 | [6 empty] | 35 | [7 empty] | 35
Условия проведения испытания: температура окружающей среды (18 - 25)0С, влажность воздуха (40 - 75)% | [11 empty] | Условия проведения испытания: температура окружающей среды (18 - 25)0С, влажность воздуха (40 - 75)% | [9 empty] | 40 | [7 empty] | 40 | [6 empty] | 40 | [7 empty] | 40
[12 empty] | Дата получение объекта подлежащего испытаниям: 16-07-2023 | [9 empty] | 45 | [7 empty] | 45 | [6 empty] | 45 | [7 empty] | 45
[12 empty] | Дата испытания: 25.10.2022-19.11.2287 | [9 empty] | 50 | [7 empty] | 50 | [6 empty] | 50 | [7 empty] | 50
[22 empty] | 55 | [7 empty] | 55 | [6 empty] | 55 | [7 empty] | 55
Испытание грунтов методом трехосного сжатия | [11 empty] | Испытание грунтов методом трехосного сжатия | [9 empty] | 60 | [7 empty] | 60 | [6 empty] | 60 | [7 empty] | 60
[22 empty] | 65 | [7 empty] | 65 | [6 empty] | 65 | [7 empty] | 65
Лабораторный номер: | [6 empty] | We, д.е. = |  |  |  |  | Лабораторный номер: |  | 1322 |  |  |  | We, д.е. = | 0.539951206 |  |  | 70 | [7 empty] | 70 | [6 empty] | 70 | [7 empty] | 70
Номер скважины: | [6 empty] | ρ, г/см3 = |  |  |  |  | Номер скважины: |  | BH-160 |  |  |  | ρ, г/см3 = | 1.64 |  |  | 75 | [7 empty] | 75 | [6 empty] | 75 | [7 empty] | 75
Глубина отбора, м: | [6 empty] | ρs, г/см3 = |  |  |  |  | Глубина отбора, м: |  | 3.2 |  |  |  | ρs, г/см3 = | 2.73 |  |  | 80 | [7 empty] | 80 | [6 empty] | 80 | [7 empty] | 80
Наименование грунта: | [6 empty] | e, д.е. = |  |  |  |  | Наименование грунта: |  | Суглинок, после оттаивания текучий, легкий песчанистый |  |  |  | e, д.е. = | 1.563455 |  |  | 85 | [7 empty] | 85 | [6 empty] | 85 | [7 empty] | 85
Схема проведения опыта: | [6 empty] | IL, д.е. = |  |  |  |  | Схема проведения опыта: |  | КД |  |  |  | IL, д.е. = | 2.726 |  |  | 90 | [7 empty] | 90 | [6 empty] | 90 | [7 empty] | 90
[22 empty] | 95 | [7 empty] | 95 | [6 empty] | 95 | [7 empty] | 95
[22 empty] | 100 | [7 empty] | 100 | [6 empty] | 100 | [7 empty] | 100
Результаты испытаний | [11 empty] | Результаты испытаний | [9 empty] | 105 | [7 empty] | 105 | [6 empty] | 105 | [7 empty] | 105
[22 empty] | 110 | [7 empty] | 110 | [6 empty] | 110 | [7 empty] | 110
[22 empty] | 115 | [7 empty] | 115 | [6 empty] | 115 | [7 empty] | 115
[22 empty] | 120 | [7 empty] | 120 | [6 empty] | 120 | [7 empty] | 120
[22 empty] | 125 | [7 empty] | 125 | [6 empty] | 125 | [7 empty] | 125
[22 empty] | 130 | [7 empty] | 130 | [6 empty] | 130 | [7 empty] | 130
[22 empty] | 135 | [7 empty] | 135 | [6 empty] | 135 | [7 empty] | 135
[22 empty] | 140 | [7 empty] | 140 | [6 empty] | 140 | [7 empty] | 140
[22 empty] | 145 | [7 empty] | 145 | [6 empty] | 145 | [7 empty] | 145
[22 empty] | 150 | [7 empty] | 150 | [6 empty] | 150 | [7 empty] | 150
[22 empty] | 155 | [7 empty] | 155 | [6 empty] | 155 | [7 empty] | 155
[22 empty] | 160 | [7 empty] | 160 | [6 empty] | 160 | [7 empty] | 160
[22 empty] | 165 | [7 empty] | 165 | [6 empty] | 165 | [7 empty] | 165
[22 empty] | 170 | [7 empty] | 170 | [6 empty] | 170 | [7 empty] | 170
[22 empty] | 175 | [7 empty] | 175 | [6 empty] | 175 | [7 empty] | 175
[22 empty] | 180 | [7 empty] | 180 | [6 empty] | 180 | [7 empty] | 180
[13 empty] | Давление в камере, Мпа σ3 | Вертикальная нагрузка, Мпа σ1 | Поровое давление, Мпа u
[7 empty] | Коэфф. Точки | [5 empty] | 0.0514304 | 0.07726324 | [5 empty] | 1 | [6 empty] | σ3,кПа | σ1,кПа | u, кПа |  |  |  | 4
[13 empty] | 0.1514304 | 0.209598 | [27 empty] | δ3, Мпа | δ1-δ3, МПа | δ1, МПа | δ1, КПа
|  |  | Модуль деформации, МПа: | [9 empty] | 0.2514304 | 0.3419327 | [21 empty] | С, МПа:
|  |  | Е0= | [32 empty] | φ, град:
|  |  | E50 = | [32 empty] | E, Мпа
|  |  | Коэф. Поперечной деформации, ϑ = | [9 empty] | Эффективные значения угла внутреннего трения и удельного сцепления ϕ', С' | [13 empty] | x | 0
[13 empty] | ϕ', град. = | 8 | [12 empty] | y |  |  |  | С, кПа | φ,°
[13 empty] | С', МПа = | 0.004
| Исполнитель: | [6 empty] | Морозов Д.С. |  |  |  |  | Исполнитель: |  |  |  |  | Морозов Д.С.
| Начальник исп. лаборатории: | [6 empty] | Семиколенова Л.Г. |  |  |  |  | Начальник исп. лаборатории: |  |  |  |  | Семиколенова Л.Г.
Лист 1 , всего листов 2 | [11 empty] | Лист 2 , всего листов 2
Частичное воспроизведение протокола испытаний без письменного разрешения ООО «ИнжГео» ЗАПРЕЩАЕТСЯ | [11 empty] | Частичное воспроизведение протокола испытаний без письменного разрешения ООО «ИнжГео» ЗАПРЕЩАЕТСЯ
[5 empty] | второй график |  | первый график | [9 empty] | К Пуассона
dev50 | epsE50 | ind | devE0 | epsE0 | dev | eps | sigma |  | dev1 | eps1 | dev2 | eps2 | dev3 | eps3 |  | Глины
0.01291642 | 0.01344451 |  |  |  | 0 | 0 |  |  | 0 | 0 | 0 | 0 | 0 | 0 |  | < 0 | 0,20-0,30
ind |  |  |  |  | 0.001248413 | 0.0006404749 |  |  | 0.001248413 | 0.0006404749 | 0.004880485 | 0.001021761 | 0.008927962 | 0.001012155 |  | 0-0,25 | 0,30-0,38
2 |  |  |  |  | 0.002469519 | 0.00128095 |  |  | 0.002469519 | 0.00128095 | 0.009551519 | 0.002043523 | 0.01759759 | 0.002024311 |  | 0,25< | 0,38-0,45
E0 |  |  |  |  | 0.003641027 | 0.001921425 |  |  | 0.003641027 | 0.001921425 | 0.01512357 | 0.003486804 | 0.02534065 | 0.003112725 |  | Суглинки | 0,35-0,37
epsE0 | devE0 |  |  |  | 0.004740644 | 0.002561899 |  |  | 0.004740644 | 0.002561899 | 0.01637944 | 0.004087046 | 0.02896095 | 0.004048622 |  | Пески и супеси | 0,30-0,35
0.0048179838 | 0.00771456 |  |  |  | 0.005746077 | 0.003202374 |  |  | 0.005746077 | 0.003202374 | 0.01885804 | 0.005108807 | 0.03256651 | 0.005060777
[5 empty] | 0.006635036 | 0.003842849 |  |  | 0.006635036 | 0.003842849 | 0.02084513 | 0.006130569 | 0.03631757 | 0.006072933
График E50 |  | График E |  |  | 0.007385226 | 0.004483324 |  |  | 0.007385226 | 0.004483324 | 0.02259696 | 0.00715233 | 0.0391474 | 0.007085088
eps | q | sigma |  |  | 0.00771456 | 0.0048179838 |  |  | 0.00771456 | 0.0048179838 | 0.02466977 | 0.008174092 | 0.04168923 | 0.008097244
Горизонтальная линия E50 |  | Касательная |  |  | 0.008551884 | 0.005764274 |  |  | 0.008551884 | 0.005764274 | 0.02581979 | 0.009195853 | 0.04525117 | 0.009264062
0 |  | a | b |  | 0.009085131 | 0.006404749 |  |  | 0.009085131 | 0.006404749 | 0.02770326 | 0.01021761 | 0.04683971 | 0.01012155
|  |  | 0 |  | 0.009590377 | 0.007045224 |  |  | 0.009590377 | 0.007045224 | 0.02908379 | 0.01117565 | 0.04982715 | 0.01113371
Вертикальная линия E50 |  | p1 и p2 |  |  | 0.01006678 | 0.007685698 |  |  | 0.01006678 | 0.007685698 | 0.03038064 | 0.01226114 | 0.05172898 | 0.01214587
| 0 | 0 |  |  | 0.0105135 | 0.008326173 |  |  | 0.0105135 | 0.008326173 | 0.03191535 | 0.0132829 | 0.05393506 | 0.01315802
[5 empty] | 0.0109297 | 0.008966648 |  |  | 0.0109297 | 0.008966648 | 0.03377283 | 0.01430466 | 0.05723522 | 0.01417018
Касательная линия E50 |  |  |  |  | 0.01131454 | 0.009607123 |  |  | 0.01131454 | 0.009607123 | 0.03534536 | 0.01532642 | 0.05901931 | 0.01518233
0 | 0 | Горизонтальная 1 |  |  | 0.01166716 | 0.0102476 |  |  | 0.01166716 | 0.0102476 | 0.0365252 | 0.01634818 | 0.06187717 | 0.01619449
[5 empty] | 0.01198675 | 0.01088807 |  |  | 0.01198675 | 0.01088807 | 0.03820464 | 0.01736995 | 0.06429865 | 0.01720664
Горизонтальная линия qкр |  |  |  |  | 0.01227244 | 0.01152855 |  |  | 0.01227244 | 0.01152855 | 0.03957596 | 0.01839171 | 0.0669736 | 0.0182188
Горизонтальная линия q |  | Горизонтальная 2 |  |  | 0.01252341 | 0.01216902 |  |  | 0.01252341 | 0.01216902 | 0.04113142 | 0.01941347 | 0.06899185 | 0.01923095
0 |  | 0 |  |  | 0.0127388 | 0.0128095 |  |  | 0.0127388 | 0.0128095 | 0.04286332 | 0.02043523 | 0.07084326 | 0.02024311
[5 empty] | 0.01291642 | 0.01344451 |  |  | 0.01291642 | 0.01344451 | 0.04466391 | 0.02145699 | 0.07321766 | 0.02125527
Вертикальная линия q |  |  |  |  | 0.01307765 | 0.01409045 |  |  | 0.01307765 | 0.01409045 | 0.04592548 | 0.02247875 | 0.07550491 | 0.02226742
| 0 |  |  |  | 0.01323563 | 0.01473092 |  |  | 0.01323563 | 0.01473092 | 0.04754031 | 0.02350051 | 0.07789485 | 0.02327958
[5 empty] | 0.01339172 | 0.0153714 |  |  | 0.01339172 | 0.0153714 | 0.04840067 | 0.02452228 | 0.07897732 | 0.02429173
[5 empty] | 0.01354592 | 0.01601187 |  |  | 0.01354592 | 0.01601187 | 0.04979883 | 0.02554404 | 0.08094217 | 0.02530389
[5 empty] | 0.01369822 | 0.01665235 |  |  | 0.01369822 | 0.01665235 | 0.05112709 | 0.0265658 | 0.08317924 | 0.02631604
[5 empty] | 0.01384861 | 0.01729282 |  |  | 0.01384861 | 0.01729282 | 0.0524777 | 0.02758756 | 0.08397837 | 0.0273282
[5 empty] | 0.01399711 | 0.0179333 |  |  | 0.01399711 | 0.0179333 | 0.05344295 | 0.02860932 | 0.08512942 | 0.02834035
[5 empty] | 0.01414369 | 0.01857377 |  |  | 0.01414369 | 0.01857377 | 0.05421511 | 0.02963108 | 0.08702223 | 0.02935251
[5 empty] | 0.01428835 | 0.01921425 |  |  | 0.01428835 | 0.01921425 | 0.05518646 | 0.03065284 | 0.08754664 | 0.03036466
[5 empty] | 0.01443109 | 0.01985472 |  |  | 0.01443109 | 0.01985472 | 0.05584928 | 0.03167461 | 0.08829249 | 0.03137682
[5 empty] | 0.01457191 | 0.0204952 |  |  | 0.01457191 | 0.0204952 | 0.05659584 | 0.03269637 | 0.08954964 | 0.03238898
[5 empty] | 0.0147108 | 0.02113567 |  |  | 0.0147108 | 0.02113567 | 0.05721842 | 0.03371813 | 0.09010792 | 0.03340113
[5 empty] | 0.01484775 | 0.02177615 |  |  | 0.01484775 | 0.02177615 | 0.05730929 | 0.03473989 | 0.09050233 | 0.03441329
[5 empty] | 0.01498276 | 0.02241662 |  |  | 0.01498276 | 0.02241662 | 0.05816758 | 0.03576165 | 0.09049899 | 0.03542544
[5 empty] | 0.01511583 | 0.0230571 |  |  | 0.01511583 | 0.0230571 | 0.05766503 | 0.03678341 | 0.08995666 | 0.0364376
[5 empty] | 0.01524695 | 0.02369757 |  |  | 0.01524695 | 0.02369757 | 0.05806249 | 0.03780518 | 0.09016865 | 0.03744975
[5 empty] | 0.01537612 | 0.02433804 |  |  | 0.01537612 | 0.02433804 | 0.05784289 | 0.03882694 | 0.0893387 | 0.03846191
[5 empty] | 0.01550333 | 0.02497852 |  |  | 0.01550333 | 0.02497852 | 0.05790932 | 0.0398487 | 0.08937053 | 0.03947406
[5 empty] | 0.01562857 | 0.02561899 |  |  | 0.01562857 | 0.02561899 | 0.05776258 | 0.04087046 | 0.08956788 | 0.04048622
[5 empty] | 0.01575185 | 0.02625947 |  |  | 0.01575185 | 0.02625947 | 0.05780346 | 0.04189222 | 0.08923449 | 0.04149838
[5 empty] | 0.01587315 | 0.02689994 |  |  | 0.01587315 | 0.02689994 | 0.05773275 | 0.04291398 | 0.08917408 | 0.04251053
[5 empty] | 0.01599248 | 0.02754042 |  |  | 0.01599248 | 0.02754042 | 0.05755123 | 0.04393574 | 0.08839038 | 0.04352269
[5 empty] | 0.01610983 | 0.02818089 |  |  | 0.01610983 | 0.02818089 | 0.05755971 | 0.04495751 | 0.08798714 | 0.04453484
[5 empty] | 0.01622519 | 0.02882137 |  |  | 0.01622519 | 0.02882137 | 0.05755896 | 0.04597927 | 0.08806807 | 0.045547
[5 empty] | 0.01633856 | 0.02946184 |  |  | 0.01633856 | 0.02946184 | 0.05704979 | 0.04700103 | 0.08743692 | 0.04655915
[5 empty] | 0.01644993 | 0.03010232 |  |  | 0.01644993 | 0.03010232 | 0.05723299 | 0.04802279 | 0.08719741 | 0.04757131
[5 empty] | 0.0165593 | 0.03074279 |  |  | 0.0165593 | 0.03074279 | 0.05680933 | 0.04904455 | 0.08685328 | 0.04858346
[5 empty] | 0.01666667 | 0.03138327 |  |  | 0.01666667 | 0.03138327 | 0.05707963 | 0.05006631 | 0.08680827 | 0.04959562
[5 empty] | 0.01677203 | 0.03202374 |  |  | 0.01677203 | 0.03202374 | 0.05674466 | 0.05108807 | 0.08656609 | 0.05060777
[5 empty] | 0.01687537 | 0.03266422 |  |  | 0.01687537 | 0.03266422 | 0.05670523 | 0.05210984 | 0.08593049 | 0.05161993
[5 empty] | 0.01697669 | 0.03330469 |  |  | 0.01697669 | 0.03330469 | 0.05626211 | 0.0531316 | 0.08610519 | 0.05263209
[5 empty] | 0.01707599 | 0.03394517 |  |  | 0.01707599 | 0.03394517 | 0.05611611 | 0.05415336 | 0.08579394 | 0.05364424
[5 empty] | 0.01717326 | 0.03458564 |  |  | 0.01717326 | 0.03458564 | 0.056068 | 0.05517512 | 0.08480045 | 0.0546564
[5 empty] | 0.0172685 | 0.03522612 |  |  | 0.0172685 | 0.03522612 | 0.0560186 | 0.05619688 | 0.08522847 | 0.05566855
[5 empty] | 0.0173617 | 0.03586659 |  |  | 0.0173617 | 0.03586659 | 0.05616867 | 0.05721864 | 0.08458173 | 0.05668071
[5 empty] | 0.01745285 | 0.03650707 |  |  | 0.01745285 | 0.03650707 | 0.05561903 | 0.0582404 | 0.08426395 | 0.05769286
[5 empty] | 0.01754196 | 0.03714754 |  |  | 0.01754196 | 0.03714754 | 0.05557045 | 0.05926217 | 0.08367887 | 0.05870502
[5 empty] | 0.01762902 | 0.03778802 |  |  | 0.01762902 | 0.03778802 | 0.05542373 | 0.06028393 | 0.08443023 | 0.05971717
[5 empty] | 0.01771402 | 0.03842849 |  |  | 0.01771402 | 0.03842849 | 0.05527966 | 0.06130569 | 0.08392175 | 0.06072933
[5 empty] | 0.01779696 | 0.03906897 |  |  | 0.01779696 | 0.03906897 | 0.05493903 | 0.06232745 | 0.08335717 | 0.06174149
[5 empty] | 0.01787783 | 0.03970944 |  |  | 0.01787783 | 0.03970944 | 0.05520264 | 0.06334921 | 0.08373968 | 0.06275364
[5 empty] | 0.01795663 | 0.04034992 |  |  | 0.01795663 | 0.04034992 | 0.05477127 | 0.06437097 | 0.08344537 | 0.0637658
[5 empty] | 0.01803336 | 0.04099039 |  |  | 0.01803336 | 0.04099039 | 0.05493767 | 0.06539274 | 0.08415913 | 0.06477795
[5 empty] | 0.018108 | 0.04163087 |  |  | 0.018108 | 0.04163087 | 0.0548901 | 0.0664145 | 0.08428024 | 0.06579011
[5 empty] | 0.01818056 | 0.04227134 |  |  | 0.01818056 | 0.04227134 | 0.05443012 | 0.06743626 | 0.08420796 | 0.06680226
[5 empty] | 0.01825103 | 0.04291182 |  |  | 0.01825103 | 0.04291182 | 0.05415945 | 0.06845802 | 0.08354156 | 0.06781442
[5 empty] | 0.01831941 | 0.04355229 |  |  | 0.01831941 | 0.04355229 | 0.05417982 | 0.06947978 | 0.08418031 | 0.06882657
[5 empty] | 0.01838568 | 0.04419277 |  |  | 0.01838568 | 0.04419277 | 0.05369297 | 0.07050154 | 0.08352349 | 0.06983873
[5 empty] | 0.01844986 | 0.04483324 |  |  | 0.01844986 | 0.04483324 | 0.05380062 | 0.0715233 | 0.08407035 | 0.07085088
[5 empty] | 0.01851192 | 0.04547372 |  |  | 0.01851192 | 0.04547372 | 0.05340451 | 0.07254507 | 0.08402018 | 0.07186304
[5 empty] | 0.01857187 | 0.04611419 |  |  | 0.01857187 | 0.04611419 | 0.05360636 | 0.07356683 | 0.08447224 | 0.0728752
[5 empty] | 0.01862971 | 0.04675467 |  |  | 0.01862971 | 0.04675467 | 0.05320791 | 0.07458859 | 0.0844258 | 0.07388735
[5 empty] | 0.01868542 | 0.04739514 |  |  | 0.01868542 | 0.04739514 | 0.05291088 | 0.07561035 | 0.08408013 | 0.07489951
[5 empty] | 0.018739 | 0.04803561 |  |  | 0.018739 | 0.04803561 | 0.05261702 | 0.07663211 | 0.0845345 | 0.07591166
[5 empty] | 0.01879045 | 0.04867609 |  |  | 0.01879045 | 0.04867609 | 0.05252804 | 0.07765387 | 0.08458817 | 0.07692382
[5 empty] | 0.01883977 | 0.04931656 |  |  | 0.01883977 | 0.04931656 | 0.05214569 | 0.07867563 | 0.08484042 | 0.07793597
[5 empty] | 0.01888694 | 0.04995704 |  |  | 0.01888694 | 0.04995704 | 0.05197168 | 0.0796974 | 0.08489052 | 0.07894813
[5 empty] | 0.01893197 | 0.05059751 |  |  | 0.01893197 | 0.05059751 | 0.05220776 | 0.08071916 | 0.08463774 | 0.07996028
[5 empty] | 0.01897485 | 0.05123799 |  |  | 0.01897485 | 0.05123799 | 0.05195564 | 0.08174092 | 0.08498135 | 0.08097244
[5 empty] | 0.01901557 | 0.05187846 |  |  | 0.01901557 | 0.05187846 | 0.05201707 | 0.08276268 | 0.08462061 | 0.0819846
[5 empty] | 0.01905413 | 0.05251894 |  |  | 0.01905413 | 0.05251894 | 0.05149377 | 0.08378444 | 0.08435479 | 0.08299675
[5 empty] | 0.01909052 | 0.05315941 |  |  | 0.01909052 | 0.05315941 | 0.05128747 | 0.0848062 | 0.08458317 | 0.08400891
[5 empty] | 0.01912475 | 0.05379989 |  |  | 0.01912475 | 0.05379989 | 0.05159991 | 0.08582797 | 0.08430502 | 0.08502106
[5 empty] | 0.0191568 | 0.05444036 |  |  | 0.0191568 | 0.05444036 | 0.05153282 | 0.08684973 | 0.0848196 | 0.08603322
[5 empty] | 0.01918668 | 0.05508084 |  |  | 0.01918668 | 0.05508084 | 0.05158791 | 0.08787149 | 0.08462618 | 0.08704537
[5 empty] | 0.01921437 | 0.05572131 |  |  | 0.01921437 | 0.05572131 | 0.05116694 | 0.08889325 | 0.08422229 | 0.08805753
[5 empty] | 0.01923987 | 0.05636179 |  |  | 0.01923987 | 0.05636179 | 0.05116849 | 0.08991501 | 0.08460338 | 0.08906968
[5 empty] | 0.01926318 | 0.05700226 |  |  | 0.01926318 | 0.05700226 | 0.05108324 | 0.09093677 | 0.08466986 | 0.09008184
[5 empty] | 0.01928429 | 0.05764274 |  |  | 0.01928429 | 0.05764274 | 0.05120982 | 0.09195853 | 0.08502237 | 0.09109399
[5 empty] | 0.0193032 | 0.05828321 |  |  | 0.0193032 | 0.05828321 | 0.0512475 | 0.0929803 | 0.08456155 | 0.09210615
[5 empty] | 0.0193199 | 0.05892369 |  |  | 0.0193199 | 0.05892369 | 0.05119558 | 0.09400206 | 0.08448805 | 0.09311831
[5 empty] | 0.01933439 | 0.05956416 |  |  | 0.01933439 | 0.05956416 | 0.05165336 | 0.09502382 | 0.08470251 | 0.09413046
[5 empty] | 0.01934667 | 0.06020464 |  |  | 0.01934667 | 0.06020464 | 0.05132012 | 0.09604558 | 0.08400559 | 0.09514262
[5 empty] | 0.01935672 | 0.06084511 |  |  | 0.01935672 | 0.06084511 | 0.05159517 | 0.09706734 | 0.08369791 | 0.09615477
[5 empty] | 0.01936455 | 0.06148559 |  |  | 0.01936455 | 0.06148559 | 0.05157778 | 0.0980891 | 0.08418014 | 0.09716693
[5 empty] | 0.01937014 | 0.06212606 |  |  | 0.01937014 | 0.06212606 | 0.05166725 | 0.09911086 | 0.08385291 | 0.09817908
[5 empty] | 0.01937351 | 0.06276654 |  |  | 0.01937351 | 0.06276654 | 0.05186288 | 0.1001326 | 0.08371686 | 0.09919124
[5 empty] | 0.01937463 | 0.06340701 |  |  | 0.01937463 | 0.06340701 | 0.05206396 | 0.1011544 | 0.08377265 | 0.1002034
[5 empty] | 0.01937463 | 0.06340701 |  |  | 0.01937463 | 0.06340701 | 0.05216978 | 0.1021761 | 0.08312092 | 0.1012155
[5 empty] | 0.01888254 | 0.06340674 |  |  | 0.01888254 | 0.06340674 | 0.05227963 | 0.1031979 | 0.0834623 | 0.1022277
[5 empty] | 0.01839576 | 0.06340647 |  |  | 0.01839576 | 0.06340647 | 0.0524928 | 0.1042197 | 0.08289746 | 0.1032399
[5 empty] | 0.01791506 | 0.06340621 |  |  | 0.01791506 | 0.06340621 | 0.05270859 | 0.1052414 | 0.08322702 | 0.104252
[5 empty] | 0.01744122 | 0.06340594 |  |  | 0.01744122 | 0.06340594 | 0.05262629 | 0.1062632 | 0.08255165 | 0.1052642
[5 empty] | 0.01697502 | 0.06340567 |  |  | 0.01697502 | 0.06340567 | 0.05284519 | 0.107285 | 0.08247197 | 0.1062763
[5 empty] | 0.01651722 | 0.0634054 |  |  | 0.01651722 | 0.0634054 | 0.05266458 | 0.1083067 | 0.08278864 | 0.1072885
[5 empty] | 0.0160686 | 0.06340513 |  |  | 0.0160686 | 0.06340513 | 0.05278377 | 0.1093285 | 0.0823023 | 0.1083006
[5 empty] | 0.01562995 | 0.06340486 |  |  | 0.01562995 | 0.06340486 | 0.05300202 | 0.1103502 | 0.08221359 | 0.1093128
[5 empty] | 0.01520203 | 0.06340459 |  |  | 0.01520203 | 0.06340459 | 0.05331865 | 0.111372 | 0.08172316 | 0.1103249
[5 empty] | 0.01478562 | 0.06340433 |  |  | 0.01478562 | 0.06340433 | 0.05313295 | 0.1123938 | 0.08123166 | 0.1113371
[5 empty] | 0.0143815 | 0.06340406 |  |  | 0.0143815 | 0.06340406 | 0.05364419 | 0.1134155 | 0.08143973 | 0.1123493
[5 empty] | 0.01399043 | 0.06340379 |  |  | 0.01399043 | 0.06340379 | 0.05345169 | 0.1144373 | 0.08084801 | 0.1133614
[5 empty] | 0.01361321 | 0.06340352 |  |  | 0.01361321 | 0.06340352 | 0.05335473 | 0.115459 | 0.08115715 | 0.1143736
[5 empty] | 0.01325059 | 0.06340325 |  |  | 0.01325059 | 0.06340325 | 0.05395259 | 0.1164808 | 0.0805678 | 0.1153857
[5 empty] | 0.01290336 | 0.06340298 |  |  | 0.01290336 | 0.06340298 | 0.05374459 | 0.1175026 | 0.08088059 | 0.1163979
[5 empty] | 0.0125723 | 0.06340272 |  |  | 0.0125723 | 0.06340272 | 0.05393 | 0.1185243 | 0.08049618 | 0.11741
[5 empty] | 0.01225817 | 0.06340245 |  |  | 0.01225817 | 0.06340245 | 0.05400812 | 0.1195461 | 0.0800152 | 0.1184222
[5 empty] | 0.01196176 | 0.06340218 |  |  | 0.01196176 | 0.06340218 | 0.05377824 | 0.1205679 | 0.08033831 | 0.1194343
[5 empty] | 0.01168384 | 0.06340191 |  |  | 0.01168384 | 0.06340191 | 0.05433965 | 0.1215896 | 0.08016615 | 0.1204465
[5 empty] | 0.01142518 | 0.06340164 |  |  | 0.01142518 | 0.06340164 | 0.05439165 | 0.1226114 | 0.07969935 | 0.1214587
[5 empty] | 0.01118656 | 0.06340137 |  |  | 0.01118656 | 0.06340137 | 0.05443353 | 0.1236331 | 0.07973858 | 0.1224708
[5 empty] | 0.01096875 | 0.0634011 |  |  | 0.01096875 | 0.0634011 | 0.05396458 | 0.1246549 | 0.07918446 | 0.123483
[5 empty] | 0.01077254 | 0.06340084 |  |  | 0.01077254 | 0.06340084 | 0.05398409 | 0.1256767 | 0.07913766 | 0.1244951
[5 empty] | 0.0105987 | 0.06340057 |  |  | 0.0105987 | 0.06340057 | 0.05399136 | 0.1266984 | 0.07959638 | 0.1255073
[5 empty] | 0.0104452 | 0.0634003 |  |  | 0.0104452 | 0.0634003 | 0.05398061 | 0.1277202 | 0.07915255 | 0.1265194
[5 empty] | 0.01029597 | 0.06340003 |  |  | 0.01029597 | 0.06340003 | 0.05424583 | 0.1287419 | 0.07910573 | 0.1275316
[5 empty] | 0.01014862 | 0.06339976 |  |  | 0.01014862 | 0.06339976 | 0.05388836 | 0.1297637 | 0.07925628 | 0.1285437
[5 empty] | 0.01000355 | 0.06339949 |  |  | 0.01000355 | 0.06339949 | 0.05420961 | 0.1307855 | 0.07900452 | 0.1295559
[5 empty] | 0.009861166 | 0.06339922 |  |  | 0.009861166 | 0.06339922 | 0.05421097 | 0.1318072 | 0.07815078 | 0.1305681
[5 empty] | 0.009721853 | 0.06339896 |  |  | 0.009721853 | 0.06339896 | 0.05389383 | 0.132829 | 0.0781954 | 0.1315802
[5 empty] | 0.009586013 | 0.06339869 |  |  | 0.009586013 | 0.06339869 | 0.05345959 | 0.1338508 | 0.07833872 | 0.1325924
[5 empty] | 0.009454043 | 0.06339842 |  |  | 0.009454043 | 0.06339842 | 0.05340964 | 0.1348725 | 0.07818106 | 0.1336045
[5 empty] | 0.009326339 | 0.06339815 |  |  | 0.009326339 | 0.06339815 | 0.05354537 | 0.1358943 | 0.07832277 | 0.1346167
[5 empty] | 0.009203298 | 0.06339788 |  |  | 0.009203298 | 0.06339788 | 0.05306817 | 0.136916 | 0.07776417 | 0.1356288
[5 empty] | 0.009085319 | 0.06339761 |  |  | 0.009085319 | 0.06339761 | 0.05317945 | 0.1379378 | 0.07720561 | 0.136641
[5 empty] | 0.008972797 | 0.06339734 |  |  | 0.008972797 | 0.06339734 | 0.05288058 | 0.1389596 | 0.07694741 | 0.1376531
[5 empty] | 0.00886613 | 0.06339708 |  |  | 0.00886613 | 0.06339708 | 0.05267298 | 0.1399813 | 0.07758991 | 0.1386653
[5 empty] | 0.008765715 | 0.06339681 |  |  | 0.008765715 | 0.06339681 | 0.05265802 | 0.1410031 | 0.07723344 | 0.1396775
[5 empty] | 0.008671948 | 0.06339654 |  |  | 0.008671948 | 0.06339654 | 0.0523371 | 0.1420248 | 0.07677835 | 0.1406896
[5 empty] | 0.008585227 | 0.06339627 |  |  | 0.008585227 | 0.06339627 | 0.05221162 | 0.1430466 | 0.07722495 | 0.1417018
[5 empty] | 0.00850595 | 0.063396 |  |  | 0.00850595 | 0.063396 | 0.05198297 | 0.1440684 | 0.0764736 | 0.1427139
[5 empty] | 0.008434512 | 0.06339573 |  |  | 0.008434512 | 0.06339573 | 0.05175254 | 0.1450901 | 0.07632461 | 0.1437261
[5 empty] | 0.008371311 | 0.06339546 |  |  | 0.008371311 | 0.06339546 | 0.05112172 | 0.1461119 | 0.07667833 | 0.1447382
[5 empty] | 0.008316744 | 0.0633952 |  |  | 0.008316744 | 0.0633952 | 0.05119191 | 0.1471337 | 0.07583509 | 0.1457504
[5 empty] | 0.008271208 | 0.06339493 |  |  | 0.008271208 | 0.06339493 | 0.05086451 | 0.1481554 | 0.07589522 | 0.1467625
[5 empty] | 0.0082351 | 0.06339466 |  |  | 0.0082351 | 0.06339466 | 0.0508409 | 0.1491772 | 0.07555906 | 0.1477747
[5 empty] | 0.008208817 | 0.06339439 |  |  | 0.008208817 | 0.06339439 | 0.05062248 | 0.1501989 | 0.07572695 | 0.1487869
[5 empty] | 0.008192756 | 0.06339412 |  |  | 0.008192756 | 0.06339412 | 0.04991064 | 0.1512207 | 0.07609921 | 0.149799
[5 empty] | 0.008187314 | 0.06339385 |  |  | 0.008187314 | 0.06339385 | 0.05020678 | 0.1522425 | 0.07577618 | 0.1508112
[5 empty] | 0.008187314 | 0.06339385 |  |  | 0.008187314 | 0.06339385 | 0.04981229 | 0.1532642 | 0.0756582 | 0.1518233
[5 empty] | 0.007887721 | 0.06336571 |  |  | 0.007887721 | 0.06336571 | 0.04982855 | 0.154286 | 0.07524559 | 0.1528355
[5 empty] | 0.007593134 | 0.06333757 |  |  | 0.007593134 | 0.06333757 | 0.04945698 | 0.1553077 | 0.07553871 | 0.1538476
[5 empty] | 0.007304205 | 0.06330943 |  |  | 0.007304205 | 0.06330943 | 0.04929895 | 0.1563295 | 0.07483787 | 0.1548598
[5 empty] | 0.007021582 | 0.06328128 |  |  | 0.007021582 | 0.06328128 | 0.04885586 | 0.1573513 | 0.07484341 | 0.1558719
[5 empty] | 0.006745918 | 0.06325314 |  |  | 0.006745918 | 0.06325314 | 0.04892911 | 0.158373 | 0.07525567 | 0.1568841
[5 empty] | 0.006477861 | 0.063225 |  |  | 0.006477861 | 0.063225 | 0.04912008 | 0.1593948 | 0.07507498 | 0.1578963
[5 empty] | 0.006218061 | 0.06319686 |  |  | 0.006218061 | 0.06319686 | 0.04893018 | 0.1604166 | 0.07490165 | 0.1589084
[5 empty] | 0.00596717 | 0.06316871 |  |  | 0.00596717 | 0.06316871 | 0.04875588 | 0.1614383 | 0.07483159 | 0.1599206
[5 empty] | 0.005725838 | 0.06314057 |  |  | 0.005725838 | 0.06314057 | 0.04848306 | 0.1624601 | 0.07426171 | 0.1609327
[5 empty] | 0.005494713 | 0.06311243 |  |  | 0.005494713 | 0.06311243 | 0.04841078 | 0.1634818 | 0.07459209 | 0.1619449
[5 empty] | 0.005274448 | 0.06308429 |  |  | 0.005274448 | 0.06308429 | 0.0486391 | 0.1645036 | 0.07492281 | 0.162957
[5 empty] | 0.005065691 | 0.06305614 |  |  | 0.005065691 | 0.06305614 | 0.04826809 | 0.1655254 | 0.07415394 | 0.1639692
[5 empty] | 0.004869093 | 0.063028 |  |  | 0.004869093 | 0.063028 | 0.04859782 | 0.1665471 | 0.07458555 | 0.1649813
[5 empty] | 0.004685305 | 0.06299986 |  |  | 0.004685305 | 0.06299986 | 0.04822834 | 0.1675689 | 0.07421771 | 0.1659935
[5 empty] | 0.004514976 | 0.06297171 |  |  | 0.004514976 | 0.06297171 | 0.04845972 | 0.1685906 | 0.07445051 | 0.1670057
[5 empty] | 0.004358757 | 0.06294357 |  |  | 0.004358757 | 0.06294357 | 0.04809203 | 0.1696124 | 0.07438401 | 0.1680178
[5 empty] | 0.004217298 | 0.06291543 |  |  | 0.004217298 | 0.06291543 | 0.04812532 | 0.1706342 | 0.07381828 | 0.16903
[5 empty] | 0.004091248 | 0.06288729 |  |  | 0.004091248 | 0.06288729 | 0.04825966 | 0.1716559 | 0.07385342 | 0.1700421
[5 empty] | 0.003981259 | 0.06285914 |  |  | 0.003981259 | 0.06285914 | 0.04789511 | 0.1726777 | 0.07408948 | 0.1710543
[5 empty] | 0.003887981 | 0.062831 |  |  | 0.003887981 | 0.062831 | 0.04783175 | 0.1736995 | 0.07392654 | 0.1720664
[5 empty] | 0.003812063 | 0.06280286 |  |  | 0.003812063 | 0.06280286 | 0.04766962 | 0.1747212 | 0.07366467 | 0.1730786
[5 empty] | 0.003754157 | 0.06277472 |  |  | 0.003754157 | 0.06277472 | 0.0479088 | 0.175743 | 0.07330396 | 0.1740907
[5 empty] | 0.003714911 | 0.06274657 |  |  | 0.003714911 | 0.06274657 | 0.04764935 | 0.1767647 | 0.07384447 | 0.1751029
[5 empty] | 0.003694976 | 0.06271843 |  |  | 0.003694976 | 0.06271843 | 0.04739133 | 0.1777865 | 0.07368628 | 0.1761151
[5 empty] | 0.003692465 | 0.06269029 |  |  | 0.003692465 | 0.06269029 | 0.04773481 | 0.1788083 | 0.07372947 | 0.1771272
[5 empty] | 0.003692754 | 0.06266215 |  |  | 0.003692754 | 0.06266215 | 0.04767985 | 0.17983 | 0.0732741 | 0.1781394
[5 empty] | 0.003693843 | 0.062634 |  |  | 0.003693843 | 0.062634 | 0.04742651 | 0.1808518 | 0.07352025 | 0.1791515
[5 empty] | 0.003696266 | 0.06260586 |  |  | 0.003696266 | 0.06260586 | 0.04747486 | 0.1818735 | 0.07346799 | 0.1801637
[5 empty] | 0.003700556 | 0.06257772 |  |  | 0.003700556 | 0.06257772 | 0.04732495 | 0.1828953 | 0.07311741 | 0.1811758
[5 empty] | 0.003707247 | 0.06254958 |  |  | 0.003707247 | 0.06254958 | 0.04747686 | 0.1839171 | 0.07316857 | 0.182188
[5 empty] | 0.003716871 | 0.06252143 |  |  | 0.003716871 | 0.06252143 | 0.04743065 | 0.1849388 | 0.07362155 | 0.1832001
[5 empty] | 0.003729964 | 0.06249329 |  |  | 0.003729964 | 0.06249329 | 0.04728638 | 0.1859606 | 0.07367642 | 0.1842123
[5 empty] | 0.003747057 | 0.06246515 |  |  | 0.003747057 | 0.06246515 | 0.04704412 | 0.1869824 | 0.07293326 | 0.1852245
[5 empty] | 0.003768685 | 0.06243701 |  |  | 0.003768685 | 0.06243701 | 0.04720392 | 0.1880041 | 0.07299214 | 0.1862366
[5 empty] | 0.00379538 | 0.06240886 |  |  | 0.00379538 | 0.06240886 | 0.04686586 | 0.1890259 | 0.07325313 | 0.1872488
[5 empty] | 0.003827678 | 0.06238072 |  |  | 0.003827678 | 0.06238072 | 0.04722999 | 0.1900476 | 0.07281631 | 0.1882609
[5 empty] | 0.00386611 | 0.06235258 |  |  | 0.00386611 | 0.06235258 | 0.04699638 | 0.1910694 | 0.07348176 | 0.1892731
[5 empty] | 0.00391121 | 0.06232443 |  |  | 0.00391121 | 0.06232443 | 0.0468651 | 0.1920912 | 0.07304954 | 0.1902852
[5 empty] | 0.003963512 | 0.06229629 |  |  | 0.003963512 | 0.06229629 | 0.0467362 | 0.1931129 | 0.07341974 | 0.1912974
[5 empty] | 0.00402355 | 0.06226815 |  |  | 0.00402355 | 0.06226815 | 0.04670975 | 0.1941347 | 0.07309242 | 0.1923095
[5 empty] | 0.004091856 | 0.06224001 |  |  | 0.004091856 | 0.06224001 | 0.04718582 | 0.1951564 | 0.07266766 | 0.1933217
[5 empty] | 0.004168965 | 0.06221186 |  |  | 0.004168965 | 0.06221186 | 0.04676446 | 0.1961782 | 0.07324554 | 0.1943339
[5 empty] | 0.004255409 | 0.06218372 |  |  | 0.004255409 | 0.06218372 | 0.04684574 | 0.1972 | 0.07322613 | 0.195346
[5 empty] | 0.004351723 | 0.06215558 |  |  | 0.004351723 | 0.06215558 | 0.04692973 | 0.1982217 | 0.0725095 | 0.1963582
[5 empty] | 0.004458439 | 0.06212744 |  |  | 0.004458439 | 0.06212744 | 0.04671649 | 0.1992435 | 0.07329572 | 0.1973703
[5 empty] | 0.004576091 | 0.06209929 |  |  | 0.004576091 | 0.06209929 | 0.04700608 | 0.2002653 | 0.07298488 | 0.1983825
[5 empty] | 0.004705213 | 0.06207115 |  |  | 0.004705213 | 0.06207115 | 0.04659856 | 0.201287 | 0.07287705 | 0.1993946
[5 empty] | 0.004846338 | 0.06204301 |  |  | 0.004846338 | 0.06204301 | 0.04679401 | 0.2023088 | 0.07297229 | 0.2004068
[5 empty] | 0.005 | 0.06201487 |  |  | 0.005 | 0.06201487 | 0.04699248 | 0.2033305 | 0.07317069 | 0.2014189
[5 empty] | 0.005 | 0.06200171 |  |  | 0.005 | 0.06200171
[5 empty] | 0.005327949 | 0.06200198 |  |  | 0.005327949 | 0.06200198
[5 empty] | 0.00565257 | 0.06200225 |  |  | 0.00565257 | 0.06200225
[5 empty] | 0.005973749 | 0.06200251 |  |  | 0.005973749 | 0.06200251
[5 empty] | 0.006291375 | 0.06200278 |  |  | 0.006291375 | 0.06200278
[5 empty] | 0.006605336 | 0.06200305 |  |  | 0.006605336 | 0.06200305
[5 empty] | 0.006915518 | 0.06200332 |  |  | 0.006915518 | 0.06200332
[5 empty] | 0.007221811 | 0.06200359 |  |  | 0.007221811 | 0.06200359
[5 empty] | 0.007524101 | 0.06200386 |  |  | 0.007524101 | 0.06200386
[5 empty] | 0.007822277 | 0.06200413 |  |  | 0.007822277 | 0.06200413
[5 empty] | 0.008116226 | 0.06200439 |  |  | 0.008116226 | 0.06200439
[5 empty] | 0.008405836 | 0.06200466 |  |  | 0.008405836 | 0.06200466
[5 empty] | 0.008690995 | 0.06200493 |  |  | 0.008690995 | 0.06200493
[5 empty] | 0.008971591 | 0.0620052 |  |  | 0.008971591 | 0.0620052
[5 empty] | 0.00924751 | 0.06200547 |  |  | 0.00924751 | 0.06200547
[5 empty] | 0.009518642 | 0.06200574 |  |  | 0.009518642 | 0.06200574
[5 empty] | 0.009784874 | 0.062006 |  |  | 0.009784874 | 0.062006
[5 empty] | 0.01004609 | 0.06200627 |  |  | 0.01004609 | 0.06200627
[5 empty] | 0.01030219 | 0.06200654 |  |  | 0.01030219 | 0.06200654
[5 empty] | 0.01055305 | 0.06200681 |  |  | 0.01055305 | 0.06200681
[5 empty] | 0.01079855 | 0.06200708 |  |  | 0.01079855 | 0.06200708
[5 empty] | 0.0110386 | 0.06200735 |  |  | 0.0110386 | 0.06200735
[5 empty] | 0.01127308 | 0.06200762 |  |  | 0.01127308 | 0.06200762
[5 empty] | 0.01150186 | 0.06200788 |  |  | 0.01150186 | 0.06200788
[5 empty] | 0.01172485 | 0.06200815 |  |  | 0.01172485 | 0.06200815
[5 empty] | 0.01194239 | 0.06200842 |  |  | 0.01194239 | 0.06200842
[5 empty] | 0.01215711 | 0.06200869 |  |  | 0.01215711 | 0.06200869
[5 empty] | 0.01236937 | 0.06200896 |  |  | 0.01236937 | 0.06200896
[5 empty] | 0.01257904 | 0.06200923 |  |  | 0.01257904 | 0.06200923
[5 empty] | 0.01278602 | 0.0620095 |  |  | 0.01278602 | 0.0620095
[5 empty] | 0.0129902 | 0.06200976 |  |  | 0.0129902 | 0.06200976
[5 empty] | 0.01319146 | 0.06201003 |  |  | 0.01319146 | 0.06201003
[5 empty] | 0.01338969 | 0.0620103 |  |  | 0.01338969 | 0.0620103
[5 empty] | 0.01358478 | 0.06201057 |  |  | 0.01358478 | 0.06201057
[5 empty] | 0.01377661 | 0.06201084 |  |  | 0.01377661 | 0.06201084
[5 empty] | 0.01396508 | 0.06201111 |  |  | 0.01396508 | 0.06201111
[5 empty] | 0.01415007 | 0.06201138 |  |  | 0.01415007 | 0.06201138
[5 empty] | 0.01433147 | 0.06201164 |  |  | 0.01433147 | 0.06201164
[5 empty] | 0.01450916 | 0.06201191 |  |  | 0.01450916 | 0.06201191
[5 empty] | 0.01468304 | 0.06201218 |  |  | 0.01468304 | 0.06201218
[5 empty] | 0.01485299 | 0.06201245 |  |  | 0.01485299 | 0.06201245
[5 empty] | 0.01501891 | 0.06201272 |  |  | 0.01501891 | 0.06201272
[5 empty] | 0.01518067 | 0.06201299 |  |  | 0.01518067 | 0.06201299
[5 empty] | 0.01533817 | 0.06201326 |  |  | 0.01533817 | 0.06201326
[5 empty] | 0.01549129 | 0.06201352 |  |  | 0.01549129 | 0.06201352
[5 empty] | 0.01563992 | 0.06201379 |  |  | 0.01563992 | 0.06201379
[5 empty] | 0.01578395 | 0.06201406 |  |  | 0.01578395 | 0.06201406
[5 empty] | 0.01592327 | 0.06201433 |  |  | 0.01592327 | 0.06201433
[5 empty] | 0.01605776 | 0.0620146 |  |  | 0.01605776 | 0.0620146
[5 empty] | 0.01618731 | 0.06201487 |  |  | 0.01618731 | 0.06201487
[5 empty] | 0.01618731 | 0.06200171 |  |  | 0.01618731 | 0.06200171
[5 empty] | 0.01634359 | 0.06203039 |  |  | 0.01634359 | 0.06203039
[5 empty] | 0.01649849 | 0.06205907 |  |  | 0.01649849 | 0.06205907
[5 empty] | 0.01665156 | 0.06208775 |  |  | 0.01665156 | 0.06208775
[5 empty] | 0.01680236 | 0.06211643 |  |  | 0.01680236 | 0.06211643
[5 empty] | 0.01695044 | 0.06214511 |  |  | 0.01695044 | 0.06214511
[5 empty] | 0.01709535 | 0.06217379 |  |  | 0.01709535 | 0.06217379
[5 empty] | 0.01723665 | 0.06220247 |  |  | 0.01723665 | 0.06220247
[5 empty] | 0.01737389 | 0.06223115 |  |  | 0.01737389 | 0.06223115
[5 empty] | 0.01750663 | 0.06225983 |  |  | 0.01750663 | 0.06225983
[5 empty] | 0.01763441 | 0.0622885 |  |  | 0.01763441 | 0.0622885
[5 empty] | 0.0177568 | 0.06231718 |  |  | 0.0177568 | 0.06231718
[5 empty] | 0.01787335 | 0.06234586 |  |  | 0.01787335 | 0.06234586
[5 empty] | 0.01798361 | 0.06237454 |  |  | 0.01798361 | 0.06237454
[5 empty] | 0.01808713 | 0.06240322 |  |  | 0.01808713 | 0.06240322
[5 empty] | 0.01818347 | 0.0624319 |  |  | 0.01818347 | 0.0624319
[5 empty] | 0.01827218 | 0.06246058 |  |  | 0.01827218 | 0.06246058
[5 empty] | 0.01835282 | 0.06248926 |  |  | 0.01835282 | 0.06248926
[5 empty] | 0.01842493 | 0.06251794 |  |  | 0.01842493 | 0.06251794
[5 empty] | 0.01848808 | 0.06254662 |  |  | 0.01848808 | 0.06254662
[5 empty] | 0.01854182 | 0.0625753 |  |  | 0.01854182 | 0.0625753
[5 empty] | 0.0185857 | 0.06260398 |  |  | 0.0185857 | 0.06260398
[5 empty] | 0.01861928 | 0.06263266 |  |  | 0.01861928 | 0.06263266
[5 empty] | 0.0186421 | 0.06266134 |  |  | 0.0186421 | 0.06266134
[5 empty] | 0.01865372 | 0.06269002 |  |  | 0.01865372 | 0.06269002
[5 empty] | 0.0186552 | 0.0627187 |  |  | 0.0186552 | 0.0627187
[5 empty] | 0.01865513 | 0.06274738 |  |  | 0.01865513 | 0.06274738
[5 empty] | 0.0186549 | 0.06277606 |  |  | 0.0186549 | 0.06277606
[5 empty] | 0.01865438 | 0.06280474 |  |  | 0.01865438 | 0.06280474
[5 empty] | 0.01865346 | 0.06283342 |  |  | 0.01865346 | 0.06283342
[5 empty] | 0.01865202 | 0.0628621 |  |  | 0.01865202 | 0.0628621
[5 empty] | 0.01864996 | 0.06289078 |  |  | 0.01864996 | 0.06289078
[5 empty] | 0.01864715 | 0.06291946 |  |  | 0.01864715 | 0.06291946
[5 empty] | 0.01864348 | 0.06294814 |  |  | 0.01864348 | 0.06294814
[5 empty] | 0.01863884 | 0.06297682 |  |  | 0.01863884 | 0.06297682
[5 empty] | 0.01863311 | 0.0630055 |  |  | 0.01863311 | 0.0630055
[5 empty] | 0.01862618 | 0.06303418 |  |  | 0.01862618 | 0.06303418
[5 empty] | 0.01861794 | 0.06306286 |  |  | 0.01861794 | 0.06306286
[5 empty] | 0.01860826 | 0.06309154 |  |  | 0.01860826 | 0.06309154
[5 empty] | 0.01859704 | 0.06312022 |  |  | 0.01859704 | 0.06312022
[5 empty] | 0.01858415 | 0.06314889 |  |  | 0.01858415 | 0.06314889
[5 empty] | 0.0185695 | 0.06317757 |  |  | 0.0185695 | 0.06317757
[5 empty] | 0.01855295 | 0.06320625 |  |  | 0.01855295 | 0.06320625
[5 empty] | 0.0185344 | 0.06323493 |  |  | 0.0185344 | 0.06323493
[5 empty] | 0.01851373 | 0.06326361 |  |  | 0.01851373 | 0.06326361
[5 empty] | 0.01849083 | 0.06329229 |  |  | 0.01849083 | 0.06329229
[5 empty] | 0.01846559 | 0.06332097 |  |  | 0.01846559 | 0.06332097
[5 empty] | 0.01843788 | 0.06334965 |  |  | 0.01843788 | 0.06334965
[5 empty] | 0.0184076 | 0.06337833 |  |  | 0.0184076 | 0.06337833
[5 empty] | 0.01837463 | 0.06340701 |  |  | 0.01837463 | 0.06340701
[5 empty] | 0.01837463 | 0.06340701 |  |  | 0.01837463 | 0.06340701
[5 empty] | 0.01815093 | 0.06658744 |  |  | 0.01815093 | 0.06658744
[5 empty] | 0.01795893 | 0.06976786 |  |  | 0.01795893 | 0.06976786
[5 empty] | 0.01779622 | 0.07294829 |  |  | 0.01779622 | 0.07294829
[5 empty] | 0.01766036 | 0.07612872 |  |  | 0.01766036 | 0.07612872
[5 empty] | 0.01754893 | 0.07930914 |  |  | 0.01754893 | 0.07930914
[5 empty] | 0.01745952 | 0.08248957 |  |  | 0.01745952 | 0.08248957
[5 empty] | 0.0173897 | 0.08567 |  |  | 0.0173897 | 0.08567
[5 empty] | 0.01733705 | 0.08885042 |  |  | 0.01733705 | 0.08885042
[5 empty] | 0.01729915 | 0.09203085 |  |  | 0.01729915 | 0.09203085
[5 empty] | 0.01727356 | 0.09521128 |  |  | 0.01727356 | 0.09521128
[5 empty] | 0.01725788 | 0.0983917 |  |  | 0.01725788 | 0.0983917
[5 empty] | 0.01724967 | 0.1015721 |  |  | 0.01724967 | 0.1015721
[5 empty] | 0.01724652 | 0.1047526 |  |  | 0.01724652 | 0.1047526
[5 empty] | 0.017246 | 0.107933 |  |  | 0.017246 | 0.107933
[5 empty] | 0.01730249 | 0.1111134 |  |  | 0.01730249 | 0.1111134
[5 empty] | 0.01747147 | 0.1142938 |  |  | 0.01747147 | 0.1142938
[5 empty] | 0.01771665 | 0.1174743 |  |  | 0.01771665 | 0.1174743
[5 empty] | 0.01800117 | 0.1206547 |  |  | 0.01800117 | 0.1206547
[5 empty] | 0.0182882 | 0.1238351 |  |  | 0.0182882 | 0.1238351
[5 empty] | 0.01854088 | 0.1270155 |  |  | 0.01854088 | 0.1270155
[5 empty] | 0.01872236 | 0.130196 |  |  | 0.01872236 | 0.130196
[5 empty] | 0.0187958 | 0.1333764 |  |  | 0.0187958 | 0.1333764
[5 empty] | 0.01876308 | 0.1365568 |  |  | 0.01876308 | 0.1365568
[5 empty] | 0.01866157 | 0.1397372 |  |  | 0.01866157 | 0.1397372
[5 empty] | 0.01849765 | 0.1429177 |  |  | 0.01849765 | 0.1429177
[5 empty] | 0.01827766 | 0.1460981 |  |  | 0.01827766 | 0.1460981
[5 empty] | 0.01800791 | 0.15 |  |  | 0.01800791 | 0.15
[5 empty] | 0.01769472 | 0.1524589 |  |  | 0.01769472 | 0.1524589
[5 empty] | 0.0173444 | 0.1556394 |  |  | 0.0173444 | 0.1556394
[5 empty] | 0.01696328 | 0.1588198 |  |  | 0.01696328 | 0.1588198
[5 empty] | 0.01655767 | 0.1620002 |  |  | 0.01655767 | 0.1620002
[5 empty] | 0.01613389 | 0.1651807 |  |  | 0.01613389 | 0.1651807
[5 empty] | 0.01569826 | 0.1683611 |  |  | 0.01569826 | 0.1683611
[5 empty] | 0.01521862 | 0.1715415 |  |  | 0.01521862 | 0.1715415
[5 empty] | 0.01439255 | 0.1747219 |  |  | 0.01439255 | 0.1747219
[5 empty] | 0.01346995 | 0.1779024 |  |  | 0.01346995 | 0.1779024
[5 empty] | 0.01284663 | 0.1810828 |  |  | 0.01284663 | 0.1810828
[5 empty] | 0.01276984 | 0.1842632 |  |  | 0.01276984 | 0.1842632
[5 empty] | 0.01277448 | 0.1874436 |  |  | 0.01277448 | 0.1874436
[5 empty] | 0.01278381 | 0.1906241 |  |  | 0.01278381 | 0.1906241
[5 empty] | 0.01279813 | 0.1938045 |  |  | 0.01279813 | 0.1938045
[5 empty] | 0.01281778 | 0.1969849 |  |  | 0.01281778 | 0.1969849
[5 empty] | 0.01284307 | 0.2001653 |  |  | 0.01284307 | 0.2001653
[5 empty] | 0.01287432 | 0.2033458 |  |  | 0.01287432 | 0.2033458
[5 empty] | 0.01291184 | 0.2065262 |  |  | 0.01291184 | 0.2065262
[5 empty] | 0.01298104 | 0.2097066 |  |  | 0.01298104 | 0.2097066
[5 empty] | 0.01330789 | 0.2128871 |  |  | 0.01330789 | 0.2128871
[5 empty] | 0.01376653 | 0.2160675 |  |  | 0.01376653 | 0.2160675
[5 empty] | 0.01413257 | 0.2192479 |  |  | 0.01413257 | 0.2192479
[5 empty] | 0.01439495 | 0.2224283 |  |  | 0.01439495 | 0.2224283
[5 empty] | 0.01463158 | 0.2256088 |  |  | 0.01463158 | 0.2256088
[5 empty] | 0.01484962 | 0.2287892 |  |  | 0.01484962 | 0.2287892
[5 empty] | 0.01505621 | 0.2319696 |  |  | 0.01505621 | 0.2319696
[5 empty] | 0.01525853 | 0.23515 |  |  | 0.01525853 | 0.23515
[5 empty] | 0.01546102 | 0.2383305 |  |  | 0.01546102 | 0.2383305
[5 empty] | 0.01564157 | 0.2415109 |  |  | 0.01564157 | 0.2415109
[5 empty] | 0.01581276 | 0.2446913 |  |  | 0.01581276 | 0.2446913
[5 empty] | 0.01599885 | 0.2478717 |  |  | 0.01599885 | 0.2478717
[5 empty] | 0.01622412 | 0.2510522 |  |  | 0.01622412 | 0.2510522
[5 empty] | 0.01652831 | 0.2542326 |  |  | 0.01652831 | 0.2542326
[5 empty] | 0.01692948 | 0.257413 |  |  | 0.01692948 | 0.257413
[5 empty] | 0.01741447 | 0.2605934 |  |  | 0.01741447 | 0.2605934
[5 empty] | 0.01797013 | 0.2637739 |  |  | 0.01797013 | 0.2637739
[5 empty] | 0.01858328 | 0.2669543 |  |  | 0.01858328 | 0.2669543
[5 empty] | 0.01924075 | 0.2701347 |  |  | 0.01924075 | 0.2701347
[5 empty] | 0.01992938 | 0.2733152 |  |  | 0.01992938 | 0.2733152
[5 empty] | 0.02063599 | 0.2764956 |  |  | 0.02063599 | 0.2764956
[5 empty] | 0.02134741 | 0.279676 |  |  | 0.02134741 | 0.279676
[5 empty] | 0.02205047 | 0.2828564 |  |  | 0.02205047 | 0.2828564
[5 empty] | 0.02273201 | 0.2860369 |  |  | 0.02273201 | 0.2860369
[5 empty] | 0.02337886 | 0.2892173 |  |  | 0.02337886 | 0.2892173
[5 empty] | 0.02397783 | 0.2923977 |  |  | 0.02397783 | 0.2923977
[5 empty] | 0.02451578 | 0.2955781 |  |  | 0.02451578 | 0.2955781
[5 empty] | 0.02497951 | 0.2987586 |  |  | 0.02497951 | 0.2987586
[5 empty] | 0.02535587 | 0.301939 |  |  | 0.02535587 | 0.301939
[5 empty] | 0.02563169 | 0.3051194 |  |  | 0.02563169 | 0.3051194
[5 empty] | 0.02583284 | 0.3082998 |  |  | 0.02583284 | 0.3082998
[5 empty] | 0.02580549 | 0.3114803 |  |  | 0.02580549 | 0.3114803
[5 empty] | 0.02514185 | 0.3146607 |  |  | 0.02514185 | 0.3146607
[5 empty] | 0.02377302 | 0.3178411 |  |  | 0.02377302 | 0.3178411
[5 empty] | 0.02194204 | 0.3210215 |  |  | 0.02194204 | 0.3210215
[5 empty] | 0.01989194 | 0.324202 |  |  | 0.01989194 | 0.324202
[5 empty] | 0.01786577 | 0.3273824 |  |  | 0.01786577 | 0.3273824
[5 empty] | 0.01610657 | 0.3305628 |  |  | 0.01610657 | 0.3305628
[5 empty] | 0.01485738 | 0.3337433 |  |  | 0.01485738 | 0.3337433
[5 empty] | 0.01418461 | 0.3369237 |  |  | 0.01418461 | 0.3369237
[5 empty] | 0.01358772 | 0.3401041 |  |  | 0.01358772 | 0.3401041
[5 empty] | 0.01301819 | 0.3432845 |  |  | 0.01301819 | 0.3432845
[5 empty] | 0.01247955 | 0.346465 |  |  | 0.01247955 | 0.346465
[5 empty] | 0.01197536 | 0.3496454 |  |  | 0.01197536 | 0.3496454
[5 empty] | 0.01150917 | 0.3528258 |  |  | 0.01150917 | 0.3528258
[5 empty] | 0.01108452 | 0.3560062 |  |  | 0.01108452 | 0.3560062
[5 empty] | 0.01070498 | 0.3591867 |  |  | 0.01070498 | 0.3591867
[5 empty] | 0.01037409 | 0.3623671 |  |  | 0.01037409 | 0.3623671
[5 empty] | 0.0100954 | 0.3655475 |  |  | 0.0100954 | 0.3655475
[5 empty] | 0.00987246 | 0.3687279 |  |  | 0.00987246 | 0.3687279
[5 empty] | 0.009708821 | 0.3719084 |  |  | 0.009708821 | 0.3719084
[5 empty] | 0.009608034 | 0.3750888 |  |  | 0.009608034 | 0.3750888
[5 empty] | 0.009573649 | 0.3782692 |  |  | 0.009573649 | 0.3782692