## 1
Общество с ограниченной ответственностью "Инженерная геология" (ООО "ИнжГео") | [11 empty] | Общество с ограниченной ответственностью "Инженерная геология" (ООО "ИнжГео")
Юр. адрес: 117279, г. Москва, ул. Миклухо-Маклая, 36 а, этаж 5, пом. XXIII к. 76-84 | [11 empty] | Юр. адрес: 117279, г. Москва, ул. Миклухо-Маклая, 36 а, этаж 5, пом. XXIII к. 76-84 | [8 empty] | нагр |  |  | X0 | Y0 | R |  | нагр |  |  |  | X0 | Y0 | R | нагр |  |  |  | X0 | Y0 | R |  | нагр |  |  |  | X0 | Y0 | R
Телефон/факс +7 (495) 132-30-00, Адрес электронной почты inbox@inj-geo.ru | [11 empty] | Телефон/факс +7 (495) 132-30-00, Адрес электронной почты inbox@inj-geo.ru | [12 empty] | 0 | [7 empty] | 0 | [6 empty] | 0 | [7 empty] | 0
[21 empty] | девиатор | [6 empty] | девиатор | [6 empty] | девиатор | [7 empty] | девиатор
Испытательная лаборатория ООО «ИнжГео» | [11 empty] | Испытательная лаборатория ООО «ИнжГео» | [8 empty] | x0 | Угол | X | Y |  |  |  | x0 |  | Угол | X | Y |  |  | x0 |  | Угол | X | Y |  |  |  | x0 |  | Угол | X | Y
Адрес места осуществления деятельности лаборатории: г. Москва, просп. Вернадского, д. 51, стр. 1 | [11 empty] | Адрес места осуществления деятельности лаборатории: г. Москва, просп. Вернадского, д. 51, стр. 1 | [9 empty] | 0 | [7 empty] | 0 | [6 empty] | 0 | [7 empty] | 0
Телефон +7(910)4557682, E-mail: slg85@mail.ru | [11 empty] | Телефон +7(910)4557682, E-mail: slg85@mail.ru | [9 empty] | 5 | [7 empty] | 5 | [6 empty] | 5 | [7 empty] | 5
[22 empty] | 10 | [7 empty] | 10 | [6 empty] | 10 | [7 empty] | 10
[12 empty] | Протокол испытаний № 13-63/295 от 20-08-2023 | [9 empty] | 15 | [7 empty] | 15 | [6 empty] | 15 | [7 empty] | 15
[22 empty] | 20 | [7 empty] | 20 | [6 empty] | 20 | [7 empty] | 20
[12 empty] | Наименование и адрес заказчика: Переход трубопровода через р. Енисей | [9 empty] | 25 | [7 empty] | 25 | [6 empty] | 25 | [7 empty] | 25
[12 empty] | Наименование объекта: ООО Регионстрой | [9 empty] | 30 | [7 empty] | 30 | [6 empty] | 30 | [7 empty] | 30
Наименование используемого метода/методики: ГОСТ 12248.4-2020 | [11 empty] | Наименование используемого метода/методики: ГОСТ 12248.3-2020 | [9 empty] | 35 | [7 empty] | 35 | [6 empty] | 35 | [7 empty] | 35
Условия проведения испытания: температура окружающей среды (18 - 25)0С, влажность воздуха (40 - 75)% | [11 empty] | Условия проведения испытания: температура окружающей среды (18 - 25)0С, влажность воздуха (40 - 75)% | [9 empty] | 40 | [7 empty] | 40 | [6 empty] | 40 | [7 empty] | 40
[12 empty] | Дата получение объекта подлежащего испытаниям: 24-07-2023 | [9 empty] | 45 | [7 empty] | 45 | [6 empty] | 45 | [7 empty] | 45
[12 empty] | Дата испытания: 25.10.2022-19.11.2295 | [9 empty] | 50 | [7 empty] | 50 | [6 empty] | 50 | [7 empty] | 50
[22 empty] | 55 | [7 empty] | 55 | [6 empty] | 55 | [7 empty] | 55
Испытание грунтов методом трехосного сжатия | [11 empty] | Испытание грунтов методом трехосного сжатия | [9 empty] | 60 | [7 empty] | 60 | [6 empty] | 60 | [7 empty] | 60
[22 empty] | 65 | [7 empty] | 65 | [6 empty] | 65 | [7 empty] | 65
Лабораторный номер: | [6 empty] | We, д.е. = |  |  |  |  | Лабораторный номер: |  | 1330 |  |  |  | We, д.е. = | 0.476549678 |  |  | 70 | [7 empty] | 70 | [6 empty] | 70 | [7 empty] | 70
Номер скважины: | [6 empty] | ρ, г/см3 = |  |  |  |  | Номер скважины: |  | BH-162 |  |  |  | ρ, г/см3 = | 1.64 |  |  | 75 | [7 empty] | 75 | [6 empty] | 75 | [7 empty] | 75
Глубина отбора, м: | [6 empty] | ρs, г/см3 = |  |  |  |  | Глубина отбора, м: |  | 6.1 |  |  |  | ρs, г/см3 = | 2.72 |  |  | 80 | [7 empty] | 80 | [6 empty] | 80 | [7 empty] | 80
Наименование грунта: | [6 empty] | e, д.е. = |  |  |  |  | Наименование грунта: |  | Суглинок, после оттаивания текучий, легкий песчанистый |  |  |  | e, д.е. = | 1.448912 |  |  | 85 | [7 empty] | 85 | [6 empty] | 85 | [7 empty] | 85
Схема проведения опыта: | [6 empty] | IL, д.е. = |  |  |  |  | Схема проведения опыта: |  | КД |  |  |  | IL, д.е. = | 2.682 |  |  | 90 | [7 empty] | 90 | [6 empty] | 90 | [7 empty] | 90
[22 empty] | 95 | [7 empty] | 95 | [6 empty] | 95 | [7 empty] | 95
[22 empty] | 100 | [7 empty] | 100 | [6 empty] | 100 | [7 empty] | 100
Результаты испытаний | [11 empty] | Результаты испытаний | [9 empty] | 105 | [7 empty] | 105 | [6 empty] | 105 | [7 empty] | 105
[22 empty] | 110 | [7 empty] | 110 | [6 empty] | 110 | [7 empty] | 110
[22 empty] | 115 | [7 empty] | 115 | [6 empty] | 115 | [7 empty] | 115
[22 empty] | 120 | [7 empty] | 120 | [6 empty] | 120 | [7 empty] | 120
[22 empty] | 125 | [7 empty] | 125 | [6 empty] | 125 | [7 empty] | 125
[22 empty] | 130 | [7 empty] | 130 | [6 empty] | 130 | [7 empty] | 130
[22 empty] | 135 | [7 empty] | 135 | [6 empty] | 135 | [7 empty] | 135
[22 empty] | 140 | [7 empty] | 140 | [6 empty] | 140 | [7 empty] | 140
[22 empty] | 145 | [7 empty] | 145 | [6 empty] | 145 | [7 empty] | 145
[22 empty] | 150 | [7 empty] | 150 | [6 empty] | 150 | [7 empty] | 150
[22 empty] | 155 | [7 empty] | 155 | [6 empty] | 155 | [7 empty] | 155
[22 empty] | 160 | [7 empty] | 160 | [6 empty] | 160 | [7 empty] | 160
[22 empty] | 165 | [7 empty] | 165 | [6 empty] | 165 | [7 empty] | 165
[22 empty] | 170 | [7 empty] | 170 | [6 empty] | 170 | [7 empty] | 170
[22 empty] | 175 | [7 empty] | 175 | [6 empty] | 175 | [7 empty] | 175
[22 empty] | 180 | [7 empty] | 180 | [6 empty] | 180 | [7 empty] | 180
[13 empty] | Давление в камере, Мпа σ3 | Вертикальная нагрузка, Мпа σ1 | Поровое давление, Мпа u
[7 empty] | Коэфф. Точки | [5 empty] | 0.0980392 | 0.1643257 | [5 empty] | 1 | [6 empty] | σ3,кПа | σ1,кПа | u, кПа |  |  |  | 4
[13 empty] | 0.1980392 | 0.3168228 | [27 empty] | δ3, Мпа | δ1-δ3, МПа | δ1, МПа | δ1, КПа
|  |  | Модуль деформации, МПа: | [9 empty] | 0.2980392 | 0.4693199 | [21 empty] | С, МПа:
|  |  | Е0= | [32 empty] | φ, град:
|  |  | E50 = | [32 empty] | E, Мпа
|  |  | Коэф. Поперечной деформации, ϑ = | [9 empty] | Эффективные значения угла внутреннего трения и удельного сцепления ϕ', С' | [13 empty] | x | 0
[13 empty] | ϕ', град. = | 12 | [12 empty] | y |  |  |  | С, кПа | φ,°
[13 empty] | С', МПа = | 0.006
| Исполнитель: | [6 empty] | Морозов Д.С. |  |  |  |  | Исполнитель: |  |  |  |  | Морозов Д.С.
| Начальник исп. лаборатории: | [6 empty] | Семиколенова Л.Г. |  |  |  |  | Начальник исп. лаборатории: |  |  |  |  | Семиколенова Л.Г.
Лист 1 , всего листов 2 | [11 empty] | Лист 2 , всего листов 2
Частичное воспроизведение протокола испытаний без письменного разрешения ООО «ИнжГео» ЗАПРЕЩАЕТСЯ | [11 empty] | Частичное воспроизведение протокола испытаний без письменного разрешения ООО «ИнжГео» ЗАПРЕЩАЕТСЯ
[5 empty] | второй график |  | первый график | [9 empty] | К Пуассона
dev50 | epsE50 | ind | devE0 | epsE0 | dev | eps | sigma |  | dev1 | eps1 | dev2 | eps2 | dev3 | eps3 |  | Глины
0.03314325 | 0.02759866 |  |  |  | 0 | 0 |  |  | 0 | 0 | 0 | 0 | 0 | 0 |  | < 0 | 0,20-0,30
ind |  |  |  |  | 0.001567841 | 0.0006825117 |  |  | 0.001567841 | 0.0006825117 | 0.005416437 | 0.00107952 | 0.0073187 | 0.001081172 |  | 0-0,25 | 0,30-0,38
2 |  |  |  |  | 0.003133777 | 0.001365023 |  |  | 0.003133777 | 0.001365023 | 0.01032898 | 0.00215904 | 0.01408772 | 0.002162344 |  | 0,25< | 0,38-0,45
E0 |  |  |  |  | 0.004684314 | 0.002047535 |  |  | 0.004684314 | 0.002047535 | 0.01519892 | 0.00323856 | 0.0217287 | 0.003243517 |  | Суглинки | 0,35-0,37
epsE0 | devE0 |  |  |  | 0.00620596 | 0.002730047 |  |  | 0.00620596 | 0.002730047 | 0.02048754 | 0.00431808 | 0.03006325 | 0.004324689 |  | Пески и супеси | 0,30-0,35
0.007347425295 | 0.01470588 |  |  |  | 0.007685221 | 0.003412559 |  |  | 0.007685221 | 0.003412559 | 0.02445615 | 0.005397601 | 0.03491301 | 0.005405861
[5 empty] | 0.009108605 | 0.00409507 |  |  | 0.009108605 | 0.00409507 | 0.02970588 | 0.006803172 | 0.04129961 | 0.006487033
График E50 |  | График E |  |  | 0.01046262 | 0.004777582 |  |  | 0.01046262 | 0.004777582 | 0.03082215 | 0.007556641 | 0.04470588 | 0.007203358
eps | q | sigma |  |  | 0.01173377 | 0.005460094 |  |  | 0.01173377 | 0.005460094 | 0.0334872 | 0.008636161 | 0.04882435 | 0.008649378
Горизонтальная линия E50 |  | Касательная |  |  | 0.01290856 | 0.006142606 |  |  | 0.01290856 | 0.006142606 | 0.03621765 | 0.009715681 | 0.05210679 | 0.00973055
0 |  | a | b |  | 0.01397351 | 0.006825117 |  |  | 0.01397351 | 0.006825117 | 0.03854567 | 0.0107952 | 0.05658292 | 0.01081172
|  |  | 0 |  | 0.01470588 | 0.007347425295 |  |  | 0.01470588 | 0.007347425295 | 0.04010341 | 0.01187472 | 0.05829994 | 0.01189289
Вертикальная линия E50 |  | p1 и p2 |  |  | 0.01580788 | 0.008190141 |  |  | 0.01580788 | 0.008190141 | 0.04222305 | 0.01295424 | 0.06170506 | 0.01297407
| 0 | 0 |  |  | 0.01667421 | 0.008872652 |  |  | 0.01667421 | 0.008872652 | 0.04413675 | 0.01403376 | 0.06454548 | 0.01405524
[5 empty] | 0.01751763 | 0.009555164 |  |  | 0.01751763 | 0.009555164 | 0.04597668 | 0.01511328 | 0.06586839 | 0.01513641
Касательная линия E50 |  |  |  |  | 0.01833862 | 0.01023768 |  |  | 0.01833862 | 0.01023768 | 0.04737499 | 0.0161928 | 0.068221 | 0.01621758
0 | 0 | Горизонтальная 1 |  |  | 0.01913766 | 0.01092019 |  |  | 0.01913766 | 0.01092019 | 0.04886387 | 0.01727232 | 0.0714505 | 0.01729876
[5 empty] | 0.01991522 | 0.0116027 |  |  | 0.01991522 | 0.0116027 | 0.05087547 | 0.01835184 | 0.07360409 | 0.01837993
Горизонтальная линия qкр |  |  |  |  | 0.02067177 | 0.01228521 |  |  | 0.02067177 | 0.01228521 | 0.05304196 | 0.01943136 | 0.07572898 | 0.0194611
Горизонтальная линия q |  | Горизонтальная 2 |  |  | 0.02140779 | 0.01296772 |  |  | 0.02140779 | 0.01296772 | 0.0548955 | 0.02051088 | 0.07777237 | 0.02054227
0 |  | 0 |  |  | 0.02212377 | 0.01365023 |  |  | 0.02212377 | 0.01365023 | 0.05696827 | 0.0215904 | 0.08108145 | 0.02162344
[5 empty] | 0.02282016 | 0.01433275 |  |  | 0.02282016 | 0.01433275 | 0.0593918 | 0.02266962 | 0.08564035 | 0.0229984
Вертикальная линия q |  |  |  |  | 0.02349746 | 0.01501526 |  |  | 0.02349746 | 0.01501526 | 0.06062524 | 0.02374944 | 0.08650818 | 0.02378579
| 0 |  |  |  | 0.02415613 | 0.01569777 |  |  | 0.02415613 | 0.01569777 | 0.0634832 | 0.02482896 | 0.09055779 | 0.02486696
[5 empty] | 0.02479665 | 0.01638028 |  |  | 0.02479665 | 0.01638028 | 0.06683728 | 0.02590848 | 0.09521368 | 0.02594813
[5 empty] | 0.0254195 | 0.01706279 |  |  | 0.0254195 | 0.01706279 | 0.06995844 | 0.026988 | 0.09853303 | 0.02702931
[5 empty] | 0.02602515 | 0.0177453 |  |  | 0.02602515 | 0.0177453 | 0.07251769 | 0.02806752 | 0.102173 | 0.02811048
[5 empty] | 0.02661409 | 0.01842782 |  |  | 0.02661409 | 0.01842782 | 0.07568598 | 0.02914704 | 0.1078907 | 0.02919165
[5 empty] | 0.02718677 | 0.01911033 |  |  | 0.02718677 | 0.01911033 | 0.07933432 | 0.03022656 | 0.1124434 | 0.03027282
[5 empty] | 0.02774369 | 0.01979284 |  |  | 0.02774369 | 0.01979284 | 0.08193366 | 0.03130608 | 0.1175881 | 0.031354
[5 empty] | 0.02828532 | 0.02047535 |  |  | 0.02828532 | 0.02047535 | 0.085455 | 0.0323856 | 0.1214822 | 0.03243517
[5 empty] | 0.02881213 | 0.02115786 |  |  | 0.02881213 | 0.02115786 | 0.08876932 | 0.03346512 | 0.1273826 | 0.03351634
[5 empty] | 0.02932459 | 0.02184038 |  |  | 0.02932459 | 0.02184038 | 0.09214759 | 0.03454464 | 0.1321467 | 0.03459751
[5 empty] | 0.0298232 | 0.02252289 |  |  | 0.0298232 | 0.02252289 | 0.0953608 | 0.03562416 | 0.1358315 | 0.03567868
[5 empty] | 0.03030841 | 0.0232054 |  |  | 0.03030841 | 0.0232054 | 0.09827992 | 0.03670368 | 0.1405942 | 0.03675986
[5 empty] | 0.03078071 | 0.02388791 |  |  | 0.03078071 | 0.02388791 | 0.1011759 | 0.0377832 | 0.144792 | 0.03784103
[5 empty] | 0.03124058 | 0.02457042 |  |  | 0.03124058 | 0.02457042 | 0.1042198 | 0.03886272 | 0.149082 | 0.0389222
[5 empty] | 0.03168848 | 0.02525293 |  |  | 0.03168848 | 0.02525293 | 0.1074826 | 0.03994224 | 0.1529215 | 0.04000337
[5 empty] | 0.03212489 | 0.02593545 |  |  | 0.03212489 | 0.02593545 | 0.1099352 | 0.04102176 | 0.1564675 | 0.04108455
[5 empty] | 0.0325503 | 0.02661796 |  |  | 0.0325503 | 0.02661796 | 0.1112486 | 0.04210128 | 0.1596773 | 0.04216572
[5 empty] | 0.03314325 | 0.02759866 |  |  | 0.03314325 | 0.02759866 | 0.1129938 | 0.0431808 | 0.1622079 | 0.04324689
[5 empty] | 0.03337142 | 0.02798298 |  |  | 0.03337142 | 0.02798298 | 0.1147418 | 0.04426032 | 0.1657167 | 0.04432806
[5 empty] | 0.033776 | 0.02866549 |  |  | 0.033776 | 0.02866549 | 0.1169635 | 0.04533984 | 0.1679606 | 0.04540923
[5 empty] | 0.0341796 | 0.029348 |  |  | 0.0341796 | 0.029348 | 0.11773 | 0.04641936 | 0.169797 | 0.04649041
[5 empty] | 0.03458205 | 0.03003052 |  |  | 0.03458205 | 0.03003052 | 0.1187836 | 0.04749888 | 0.1712807 | 0.04757158
[5 empty] | 0.03498317 | 0.03071303 |  |  | 0.03498317 | 0.03071303 | 0.1181834 | 0.0485784 | 0.1703755 | 0.04865275
[5 empty] | 0.03538278 | 0.03139554 |  |  | 0.03538278 | 0.03139554 | 0.117659 | 0.04965793 | 0.1704483 | 0.04973392
[5 empty] | 0.0357807 | 0.03207805 |  |  | 0.0357807 | 0.03207805 | 0.1178965 | 0.05073745 | 0.1708348 | 0.0508151
[5 empty] | 0.03617676 | 0.03276056 |  |  | 0.03617676 | 0.03276056 | 0.117498 | 0.05181697 | 0.1693457 | 0.05189627
[5 empty] | 0.03657077 | 0.03344307 |  |  | 0.03657077 | 0.03344307 | 0.117666 | 0.05289649 | 0.1695871 | 0.05297744
[5 empty] | 0.03696256 | 0.03412559 |  |  | 0.03696256 | 0.03412559 | 0.1181029 | 0.05397601 | 0.1694653 | 0.05405861
[5 empty] | 0.03735195 | 0.0348081 |  |  | 0.03735195 | 0.0348081 | 0.117611 | 0.05505553 | 0.1694862 | 0.05513978
[5 empty] | 0.03773876 | 0.03549061 |  |  | 0.03773876 | 0.03549061 | 0.1173928 | 0.05613505 | 0.1681561 | 0.05622096
[5 empty] | 0.03812281 | 0.03617312 |  |  | 0.03812281 | 0.03617312 | 0.1172505 | 0.05721457 | 0.1685812 | 0.05730213
[5 empty] | 0.03850392 | 0.03685563 |  |  | 0.03850392 | 0.03685563 | 0.1170867 | 0.05829409 | 0.1682674 | 0.0583833
[5 empty] | 0.03888192 | 0.03753815 |  |  | 0.03888192 | 0.03753815 | 0.1168037 | 0.05937361 | 0.1673211 | 0.05946447
[5 empty] | 0.03925661 | 0.03822066 |  |  | 0.03925661 | 0.03822066 | 0.1167038 | 0.06045313 | 0.1663483 | 0.06054565
[5 empty] | 0.03962784 | 0.03890317 |  |  | 0.03962784 | 0.03890317 | 0.1163894 | 0.06153265 | 0.1663551 | 0.06162682
[5 empty] | 0.03999541 | 0.03958568 |  |  | 0.03999541 | 0.03958568 | 0.116163 | 0.06261217 | 0.1660478 | 0.06270799
[5 empty] | 0.04035915 | 0.04026819 |  |  | 0.04035915 | 0.04026819 | 0.1154268 | 0.06369169 | 0.1652324 | 0.06378916
[5 empty] | 0.04071888 | 0.0409507 |  |  | 0.04071888 | 0.0409507 | 0.1149833 | 0.06477121 | 0.1636152 | 0.06487033
[5 empty] | 0.04107442 | 0.04163322 |  |  | 0.04107442 | 0.04163322 | 0.1145349 | 0.06585073 | 0.1627021 | 0.06595151
[5 empty] | 0.04142559 | 0.04231573 |  |  | 0.04142559 | 0.04231573 | 0.114184 | 0.06693025 | 0.1631995 | 0.06703268
[5 empty] | 0.04177222 | 0.04299824 |  |  | 0.04177222 | 0.04299824 | 0.1138328 | 0.06800977 | 0.1620134 | 0.06811385
[5 empty] | 0.04211411 | 0.04368075 |  |  | 0.04211411 | 0.04368075 | 0.1134839 | 0.06908929 | 0.1615499 | 0.06919502
[5 empty] | 0.04245111 | 0.04436326 |  |  | 0.04245111 | 0.04436326 | 0.1131395 | 0.07016881 | 0.1604153 | 0.0702762
[5 empty] | 0.04278302 | 0.04504577 |  |  | 0.04278302 | 0.04504577 | 0.1127021 | 0.07124833 | 0.1613156 | 0.07135737
[5 empty] | 0.04310967 | 0.04572829 |  |  | 0.04310967 | 0.04572829 | 0.112474 | 0.07232785 | 0.160457 | 0.07243854
[5 empty] | 0.04343089 | 0.0464108 |  |  | 0.04343089 | 0.0464108 | 0.1125577 | 0.07340737 | 0.1599456 | 0.07351971
[5 empty] | 0.04374648 | 0.04709331 |  |  | 0.04374648 | 0.04709331 | 0.1115554 | 0.07448689 | 0.1594876 | 0.07460089
[5 empty] | 0.04405627 | 0.04777582 |  |  | 0.04405627 | 0.04777582 | 0.1119697 | 0.07556641 | 0.1591892 | 0.07568206
[5 empty] | 0.04436009 | 0.04845833 |  |  | 0.04436009 | 0.04845833 | 0.1111948 | 0.07664593 | 0.1582506 | 0.07676323
[5 empty] | 0.04465775 | 0.04914084 |  |  | 0.04465775 | 0.04914084 | 0.1109005 | 0.07772545 | 0.158724 | 0.0778444
[5 empty] | 0.04494908 | 0.04982336 |  |  | 0.04494908 | 0.04982336 | 0.1106864 | 0.07880497 | 0.159398 | 0.07892557
[5 empty] | 0.04523389 | 0.05050587 |  |  | 0.04523389 | 0.05050587 | 0.1103557 | 0.07988449 | 0.1590736 | 0.08000675
[5 empty] | 0.04551202 | 0.05118838 |  |  | 0.04551202 | 0.05118838 | 0.1097117 | 0.08096401 | 0.1580516 | 0.08108792
[5 empty] | 0.04578327 | 0.05187089 |  |  | 0.04578327 | 0.05187089 | 0.1096574 | 0.08204353 | 0.158133 | 0.08216909
[5 empty] | 0.04604748 | 0.0525534 |  |  | 0.04604748 | 0.0525534 | 0.1096962 | 0.08312305 | 0.1572187 | 0.08325026
[5 empty] | 0.04630446 | 0.05323591 |  |  | 0.04630446 | 0.05323591 | 0.1094311 | 0.08420257 | 0.1577096 | 0.08433144
[5 empty] | 0.04655403 | 0.05391843 |  |  | 0.04655403 | 0.05391843 | 0.1083655 | 0.08528209 | 0.1564067 | 0.08541261
[5 empty] | 0.04679601 | 0.05460094 |  |  | 0.04679601 | 0.05460094 | 0.1087026 | 0.08636161 | 0.156411 | 0.08649378
[5 empty] | 0.04703024 | 0.05528345 |  |  | 0.04703024 | 0.05528345 | 0.1083454 | 0.08744113 | 0.1563232 | 0.08757495
[5 empty] | 0.04725652 | 0.05596596 |  |  | 0.04725652 | 0.05596596 | 0.1076973 | 0.08852065 | 0.1562444 | 0.08865612
[5 empty] | 0.04747467 | 0.05664847 |  |  | 0.04747467 | 0.05664847 | 0.1071614 | 0.08960017 | 0.1561754 | 0.0897373
[5 empty] | 0.04768453 | 0.05733099 |  |  | 0.04768453 | 0.05733099 | 0.1069409 | 0.09067969 | 0.1567173 | 0.09081847
[5 empty] | 0.04788591 | 0.0580135 |  |  | 0.04788591 | 0.0580135 | 0.106539 | 0.09175921 | 0.1567708 | 0.09189964
[5 empty] | 0.04807863 | 0.05869601 |  |  | 0.04807863 | 0.05869601 | 0.106359 | 0.09283873 | 0.1562371 | 0.09298081
[5 empty] | 0.04826252 | 0.05937852 |  |  | 0.04826252 | 0.05937852 | 0.106404 | 0.09391825 | 0.1557169 | 0.09406199
[5 empty] | 0.04843739 | 0.06006103 |  |  | 0.04843739 | 0.06006103 | 0.1054772 | 0.09499777 | 0.1563112 | 0.09514316
[5 empty] | 0.04860307 | 0.06074354 |  |  | 0.04860307 | 0.06074354 | 0.1055819 | 0.09607729 | 0.1565209 | 0.09622433
[5 empty] | 0.04875937 | 0.06142606 |  |  | 0.04875937 | 0.06142606 | 0.1054212 | 0.09715681 | 0.1557471 | 0.0973055
[5 empty] | 0.04890613 | 0.06210857 |  |  | 0.04890613 | 0.06210857 | 0.1058984 | 0.09823633 | 0.1552905 | 0.09838667
[5 empty] | 0.04904315 | 0.06279108 |  |  | 0.04904315 | 0.06279108 | 0.1055165 | 0.09931585 | 0.1552521 | 0.09946785
[5 empty] | 0.04917027 | 0.06347359 |  |  | 0.04917027 | 0.06347359 | 0.104979 | 0.1003954 | 0.1553328 | 0.100549
[5 empty] | 0.0492873 | 0.0641561 |  |  | 0.0492873 | 0.0641561 | 0.1056768 | 0.1014749 | 0.1560341 | 0.1016302
[5 empty] | 0.04939406 | 0.06483861 |  |  | 0.04939406 | 0.06483861 | 0.1057768 | 0.1025544 | 0.1562582 | 0.1027114
[5 empty] | 0.04949038 | 0.06552113 |  |  | 0.04949038 | 0.06552113 | 0.1055768 | 0.1036339 | 0.155504 | 0.1037925
[5 empty] | 0.04957607 | 0.06620364 |  |  | 0.04957607 | 0.06620364 | 0.1049768 | 0.1047135 | 0.1565704 | 0.1048737
[5 empty] | 0.04965096 | 0.06688615 |  |  | 0.04965096 | 0.06688615 | 0.1053768 | 0.105793 | 0.1558558 | 0.1059549
[5 empty] | 0.04971488 | 0.06756866 |  |  | 0.04971488 | 0.06756866 | 0.1051768 | 0.1068725 | 0.1565589 | 0.1070361
[5 empty] | 0.04971488 | 0.06756866 |  |  | 0.04971488 | 0.06756866 | 0.1053768 | 0.107952 | 0.1563783 | 0.1081172
[5 empty] | 0.0486334 | 0.06756839 |  |  | 0.0486334 | 0.06756839 | 0.1046768 | 0.1090315 | 0.1570126 | 0.1091984
[5 empty] | 0.0475643 | 0.06756812 |  |  | 0.0475643 | 0.06756812 | 0.1046768 | 0.1101111 | 0.1562605 | 0.1102796
[5 empty] | 0.04650898 | 0.06756786 |  |  | 0.04650898 | 0.06756786 | 0.1048768 | 0.1111906 | 0.1556205 | 0.1113607
[5 empty] | 0.04546883 | 0.06756759 |  |  | 0.04546883 | 0.06756759 | 0.1046768 | 0.1122701 | 0.1570914 | 0.1124419
[5 empty] | 0.04444527 | 0.06756732 |  |  | 0.04444527 | 0.06756732 | 0.1056768 | 0.1133496 | 0.1560716 | 0.1135231
[5 empty] | 0.04343968 | 0.06756705 |  |  | 0.04343968 | 0.06756705 | 0.1050768 | 0.1144291 | 0.1572599 | 0.1146043
[5 empty] | 0.04245348 | 0.06756678 |  |  | 0.04245348 | 0.06756678 | 0.1054768 | 0.1155087 | 0.1563549 | 0.1156854
[5 empty] | 0.04148806 | 0.06756651 |  |  | 0.04148806 | 0.06756651 | 0.1055768 | 0.1165882 | 0.1568551 | 0.1167666
[5 empty] | 0.04054483 | 0.06756624 |  |  | 0.04054483 | 0.06756624 | 0.1046768 | 0.1176677 | 0.1572592 | 0.1178478
[5 empty] | 0.03962519 | 0.06756598 |  |  | 0.03962519 | 0.06756598 | 0.1047768 | 0.1187472 | 0.1577658 | 0.1189289
[5 empty] | 0.03873054 | 0.06756571 |  |  | 0.03873054 | 0.06756571 | 0.1050768 | 0.1198267 | 0.1577736 | 0.1200101
[5 empty] | 0.03786227 | 0.06756544 |  |  | 0.03786227 | 0.06756544 | 0.1049768 | 0.1209063 | 0.1589811 | 0.1210913
[5 empty] | 0.0370218 | 0.06756517 |  |  | 0.0370218 | 0.06756517 | 0.1057768 | 0.1219858 | 0.158387 | 0.1221725
[5 empty] | 0.03621053 | 0.0675649 |  |  | 0.03621053 | 0.0675649 | 0.1054768 | 0.1230653 | 0.1589899 | 0.1232536
[5 empty] | 0.03542985 | 0.06756463 |  |  | 0.03542985 | 0.06756463 | 0.1046768 | 0.1241448 | 0.1590885 | 0.1243348
[5 empty] | 0.03468117 | 0.06756436 |  |  | 0.03468117 | 0.06756436 | 0.1056768 | 0.1252243 | 0.1592812 | 0.125416
[5 empty] | 0.03396589 | 0.0675641 |  |  | 0.03396589 | 0.0675641 | 0.1053768 | 0.1263039 | 0.1587669 | 0.1264972
[5 empty] | 0.03328541 | 0.06756383 |  |  | 0.03328541 | 0.06756383 | 0.1052768 | 0.1273834 | 0.158644 | 0.1275783
[5 empty] | 0.03264114 | 0.06756356 |  |  | 0.03264114 | 0.06756356 | 0.1046768 | 0.1284629 | 0.1602112 | 0.1286595
[5 empty] | 0.03203447 | 0.06756329 |  |  | 0.03203447 | 0.06756329 | 0.1050768 | 0.1295424 | 0.1598671 | 0.1297407
[5 empty] | 0.0314668 | 0.06756302 |  |  | 0.0314668 | 0.06756302 | 0.1051768 | 0.1306219 | 0.1590104 | 0.1308218
[5 empty] | 0.03093955 | 0.06756275 |  |  | 0.03093955 | 0.06756275 | 0.1053768 | 0.1317015 | 0.1607397 | 0.131903
[5 empty] | 0.0304541 | 0.06756248 |  |  | 0.0304541 | 0.06756248 | 0.1050768 | 0.132781 | 0.1593535 | 0.1329842
[5 empty] | 0.03001186 | 0.06756222 |  |  | 0.03001186 | 0.06756222 | 0.1049768 | 0.1338605 | 0.1596506 | 0.1340654
[5 empty] | 0.02960863 | 0.06756195 |  |  | 0.02960863 | 0.06756195 | 0.1055768 | 0.13494 | 0.1603294 | 0.1351465
[5 empty] | 0.02921211 | 0.06756168 |  |  | 0.02921211 | 0.06756168 | 0.1054768 | 0.1360195 | 0.1596888 | 0.1362277
[5 empty] | 0.02881796 | 0.06756141 |  |  | 0.02881796 | 0.06756141 | 0.1054768 | 0.1370991 | 0.1606271 | 0.1373089
[5 empty] | 0.0284275 | 0.06756114 |  |  | 0.0284275 | 0.06756114 | 0.1057768 | 0.1381786 | 0.1599432 | 0.13839
[5 empty] | 0.02804199 | 0.06756087 |  |  | 0.02804199 | 0.06756087 | 0.1052663 | 0.1392581 | 0.1612225 | 0.1394712
[5 empty] | 0.02766274 | 0.06756061 |  |  | 0.02766274 | 0.06756061 | 0.1048318 | 0.1403376 | 0.1610402 | 0.1405524
[5 empty] | 0.02729102 | 0.06756034 |  |  | 0.02729102 | 0.06756034 | 0.1045746 | 0.1414171 | 0.1593992 | 0.1416336
[5 empty] | 0.02692814 | 0.06756007 |  |  | 0.02692814 | 0.06756007 | 0.105496 | 0.1424967 | 0.1592031 | 0.1427147
[5 empty] | 0.02657536 | 0.0675598 |  |  | 0.02657536 | 0.0675598 | 0.1052974 | 0.1435762 | 0.1588554 | 0.1437959
[5 empty] | 0.02623399 | 0.06755953 |  |  | 0.02623399 | 0.06755953 | 0.1052802 | 0.1446557 | 0.1588595 | 0.1448771
[5 empty] | 0.0259053 | 0.06755926 |  |  | 0.0259053 | 0.06755926 | 0.1049456 | 0.1457352 | 0.1592192 | 0.1459583
[5 empty] | 0.0255906 | 0.06755899 |  |  | 0.0255906 | 0.06755899 | 0.1048951 | 0.1468147 | 0.1581378 | 0.1470394
[5 empty] | 0.02529116 | 0.06755873 |  |  | 0.02529116 | 0.06755873 | 0.1049298 | 0.1478943 | 0.158319 | 0.1481206
[5 empty] | 0.02500828 | 0.06755846 |  |  | 0.02500828 | 0.06755846 | 0.1043513 | 0.1489738 | 0.1576662 | 0.1492018
[5 empty] | 0.02474323 | 0.06755819 |  |  | 0.02474323 | 0.06755819 | 0.1045608 | 0.1500533 | 0.1581831 | 0.1502829
[5 empty] | 0.02449732 | 0.06755792 |  |  | 0.02449732 | 0.06755792 | 0.1035597 | 0.1511328 | 0.1561731 | 0.1513641
[5 empty] | 0.02427182 | 0.06755765 |  |  | 0.02427182 | 0.06755765 | 0.1030493 | 0.1522123 | 0.1562399 | 0.1524453
[5 empty] | 0.02406803 | 0.06755738 |  |  | 0.02406803 | 0.06755738 | 0.103131 | 0.1532919 | 0.1549868 | 0.1535265
[5 empty] | 0.02388723 | 0.06755711 |  |  | 0.02388723 | 0.06755711 | 0.103106 | 0.1543714 | 0.1551176 | 0.1546076
[5 empty] | 0.02373072 | 0.06755685 |  |  | 0.02373072 | 0.06755685 | 0.1034758 | 0.1554509 | 0.1548357 | 0.1556888
[5 empty] | 0.02359977 | 0.06755658 |  |  | 0.02359977 | 0.06755658 | 0.1029417 | 0.1565304 | 0.1544446 | 0.15677
[5 empty] | 0.02349568 | 0.06755631 |  |  | 0.02349568 | 0.06755631 | 0.102005 | 0.1576099 | 0.153648 | 0.1578511
[5 empty] | 0.02341974 | 0.06755604 |  |  | 0.02341974 | 0.06755604 | 0.102267 | 0.1586895 | 0.1522492 | 0.1589323
[5 empty] | 0.02337323 | 0.06755577 |  |  | 0.02337323 | 0.06755577 | 0.1019292 | 0.159769 | 0.151952 | 0.1600135
[5 empty] | 0.02335744 | 0.0675555 |  |  | 0.02335744 | 0.0675555 | 0.1012928 | 0.1608485 | 0.1516598 | 0.1610947
[5 empty] | 0.02335744 | 0.0675555 |  |  | 0.02335744 | 0.0675555 | 0.1015592 | 0.161928 | 0.1509761 | 0.1621758
[5 empty] | 0.02252863 | 0.06748068 |  |  | 0.02252863 | 0.06748068 | 0.1016297 | 0.1630075 | 0.1505046 | 0.163257
[5 empty] | 0.02170849 | 0.06740585 |  |  | 0.02170849 | 0.06740585 | 0.1016057 | 0.1640871 | 0.1507487 | 0.1643382
[5 empty] | 0.02089841 | 0.06733103 |  |  | 0.02089841 | 0.06733103 | 0.1011885 | 0.1651666 | 0.150212 | 0.1654194
[5 empty] | 0.0200998 | 0.06725621 |  |  | 0.0200998 | 0.06725621 | 0.1007794 | 0.1662461 | 0.149098 | 0.1665005
[5 empty] | 0.01931406 | 0.06718138 |  |  | 0.01931406 | 0.06718138 | 0.1008799 | 0.1673256 | 0.1484103 | 0.1675817
[5 empty] | 0.01854258 | 0.06710656 |  |  | 0.01854258 | 0.06710656 | 0.1000912 | 0.1684051 | 0.1473523 | 0.1686629
[5 empty] | 0.01778676 | 0.06703173 |  |  | 0.01778676 | 0.06703173 | 0.1006146 | 0.1694847 | 0.1476277 | 0.169744
[5 empty] | 0.017048 | 0.06695691 |  |  | 0.017048 | 0.06695691 | 0.1002516 | 0.1705642 | 0.1473401 | 0.1708252
[5 empty] | 0.01632771 | 0.06688208 |  |  | 0.01632771 | 0.06688208 | 0.09980342 | 0.1716437 | 0.1470928 | 0.1719064
[5 empty] | 0.01562728 | 0.06680726 |  |  | 0.01562728 | 0.06680726 | 0.09976975 | 0.1727232 | 0.1471859 | 0.1729876
[5 empty] | 0.0149481 | 0.06673243 |  |  | 0.0149481 | 0.06673243 | 0.09963925 | 0.1738027 | 0.1467888 | 0.1740687
[5 empty] | 0.01429159 | 0.06665761 |  |  | 0.01429159 | 0.06665761 | 0.09940962 | 0.1748823 | 0.1450935 | 0.1751499
[5 empty] | 0.01365914 | 0.06658279 |  |  | 0.01365914 | 0.06658279 | 0.09948091 | 0.1759618 | 0.1449003 | 0.1762311
[5 empty] | 0.01305215 | 0.06650796 |  |  | 0.01305215 | 0.06650796 | 0.09895318 | 0.1770413 | 0.1461093 | 0.1773122
[5 empty] | 0.01247201 | 0.06643314 |  |  | 0.01247201 | 0.06643314 | 0.09882646 | 0.1781208 | 0.1458207 | 0.1783934
[5 empty] | 0.01192013 | 0.06635831 |  |  | 0.01192013 | 0.06635831 | 0.09870082 | 0.1792003 | 0.1452347 | 0.1794746
[5 empty] | 0.01139791 | 0.06628349 |  |  | 0.01139791 | 0.06628349 | 0.09837628 | 0.1802799 | 0.1446514 | 0.1805558
[5 empty] | 0.01090675 | 0.06620866 |  |  | 0.01090675 | 0.06620866 | 0.09825291 | 0.1813594 | 0.143271 | 0.1816369
[5 empty] | 0.01044804 | 0.06613384 |  |  | 0.01044804 | 0.06613384 | 0.09793075 | 0.1824389 | 0.1435937 | 0.1827181
[5 empty] | 0.01002319 | 0.06605901 |  |  | 0.01002319 | 0.06605901 | 0.09880984 | 0.1835184 | 0.1442197 | 0.1837993
[5 empty] | 0.009633586 | 0.06598419 |  |  | 0.009633586 | 0.06598419 | 0.09849025 | 0.1845979 | 0.1441491 | 0.1848805
[5 empty] | 0.009280641 | 0.06590937 |  |  | 0.009280641 | 0.06590937 | 0.09787201 | 0.1856775 | 0.1425821 | 0.1859616
[5 empty] | 0.00896575 | 0.06583454 |  |  | 0.00896575 | 0.06583454 | 0.09785517 | 0.186757 | 0.1432188 | 0.1870428
[5 empty] | 0.008690311 | 0.06575972 |  |  | 0.008690311 | 0.06575972 | 0.09733978 | 0.1878365 | 0.1426596 | 0.188124
[5 empty] | 0.008450843 | 0.06568489 |  |  | 0.008450843 | 0.06568489 | 0.09822589 | 0.188916 | 0.1417044 | 0.1892051
[5 empty] | 0.00821915 | 0.06561007 |  |  | 0.00821915 | 0.06561007 | 0.09791355 | 0.1899955 | 0.1418536 | 0.1902863
[5 empty] | 0.007990952 | 0.06553524 |  |  | 0.007990952 | 0.06553524 | 0.09720281 | 0.1910751 | 0.1425072 | 0.1913675
[5 empty] | 0.007766815 | 0.06546042 |  |  | 0.007766815 | 0.06546042 | 0.0978937 | 0.1921546 | 0.1409655 | 0.1924487
[5 empty] | 0.007547304 | 0.06538559 |  |  | 0.007547304 | 0.06538559 | 0.09688629 | 0.1932341 | 0.1421286 | 0.1935298
[5 empty] | 0.007332985 | 0.06531077 |  |  | 0.007332985 | 0.06531077 | 0.09678062 | 0.1943136 | 0.1401967 | 0.194611
[5 empty] | 0.007124425 | 0.06523595 |  |  | 0.007124425 | 0.06523595 | 0.09757673 | 0.1953931 | 0.14047 | 0.1956922
[5 empty] | 0.006922188 | 0.06516112 |  |  | 0.006922188 | 0.06516112 | 0.09757468 | 0.1964727 | 0.1405486 | 0.1967733
[5 empty] | 0.006726841 | 0.0650863 |  |  | 0.006726841 | 0.0650863 | 0.09657452 | 0.1975522 | 0.1397327 | 0.1978545
[5 empty] | 0.006538949 | 0.06501147 |  |  | 0.006538949 | 0.06501147 | 0.09737628 | 0.1986317 | 0.1395224 | 0.1989357
[5 empty] | 0.006359079 | 0.06493665 |  |  | 0.006359079 | 0.06493665 | 0.09728003 | 0.1997112 | 0.1404181 | 0.2000169
[5 empty] | 0.006187796 | 0.06486182 |  |  | 0.006187796 | 0.06486182 | 0.0960858 | 0.2007907 | 0.1399198 | 0.201098
[5 empty] | 0.006025667 | 0.064787 |  |  | 0.006025667 | 0.064787 | 0.09699364 | 0.2018703 | 0.1389276 | 0.2021792
[5 empty] | 0.005873256 | 0.06471217 |  |  | 0.005873256 | 0.06471217 | 0.09610362 | 0.2029498 | 0.1402419 | 0.2032604
[5 empty] | 0.005731129 | 0.06463735 |  |  | 0.005731129 | 0.06463735 | 0.09631576 | 0.2040293 | 0.1394627 | 0.2043416
[5 empty] | 0.005599853 | 0.06456253 |  |  | 0.005599853 | 0.06456253 | 0.09663012 | 0.2051088 | 0.1389902 | 0.2054227
[5 empty] | 0.005479993 | 0.0644877 |  |  | 0.005479993 | 0.0644877 | 0.09604675 | 0.2061883 | 0.1390246 | 0.2065039
[5 empty] | 0.005372116 | 0.06441288 |  |  | 0.005372116 | 0.06441288 | 0.0962657 | 0.2072679 | 0.1394661 | 0.2075851
[5 empty] | 0.005276786 | 0.06433805 |  |  | 0.005276786 | 0.06433805 | 0.09578701 | 0.2083474 | 0.1385148 | 0.2086662
[5 empty] | 0.00519457 | 0.06426323 |  |  | 0.00519457 | 0.06426323 | 0.09591073 | 0.2094269 | 0.1375709 | 0.2097474
[5 empty] | 0.005126034 | 0.0641884 |  |  | 0.005126034 | 0.0641884 | 0.09643691 | 0.2105064 | 0.1388346 | 0.2108286
[5 empty] | 0.005071743 | 0.06411358 |  |  | 0.005071743 | 0.06411358 | 0.0961656 | 0.2115859 | 0.1384061 | 0.2119098
[5 empty] | 0.005032263 | 0.06403875 |  |  | 0.005032263 | 0.06403875 | 0.09599685 | 0.2126655 | 0.1377855 | 0.2129909
[5 empty] | 0.00500816 | 0.06396393 |  |  | 0.00500816 | 0.06396393 | 0.0956307 | 0.213745 | 0.1386731 | 0.2140721
[5 empty] | 0.005 | 0.06388911 |  |  | 0.005 | 0.06388911 | 0.0957672 | 0.2148245 | 0.1375689 | 0.2151533
[5 empty] | 0.005 | 0.06387595 |  |  | 0.005 | 0.06387595
[5 empty] | 0.005724433 | 0.06387622 |  |  | 0.005724433 | 0.06387622
[5 empty] | 0.00644232 | 0.06387649 |  |  | 0.00644232 | 0.06387649
[5 empty] | 0.007153495 | 0.06387675 |  |  | 0.007153495 | 0.06387675
[5 empty] | 0.007857788 | 0.06387702 |  |  | 0.007857788 | 0.06387702
[5 empty] | 0.008555034 | 0.06387729 |  |  | 0.008555034 | 0.06387729
[5 empty] | 0.009245065 | 0.06387756 |  |  | 0.009245065 | 0.06387756
[5 empty] | 0.009927713 | 0.06387783 |  |  | 0.009927713 | 0.06387783
[5 empty] | 0.01060281 | 0.0638781 |  |  | 0.01060281 | 0.0638781
[5 empty] | 0.01127019 | 0.06387836 |  |  | 0.01127019 | 0.06387836
[5 empty] | 0.01192969 | 0.06387863 |  |  | 0.01192969 | 0.06387863
[5 empty] | 0.01258114 | 0.0638789 |  |  | 0.01258114 | 0.0638789
[5 empty] | 0.01322437 | 0.06387917 |  |  | 0.01322437 | 0.06387917
[5 empty] | 0.01385921 | 0.06387944 |  |  | 0.01385921 | 0.06387944
[5 empty] | 0.0144855 | 0.06387971 |  |  | 0.0144855 | 0.06387971
[5 empty] | 0.01510307 | 0.06387998 |  |  | 0.01510307 | 0.06387998
[5 empty] | 0.01571175 | 0.06388024 |  |  | 0.01571175 | 0.06388024
[5 empty] | 0.01631138 | 0.06388051 |  |  | 0.01631138 | 0.06388051
[5 empty] | 0.01690178 | 0.06388078 |  |  | 0.01690178 | 0.06388078
[5 empty] | 0.0174828 | 0.06388105 |  |  | 0.0174828 | 0.06388105
[5 empty] | 0.01805426 | 0.06388132 |  |  | 0.01805426 | 0.06388132
[5 empty] | 0.01861599 | 0.06388159 |  |  | 0.01861599 | 0.06388159
[5 empty] | 0.01916784 | 0.06388186 |  |  | 0.01916784 | 0.06388186
[5 empty] | 0.01970962 | 0.06388212 |  |  | 0.01970962 | 0.06388212
[5 empty] | 0.02024118 | 0.06388239 |  |  | 0.02024118 | 0.06388239
[5 empty] | 0.02076303 | 0.06388266 |  |  | 0.02076303 | 0.06388266
[5 empty] | 0.02127911 | 0.06388293 |  |  | 0.02127911 | 0.06388293
[5 empty] | 0.02178991 | 0.0638832 |  |  | 0.02178991 | 0.0638832
[5 empty] | 0.02229529 | 0.06388347 |  |  | 0.02229529 | 0.06388347
[5 empty] | 0.02279507 | 0.06388374 |  |  | 0.02279507 | 0.06388374
[5 empty] | 0.02328908 | 0.063884 |  |  | 0.02328908 | 0.063884
[5 empty] | 0.02377716 | 0.06388427 |  |  | 0.02377716 | 0.06388427
[5 empty] | 0.02425914 | 0.06388454 |  |  | 0.02425914 | 0.06388454
[5 empty] | 0.02473485 | 0.06388481 |  |  | 0.02473485 | 0.06388481
[5 empty] | 0.02520413 | 0.06388508 |  |  | 0.02520413 | 0.06388508
[5 empty] | 0.02566681 | 0.06388535 |  |  | 0.02566681 | 0.06388535
[5 empty] | 0.02612272 | 0.06388562 |  |  | 0.02612272 | 0.06388562
[5 empty] | 0.02657169 | 0.06388588 |  |  | 0.02657169 | 0.06388588
[5 empty] | 0.02701355 | 0.06388615 |  |  | 0.02701355 | 0.06388615
[5 empty] | 0.02744815 | 0.06388642 |  |  | 0.02744815 | 0.06388642
[5 empty] | 0.02787531 | 0.06388669 |  |  | 0.02787531 | 0.06388669
[5 empty] | 0.02829487 | 0.06388696 |  |  | 0.02829487 | 0.06388696
[5 empty] | 0.02870665 | 0.06388723 |  |  | 0.02870665 | 0.06388723
[5 empty] | 0.02911049 | 0.06388749 |  |  | 0.02911049 | 0.06388749
[5 empty] | 0.02950622 | 0.06388776 |  |  | 0.02950622 | 0.06388776
[5 empty] | 0.02989368 | 0.06388803 |  |  | 0.02989368 | 0.06388803
[5 empty] | 0.0302727 | 0.0638883 |  |  | 0.0302727 | 0.0638883
[5 empty] | 0.03064311 | 0.06388857 |  |  | 0.03064311 | 0.06388857
[5 empty] | 0.03100475 | 0.06388884 |  |  | 0.03100475 | 0.06388884
[5 empty] | 0.03135744 | 0.06388911 |  |  | 0.03135744 | 0.06388911
[5 empty] | 0.03135744 | 0.06387595 |  |  | 0.03135744 | 0.06387595
[5 empty] | 0.03191277 | 0.06395131 |  |  | 0.03191277 | 0.06395131
[5 empty] | 0.03246164 | 0.06402667 |  |  | 0.03246164 | 0.06402667
[5 empty] | 0.03300368 | 0.06410203 |  |  | 0.03300368 | 0.06410203
[5 empty] | 0.03353849 | 0.06417739 |  |  | 0.03353849 | 0.06417739
[5 empty] | 0.03406572 | 0.06425276 |  |  | 0.03406572 | 0.06425276
[5 empty] | 0.03458497 | 0.06432812 |  |  | 0.03458497 | 0.06432812
[5 empty] | 0.03509587 | 0.06440348 |  |  | 0.03509587 | 0.06440348
[5 empty] | 0.03559804 | 0.06447884 |  |  | 0.03559804 | 0.06447884
[5 empty] | 0.03609111 | 0.0645542 |  |  | 0.03609111 | 0.0645542
[5 empty] | 0.03657469 | 0.06462956 |  |  | 0.03657469 | 0.06462956
[5 empty] | 0.03704842 | 0.06470492 |  |  | 0.03704842 | 0.06470492
[5 empty] | 0.03751191 | 0.06478029 |  |  | 0.03751191 | 0.06478029
[5 empty] | 0.03796478 | 0.06485565 |  |  | 0.03796478 | 0.06485565
[5 empty] | 0.03840666 | 0.06493101 |  |  | 0.03840666 | 0.06493101
[5 empty] | 0.03883717 | 0.06500637 |  |  | 0.03883717 | 0.06500637
[5 empty] | 0.03925593 | 0.06508173 |  |  | 0.03925593 | 0.06508173
[5 empty] | 0.03966256 | 0.06515709 |  |  | 0.03966256 | 0.06515709
[5 empty] | 0.04005669 | 0.06523245 |  |  | 0.04005669 | 0.06523245
[5 empty] | 0.04043794 | 0.06530782 |  |  | 0.04043794 | 0.06530782
[5 empty] | 0.04080593 | 0.06538318 |  |  | 0.04080593 | 0.06538318
[5 empty] | 0.04116028 | 0.06545854 |  |  | 0.04116028 | 0.06545854
[5 empty] | 0.04150061 | 0.0655339 |  |  | 0.04150061 | 0.0655339
[5 empty] | 0.04182656 | 0.06560926 |  |  | 0.04182656 | 0.06560926
[5 empty] | 0.04213773 | 0.06568462 |  |  | 0.04213773 | 0.06568462
[5 empty] | 0.0424353 | 0.06575999 |  |  | 0.0424353 | 0.06575999
[5 empty] | 0.04272814 | 0.06583535 |  |  | 0.04272814 | 0.06583535
[5 empty] | 0.04301741 | 0.06591071 |  |  | 0.04301741 | 0.06591071
[5 empty] | 0.04330274 | 0.06598607 |  |  | 0.04330274 | 0.06598607
[5 empty] | 0.04358375 | 0.06606143 |  |  | 0.04358375 | 0.06606143
[5 empty] | 0.04386006 | 0.06613679 |  |  | 0.04386006 | 0.06613679
[5 empty] | 0.0441313 | 0.06621215 |  |  | 0.0441313 | 0.06621215
[5 empty] | 0.04439708 | 0.06628752 |  |  | 0.04439708 | 0.06628752
[5 empty] | 0.04465702 | 0.06636288 |  |  | 0.04465702 | 0.06636288
[5 empty] | 0.04491076 | 0.06643824 |  |  | 0.04491076 | 0.06643824
[5 empty] | 0.04515791 | 0.0665136 |  |  | 0.04515791 | 0.0665136
[5 empty] | 0.0453981 | 0.06658896 |  |  | 0.0453981 | 0.06658896
[5 empty] | 0.04563094 | 0.06666432 |  |  | 0.04563094 | 0.06666432
[5 empty] | 0.04585606 | 0.06673968 |  |  | 0.04585606 | 0.06673968
[5 empty] | 0.04607309 | 0.06681505 |  |  | 0.04607309 | 0.06681505
[5 empty] | 0.04628164 | 0.06689041 |  |  | 0.04628164 | 0.06689041
[5 empty] | 0.04648134 | 0.06696577 |  |  | 0.04648134 | 0.06696577
[5 empty] | 0.0466718 | 0.06704113 |  |  | 0.0466718 | 0.06704113
[5 empty] | 0.04685266 | 0.06711649 |  |  | 0.04685266 | 0.06711649
[5 empty] | 0.04702353 | 0.06719185 |  |  | 0.04702353 | 0.06719185
[5 empty] | 0.04718404 | 0.06726722 |  |  | 0.04718404 | 0.06726722
[5 empty] | 0.0473338 | 0.06734258 |  |  | 0.0473338 | 0.06734258
[5 empty] | 0.04747245 | 0.06741794 |  |  | 0.04747245 | 0.06741794
[5 empty] | 0.0475996 | 0.0674933 |  |  | 0.0475996 | 0.0674933
[5 empty] | 0.04771488 | 0.06756866 |  |  | 0.04771488 | 0.06756866
[5 empty] | 0.04771488 | 0.06756866 |  |  | 0.04771488 | 0.06756866
[5 empty] | 0.04704196 | 0.07074909 |  |  | 0.04704196 | 0.07074909
[5 empty] | 0.04646239 | 0.07392951 |  |  | 0.04646239 | 0.07392951
[5 empty] | 0.0459692 | 0.07710994 |  |  | 0.0459692 | 0.07710994
[5 empty] | 0.04555542 | 0.08029037 |  |  | 0.04555542 | 0.08029037
[5 empty] | 0.04521409 | 0.08347079 |  |  | 0.04521409 | 0.08347079
[5 empty] | 0.04493824 | 0.08665122 |  |  | 0.04493824 | 0.08665122
[5 empty] | 0.04472091 | 0.08983165 |  |  | 0.04472091 | 0.08983165
[5 empty] | 0.04455513 | 0.09301207 |  |  | 0.04455513 | 0.09301207
[5 empty] | 0.04443393 | 0.0961925 |  |  | 0.04443393 | 0.0961925
[5 empty] | 0.04435035 | 0.09937292 |  |  | 0.04435035 | 0.09937292
[5 empty] | 0.04429742 | 0.1025534 |  |  | 0.04429742 | 0.1025534
[5 empty] | 0.04426817 | 0.1057338 |  |  | 0.04426817 | 0.1057338
[5 empty] | 0.04425565 | 0.1089142 |  |  | 0.04425565 | 0.1089142
[5 empty] | 0.04425288 | 0.1120946 |  |  | 0.04425288 | 0.1120946
[5 empty] | 0.04439782 | 0.1152751 |  |  | 0.04439782 | 0.1152751
[5 empty] | 0.04483142 | 0.1184555 |  |  | 0.04483142 | 0.1184555
[5 empty] | 0.04546054 | 0.1216359 |  |  | 0.04546054 | 0.1216359
[5 empty] | 0.04619062 | 0.1248163 |  |  | 0.04619062 | 0.1248163
[5 empty] | 0.04692713 | 0.1279968 |  |  | 0.04692713 | 0.1279968
[5 empty] | 0.04757549 | 0.1311772 |  |  | 0.04757549 | 0.1311772
[5 empty] | 0.04804117 | 0.1343576 |  |  | 0.04804117 | 0.1343576
[5 empty] | 0.04822961 | 0.137538 |  |  | 0.04822961 | 0.137538
[5 empty] | 0.04814566 | 0.1407185 |  |  | 0.04814566 | 0.1407185
[5 empty] | 0.04788518 | 0.1438989 |  |  | 0.04788518 | 0.1438989
[5 empty] | 0.04746458 | 0.1470793 |  |  | 0.04746458 | 0.1470793
[5 empty] | 0.04690009 | 0.15 |  |  | 0.04690009 | 0.15
[5 empty] | 0.04620791 | 0.1534402 |  |  | 0.04620791 | 0.1534402
[5 empty] | 0.04540427 | 0.1566206 |  |  | 0.04540427 | 0.1566206
[5 empty] | 0.04450536 | 0.159801 |  |  | 0.04450536 | 0.159801
[5 empty] | 0.04352741 | 0.1629815 |  |  | 0.04352741 | 0.1629815
[5 empty] | 0.04248662 | 0.1661619 |  |  | 0.04248662 | 0.1661619
[5 empty] | 0.04139921 | 0.1693423 |  |  | 0.04139921 | 0.1693423
[5 empty] | 0.04028138 | 0.1725227 |  |  | 0.04028138 | 0.1725227
[5 empty] | 0.03905064 | 0.1757032 |  |  | 0.03905064 | 0.1757032
[5 empty] | 0.03693097 | 0.1788836 |  |  | 0.03693097 | 0.1788836
[5 empty] | 0.0345636 | 0.182064 |  |  | 0.0345636 | 0.182064
[5 empty] | 0.03296419 | 0.1852444 |  |  | 0.03296419 | 0.1852444
[5 empty] | 0.03276714 | 0.1884249 |  |  | 0.03276714 | 0.1884249
[5 empty] | 0.03277905 | 0.1916053 |  |  | 0.03277905 | 0.1916053
[5 empty] | 0.03280297 | 0.1947857 |  |  | 0.03280297 | 0.1947857
[5 empty] | 0.03283973 | 0.1979661 |  |  | 0.03283973 | 0.1979661
[5 empty] | 0.03289015 | 0.2011466 |  |  | 0.03289015 | 0.2011466
[5 empty] | 0.03295504 | 0.204327 |  |  | 0.03295504 | 0.204327
[5 empty] | 0.03303522 | 0.2075074 |  |  | 0.03303522 | 0.2075074
[5 empty] | 0.03313151 | 0.2106878 |  |  | 0.03313151 | 0.2106878
[5 empty] | 0.03330906 | 0.2138683 |  |  | 0.03330906 | 0.2138683
[5 empty] | 0.03414777 | 0.2170487 |  |  | 0.03414777 | 0.2170487
[5 empty] | 0.03532462 | 0.2202291 |  |  | 0.03532462 | 0.2202291
[5 empty] | 0.03626388 | 0.2234096 |  |  | 0.03626388 | 0.2234096
[5 empty] | 0.03693714 | 0.22659 |  |  | 0.03693714 | 0.22659
[5 empty] | 0.03754432 | 0.2297704 |  |  | 0.03754432 | 0.2297704
[5 empty] | 0.03810379 | 0.2329508 |  |  | 0.03810379 | 0.2329508
[5 empty] | 0.03863392 | 0.2361313 |  |  | 0.03863392 | 0.2361313
[5 empty] | 0.03915305 | 0.2393117 |  |  | 0.03915305 | 0.2393117
[5 empty] | 0.03967263 | 0.2424921 |  |  | 0.03967263 | 0.2424921
[5 empty] | 0.04013592 | 0.2456725 |  |  | 0.04013592 | 0.2456725
[5 empty] | 0.04057519 | 0.248853 |  |  | 0.04057519 | 0.248853
[5 empty] | 0.0410527 | 0.2520334 |  |  | 0.0410527 | 0.2520334
[5 empty] | 0.04163074 | 0.2552138 |  |  | 0.04163074 | 0.2552138
[5 empty] | 0.04241129 | 0.2583942 |  |  | 0.04241129 | 0.2583942
[5 empty] | 0.04344067 | 0.2615747 |  |  | 0.04344067 | 0.2615747
[5 empty] | 0.04468516 | 0.2647551 |  |  | 0.04468516 | 0.2647551
[5 empty] | 0.04611096 | 0.2679355 |  |  | 0.04611096 | 0.2679355
[5 empty] | 0.04768429 | 0.2711159 |  |  | 0.04768429 | 0.2711159
[5 empty] | 0.04937135 | 0.2742964 |  |  | 0.04937135 | 0.2742964
[5 empty] | 0.05113835 | 0.2774768001 |  |  | 0.05113835 | 0.2774768001
[5 empty] | 0.05295149 | 0.2806572 |  |  | 0.05295149 | 0.2806572
[5 empty] | 0.05477699 | 0.2838377 |  |  | 0.05477699 | 0.2838377
[5 empty] | 0.05658104 | 0.2870181 |  |  | 0.05658104 | 0.2870181
[5 empty] | 0.05832985 | 0.2901985 |  |  | 0.05832985 | 0.2901985
[5 empty] | 0.05998964 | 0.2933789 |  |  | 0.05998964 | 0.2933789
[5 empty] | 0.0615266 | 0.2965594 |  |  | 0.0615266 | 0.2965594
[5 empty] | 0.06290695 | 0.2997398 |  |  | 0.06290695 | 0.2997398
[5 empty] | 0.06409689 | 0.3029202 |  |  | 0.06409689 | 0.3029202
[5 empty] | 0.06506263 | 0.3061006 |  |  | 0.06506263 | 0.3061006
[5 empty] | 0.06577037 | 0.3092811 |  |  | 0.06577037 | 0.3092811
[5 empty] | 0.0662865 | 0.3124615 |  |  | 0.0662865 | 0.3124615
[5 empty] | 0.06621633 | 0.3156419 |  |  | 0.06621633 | 0.3156419
[5 empty] | 0.06451345 | 0.3188223 |  |  | 0.06451345 | 0.3188223
[5 empty] | 0.06100106 | 0.3220028 |  |  | 0.06100106 | 0.3220028
[5 empty] | 0.05630279 | 0.3251832 |  |  | 0.05630279 | 0.3251832
[5 empty] | 0.05104228 | 0.3283636 |  |  | 0.05104228 | 0.3283636
[5 empty] | 0.04584317 | 0.331544 |  |  | 0.04584317 | 0.331544
[5 empty] | 0.04132911 | 0.3347245 |  |  | 0.04132911 | 0.3347245
[5 empty] | 0.03812372 | 0.3379049 |  |  | 0.03812372 | 0.3379049
[5 empty] | 0.0363974 | 0.3410853 |  |  | 0.0363974 | 0.3410853
[5 empty] | 0.03486581 | 0.3442658 |  |  | 0.03486581 | 0.3442658
[5 empty] | 0.03340439 | 0.3474462 |  |  | 0.03340439 | 0.3474462
[5 empty] | 0.03202225 | 0.3506266 |  |  | 0.03202225 | 0.3506266
[5 empty] | 0.03072851 | 0.353807 |  |  | 0.03072851 | 0.353807
[5 empty] | 0.02953227 | 0.3569875 |  |  | 0.02953227 | 0.3569875
[5 empty] | 0.02844265 | 0.3601679 |  |  | 0.02844265 | 0.3601679
[5 empty] | 0.02746875 | 0.3633483 |  |  | 0.02746875 | 0.3633483
[5 empty] | 0.02661969 | 0.3665287 |  |  | 0.02661969 | 0.3665287
[5 empty] | 0.02590458 | 0.3697092 |  |  | 0.02590458 | 0.3697092
[5 empty] | 0.02533252 | 0.3728896 |  |  | 0.02533252 | 0.3728896
[5 empty] | 0.02491262 | 0.37607 |  |  | 0.02491262 | 0.37607
[5 empty] | 0.02465401 | 0.3792504 |  |  | 0.02465401 | 0.3792504
[5 empty] | 0.02456578 | 0.3824309 |  |  | 0.02456578 | 0.3824309