## 1
Общество с ограниченной ответственностью "Инженерная геология" (ООО "ИнжГео") | [11 empty] | Общество с ограниченной ответственностью "Инженерная геология" (ООО "ИнжГео")
Юр. адрес: 117279, г. Москва, ул. Миклухо-Маклая, 36 а, этаж 5, пом. XXIII к. 76-84 | [11 empty] | Юр. адрес: 117279, г. Москва, ул. Миклухо-Маклая, 36 а, этаж 5, пом. XXIII к. 76-84 | [8 empty] | нагр |  |  | X0 | Y0 | R |  | нагр |  |  |  | X0 | Y0 | R | нагр |  |  |  | X0 | Y0 | R |  | нагр |  |  |  | X0 | Y0 | R
Телефон/факс +7 (495) 132-30-00, Адрес электронной почты inbox@inj-geo.ru | [11 empty] | Телефон/факс +7 (495) 132-30-00, Адрес электронной почты inbox@inj-geo.ru | [12 empty] | 0 | [7 empty] | 0 | [6 empty] | 0 | [7 empty] | 0
[21 empty] | девиатор | [6 empty] | девиатор | [6 empty] | девиатор | [7 empty] | девиатор
Испытательная лаборатория ООО «ИнжГео» | [11 empty] | Испытательная лаборатория ООО «ИнжГео» | [8 empty] | x0 | Угол | X | Y |  |  |  | x0 |  | Угол | X | Y |  |  | x0 |  | Угол | X | Y |  |  |  | x0 |  | Угол | X | Y
Адрес места осуществления деятельности лаборатории: г. Москва, просп. Вернадского, д. 51, стр. 1 | [11 empty] | Адрес места осуществления деятельности лаборатории: г. Москва, просп. Вернадского, д. 51, стр. 1 | [9 empty] | 0 | [7 empty] | 0 | [6 empty] | 0 | [7 empty] | 0
Телефон +7(910)4557682, E-mail: slg85@mail.ru | [11 empty] | Телефон +7(910)4557682, E-mail: slg85@mail.ru | [9 empty] | 5 | [7 empty] | 5 | [6 empty] | 5 | [7 empty] | 5
[22 empty] | 10 | [7 empty] | 10 | [6 empty] | 10 | [7 empty] | 10
[12 empty] | Протокол испытаний № 13-63/302 от 27-08-2023 | [9 empty] | 15 | [7 empty] | 15 | [6 empty] | 15 | [7 empty] | 15
[22 empty] | 20 | [7 empty] | 20 | [6 empty] | 20 | [7 empty] | 20
[12 empty] | Наименование и адрес заказчика: Переход трубопровода через р. Енисей | [9 empty] | 25 | [7 empty] | 25 | [6 empty] | 25 | [7 empty] | 25
[12 empty] | Наименование объекта: ООО Регионстрой | [9 empty] | 30 | [7 empty] | 30 | [6 empty] | 30 | [7 empty] | 30
Наименование используемого метода/методики: ГОСТ 12248.4-2020 | [11 empty] | Наименование используемого метода/методики: ГОСТ 12248.3-2020 | [9 empty] | 35 | [7 empty] | 35 | [6 empty] | 35 | [7 empty] | 35
Условия проведения испытания: температура окружающей среды (18 - 25)0С, влажность воздуха (40 - 75)% | [11 empty] | Условия проведения испытания: температура окружающей среды (18 - 25)0С, влажность воздуха (40 - 75)% | [9 empty] | 40 | [7 empty] | 40 | [6 empty] | 40 | [7 empty] | 40
[12 empty] | Дата получение объекта подлежащего испытаниям: 31-07-2023 | [9 empty] | 45 | [7 empty] | 45 | [6 empty] | 45 | [7 empty] | 45
[12 empty] | Дата испытания: 25.10.2022-19.11.2302 | [9 empty] | 50 | [7 empty] | 50 | [6 empty] | 50 | [7 empty] | 50
[22 empty] | 55 | [7 empty] | 55 | [6 empty] | 55 | [7 empty] | 55
Испытание грунтов методом трехосного сжатия | [11 empty] | Испытание грунтов методом трехосного сжатия | [9 empty] | 60 | [7 empty] | 60 | [6 empty] | 60 | [7 empty] | 60
[22 empty] | 65 | [7 empty] | 65 | [6 empty] | 65 | [7 empty] | 65
Лабораторный номер: | [6 empty] | We, д.е. = |  |  |  |  | Лабораторный номер: |  | 1337 |  |  |  | We, д.е. = | 0.577474869 |  |  | 70 | [7 empty] | 70 | [6 empty] | 70 | [7 empty] | 70
Номер скважины: | [6 empty] | ρ, г/см3 = |  |  |  |  | Номер скважины: |  | BH-170 |  |  |  | ρ, г/см3 = | 1.54 |  |  | 75 | [7 empty] | 75 | [6 empty] | 75 | [7 empty] | 75
Глубина отбора, м: | [6 empty] | ρs, г/см3 = |  |  |  |  | Глубина отбора, м: |  | 2.6 |  |  |  | ρs, г/см3 = | 2.71 |  |  | 80 | [7 empty] | 80 | [6 empty] | 80 | [7 empty] | 80
Наименование грунта: | [6 empty] | e, д.е. = |  |  |  |  | Наименование грунта: |  | Суглинок, после оттаивания текучий, тяжелый песчанистый |  |  |  | e, д.е. = | 1.775946 |  |  | 85 | [7 empty] | 85 | [6 empty] | 85 | [7 empty] | 85
Схема проведения опыта: | [6 empty] | IL, д.е. = |  |  |  |  | Схема проведения опыта: |  | КД |  |  |  | IL, д.е. = | 2.541 |  |  | 90 | [7 empty] | 90 | [6 empty] | 90 | [7 empty] | 90
[22 empty] | 95 | [7 empty] | 95 | [6 empty] | 95 | [7 empty] | 95
[22 empty] | 100 | [7 empty] | 100 | [6 empty] | 100 | [7 empty] | 100
Результаты испытаний | [11 empty] | Результаты испытаний | [9 empty] | 105 | [7 empty] | 105 | [6 empty] | 105 | [7 empty] | 105
[22 empty] | 110 | [7 empty] | 110 | [6 empty] | 110 | [7 empty] | 110
[22 empty] | 115 | [7 empty] | 115 | [6 empty] | 115 | [7 empty] | 115
[22 empty] | 120 | [7 empty] | 120 | [6 empty] | 120 | [7 empty] | 120
[22 empty] | 125 | [7 empty] | 125 | [6 empty] | 125 | [7 empty] | 125
[22 empty] | 130 | [7 empty] | 130 | [6 empty] | 130 | [7 empty] | 130
[22 empty] | 135 | [7 empty] | 135 | [6 empty] | 135 | [7 empty] | 135
[22 empty] | 140 | [7 empty] | 140 | [6 empty] | 140 | [7 empty] | 140
[22 empty] | 145 | [7 empty] | 145 | [6 empty] | 145 | [7 empty] | 145
[22 empty] | 150 | [7 empty] | 150 | [6 empty] | 150 | [7 empty] | 150
[22 empty] | 155 | [7 empty] | 155 | [6 empty] | 155 | [7 empty] | 155
[22 empty] | 160 | [7 empty] | 160 | [6 empty] | 160 | [7 empty] | 160
[22 empty] | 165 | [7 empty] | 165 | [6 empty] | 165 | [7 empty] | 165
[22 empty] | 170 | [7 empty] | 170 | [6 empty] | 170 | [7 empty] | 170
[22 empty] | 175 | [7 empty] | 175 | [6 empty] | 175 | [7 empty] | 175
[22 empty] | 180 | [7 empty] | 180 | [6 empty] | 180 | [7 empty] | 180
[13 empty] | Давление в камере, Мпа σ3 | Вертикальная нагрузка, Мпа σ1 | Поровое давление, Мпа u
[7 empty] | Коэфф. Точки | [5 empty] | 0.05 | 0.08227253 | [5 empty] | 1 | [6 empty] | σ3,кПа | σ1,кПа | u, кПа |  |  |  | 4
[13 empty] | 0.15 | 0.2146073 | [27 empty] | δ3, Мпа | δ1-δ3, МПа | δ1, МПа | δ1, КПа
|  |  | Модуль деформации, МПа: | [9 empty] | 0.25 | 0.346942 | [21 empty] | С, МПа:
|  |  | Е0= | [32 empty] | φ, град:
|  |  | E50 = | [32 empty] | E, Мпа
|  |  | Коэф. Поперечной деформации, ϑ = | [9 empty] | Эффективные значения угла внутреннего трения и удельного сцепления ϕ', С' | [13 empty] | x | 0
[13 empty] | ϕ', град. = | 8 | [12 empty] | y |  |  |  | С, кПа | φ,°
[13 empty] | С', МПа = | 0.007
| Исполнитель: | [6 empty] | Морозов Д.С. |  |  |  |  | Исполнитель: |  |  |  |  | Морозов Д.С.
| Начальник исп. лаборатории: | [6 empty] | Семиколенова Л.Г. |  |  |  |  | Начальник исп. лаборатории: |  |  |  |  | Семиколенова Л.Г.
Лист 1 , всего листов 2 | [11 empty] | Лист 2 , всего листов 2
Частичное воспроизведение протокола испытаний без письменного разрешения ООО «ИнжГео» ЗАПРЕЩАЕТСЯ | [11 empty] | Частичное воспроизведение протокола испытаний без письменного разрешения ООО «ИнжГео» ЗАПРЕЩАЕТСЯ
[5 empty] | второй график |  | первый график | [9 empty] | К Пуассона
dev50 | epsE50 | ind | devE0 | epsE0 | dev | eps | sigma |  | dev1 | eps1 | dev2 | eps2 | dev3 | eps3 |  | Глины
0.01613627 | 0.01439657 |  |  |  | 0 | 0 |  |  | 0 | 0 | 0 | 0 | 0 | 0 |  | < 0 | 0,20-0,30
ind |  |  |  |  | 0.001185137 | 0.0006500917 |  |  | 0.001185137 | 0.0006500917 | 0.004575849 | 0.001018077 | 0.009522329 | 0.001005846 |  | 0-0,25 | 0,30-0,38
2 |  |  |  |  | 0.00234814 | 0.001300183 |  |  | 0.00234814 | 0.001300183 | 0.009175744 | 0.002036153 | 0.01859318 | 0.002011691 |  | 0,25< | 0,38-0,45
E0 |  |  |  |  | 0.003474977 | 0.001950275 |  |  | 0.003474977 | 0.001950275 | 0.01324449 | 0.002996956 | 0.02665906 | 0.003083225 |  | Суглинки | 0,35-0,37
epsE0 | devE0 |  |  |  | 0.004551614 | 0.002600367 |  |  | 0.004551614 | 0.002600367 | 0.01613603 | 0.004072306 | 0.03161473 | 0.004023382 |  | Пески и супеси | 0,30-0,35
0.004683984375 | 0.0075 |  |  |  | 0.005564021 | 0.003250458 |  |  | 0.005564021 | 0.003250458 | 0.01980251 | 0.005090383 | 0.03620908 | 0.005029228
[5 empty] | 0.006498163 | 0.00390055 |  |  | 0.006498163 | 0.00390055 | 0.02254166 | 0.006108459 | 0.04065951 | 0.006035073
График E50 |  | График E |  |  | 0.0075 | 0.004683984375 |  |  | 0.0075 | 0.004683984375 | 0.02495859 | 0.007126536 | 0.04457939 | 0.007040919
eps | q | sigma |  |  | 0.008110204 | 0.005200733 |  |  | 0.008110204 | 0.005200733 | 0.02745844 | 0.008144613 | 0.04847101 | 0.008008376
Горизонтальная линия E50 |  | Касательная |  |  | 0.008872487 | 0.005850825 |  |  | 0.008872487 | 0.005850825 | 0.02964633 | 0.009162689 | 0.0513954 | 0.00905261
0 |  | a | b |  | 0.009624351 | 0.006500917 |  |  | 0.009624351 | 0.006500917 | 0.03230364 | 0.01044236 | 0.0542867 | 0.01005846
|  |  | 0 |  | 0.01036105 | 0.007151008 |  |  | 0.01036105 | 0.007151008 | 0.03316495 | 0.01119884 | 0.05694858 | 0.0110643
Вертикальная линия E50 |  | p1 и p2 |  |  | 0.01107782 | 0.0078011 |  |  | 0.01107782 | 0.0078011 | 0.03490382 | 0.01221692 | 0.06007321 | 0.01207015
| 0 | 0 |  |  | 0.01176992 | 0.008451192 |  |  | 0.01176992 | 0.008451192 | 0.03684431 | 0.013235 | 0.06215273 | 0.01307599
[5 empty] | 0.01243261 | 0.009101283 |  |  | 0.01243261 | 0.009101283 | 0.03907969 | 0.01425307 | 0.06547932 | 0.01408184
Касательная линия E50 |  |  |  |  | 0.01306112 | 0.009751375 |  |  | 0.01306112 | 0.009751375 | 0.0407032 | 0.01527115 | 0.06764513 | 0.01508768
0 | 0 | Горизонтальная 1 |  |  | 0.01365071 | 0.01040147 |  |  | 0.01365071 | 0.01040147 | 0.04250809 | 0.01628923 | 0.07014233 | 0.01609353
[5 empty] | 0.01419663 | 0.01105156 |  |  | 0.01419663 | 0.01105156 | 0.0443876 | 0.0173073 | 0.07246309 | 0.01709937
Горизонтальная линия qкр |  |  |  |  | 0.01469413 | 0.01170165 |  |  | 0.01469413 | 0.01170165 | 0.04593497 | 0.01832538 | 0.07559956 | 0.01810522
Горизонтальная линия q |  | Горизонтальная 2 |  |  | 0.01513845 | 0.01235174 |  |  | 0.01513845 | 0.01235174 | 0.04764346 | 0.01934345 | 0.07754391 | 0.01911106
0 |  | 0 |  |  | 0.01552485 | 0.01300183 |  |  | 0.01552485 | 0.01300183 | 0.04910631 | 0.02036153 | 0.0798883 | 0.02011691
[5 empty] | 0.01584858 | 0.01365192 |  |  | 0.01584858 | 0.01365192 | 0.05121677 | 0.02137961 | 0.0822249 | 0.02112276
Вертикальная линия q |  |  |  |  | 0.01613627 | 0.01439657 |  |  | 0.01613627 | 0.01439657 | 0.05286808 | 0.02239768 | 0.08434586 | 0.0221286
| 0 |  |  |  | 0.01631511 | 0.01495211 |  |  | 0.01631511 | 0.01495211 | 0.05435349 | 0.02341576 | 0.08564335 | 0.02313445
[5 empty] | 0.01652183 | 0.0156022 |  |  | 0.01652183 | 0.0156022 | 0.05566625 | 0.02443384 | 0.08790953 | 0.02414029
[5 empty] | 0.0167258 | 0.01625229 |  |  | 0.0167258 | 0.01625229 | 0.0569996 | 0.02545191 | 0.08923657 | 0.02514614
[5 empty] | 0.01692701 | 0.01690238 |  |  | 0.01692701 | 0.01690238 | 0.05794679 | 0.02646999 | 0.09051662 | 0.02615198
[5 empty] | 0.01712547 | 0.01755247 |  |  | 0.01712547 | 0.01755247 | 0.05940107 | 0.02748807 | 0.09244185 | 0.02715783
[5 empty] | 0.01732117 | 0.01820257 |  |  | 0.01732117 | 0.01820257 | 0.06025568 | 0.02850614 | 0.09300443 | 0.02816367
[5 empty] | 0.01751412 | 0.01885266 |  |  | 0.01751412 | 0.01885266 | 0.06110386 | 0.02952422 | 0.09469651 | 0.02916952
[5 empty] | 0.01770431 | 0.01950275 |  |  | 0.01770431 | 0.01950275 | 0.06173887 | 0.0305423 | 0.09551025 | 0.03017537
[5 empty] | 0.01789174 | 0.02015284 |  |  | 0.01789174 | 0.02015284 | 0.06305395 | 0.03156037 | 0.09563783 | 0.03118121
[5 empty] | 0.01807643 | 0.02080293 |  |  | 0.01807643 | 0.02080293 | 0.06324235 | 0.03257845 | 0.0959714 | 0.03218706
[5 empty] | 0.01825836 | 0.02145302 |  |  | 0.01825836 | 0.02145302 | 0.06389732 | 0.03359653 | 0.09694203 | 0.0331929
[5 empty] | 0.01843753 | 0.02210312 |  |  | 0.01843753 | 0.02210312 | 0.06431209 | 0.0346146 | 0.09613739 | 0.03419875
[5 empty] | 0.01861396 | 0.02275321 |  |  | 0.01861396 | 0.02275321 | 0.06460728 | 0.03563268 | 0.09668567 | 0.03520459
[5 empty] | 0.01878763 | 0.0234033 |  |  | 0.01878763 | 0.0234033 | 0.06460579 | 0.03665076 | 0.09598015 | 0.03621044
[5 empty] | 0.01895856 | 0.02405339 |  |  | 0.01895856 | 0.02405339 | 0.06448986 | 0.03766883 | 0.0962252 | 0.03721628
[5 empty] | 0.01912673 | 0.02470348 |  |  | 0.01912673 | 0.02470348 | 0.06405728 | 0.03868691 | 0.0956252 | 0.03822213
[5 empty] | 0.01929215 | 0.02535357 |  |  | 0.01929215 | 0.02535357 | 0.064009 | 0.03970499 | 0.09558453 | 0.03922798
[5 empty] | 0.01945482 | 0.02600367 |  |  | 0.01945482 | 0.02600367 | 0.06434597 | 0.04072306 | 0.09590755 | 0.04023382
[5 empty] | 0.01961475 | 0.02665376 |  |  | 0.01961475 | 0.02665376 | 0.06426915 | 0.04174114 | 0.09499866 | 0.04123967
[5 empty] | 0.01977192 | 0.02730385 |  |  | 0.01977192 | 0.02730385 | 0.0640795 | 0.04275922 | 0.09446222 | 0.04224551
[5 empty] | 0.01992635 | 0.02795394 |  |  | 0.01992635 | 0.02795394 | 0.06377798 | 0.04377729 | 0.09440261 | 0.04325136
[5 empty] | 0.02007803 | 0.02860403 |  |  | 0.02007803 | 0.02860403 | 0.06366554 | 0.04479537 | 0.09422422 | 0.0442572
[5 empty] | 0.02022697 | 0.02925412 |  |  | 0.02022697 | 0.02925412 | 0.06384314 | 0.04581345 | 0.09343141 | 0.04526305
[5 empty] | 0.02037315 | 0.02990422 |  |  | 0.02037315 | 0.02990422 | 0.06381174 | 0.04683152 | 0.09292857 | 0.04626889
[5 empty] | 0.0205166 | 0.03055431 |  |  | 0.0205166 | 0.03055431 | 0.06327229 | 0.0478496 | 0.09242007 | 0.04727474
[5 empty] | 0.02065729 | 0.0312044 |  |  | 0.02065729 | 0.0312044 | 0.06332575 | 0.04886768 | 0.09281028 | 0.04828058
[5 empty] | 0.02079524 | 0.03185449 |  |  | 0.02079524 | 0.03185449 | 0.06307308 | 0.04988575 | 0.0925036 | 0.04928643
[5 empty] | 0.02093045 | 0.03250458 |  |  | 0.02093045 | 0.03250458 | 0.06261524 | 0.05090383 | 0.09190438 | 0.05029228
[5 empty] | 0.02106291 | 0.03315467 |  |  | 0.02106291 | 0.03315467 | 0.06285317 | 0.05192191 | 0.09121702 | 0.05129812
[5 empty] | 0.02119263 | 0.03380477 |  |  | 0.02119263 | 0.03380477 | 0.06228784 | 0.05293998 | 0.09064589 | 0.05230397
[5 empty] | 0.02131961 | 0.03445486 |  |  | 0.02131961 | 0.03445486 | 0.06212021 | 0.05395806 | 0.09099535 | 0.05330981
[5 empty] | 0.02144384 | 0.03510495 |  |  | 0.02144384 | 0.03510495 | 0.06245124 | 0.05497613 | 0.0901698 | 0.05431566
[5 empty] | 0.02156534 | 0.03575504 |  |  | 0.02156534 | 0.03575504 | 0.06198187 | 0.05599421 | 0.08987361 | 0.0553215
[5 empty] | 0.02168409 | 0.03640513 |  |  | 0.02168409 | 0.03640513 | 0.06161307 | 0.05701229 | 0.08941116 | 0.05632735
[5 empty] | 0.0218001 | 0.03705522 |  |  | 0.0218001 | 0.03705522 | 0.06204579 | 0.05803036 | 0.08948681 | 0.05733319
[5 empty] | 0.02191337 | 0.03770532 |  |  | 0.02191337 | 0.03770532 | 0.06148099 | 0.05904844 | 0.08970496 | 0.05833904
[5 empty] | 0.0220239 | 0.03835541 |  |  | 0.0220239 | 0.03835541 | 0.06171963 | 0.06006652 | 0.08946998 | 0.05934489
[5 empty] | 0.02213169 | 0.0390055 |  |  | 0.02213169 | 0.0390055 | 0.06106266 | 0.06108459 | 0.08888623 | 0.06035073
[5 empty] | 0.02223674 | 0.03965559 |  |  | 0.02223674 | 0.03965559 | 0.06121104 | 0.06210267 | 0.0890581 | 0.06135658
[5 empty] | 0.02233906 | 0.04030568 |  |  | 0.02233906 | 0.04030568 | 0.06086574 | 0.06312075 | 0.08936185 | 0.06236242
[5 empty] | 0.02243864 | 0.04095577 |  |  | 0.02243864 | 0.04095577 | 0.06052627 | 0.06413882 | 0.08887246 | 0.06336827
[5 empty] | 0.02253548 | 0.04160587 |  |  | 0.02253548 | 0.04160587 | 0.06067779 | 0.0651569 | 0.08868942 | 0.06437411
[5 empty] | 0.02262958 | 0.04225596 |  |  | 0.02262958 | 0.04225596 | 0.0607174 | 0.06617498 | 0.0888122 | 0.06537996
[5 empty] | 0.02272095 | 0.04290605 |  |  | 0.02272095 | 0.04290605 | 0.06054674 | 0.06719305 | 0.08874029 | 0.0663858
[5 empty] | 0.02280958 | 0.04355614 |  |  | 0.02280958 | 0.04355614 | 0.06036743 | 0.06821113 | 0.08927318 | 0.06739165
[5 empty] | 0.02289547 | 0.04420623 |  |  | 0.02289547 | 0.04420623 | 0.0598811 | 0.06922921 | 0.08901033 | 0.0683975
[5 empty] | 0.02297863 | 0.04485632 |  |  | 0.02297863 | 0.04485632 | 0.05988938 | 0.07024728 | 0.08955124 | 0.06940334
[5 empty] | 0.02305906 | 0.04550642 |  |  | 0.02305906 | 0.04550642 | 0.0593939 | 0.07126536 | 0.08879539 | 0.07040919
[5 empty] | 0.02313675 | 0.04615651 |  |  | 0.02313675 | 0.04615651 | 0.05939627 | 0.07228344 | 0.08944225 | 0.07141503
[5 empty] | 0.02321172 | 0.0468066 |  |  | 0.02321172 | 0.0468066 | 0.05909814 | 0.07330151 | 0.08899131 | 0.07242088
[5 empty] | 0.02328394 | 0.04745669 |  |  | 0.02328394 | 0.04745669 | 0.05930112 | 0.07431959 | 0.08954205 | 0.07342672
[5 empty] | 0.02335344 | 0.04810678 |  |  | 0.02335344 | 0.04810678 | 0.05880685 | 0.07533767 | 0.08899395 | 0.07443257
[5 empty] | 0.0234202 | 0.04875687 |  |  | 0.0234202 | 0.04875687 | 0.05851695 | 0.07635574 | 0.0895465 | 0.07543841
[5 empty] | 0.02348424 | 0.04940697 |  |  | 0.02348424 | 0.04940697 | 0.05853305 | 0.07737382 | 0.08969917 | 0.07644426
[5 empty] | 0.02354554 | 0.05005706 |  |  | 0.02354554 | 0.05005706 | 0.05825678 | 0.0783919 | 0.08975145 | 0.0774501
[5 empty] | 0.02360411 | 0.05070715 |  |  | 0.02360411 | 0.05070715 | 0.05818976 | 0.07940997 | 0.08950281 | 0.07845595
[5 empty] | 0.02365995 | 0.05135724 |  |  | 0.02365995 | 0.05135724 | 0.05783362 | 0.08042805 | 0.08975275 | 0.0794618
[5 empty] | 0.02371307 | 0.05200733 |  |  | 0.02371307 | 0.05200733 | 0.05789 | 0.08144613 | 0.08950074 | 0.08046764
[5 empty] | 0.02376345 | 0.05265742 |  |  | 0.02376345 | 0.05265742 | 0.05776051 | 0.0824642 | 0.08984626 | 0.08147349
[5 empty] | 0.02381111 | 0.05330752 |  |  | 0.02381111 | 0.05330752 | 0.05724679 | 0.08348228 | 0.08948879 | 0.08247933
[5 empty] | 0.02385604 | 0.05395761 |  |  | 0.02385604 | 0.05395761 | 0.05715046 | 0.08450036 | 0.08992782 | 0.08348518
[5 empty] | 0.02389824 | 0.0546077 |  |  | 0.02389824 | 0.0546077 | 0.05757315 | 0.08551843 | 0.08986283 | 0.08449102
[5 empty] | 0.02393772 | 0.05525779 |  |  | 0.02393772 | 0.05525779 | 0.05741649 | 0.08653651 | 0.0899933 | 0.08549687
[5 empty] | 0.02397447 | 0.05590788 |  |  | 0.02397447 | 0.05590788 | 0.05728211 | 0.08755459 | 0.09011925 | 0.08650271
[5 empty] | 0.0240085 | 0.05655797 |  |  | 0.0240085 | 0.05655797 | 0.05717157 | 0.08857266 | 0.08974453 | 0.08750856
[5 empty] | 0.0240398 | 0.05720807 |  |  | 0.0240398 | 0.05720807 | 0.05707595 | 0.08959074 | 0.08976992 | 0.08851441
[5 empty] | 0.02406837 | 0.05785816 |  |  | 0.02406837 | 0.05785816 | 0.05758761 | 0.09060882 | 0.0896954 | 0.08952025
[5 empty] | 0.02409422 | 0.05850825 |  |  | 0.02409422 | 0.05850825 | 0.05750612 | 0.09162689 | 0.0903209 | 0.0905261
[5 empty] | 0.02411735 | 0.05915834 |  |  | 0.02411735 | 0.05915834 | 0.05733107 | 0.09264497 | 0.08964639 | 0.09153194
[5 empty] | 0.02413776 | 0.05980843 |  |  | 0.02413776 | 0.05980843 | 0.05736203 | 0.09366304 | 0.08987181 | 0.09253779
[5 empty] | 0.02415544 | 0.06045852 |  |  | 0.02415544 | 0.06045852 | 0.05749859 | 0.09468112 | 0.09019713 | 0.09354363
[5 empty] | 0.0241704 | 0.06110862 |  |  | 0.0241704 | 0.06110862 | 0.05774032 | 0.0956992 | 0.09042229 | 0.09454948
[5 empty] | 0.02418264 | 0.06175871 |  |  | 0.02418264 | 0.06175871 | 0.05738682 | 0.09671727 | 0.09064725 | 0.09555532
[5 empty] | 0.02419216 | 0.0624088 |  |  | 0.02419216 | 0.0624088 | 0.05783765 | 0.09773535 | 0.09037196 | 0.09656117
[5 empty] | 0.02419896 | 0.06305889 |  |  | 0.02419896 | 0.06305889 | 0.05739241 | 0.09875343 | 0.08999638 | 0.09756702
[5 empty] | 0.02420304 | 0.06370898 |  |  | 0.02420304 | 0.06370898 | 0.05785067 | 0.0997715 | 0.09072046 | 0.09857286
[5 empty] | 0.0242044 | 0.06435907 |  |  | 0.0242044 | 0.06435907 | 0.05761201 | 0.1007896 | 0.08984415 | 0.09957871
[5 empty] | 0.0242044 | 0.06435907 |  |  | 0.0242044 | 0.06435907 | 0.05757601 | 0.1018077 | 0.09076741 | 0.1005846
[5 empty] | 0.02365463 | 0.06435881 |  |  | 0.02365463 | 0.06435881 | 0.05784226 | 0.1028257 | 0.08989019 | 0.1015904
[5 empty] | 0.02311121 | 0.06435854 |  |  | 0.02311121 | 0.06435854 | 0.05801034 | 0.1038438 | 0.09071245 | 0.1025962
[5 empty] | 0.02257482 | 0.06435827 |  |  | 0.02257482 | 0.06435827 | 0.05797983 | 0.1048619 | 0.08993414 | 0.1036021
[5 empty] | 0.02204614 | 0.064358 |  |  | 0.02204614 | 0.064358 | 0.0582503 | 0.10588 | 0.08995521 | 0.1046079
[5 empty] | 0.02152585 | 0.06435773 |  |  | 0.02152585 | 0.06435773 | 0.05812134 | 0.106898 | 0.09057562 | 0.1056138
[5 empty] | 0.02101462 | 0.06435746 |  |  | 0.02101462 | 0.06435746 | 0.05829254 | 0.1079161 | 0.09079532 | 0.1066196
[5 empty] | 0.02051316 | 0.06435719 |  |  | 0.02051316 | 0.06435719 | 0.05826346 | 0.1089342 | 0.09081427 | 0.1076255
[5 empty] | 0.02002212 | 0.06435693 |  |  | 0.02002212 | 0.06435693 | 0.0581337 | 0.1099523 | 0.09033241 | 0.1086313
[5 empty] | 0.0195422 | 0.06435666 |  |  | 0.0195422 | 0.06435666 | 0.05850283 | 0.1109703 | 0.09034971 | 0.1096372
[5 empty] | 0.01907408 | 0.06435639 |  |  | 0.01907408 | 0.06435639 | 0.05857044 | 0.1119884 | 0.09046611 | 0.110643
[5 empty] | 0.01861844 | 0.06435612 |  |  | 0.01861844 | 0.06435612 | 0.05883611 | 0.1130065 | 0.09048157 | 0.1116489
[5 empty] | 0.01817596 | 0.06435585 |  |  | 0.01817596 | 0.06435585 | 0.05859941 | 0.1140246 | 0.09059605 | 0.1126547
[5 empty] | 0.01774731 | 0.06435558 |  |  | 0.01774731 | 0.06435558 | 0.05845993 | 0.1150427 | 0.0907095 | 0.1136605
[5 empty] | 0.01733319 | 0.06435532 |  |  | 0.01733319 | 0.06435532 | 0.05871725 | 0.1160607 | 0.09042186 | 0.1146664
[5 empty] | 0.01693428 | 0.06435505 |  |  | 0.01693428 | 0.06435505 | 0.05867095 | 0.1170788 | 0.0902331 | 0.1156722
[5 empty] | 0.01655125 | 0.06435478 |  |  | 0.01655125 | 0.06435478 | 0.05852061 | 0.1180969 | 0.09084318 | 0.1166781
[5 empty] | 0.01618478 | 0.06435451 |  |  | 0.01618478 | 0.06435451 | 0.05916581 | 0.119115 | 0.09035203 | 0.1176839
[5 empty] | 0.01583557 | 0.06435424 |  |  | 0.01583557 | 0.06435424 | 0.05920614 | 0.120133 | 0.09035962 | 0.1186898
[5 empty] | 0.01550428 | 0.06435397 |  |  | 0.01550428 | 0.06435397 | 0.05874117 | 0.1211511 | 0.09016591 | 0.1196956
[5 empty] | 0.0151916 | 0.0643537 |  |  | 0.0151916 | 0.0643537 | 0.05907049 | 0.1221692 | 0.09017083 | 0.1207015
[5 empty] | 0.01489822 | 0.06435344 |  |  | 0.01489822 | 0.06435344 | 0.05879368 | 0.1231873 | 0.09017436 | 0.1217073
[5 empty] | 0.01462481 | 0.06435317 |  |  | 0.01462481 | 0.06435317 | 0.05871031 | 0.1242053 | 0.09067644 | 0.1227132
[5 empty] | 0.01437205 | 0.0643529 |  |  | 0.01437205 | 0.0643529 | 0.05891997 | 0.1252234 | 0.09107674 | 0.123719
[5 empty] | 0.01414063 | 0.06435263 |  |  | 0.01414063 | 0.06435263 | 0.0592221 | 0.1262415 | 0.0908506 | 0.1247248
[5 empty] | 0.01392844 | 0.06435236 |  |  | 0.01392844 | 0.06435236 | 0.05911189 | 0.1272596 | 0.09098373 | 0.1257307
[5 empty] | 0.01371948 | 0.06435209 |  |  | 0.01371948 | 0.06435209 | 0.0591877 | 0.1282776 | 0.09067849 | 0.1267365
[5 empty] | 0.01351164 | 0.06435182 |  |  | 0.01351164 | 0.06435182 | 0.05875023 | 0.1292957 | 0.09003725 | 0.1277424
[5 empty] | 0.01330561 | 0.06435156 |  |  | 0.01330561 | 0.06435156 | 0.05890023 | 0.1303138 | 0.09046237 | 0.1287482
[5 empty] | 0.01310206 | 0.06435129 |  |  | 0.01310206 | 0.06435129 | 0.05883841 | 0.1313319 | 0.08945621 | 0.1297541
[5 empty] | 0.01290167 | 0.06435102 |  |  | 0.01290167 | 0.06435102 | 0.0588655 | 0.13235 | 0.08962114 | 0.1307599
[5 empty] | 0.01270513 | 0.06435075 |  |  | 0.01270513 | 0.06435075 | 0.05888222 | 0.133368 | 0.08985952 | 0.1317658
[5 empty] | 0.01251313 | 0.06435048 |  |  | 0.01251313 | 0.06435048 | 0.05838931 | 0.1343861 | 0.08867372 | 0.1327716
[5 empty] | 0.01232633 | 0.06435021 |  |  | 0.01232633 | 0.06435021 | 0.05868747 | 0.1354042 | 0.08846609 | 0.1337775
[5 empty] | 0.01214542 | 0.06434994 |  |  | 0.01214542 | 0.06434994 | 0.05857744 | 0.1364223 | 0.088939 | 0.1347833
[5 empty] | 0.01197109 | 0.06434968 |  |  | 0.01197109 | 0.06434968 | 0.05815994 | 0.1374403 | 0.08789481 | 0.1357891
[5 empty] | 0.01180402 | 0.06434941 |  |  | 0.01180402 | 0.06434941 | 0.05833569 | 0.1384584 | 0.08773589 | 0.136795
[5 empty] | 0.01164487 | 0.06434914 |  |  | 0.01164487 | 0.06434914 | 0.05790543 | 0.1394765 | 0.0870646 | 0.1378008
[5 empty] | 0.01149435 | 0.06434887 |  |  | 0.01149435 | 0.06434887 | 0.05806987 | 0.1404946 | 0.0874833 | 0.1388067
[5 empty] | 0.01135313 | 0.0643486 |  |  | 0.01135313 | 0.0643486 | 0.05792973 | 0.1415126 | 0.08679436 | 0.1398125
[5 empty] | 0.01122188 | 0.06434833 |  |  | 0.01122188 | 0.06434833 | 0.05778576 | 0.1425307 | 0.08600014 | 0.1408184
[5 empty] | 0.0111013 | 0.06434806 |  |  | 0.0111013 | 0.06434806 | 0.05753865 | 0.1435488 | 0.086003 | 0.1418242
[5 empty] | 0.01099206 | 0.0643478 |  |  | 0.01099206 | 0.0643478 | 0.05718916 | 0.1445669 | 0.0851053 | 0.1428301
[5 empty] | 0.01089484 | 0.06434753 |  |  | 0.01089484 | 0.06434753 | 0.05723798 | 0.145585 | 0.08480941 | 0.1438359
[5 empty] | 0.01081033 | 0.06434726 |  |  | 0.01081033 | 0.06434726 | 0.05688586 | 0.146603 | 0.08481769 | 0.1448418
[5 empty] | 0.0107392 | 0.06434699 |  |  | 0.0107392 | 0.06434699 | 0.05683352 | 0.1476211 | 0.08383251 | 0.1458476
[5 empty] | 0.01068215 | 0.06434672 |  |  | 0.01068215 | 0.06434672 | 0.05638167 | 0.1486392 | 0.08345623 | 0.1468534
[5 empty] | 0.01063984 | 0.06434645 |  |  | 0.01063984 | 0.06434645 | 0.05683105 | 0.1496573 | 0.0834912 | 0.1478593
[5 empty] | 0.01061296 | 0.06434619 |  |  | 0.01061296 | 0.06434619 | 0.05658237 | 0.1506753 | 0.0834398 | 0.1488651
[5 empty] | 0.0106022 | 0.06434592 |  |  | 0.0106022 | 0.06434592 | 0.05643638 | 0.1516934 | 0.08330439 | 0.149871
[5 empty] | 0.0106022 | 0.06434592 |  |  | 0.0106022 | 0.06434592 | 0.05599377 | 0.1527115 | 0.08228733 | 0.1508768
[5 empty] | 0.01025228 | 0.06430475 |  |  | 0.01025228 | 0.06430475 | 0.05605529 | 0.1537296 | 0.08179098 | 0.1518827
[5 empty] | 0.009903809 | 0.06426359 |  |  | 0.009903809 | 0.06426359 | 0.05582166 | 0.1547476 | 0.08151771 | 0.1528885
[5 empty] | 0.009557915 | 0.06422242 |  |  | 0.009557915 | 0.06422242 | 0.0559936 | 0.1557657 | 0.08126988 | 0.1538944
[5 empty] | 0.009215747 | 0.06418126 |  |  | 0.009215747 | 0.06418126 | 0.05587183 | 0.1567838 | 0.08174985 | 0.1549002
[5 empty] | 0.008878446 | 0.06414009 |  |  | 0.008878446 | 0.06414009 | 0.05545708 | 0.1578019 | 0.08165999 | 0.1559061
[5 empty] | 0.008547156 | 0.06409893 |  |  | 0.008547156 | 0.06409893 | 0.05565008 | 0.1588199 | 0.08110265 | 0.1569119
[5 empty] | 0.008223019 | 0.06405777 |  |  | 0.008223019 | 0.06405777 | 0.05555155 | 0.159838 | 0.08077806 | 0.1579177
[5 empty] | 0.007907178 | 0.0640166 |  |  | 0.007907178 | 0.0640166 | 0.05535905 | 0.1608561 | 0.08136188 | 0.1589236
[5 empty] | 0.007600776 | 0.06397544 |  |  | 0.007600776 | 0.06397544 | 0.05496718 | 0.1618742 | 0.08114671 | 0.1599294
[5 empty] | 0.007304956 | 0.06393427 |  |  | 0.007304956 | 0.06393427 | 0.05487584 | 0.1628923 | 0.08023265 | 0.1609353
[5 empty] | 0.007020861 | 0.06389311 |  |  | 0.007020861 | 0.06389311 | 0.05518505 | 0.1639103 | 0.08091978 | 0.1619411
[5 empty] | 0.006749633 | 0.06385194 |  |  | 0.006749633 | 0.06385194 | 0.05459483 | 0.1649284 | 0.08090819 | 0.162947
[5 empty] | 0.006492416 | 0.06381078 |  |  | 0.006492416 | 0.06381078 | 0.0545052 | 0.1659465 | 0.07989796 | 0.1639528
[5 empty] | 0.006250352 | 0.06376961 |  |  | 0.006250352 | 0.06376961 | 0.05461616 | 0.1669646 | 0.0799892 | 0.1649587
[5 empty] | 0.006024584 | 0.06372845 |  |  | 0.006024584 | 0.06372845 | 0.05452774 | 0.1679826 | 0.08048197 | 0.1659645
[5 empty] | 0.005816254 | 0.06368729 |  |  | 0.005816254 | 0.06368729 | 0.05473995 | 0.1690007 | 0.08037638 | 0.1669704
[5 empty] | 0.005626507 | 0.06364612 |  |  | 0.005626507 | 0.06364612 | 0.0543528 | 0.1700188 | 0.07997251 | 0.1679762
[5 empty] | 0.005456484 | 0.06360496 |  |  | 0.005456484 | 0.06360496 | 0.05406633 | 0.1710369 | 0.07997045 | 0.168982
[5 empty] | 0.005307328 | 0.06356379 |  |  | 0.005307328 | 0.06356379 | 0.05388054 | 0.1720549 | 0.07987029 | 0.1699879
[5 empty] | 0.005180182 | 0.06352263 |  |  | 0.005180182 | 0.06352263 | 0.05439544 | 0.173073 | 0.07977211 | 0.1709937
[5 empty] | 0.005076189 | 0.06348146 |  |  | 0.005076189 | 0.06348146 | 0.05431106 | 0.1740911 | 0.079976 | 0.1719996
[5 empty] | 0.004996493 | 0.0634403 |  |  | 0.004996493 | 0.0634403 | 0.05372741 | 0.1751092 | 0.07958206 | 0.1730054
[5 empty] | 0.004942234 | 0.06339913 |  |  | 0.004942234 | 0.06339913 | 0.05354452 | 0.1761272 | 0.07979036 | 0.1740113
[5 empty] | 0.004914558 | 0.06335797 |  |  | 0.004914558 | 0.06335797 | 0.05366238 | 0.1771453 | 0.079001 | 0.1750171
[5 empty] | 0.004911045 | 0.0633168 |  |  | 0.004911045 | 0.0633168 | 0.05368103 | 0.1781634 | 0.07901406 | 0.176023
[5 empty] | 0.004911065 | 0.06327564 |  |  | 0.004911065 | 0.06327564 | 0.05370047 | 0.1791815 | 0.07872964 | 0.1770288
[5 empty] | 0.004911139 | 0.06323448 |  |  | 0.004911139 | 0.06323448 | 0.05362073 | 0.1801996 | 0.07894782 | 0.1780347
[5 empty] | 0.004911304 | 0.06319331 |  |  | 0.004911304 | 0.06319331 | 0.05314182 | 0.1812176 | 0.07846869 | 0.1790405
[5 empty] | 0.004911596 | 0.06315215 |  |  | 0.004911596 | 0.06315215 | 0.05366376 | 0.1822357 | 0.07879234 | 0.1800463
[5 empty] | 0.004912051 | 0.06311098 |  |  | 0.004912051 | 0.06311098 | 0.05328656 | 0.1832538 | 0.07911885 | 0.1810522
[5 empty] | 0.004912706 | 0.06306982 |  |  | 0.004912706 | 0.06306982 | 0.05341025 | 0.1842719 | 0.07834832 | 0.182058
[5 empty] | 0.004913597 | 0.06302865 |  |  | 0.004913597 | 0.06302865 | 0.05283483 | 0.1852899 | 0.07878083 | 0.1830639
[5 empty] | 0.004914759 | 0.06298749 |  |  | 0.004914759 | 0.06298749 | 0.05286032 | 0.186308 | 0.07831647 | 0.1840697
[5 empty] | 0.004916231 | 0.06294632 |  |  | 0.004916231 | 0.06294632 | 0.05288675 | 0.1873261 | 0.07815533 | 0.1850756
[5 empty] | 0.004918047 | 0.06290516 |  |  | 0.004918047 | 0.06290516 | 0.05261412 | 0.1883442 | 0.07849749 | 0.1860814
[5 empty] | 0.004920244 | 0.062864 |  |  | 0.004920244 | 0.062864 | 0.05254246 | 0.1893622 | 0.07804305 | 0.1870873
[5 empty] | 0.004922859 | 0.06282283 |  |  | 0.004922859 | 0.06282283 | 0.05297178 | 0.1903803 | 0.07879209 | 0.1880931
[5 empty] | 0.004925927 | 0.06278167 |  |  | 0.004925927 | 0.06278167 | 0.05240209 | 0.1913984 | 0.0782447 | 0.189099
[5 empty] | 0.004929485 | 0.0627405 |  |  | 0.004929485 | 0.0627405 | 0.05263341 | 0.1924165 | 0.07850097 | 0.1901048
[5 empty] | 0.00493357 | 0.06269934 |  |  | 0.00493357 | 0.06269934 | 0.05286577 | 0.1934345 | 0.07786098 | 0.1911106
[5 empty] | 0.004938217 | 0.06265817 |  |  | 0.004938217 | 0.06265817 | 0.05259917 | 0.1944526 | 0.07862483 | 0.1921165
[5 empty] | 0.004943463 | 0.06261701 |  |  | 0.004943463 | 0.06261701 | 0.05213364 | 0.1954707 | 0.07789261 | 0.1931223
[5 empty] | 0.004949344 | 0.06257584 |  |  | 0.004949344 | 0.06257584 | 0.05216918 | 0.1964888 | 0.07796439 | 0.1941282
[5 empty] | 0.004955896 | 0.06253468 |  |  | 0.004955896 | 0.06253468 | 0.05220583 | 0.1975069 | 0.07824028 | 0.195134
[5 empty] | 0.004963156 | 0.06249352 |  |  | 0.004963156 | 0.06249352 | 0.05234358 | 0.1985249 | 0.07782035 | 0.1961399
[5 empty] | 0.004971161 | 0.06245235 |  |  | 0.004971161 | 0.06245235 | 0.05208246 | 0.199543 | 0.07770469 | 0.1971457
[5 empty] | 0.004979945 | 0.06241119 |  |  | 0.004979945 | 0.06241119 | 0.05192249 | 0.2005611 | 0.0780934 | 0.1981516
[5 empty] | 0.004989546 | 0.06237002 |  |  | 0.004989546 | 0.06237002 | 0.05186368 | 0.2015792 | 0.07818656 | 0.1991574
[5 empty] | 0.005 | 0.06232886 |  |  | 0.005 | 0.06232886 | 0.05210605 | 0.2025972 | 0.07818426 | 0.2001633
[5 empty] | 0.005 | 0.0623157 |  |  | 0.005 | 0.0623157
[5 empty] | 0.005376795 | 0.06231597 |  |  | 0.005376795 | 0.06231597
[5 empty] | 0.005750129 | 0.06231624 |  |  | 0.005750129 | 0.06231624
[5 empty] | 0.00611991 | 0.06231651 |  |  | 0.00611991 | 0.06231651
[5 empty] | 0.006486046 | 0.06231677 |  |  | 0.006486046 | 0.06231677
[5 empty] | 0.006848445 | 0.06231704 |  |  | 0.006848445 | 0.06231704
[5 empty] | 0.007207017 | 0.06231731 |  |  | 0.007207017 | 0.06231731
[5 empty] | 0.007561668 | 0.06231758 |  |  | 0.007561668 | 0.06231758
[5 empty] | 0.007912308 | 0.06231785 |  |  | 0.007912308 | 0.06231785
[5 empty] | 0.008258845 | 0.06231812 |  |  | 0.008258845 | 0.06231812
[5 empty] | 0.008601187 | 0.06231838 |  |  | 0.008601187 | 0.06231838
[5 empty] | 0.008939243 | 0.06231865 |  |  | 0.008939243 | 0.06231865
[5 empty] | 0.009272921 | 0.06231892 |  |  | 0.009272921 | 0.06231892
[5 empty] | 0.009602129 | 0.06231919 |  |  | 0.009602129 | 0.06231919
[5 empty] | 0.009926776 | 0.06231946 |  |  | 0.009926776 | 0.06231946
[5 empty] | 0.01024677 | 0.06231973 |  |  | 0.01024677 | 0.06231973
[5 empty] | 0.01056202 | 0.06232 |  |  | 0.01056202 | 0.06232
[5 empty] | 0.01087243 | 0.06232026 |  |  | 0.01087243 | 0.06232026
[5 empty] | 0.01117792 | 0.06232053 |  |  | 0.01117792 | 0.06232053
[5 empty] | 0.01147838 | 0.0623208 |  |  | 0.01147838 | 0.0623208
[5 empty] | 0.01177374 | 0.06232107 |  |  | 0.01177374 | 0.06232107
[5 empty] | 0.01206389 | 0.06232134 |  |  | 0.01206389 | 0.06232134
[5 empty] | 0.01234874 | 0.06232161 |  |  | 0.01234874 | 0.06232161
[5 empty] | 0.01262822 | 0.06232188 |  |  | 0.01262822 | 0.06232188
[5 empty] | 0.01290221 | 0.06232214 |  |  | 0.01290221 | 0.06232214
[5 empty] | 0.01317101 | 0.06232241 |  |  | 0.01317101 | 0.06232241
[5 empty] | 0.01343676 | 0.06232268 |  |  | 0.01343676 | 0.06232268
[5 empty] | 0.01369976 | 0.06232295 |  |  | 0.01369976 | 0.06232295
[5 empty] | 0.01395991 | 0.06232322 |  |  | 0.01395991 | 0.06232322
[5 empty] | 0.01421711 | 0.06232349 |  |  | 0.01421711 | 0.06232349
[5 empty] | 0.01447128 | 0.06232376 |  |  | 0.01447128 | 0.06232376
[5 empty] | 0.01472233 | 0.06232402 |  |  | 0.01472233 | 0.06232402
[5 empty] | 0.01497015 | 0.06232429 |  |  | 0.01497015 | 0.06232429
[5 empty] | 0.01521467 | 0.06232456 |  |  | 0.01521467 | 0.06232456
[5 empty] | 0.01545579 | 0.06232483 |  |  | 0.01545579 | 0.06232483
[5 empty] | 0.01569342 | 0.0623251 |  |  | 0.01569342 | 0.0623251
[5 empty] | 0.01592746 | 0.06232537 |  |  | 0.01592746 | 0.06232537
[5 empty] | 0.01615783 | 0.06232564 |  |  | 0.01615783 | 0.06232564
[5 empty] | 0.01638443 | 0.0623259 |  |  | 0.01638443 | 0.0623259
[5 empty] | 0.01660717 | 0.06232617 |  |  | 0.01660717 | 0.06232617
[5 empty] | 0.01682596 | 0.06232644 |  |  | 0.01682596 | 0.06232644
[5 empty] | 0.01704071 | 0.06232671 |  |  | 0.01704071 | 0.06232671
[5 empty] | 0.01725133 | 0.06232698 |  |  | 0.01725133 | 0.06232698
[5 empty] | 0.01745772 | 0.06232725 |  |  | 0.01745772 | 0.06232725
[5 empty] | 0.01765979 | 0.06232751 |  |  | 0.01765979 | 0.06232751
[5 empty] | 0.01785746 | 0.06232778 |  |  | 0.01785746 | 0.06232778
[5 empty] | 0.01805062 | 0.06232805 |  |  | 0.01805062 | 0.06232805
[5 empty] | 0.0182392 | 0.06232832 |  |  | 0.0182392 | 0.06232832
[5 empty] | 0.01842308 | 0.06232859 |  |  | 0.01842308 | 0.06232859
[5 empty] | 0.0186022 | 0.06232886 |  |  | 0.0186022 | 0.06232886
[5 empty] | 0.0186022 | 0.0623157 |  |  | 0.0186022 | 0.0623157
[5 empty] | 0.01881092 | 0.0623574 |  |  | 0.01881092 | 0.0623574
[5 empty] | 0.01901746 | 0.0623991 |  |  | 0.01901746 | 0.0623991
[5 empty] | 0.01922148 | 0.0624408 |  |  | 0.01922148 | 0.0624408
[5 empty] | 0.01942262 | 0.06248251 |  |  | 0.01942262 | 0.06248251
[5 empty] | 0.01962052 | 0.06252421 |  |  | 0.01962052 | 0.06252421
[5 empty] | 0.01981482 | 0.06256591 |  |  | 0.01981482 | 0.06256591
[5 empty] | 0.02000517 | 0.06260761 |  |  | 0.02000517 | 0.06260761
[5 empty] | 0.02019122 | 0.06264931 |  |  | 0.02019122 | 0.06264931
[5 empty] | 0.02037259 | 0.06269101 |  |  | 0.02037259 | 0.06269101
[5 empty] | 0.02054895 | 0.06273271 |  |  | 0.02054895 | 0.06273271
[5 empty] | 0.02071992 | 0.06277442 |  |  | 0.02071992 | 0.06277442
[5 empty] | 0.02088516 | 0.06281612 |  |  | 0.02088516 | 0.06281612
[5 empty] | 0.02104431 | 0.06285782 |  |  | 0.02104431 | 0.06285782
[5 empty] | 0.02119701 | 0.06289952 |  |  | 0.02119701 | 0.06289952
[5 empty] | 0.02134291 | 0.06294122 |  |  | 0.02134291 | 0.06294122
[5 empty] | 0.02148164 | 0.06298292 |  |  | 0.02148164 | 0.06298292
[5 empty] | 0.02161286 | 0.06302463 |  |  | 0.02161286 | 0.06302463
[5 empty] | 0.0217362 | 0.06306633 |  |  | 0.0217362 | 0.06306633
[5 empty] | 0.02185131 | 0.06310803 |  |  | 0.02185131 | 0.06310803
[5 empty] | 0.02195784 | 0.06314973 |  |  | 0.02195784 | 0.06314973
[5 empty] | 0.02205542 | 0.06319143 |  |  | 0.02205542 | 0.06319143
[5 empty] | 0.0221437 | 0.06323313 |  |  | 0.0221437 | 0.06323313
[5 empty] | 0.02222232 | 0.06327483 |  |  | 0.02222232 | 0.06327483
[5 empty] | 0.02229093 | 0.06331654 |  |  | 0.02229093 | 0.06331654
[5 empty] | 0.0223504 | 0.06335824 |  |  | 0.0223504 | 0.06335824
[5 empty] | 0.0224079 | 0.06339994 |  |  | 0.0224079 | 0.06339994
[5 empty] | 0.0224645 | 0.06344164 |  |  | 0.0224645 | 0.06344164
[5 empty] | 0.02252007 | 0.06348334 |  |  | 0.02252007 | 0.06348334
[5 empty] | 0.02257448 | 0.06352504 |  |  | 0.02257448 | 0.06352504
[5 empty] | 0.02262758 | 0.06356675 |  |  | 0.02262758 | 0.06356675
[5 empty] | 0.02267923 | 0.06360845 |  |  | 0.02267923 | 0.06360845
[5 empty] | 0.0227293 | 0.06365015 |  |  | 0.0227293 | 0.06365015
[5 empty] | 0.02277765 | 0.06369185 |  |  | 0.02277765 | 0.06369185
[5 empty] | 0.02282415 | 0.06373355 |  |  | 0.02282415 | 0.06373355
[5 empty] | 0.02286864 | 0.06377525 |  |  | 0.02286864 | 0.06377525
[5 empty] | 0.022911 | 0.06381695 |  |  | 0.022911 | 0.06381695
[5 empty] | 0.02295108 | 0.06385866 |  |  | 0.02295108 | 0.06385866
[5 empty] | 0.02298876 | 0.06390036 |  |  | 0.02298876 | 0.06390036
[5 empty] | 0.02302388 | 0.06394206 |  |  | 0.02302388 | 0.06394206
[5 empty] | 0.02305631 | 0.06398376 |  |  | 0.02305631 | 0.06398376
[5 empty] | 0.02308592 | 0.06402546 |  |  | 0.02308592 | 0.06402546
[5 empty] | 0.02311256 | 0.06406716 |  |  | 0.02311256 | 0.06406716
[5 empty] | 0.02313609 | 0.06410887 |  |  | 0.02313609 | 0.06410887
[5 empty] | 0.02315639 | 0.06415057 |  |  | 0.02315639 | 0.06415057
[5 empty] | 0.0231733 | 0.06419227 |  |  | 0.0231733 | 0.06419227
[5 empty] | 0.0231867 | 0.06423397 |  |  | 0.0231867 | 0.06423397
[5 empty] | 0.02319644 | 0.06427567 |  |  | 0.02319644 | 0.06427567
[5 empty] | 0.02320239 | 0.06431737 |  |  | 0.02320239 | 0.06431737
[5 empty] | 0.0232044 | 0.06435907 |  |  | 0.0232044 | 0.06435907
[5 empty] | 0.0232044 | 0.06435907 |  |  | 0.0232044 | 0.06435907
[5 empty] | 0.0228798 | 0.0675395 |  |  | 0.0228798 | 0.0675395
[5 empty] | 0.02260055 | 0.07071993 |  |  | 0.02260055 | 0.07071993
[5 empty] | 0.02236324 | 0.07390035 |  |  | 0.02236324 | 0.07390035
[5 empty] | 0.02216446 | 0.07708078 |  |  | 0.02216446 | 0.07708078
[5 empty] | 0.02200079 | 0.08026121 |  |  | 0.02200079 | 0.08026121
[5 empty] | 0.02186884 | 0.08344163 |  |  | 0.02186884 | 0.08344163
[5 empty] | 0.02176517 | 0.08662206 |  |  | 0.02176517 | 0.08662206
[5 empty] | 0.02168639 | 0.08980249 |  |  | 0.02168639 | 0.08980249
[5 empty] | 0.02162908 | 0.09298291 |  |  | 0.02162908 | 0.09298291
[5 empty] | 0.02158982 | 0.09616334 |  |  | 0.02158982 | 0.09616334
[5 empty] | 0.02156521 | 0.09934376 |  |  | 0.02156521 | 0.09934376
[5 empty] | 0.02155184 | 0.1025242 |  |  | 0.02155184 | 0.1025242
[5 empty] | 0.02154629 | 0.1057046 |  |  | 0.02154629 | 0.1057046
[5 empty] | 0.02154514 | 0.108885 |  |  | 0.02154514 | 0.108885
[5 empty] | 0.02161571 | 0.1120655 |  |  | 0.02161571 | 0.1120655
[5 empty] | 0.02182682 | 0.1152459 |  |  | 0.02182682 | 0.1152459
[5 empty] | 0.02213311 | 0.1184263 |  |  | 0.02213311 | 0.1184263
[5 empty] | 0.02248857 | 0.1216067 |  |  | 0.02248857 | 0.1216067
[5 empty] | 0.02284714 | 0.1247872 |  |  | 0.02284714 | 0.1247872
[5 empty] | 0.02316281 | 0.1279676 |  |  | 0.02316281 | 0.1279676
[5 empty] | 0.02338953 | 0.131148 |  |  | 0.02338953 | 0.131148
[5 empty] | 0.02348128 | 0.1343285 |  |  | 0.02348128 | 0.1343285
[5 empty] | 0.0234404 | 0.1375089 |  |  | 0.0234404 | 0.1375089
[5 empty] | 0.02331358 | 0.1406893 |  |  | 0.02331358 | 0.1406893
[5 empty] | 0.02310881 | 0.1438697 |  |  | 0.02310881 | 0.1438697
[5 empty] | 0.02283398 | 0.1470502 |  |  | 0.02283398 | 0.1470502
[5 empty] | 0.02249698 | 0.15 |  |  | 0.02249698 | 0.15
[5 empty] | 0.02210572 | 0.153411 |  |  | 0.02210572 | 0.153411
[5 empty] | 0.02166807 | 0.1565914 |  |  | 0.02166807 | 0.1565914
[5 empty] | 0.02119194 | 0.1597719 |  |  | 0.02119194 | 0.1597719
[5 empty] | 0.02068522 | 0.1629523 |  |  | 0.02068522 | 0.1629523
[5 empty] | 0.0201558 | 0.1661327 |  |  | 0.0201558 | 0.1661327
[5 empty] | 0.01961157 | 0.1693131 |  |  | 0.01961157 | 0.1693131
[5 empty] | 0.01901236 | 0.1724936 |  |  | 0.01901236 | 0.1724936
[5 empty] | 0.01798037 | 0.175674 |  |  | 0.01798037 | 0.175674
[5 empty] | 0.01682778 | 0.1788544 |  |  | 0.01682778 | 0.1788544
[5 empty] | 0.01604909 | 0.1820348 |  |  | 0.01604909 | 0.1820348
[5 empty] | 0.01595315 | 0.1852153 |  |  | 0.01595315 | 0.1852153
[5 empty] | 0.01595895 | 0.1883957 |  |  | 0.01595895 | 0.1883957
[5 empty] | 0.0159706 | 0.1915761 |  |  | 0.0159706 | 0.1915761
[5 empty] | 0.01598849 | 0.1947566 |  |  | 0.01598849 | 0.1947566
[5 empty] | 0.01601304 | 0.197937 |  |  | 0.01601304 | 0.197937
[5 empty] | 0.01604463 | 0.2011174 |  |  | 0.01604463 | 0.2011174
[5 empty] | 0.01608367 | 0.2042978 |  |  | 0.01608367 | 0.2042978
[5 empty] | 0.01613055 | 0.2074783 |  |  | 0.01613055 | 0.2074783
[5 empty] | 0.01621699 | 0.2106587 |  |  | 0.01621699 | 0.2106587
[5 empty] | 0.01662533 | 0.2138391 |  |  | 0.01662533 | 0.2138391
[5 empty] | 0.0171983 | 0.2170195 |  |  | 0.0171983 | 0.2170195
[5 empty] | 0.01765559 | 0.2202 |  |  | 0.01765559 | 0.2202
[5 empty] | 0.01798337 | 0.2233804 |  |  | 0.01798337 | 0.2233804
[5 empty] | 0.01827899 | 0.2265608 |  |  | 0.01827899 | 0.2265608
[5 empty] | 0.01855138 | 0.2297412 |  |  | 0.01855138 | 0.2297412
[5 empty] | 0.01880948 | 0.2329217 |  |  | 0.01880948 | 0.2329217
[5 empty] | 0.01906222 | 0.2361021 |  |  | 0.01906222 | 0.2361021
[5 empty] | 0.01931519 | 0.2392825 |  |  | 0.01931519 | 0.2392825
[5 empty] | 0.01954075 | 0.242463 |  |  | 0.01954075 | 0.242463
[5 empty] | 0.01975461 | 0.2456434 |  |  | 0.01975461 | 0.2456434
[5 empty] | 0.0199871 | 0.2488238 |  |  | 0.0199871 | 0.2488238
[5 empty] | 0.02026852 | 0.2520042 |  |  | 0.02026852 | 0.2520042
[5 empty] | 0.02064854 | 0.2551847 |  |  | 0.02064854 | 0.2551847
[5 empty] | 0.02114971 | 0.2583651 |  |  | 0.02114971 | 0.2583651
[5 empty] | 0.02175561 | 0.2615455 |  |  | 0.02175561 | 0.2615455
[5 empty] | 0.02244978 | 0.2647259 |  |  | 0.02244978 | 0.2647259
[5 empty] | 0.02321578 | 0.2679064 |  |  | 0.02321578 | 0.2679064
[5 empty] | 0.02403715 | 0.2710868 |  |  | 0.02403715 | 0.2710868
[5 empty] | 0.02489744 | 0.2742672 |  |  | 0.02489744 | 0.2742672
[5 empty] | 0.02578019 | 0.2774476 |  |  | 0.02578019 | 0.2774476
[5 empty] | 0.02666896 | 0.2806281 |  |  | 0.02666896 | 0.2806281
[5 empty] | 0.02754729 | 0.2838085 |  |  | 0.02754729 | 0.2838085
[5 empty] | 0.02839872 | 0.2869889 |  |  | 0.02839872 | 0.2869889
[5 empty] | 0.02920681 | 0.2901693 |  |  | 0.02920681 | 0.2901693
[5 empty] | 0.02995511 | 0.2933498 |  |  | 0.02995511 | 0.2933498
[5 empty] | 0.03062715 | 0.2965302 |  |  | 0.03062715 | 0.2965302
[5 empty] | 0.03120649 | 0.2997106 |  |  | 0.03120649 | 0.2997106
[5 empty] | 0.03167667 | 0.3028911 |  |  | 0.03167667 | 0.3028911
[5 empty] | 0.03202124 | 0.3060715 |  |  | 0.03202124 | 0.3060715
[5 empty] | 0.03227253 | 0.3092519 |  |  | 0.03227253 | 0.3092519
[5 empty] | 0.03223837 | 0.3124323 |  |  | 0.03223837 | 0.3124323
[5 empty] | 0.0314093 | 0.3156128 |  |  | 0.0314093 | 0.3156128
[5 empty] | 0.02969924 | 0.3187932 |  |  | 0.02969924 | 0.3187932
[5 empty] | 0.02741182 | 0.3219736 |  |  | 0.02741182 | 0.3219736
[5 empty] | 0.02485066 | 0.325154 |  |  | 0.02485066 | 0.325154
[5 empty] | 0.0223194 | 0.3283345 |  |  | 0.0223194 | 0.3283345
[5 empty] | 0.02012167 | 0.3315149 |  |  | 0.02012167 | 0.3315149
[5 empty] | 0.01856108 | 0.3346953 |  |  | 0.01856108 | 0.3346953
[5 empty] | 0.01772059 | 0.3378757 |  |  | 0.01772059 | 0.3378757
[5 empty] | 0.01697492 | 0.3410562 |  |  | 0.01697492 | 0.3410562
[5 empty] | 0.0162634 | 0.3442366 |  |  | 0.0162634 | 0.3442366
[5 empty] | 0.01559049 | 0.347417 |  |  | 0.01559049 | 0.347417
[5 empty] | 0.01496061 | 0.3505974 |  |  | 0.01496061 | 0.3505974
[5 empty] | 0.01437821 | 0.3537779 |  |  | 0.01437821 | 0.3537779
[5 empty] | 0.01384771 | 0.3569583 |  |  | 0.01384771 | 0.3569583
[5 empty] | 0.01337356 | 0.3601387 |  |  | 0.01337356 | 0.3601387
[5 empty] | 0.01296018 | 0.3633192 |  |  | 0.01296018 | 0.3633192
[5 empty] | 0.01261201 | 0.3664996 |  |  | 0.01261201 | 0.3664996
[5 empty] | 0.0123335 | 0.36968 |  |  | 0.0123335 | 0.36968
[5 empty] | 0.01212907 | 0.3728604 |  |  | 0.01212907 | 0.3728604
[5 empty] | 0.01200316 | 0.3760409 |  |  | 0.01200316 | 0.3760409
[5 empty] | 0.0119602 | 0.3792213 |  |  | 0.0119602 | 0.3792213