## 1
Общество с ограниченной ответственностью "Инженерная геология" (ООО "ИнжГео") | [11 empty] | Общество с ограниченной ответственностью "Инженерная геология" (ООО "ИнжГео")
Юр. адрес: 117279, г. Москва, ул. Миклухо-Маклая, 36 а, этаж 5, пом. XXIII к. 76-84 | [11 empty] | Юр. адрес: 117279, г. Москва, ул. Миклухо-Маклая, 36 а, этаж 5, пом. XXIII к. 76-84 | [8 empty] | нагр |  |  | X0 | Y0 | R |  | нагр |  |  |  | X0 | Y0 | R | нагр |  |  |  | X0 | Y0 | R |  | нагр |  |  |  | X0 | Y0 | R
Телефон/факс +7 (495) 132-30-00, Адрес электронной почты inbox@inj-geo.ru | [11 empty] | Телефон/факс +7 (495) 132-30-00, Адрес электронной почты inbox@inj-geo.ru | [12 empty] | 0 | [7 empty] | 0 | [6 empty] | 0 | [7 empty] | 0
[21 empty] | девиатор | [6 empty] | девиатор | [6 empty] | девиатор | [7 empty] | девиатор
Испытательная лаборатория ООО «ИнжГео» | [11 empty] | Испытательная лаборатория ООО «ИнжГео» | [8 empty] | x0 | Угол | X | Y |  |  |  | x0 |  | Угол | X | Y |  |  | x0 |  | Угол | X | Y |  |  |  | x0 |  | Угол | X | Y
Адрес места осуществления деятельности лаборатории: г. Москва, просп. Вернадского, д. 51, стр. 1 | [11 empty] | Адрес места осуществления деятельности лаборатории: г. Москва, просп. Вернадского, д. 51, стр. 1 | [9 empty] | 0 | [7 empty] | 0 | [6 empty] | 0 | [7 empty] | 0
Телефон +7(910)4557682, E-mail: slg85@mail.ru | [11 empty] | Телефон +7(910)4557682, E-mail: slg85@mail.ru | [9 empty] | 5 | [7 empty] | 5 | [6 empty] | 5 | [7 empty] | 5
[22 empty] | 10 | [7 empty] | 10 | [6 empty] | 10 | [7 empty] | 10
[12 empty] | Протокол испытаний № 13-63/303 от 28-08-2023 | [9 empty] | 15 | [7 empty] | 15 | [6 empty] | 15 | [7 empty] | 15
[22 empty] | 20 | [7 empty] | 20 | [6 empty] | 20 | [7 empty] | 20
[12 empty] | Наименование и адрес заказчика: Переход трубопровода через р. Енисей | [9 empty] | 25 | [7 empty] | 25 | [6 empty] | 25 | [7 empty] | 25
[12 empty] | Наименование объекта: ООО Регионстрой | [9 empty] | 30 | [7 empty] | 30 | [6 empty] | 30 | [7 empty] | 30
Наименование используемого метода/методики: ГОСТ 12248.4-2020 | [11 empty] | Наименование используемого метода/методики: ГОСТ 12248.3-2020 | [9 empty] | 35 | [7 empty] | 35 | [6 empty] | 35 | [7 empty] | 35
Условия проведения испытания: температура окружающей среды (18 - 25)0С, влажность воздуха (40 - 75)% | [11 empty] | Условия проведения испытания: температура окружающей среды (18 - 25)0С, влажность воздуха (40 - 75)% | [9 empty] | 40 | [7 empty] | 40 | [6 empty] | 40 | [7 empty] | 40
[12 empty] | Дата получение объекта подлежащего испытаниям: 01-08-2023 | [9 empty] | 45 | [7 empty] | 45 | [6 empty] | 45 | [7 empty] | 45
[12 empty] | Дата испытания: 25.10.2022-19.11.2303 | [9 empty] | 50 | [7 empty] | 50 | [6 empty] | 50 | [7 empty] | 50
[22 empty] | 55 | [7 empty] | 55 | [6 empty] | 55 | [7 empty] | 55
Испытание грунтов методом трехосного сжатия | [11 empty] | Испытание грунтов методом трехосного сжатия | [9 empty] | 60 | [7 empty] | 60 | [6 empty] | 60 | [7 empty] | 60
[22 empty] | 65 | [7 empty] | 65 | [6 empty] | 65 | [7 empty] | 65
Лабораторный номер: | [6 empty] | We, д.е. = |  |  |  |  | Лабораторный номер: |  | 1338 |  |  |  | We, д.е. = | 0.151 |  |  | 70 | [7 empty] | 70 | [6 empty] | 70 | [7 empty] | 70
Номер скважины: | [6 empty] | ρ, г/см3 = |  |  |  |  | Номер скважины: |  | BH-002 |  |  |  | ρ, г/см3 = | 1.98 |  |  | 75 | [7 empty] | 75 | [6 empty] | 75 | [7 empty] | 75
Глубина отбора, м: | [6 empty] | ρs, г/см3 = |  |  |  |  | Глубина отбора, м: |  | 3 |  |  |  | ρs, г/см3 = | 2.72 |  |  | 80 | [7 empty] | 80 | [6 empty] | 80 | [7 empty] | 80
Наименование грунта: | [6 empty] | e, д.е. = |  |  |  |  | Наименование грунта: |  | Щебенистый грунт, заполнитель суглинок, слабольдистый, легкий пылеватый, после оттаивания текучепластичный |  |  |  | e, д.е. = | 0.5811717 |  |  | 85 | [7 empty] | 85 | [6 empty] | 85 | [7 empty] | 85
Схема проведения опыта: | [6 empty] | IL, д.е. = |  |  |  |  | Схема проведения опыта: |  | КД |  |  |  | IL, д.е. = | 0.9645729 |  |  | 90 | [7 empty] | 90 | [6 empty] | 90 | [7 empty] | 90
[22 empty] | 95 | [7 empty] | 95 | [6 empty] | 95 | [7 empty] | 95
[22 empty] | 100 | [7 empty] | 100 | [6 empty] | 100 | [7 empty] | 100
Результаты испытаний | [11 empty] | Результаты испытаний | [9 empty] | 105 | [7 empty] | 105 | [6 empty] | 105 | [7 empty] | 105
[22 empty] | 110 | [7 empty] | 110 | [6 empty] | 110 | [7 empty] | 110
[22 empty] | 115 | [7 empty] | 115 | [6 empty] | 115 | [7 empty] | 115
[22 empty] | 120 | [7 empty] | 120 | [6 empty] | 120 | [7 empty] | 120
[22 empty] | 125 | [7 empty] | 125 | [6 empty] | 125 | [7 empty] | 125
[22 empty] | 130 | [7 empty] | 130 | [6 empty] | 130 | [7 empty] | 130
[22 empty] | 135 | [7 empty] | 135 | [6 empty] | 135 | [7 empty] | 135
[22 empty] | 140 | [7 empty] | 140 | [6 empty] | 140 | [7 empty] | 140
[22 empty] | 145 | [7 empty] | 145 | [6 empty] | 145 | [7 empty] | 145
[22 empty] | 150 | [7 empty] | 150 | [6 empty] | 150 | [7 empty] | 150
[22 empty] | 155 | [7 empty] | 155 | [6 empty] | 155 | [7 empty] | 155
[22 empty] | 160 | [7 empty] | 160 | [6 empty] | 160 | [7 empty] | 160
[22 empty] | 165 | [7 empty] | 165 | [6 empty] | 165 | [7 empty] | 165
[22 empty] | 170 | [7 empty] | 170 | [6 empty] | 170 | [7 empty] | 170
[22 empty] | 175 | [7 empty] | 175 | [6 empty] | 175 | [7 empty] | 175
[22 empty] | 180 | [7 empty] | 180 | [6 empty] | 180 | [7 empty] | 180
[13 empty] | Давление в камере, Мпа σ3 | Вертикальная нагрузка, Мпа σ1 | Поровое давление, Мпа u
[7 empty] | Коэфф. Точки | [5 empty] | 0.058212 | 0.2936083 | [5 empty] | 1 | [6 empty] | σ3,кПа | σ1,кПа | u, кПа |  |  |  | 4
[13 empty] | 0.158212 | 0.7331578 | [27 empty] | δ3, Мпа | δ1-δ3, МПа | δ1, МПа | δ1, КПа
|  |  | Модуль деформации, МПа: | [9 empty] | 0.258212 | 1.172707 | [21 empty] | С, МПа:
|  |  | Е0= | [32 empty] | φ, град:
|  |  | E50 = | [32 empty] | E, Мпа
|  |  | Коэф. Поперечной деформации, ϑ = | [9 empty] | Эффективные значения угла внутреннего трения и удельного сцепления ϕ', С' | [13 empty] | x | 0
[13 empty] | ϕ', град. = | 39 | [12 empty] | y |  |  |  | С, кПа | φ,°
[13 empty] | С', МПа = | 0.009
| Исполнитель: | [6 empty] | Морозов Д.С. |  |  |  |  | Исполнитель: |  |  |  |  | Морозов Д.С.
| Начальник исп. лаборатории: | [6 empty] | Семиколенова Л.Г. |  |  |  |  | Начальник исп. лаборатории: |  |  |  |  | Семиколенова Л.Г.
Лист 1 , всего листов 2 | [11 empty] | Лист 2 , всего листов 2
Частичное воспроизведение протокола испытаний без письменного разрешения ООО «ИнжГео» ЗАПРЕЩАЕТСЯ | [11 empty] | Частичное воспроизведение протокола испытаний без письменного разрешения ООО «ИнжГео» ЗАПРЕЩАЕТСЯ
[5 empty] | второй график |  | первый график | [9 empty] | К Пуассона
dev50 | epsE50 | ind | devE0 | epsE0 | dev | eps | sigma |  | dev1 | eps1 | dev2 | eps2 | dev3 | eps3 |  | Глины
0.1176982 | 0.003478554 |  |  |  | 0 | 0 |  |  | 0 | 0 | 0 | 0 | 0 | 0 |  | < 0 | 0,20-0,30
ind |  |  |  |  | 0.02246739 | 0.0004388743 |  |  | 0.02246739 | 0.0004388743 | 0.0949272 | 0.0007526959 | 0.1549272 | 0.000760619 |  | 0-0,25 | 0,30-0,38
2 |  |  |  |  | 0.0349272 | 0.0007225881 |  |  | 0.0349272 | 0.0007225881 | 0.207553 | 0.001963932 | 0.3323204 | 0.001963436 |  | 0,25< | 0,38-0,45
E0 |  |  |  |  | 0.05861173 | 0.001316623 |  |  | 0.05861173 | 0.001316623 | 0.2874729 | 0.003256325 | 0.4572477 | 0.003206956 |  | Суглинки | 0,35-0,37
epsE0 | devE0 |  |  |  | 0.07584106 | 0.001755497 |  |  | 0.07584106 | 0.001755497 | 0.298846 | 0.003927863 | 0.4785779 | 0.003926871 |  | Пески и супеси | 0,30-0,35
0.0007225881 | 0.0349272 |  |  |  | 0.09153985 | 0.002194371 |  |  | 0.09153985 | 0.002194371 | 0.3216298 | 0.004909829 | 0.5158612 | 0.004908589
[5 empty] | 0.1045433 | 0.002633246 |  |  | 0.1045433 | 0.002633246 | 0.3421834 | 0.005891795 | 0.5470324 | 0.005890307
График E50 |  | График E |  |  | 0.1136866 | 0.00307212 |  |  | 0.1136866 | 0.00307212 | 0.3673257 | 0.006873761 | 0.5805224 | 0.006872024
eps | q | sigma |  |  | 0.1176982 | 0.003478554 |  |  | 0.1176982 | 0.003478554 | 0.3865754 | 0.007855727 | 0.613662 | 0.007853742
Горизонтальная линия E50 |  | Касательная |  |  | 0.119476 | 0.003949869 |  |  | 0.119476 | 0.003949869 | 0.4043512 | 0.008837693 | 0.6400822 | 0.00883546
0 |  | a | b |  | 0.1210998 | 0.004388743 |  |  | 0.1210998 | 0.004388743 | 0.4186719 | 0.009819659 | 0.6726137 | 0.009817178
|  |  | 0 |  | 0.1226933 | 0.004827617 |  |  | 0.1226933 | 0.004827617 | 0.4373562 | 0.01080162 | 0.6967875 | 0.0107989
Вертикальная линия E50 |  | p1 и p2 |  |  | 0.1242568 | 0.005266491 |  |  | 0.1242568 | 0.005266491 | 0.4526229 | 0.01178359 | 0.7174345 | 0.01178061
| 0 | 0 |  |  | 0.1257905 | 0.005705366 |  |  | 0.1257905 | 0.005705366 | 0.4651908 | 0.01276556 | 0.7440855 | 0.01276233
[5 empty] | 0.1272947 | 0.00614424 |  |  | 0.1272947 | 0.00614424 | 0.4809786 | 0.01374752 | 0.7644713 | 0.01374405
Касательная линия E50 |  |  |  |  | 0.1287698 | 0.006583114 |  |  | 0.1287698 | 0.006583114 | 0.490705 | 0.01472949 | 0.785923 | 0.01472577
0 | 0 | Горизонтальная 1 |  |  | 0.1302159 | 0.007021988 |  |  | 0.1302159 | 0.007021988 | 0.5024887 | 0.01571145 | 0.7981712 | 0.01570748
[5 empty] | 0.1316334 | 0.007460863 |  |  | 0.1316334 | 0.007460863 | 0.5157487 | 0.01669342 | 0.817347 | 0.0166892
Горизонтальная линия qкр |  |  |  |  | 0.1330225 | 0.007899737 |  |  | 0.1330225 | 0.007899737 | 0.5251035 | 0.01767539 | 0.8295812 | 0.01767092
Горизонтальная линия q |  | Горизонтальная 2 |  |  | 0.1343835 | 0.008338611 |  |  | 0.1343835 | 0.008338611 | 0.5290719 | 0.01865735 | 0.8497046 | 0.01865264
0 |  | 0 |  |  | 0.1357167 | 0.008777486 |  |  | 0.1357167 | 0.008777486 | 0.5375728 | 0.01963932 | 0.8578482 | 0.01963436
[5 empty] | 0.1370223 | 0.00921636 |  |  | 0.1370223 | 0.00921636 | 0.5477248 | 0.02062128 | 0.8653428 | 0.02061607
Вертикальная линия q |  |  |  |  | 0.1383007 | 0.009655234 |  |  | 0.1383007 | 0.009655234 | 0.5529467 | 0.02160325 | 0.8777193 | 0.02159779
| 0 |  |  |  | 0.139552 | 0.01009411 |  |  | 0.139552 | 0.01009411 | 0.5567572 | 0.02258521 | 0.8827085 | 0.02257951
[5 empty] | 0.1407766 | 0.01053298 |  |  | 0.1407766 | 0.01053298 | 0.5610751 | 0.02356718 | 0.8921414 | 0.02356123
[5 empty] | 0.1419748 | 0.01097186 |  |  | 0.1419748 | 0.01097186 | 0.5631191 | 0.02454915 | 0.9003488 | 0.02454294
[5 empty] | 0.1431468 | 0.01141073 |  |  | 0.1431468 | 0.01141073 | 0.5698081 | 0.02553111 | 0.9063616 | 0.02552466
[5 empty] | 0.1442929 | 0.01184961 |  |  | 0.1442929 | 0.01184961 | 0.5687607 | 0.02651308 | 0.9058107 | 0.02650638
[5 empty] | 0.1454134 | 0.01228848 |  |  | 0.1454134 | 0.01228848 | 0.5724956 | 0.02749504 | 0.9100268 | 0.0274881
[5 empty] | 0.1465085 | 0.01272735 |  |  | 0.1465085 | 0.01272735 | 0.5749458 | 0.02847701 | 0.9144954 | 0.02846982
[5 empty] | 0.1475786 | 0.01316623 |  |  | 0.1475786 | 0.01316623 | 0.5693161 | 0.02945898 | 0.9113631 | 0.02945153
[5 empty] | 0.1486238 | 0.0136051 |  |  | 0.1486238 | 0.0136051 | 0.5692111 | 0.03044094 | 0.9100771 | 0.03043325
[5 empty] | 0.1496446 | 0.01404398 |  |  | 0.1496446 | 0.01404398 | 0.5698961 | 0.03142291 | 0.9101106 | 0.03141497
[5 empty] | 0.150641 | 0.01448285 |  |  | 0.150641 | 0.01448285 | 0.5696958 | 0.03240487 | 0.9050818 | 0.03239669
[5 empty] | 0.1516135 | 0.01492173 |  |  | 0.1516135 | 0.01492173 | 0.5676347 | 0.03338684 | 0.905109 | 0.0333784
[5 empty] | 0.1525623 | 0.0153606 |  |  | 0.1525623 | 0.0153606 | 0.5679374 | 0.03436881 | 0.9080105 | 0.03436012
[5 empty] | 0.1534876 | 0.01579947 |  |  | 0.1534876 | 0.01579947 | 0.5678286 | 0.03535077 | 0.9074046 | 0.03534184
[5 empty] | 0.1543898 | 0.01623835 |  |  | 0.1543898 | 0.01623835 | 0.5660328 | 0.03633274 | 0.9070096 | 0.03632356
[5 empty] | 0.1552692 | 0.01667722 |  |  | 0.1552692 | 0.01667722 | 0.5607746 | 0.0373147 | 0.8966438 | 0.03730528
[5 empty] | 0.1561259 | 0.0171161 |  |  | 0.1561259 | 0.0171161 | 0.5624785 | 0.03829667 | 0.8992255 | 0.03828699
[5 empty] | 0.1569602 | 0.01755497 |  |  | 0.1569602 | 0.01755497 | 0.5572693 | 0.03927863 | 0.898273 | 0.03926871
[5 empty] | 0.1577726 | 0.01799385 |  |  | 0.1577726 | 0.01799385 | 0.5573715 | 0.0402606 | 0.8976046 | 0.04025043
[5 empty] | 0.1585631 | 0.01843272 |  |  | 0.1585631 | 0.01843272 | 0.5513096 | 0.04124257 | 0.8901386 | 0.04123215
[5 empty] | 0.1593321 | 0.01887159 |  |  | 0.1593321 | 0.01887159 | 0.5520083 | 0.04222453 | 0.8913933 | 0.04221386
[5 empty] | 0.16008 | 0.01931047 |  |  | 0.16008 | 0.01931047 | 0.5476921 | 0.0432065 | 0.8868869 | 0.04319558
[5 empty] | 0.1608068 | 0.01974934 |  |  | 0.1608068 | 0.01974934 | 0.5467857 | 0.04418846 | 0.8885379 | 0.0441773
[5 empty] | 0.161513 | 0.02018822 |  |  | 0.161513 | 0.02018822 | 0.5433137 | 0.04517043 | 0.8820644 | 0.04515902
[5 empty] | 0.1621987 | 0.02062709 |  |  | 0.1621987 | 0.02062709 | 0.5437006 | 0.0461524 | 0.8826848 | 0.04614074
[5 empty] | 0.1628643 | 0.02106597 |  |  | 0.1628643 | 0.02106597 | 0.536771 | 0.04713436 | 0.8785174 | 0.04712245
[5 empty] | 0.1635101 | 0.02150484 |  |  | 0.1635101 | 0.02150484 | 0.5373495 | 0.04811633 | 0.8704805 | 0.04810417
[5 empty] | 0.1641363 | 0.02194371 |  |  | 0.1641363 | 0.02194371 | 0.5351608 | 0.04909829 | 0.8742923 | 0.04908589
[5 empty] | 0.1647431 | 0.02238259 |  |  | 0.1647431 | 0.02238259 | 0.5354293 | 0.05008026 | 0.8718713 | 0.05006761
[5 empty] | 0.165331 | 0.02282146 |  |  | 0.165331 | 0.02282146 | 0.5338798 | 0.05106223 | 0.8627356 | 0.05104932
[5 empty] | 0.1659 | 0.02326034 |  |  | 0.1659 | 0.02326034 | 0.5330368 | 0.05204419 | 0.8629035 | 0.05203104
[5 empty] | 0.1664506 | 0.02369921 |  |  | 0.1664506 | 0.02369921 | 0.5314248 | 0.05302616 | 0.8668935 | 0.05301276
[5 empty] | 0.166983 | 0.02413809 |  |  | 0.166983 | 0.02413809 | 0.5307685 | 0.05400812 | 0.8563237 | 0.05399448
[5 empty] | 0.1674974 | 0.02457696 |  |  | 0.1674974 | 0.02457696 | 0.5248925 | 0.05499009 | 0.8632124 | 0.0549762
[5 empty] | 0.1679942 | 0.02501583 |  |  | 0.1679942 | 0.02501583 | 0.5260213 | 0.05597205 | 0.861178 | 0.05595791
[5 empty] | 0.1684736 | 0.02545471 |  |  | 0.1684736 | 0.02545471 | 0.5296579 | 0.05695402 | 0.8576204 | 0.05693963
[5 empty] | 0.1689359 | 0.02589358 |  |  | 0.1689359 | 0.02589358 | 0.5296913 | 0.05793599 | 0.8533911 | 0.05792135
[5 empty] | 0.1693813 | 0.02633246 |  |  | 0.1693813 | 0.02633246 | 0.5248602 | 0.05891795 | 0.8567572 | 0.05890307
[5 empty] | 0.1698102 | 0.02677133 |  |  | 0.1698102 | 0.02677133 | 0.5275612 | 0.05989992 | 0.8527225 | 0.05988478
[5 empty] | 0.1702227 | 0.02721021 |  |  | 0.1702227 | 0.02721021 | 0.5262914 | 0.06088188 | 0.8492909 | 0.0608665
[5 empty] | 0.1706193 | 0.02764908 |  |  | 0.1706193 | 0.02764908 | 0.5251475 | 0.06186385 | 0.8471661 | 0.06184822
[5 empty] | 0.1710001 | 0.02808795 |  |  | 0.1710001 | 0.02808795 | 0.5290263 | 0.06284582 | 0.8448522 | 0.06282994
[5 empty] | 0.1713655 | 0.02852683 |  |  | 0.1713655 | 0.02852683 | 0.5251248 | 0.06382778 | 0.842853 | 0.06381166
[5 empty] | 0.1717157 | 0.0289657 |  |  | 0.1717157 | 0.0289657 | 0.5258397 | 0.06480975 | 0.8445723 | 0.06479337
[5 empty] | 0.1720509 | 0.02940458 |  |  | 0.1720509 | 0.02940458 | 0.5264679 | 0.06579171 | 0.8444141 | 0.06577509
[5 empty] | 0.1723716 | 0.02984345 |  |  | 0.1723716 | 0.02984345 | 0.5269062 | 0.06677368 | 0.8406821 | 0.06675681
[5 empty] | 0.1726778 | 0.03028233 |  |  | 0.1726778 | 0.03028233 | 0.5259515 | 0.06775564 | 0.8375803 | 0.06773853
[5 empty] | 0.17297 | 0.0307212 |  |  | 0.17297 | 0.0307212 | 0.5284007 | 0.06873761 | 0.8437125 | 0.06872024
[5 empty] | 0.1732483 | 0.03116007 |  |  | 0.1732483 | 0.03116007 | 0.5298505 | 0.06971958 | 0.8352827 | 0.06970196
[5 empty] | 0.1735131 | 0.03159895 |  |  | 0.1735131 | 0.03159895 | 0.5314978 | 0.07070154 | 0.8401946 | 0.07068368
[5 empty] | 0.1737646 | 0.03203782 |  |  | 0.1737646 | 0.03203782 | 0.5268395 | 0.07168351 | 0.8321521 | 0.0716654
[5 empty] | 0.1740032 | 0.0324767 |  |  | 0.1740032 | 0.0324767 | 0.5299724 | 0.07266547 | 0.8390592 | 0.07264712
[5 empty] | 0.174229 | 0.03291557 |  |  | 0.174229 | 0.03291557 | 0.5274933 | 0.07364744 | 0.8350197 | 0.07362883
[5 empty] | 0.1744424 | 0.03335445 |  |  | 0.1744424 | 0.03335445 | 0.5292991 | 0.07462941 | 0.8282374 | 0.07461055
[5 empty] | 0.1746436 | 0.03379332 |  |  | 0.1746436 | 0.03379332 | 0.5316866 | 0.07561137 | 0.8321162 | 0.07559227
[5 empty] | 0.1748329 | 0.03423219 |  |  | 0.1748329 | 0.03423219 | 0.5331527 | 0.07659334 | 0.83276 | 0.07657399
[5 empty] | 0.1750106 | 0.03467107 |  |  | 0.1750106 | 0.03467107 | 0.5298943 | 0.0775753 | 0.8313727 | 0.0775557
[5 empty] | 0.1751769 | 0.03510994 |  |  | 0.1751769 | 0.03510994 | 0.5328081 | 0.07855727 | 0.8311582 | 0.07853742
[5 empty] | 0.1753322 | 0.03554882 |  |  | 0.1753322 | 0.03554882 | 0.5283909 | 0.07953924 | 0.8290202 | 0.07951914
[5 empty] | 0.1754767 | 0.03598769 |  |  | 0.1754767 | 0.03598769 | 0.5313398 | 0.0805212 | 0.8300628 | 0.08050086
[5 empty] | 0.1756107 | 0.03642657 |  |  | 0.1756107 | 0.03642657 | 0.5326509 | 0.08150317 | 0.8302881 | 0.08148258
[5 empty] | 0.1757344 | 0.03686544 |  |  | 0.1757344 | 0.03686544 | 0.5330068 | 0.08248513 | 0.8276601 | 0.08246429
[5 empty] | 0.1758481 | 0.03730431 |  |  | 0.1758481 | 0.03730431 | 0.5325013 | 0.0834671 | 0.8281605 | 0.08344601
[5 empty] | 0.1759522 | 0.03774319 |  |  | 0.1759522 | 0.03774319 | 0.5310363 | 0.08444906 | 0.8248877 | 0.08442773
[5 empty] | 0.1760468 | 0.03818206 |  |  | 0.1760468 | 0.03818206 | 0.5282139 | 0.08543103 | 0.8276402 | 0.08540945
[5 empty] | 0.1761323 | 0.03862094 |  |  | 0.1761323 | 0.03862094 | 0.5321361 | 0.086413 | 0.8237163 | 0.08639116
[5 empty] | 0.1762089 | 0.03905981 |  |  | 0.1762089 | 0.03905981 | 0.5273048 | 0.08739496 | 0.8265143 | 0.08737288
[5 empty] | 0.1762769 | 0.03949869 |  |  | 0.1762769 | 0.03949869 | 0.531022 | 0.08837693 | 0.8234326 | 0.0883546
[5 empty] | 0.1763365 | 0.03993756 |  |  | 0.1763365 | 0.03993756 | 0.5306897 | 0.08935889 | 0.8266696 | 0.08933632
[5 empty] | 0.1763882 | 0.04037643 |  |  | 0.1763882 | 0.04037643 | 0.52991 | 0.09034086 | 0.8206236 | 0.09031804
[5 empty] | 0.176432 | 0.04081531 |  |  | 0.176432 | 0.04081531 | 0.5302847 | 0.09132283 | 0.823793 | 0.09129975
[5 empty] | 0.1764684 | 0.04125418 |  |  | 0.1764684 | 0.04125418 | 0.5302159 | 0.09230479 | 0.8275762 | 0.09228147
[5 empty] | 0.1764975 | 0.04169306 |  |  | 0.1764975 | 0.04169306 | 0.5282056 | 0.09328676 | 0.8256715 | 0.09326319
[5 empty] | 0.1765197 | 0.04213193 |  |  | 0.1765197 | 0.04213193 | 0.5270557 | 0.09426872 | 0.8282773 | 0.09424491
[5 empty] | 0.1765352 | 0.04257081 |  |  | 0.1765352 | 0.04257081 | 0.5254683 | 0.09525069 | 0.8230919 | 0.09522662
[5 empty] | 0.1765443 | 0.04300968 |  |  | 0.1765443 | 0.04300968 | 0.5223453 | 0.09623265 | 0.8274138 | 0.09620834
[5 empty] | 0.1765473 | 0.04344855 |  |  | 0.1765473 | 0.04344855 | 0.5212887 | 0.09721462 | 0.8230413 | 0.09719006
[5 empty] | 0.1765473 | 0.04344855 |  |  | 0.1765473 | 0.04344855 | 0.5244005 | 0.09819659 | 0.8212727 | 0.09817178
[5 empty] | 0.1739528 | 0.04344829 |  |  | 0.1739528 | 0.04344829 | 0.5250828 | 0.09917855 | 0.8228064 | 0.0991535
[5 empty] | 0.171384 | 0.04344802 |  |  | 0.171384 | 0.04344802 | 0.5201373 | 0.1001605 | 0.8196408 | 0.1001352
[5 empty] | 0.1688419 | 0.04344775 |  |  | 0.1688419 | 0.04344775 | 0.5219663 | 0.1011425 | 0.8225742 | 0.1011169
[5 empty] | 0.1663271 | 0.04344748 |  |  | 0.1663271 | 0.04344748 | 0.5180716 | 0.1021245 | 0.8213051 | 0.1020986
[5 empty] | 0.1638406 | 0.04344721 |  |  | 0.1638406 | 0.04344721 | 0.5207553 | 0.1031064 | 0.8178317 | 0.1030804
[5 empty] | 0.1613831 | 0.04344694 |  |  | 0.1613831 | 0.04344694 | 0.5205193 | 0.1040884 | 0.8192524 | 0.1040621
[5 empty] | 0.1589554 | 0.04344667 |  |  | 0.1589554 | 0.04344667 | 0.5160656 | 0.1050703 | 0.8239656 | 0.1050438
[5 empty] | 0.1565585 | 0.04344641 |  |  | 0.1565585 | 0.04344641 | 0.5138962 | 0.1060523 | 0.8225697 | 0.1060255
[5 empty] | 0.154193 | 0.04344614 |  |  | 0.154193 | 0.04344614 | 0.5154131 | 0.1070343 | 0.824163 | 0.1070072
[5 empty] | 0.1518598 | 0.04344587 |  |  | 0.1518598 | 0.04344587 | 0.5126183 | 0.1080162 | 0.8239439 | 0.107989
[5 empty] | 0.1495598 | 0.0434456 |  |  | 0.1495598 | 0.0434456 | 0.5123138 | 0.1089982 | 0.8232107 | 0.1089707
[5 empty] | 0.1472938 | 0.04344533 |  |  | 0.1472938 | 0.04344533 | 0.5113015 | 0.1099802 | 0.8207619 | 0.1099524
[5 empty] | 0.1450625 | 0.04344506 |  |  | 0.1450625 | 0.04344506 | 0.5100834 | 0.1109621 | 0.8182957 | 0.1109341
[5 empty] | 0.1428668 | 0.04344479 |  |  | 0.1428668 | 0.04344479 | 0.5125616 | 0.1119441 | 0.8205106 | 0.1119158
[5 empty] | 0.1407075 | 0.04344453 |  |  | 0.1407075 | 0.04344453 | 0.509138 | 0.1129261 | 0.8225049 | 0.1128975
[5 empty] | 0.1385854 | 0.04344426 |  |  | 0.1385854 | 0.04344426 | 0.5052146 | 0.113908 | 0.8178769 | 0.1138793
[5 empty] | 0.1365014 | 0.04344399 |  |  | 0.1365014 | 0.04344399 | 0.5050935 | 0.11489 | 0.8211251 | 0.114861
[5 empty] | 0.1344563 | 0.04344372 |  |  | 0.1344563 | 0.04344372 | 0.5044765 | 0.115872 | 0.8200478 | 0.1158427
[5 empty] | 0.1324508 | 0.04344345 |  |  | 0.1324508 | 0.04344345 | 0.5026656 | 0.1168539 | 0.8208434 | 0.1168244
[5 empty] | 0.1304858 | 0.04344318 |  |  | 0.1304858 | 0.04344318 | 0.5061629 | 0.1178359 | 0.8210101 | 0.1178061
[5 empty] | 0.1285622 | 0.04344291 |  |  | 0.1285622 | 0.04344291 | 0.5014704 | 0.1188179 | 0.8165465 | 0.1187879
[5 empty] | 0.1266808 | 0.04344265 |  |  | 0.1266808 | 0.04344265 | 0.5013195 | 0.1197998 | 0.8206188 | 0.1197696
[5 empty] | 0.1248422 | 0.04344238 |  |  | 0.1248422 | 0.04344238 | 0.5017367 | 0.1207818 | 0.8182993 | 0.1207513
[5 empty] | 0.1230475 | 0.04344211 |  |  | 0.1230475 | 0.04344211 | 0.4981319 | 0.1217638 | 0.812706 | 0.121733
[5 empty] | 0.121294 | 0.04344184 |  |  | 0.121294 | 0.04344184 | 0.5000148 | 0.1227457 | 0.8093574 | 0.1227147
[5 empty] | 0.1195626 | 0.04344157 |  |  | 0.1195626 | 0.04344157 | 0.4979953 | 0.1237277 | 0.8097716 | 0.1236964
[5 empty] | 0.1178506 | 0.0434413 |  |  | 0.1178506 | 0.0434413 | 0.4958833 | 0.1247097 | 0.8110671 | 0.1246782
[5 empty] | 0.1161589 | 0.04344103 |  |  | 0.1161589 | 0.04344103 | 0.4941884 | 0.1256916 | 0.8060621 | 0.1256599
[5 empty] | 0.1144883 | 0.04344077 |  |  | 0.1144883 | 0.04344077 | 0.4920206 | 0.1266736 | 0.8022748 | 0.1266416
[5 empty] | 0.1128397 | 0.0434405 |  |  | 0.1128397 | 0.0434405 | 0.4902897 | 0.1276556 | 0.8052236 | 0.1276233
[5 empty] | 0.1112138 | 0.04344023 |  |  | 0.1112138 | 0.04344023 | 0.4867055 | 0.1286375 | 0.7969267 | 0.128605
[5 empty] | 0.1096116 | 0.04343996 |  |  | 0.1096116 | 0.04343996 | 0.4867777 | 0.1296195 | 0.7979025 | 0.1295867
[5 empty] | 0.1080337 | 0.04343969 |  |  | 0.1080337 | 0.04343969 | 0.4845164 | 0.1306015 | 0.7991691 | 0.1305685
[5 empty] | 0.106481 | 0.04343942 |  |  | 0.106481 | 0.04343942 | 0.4817312 | 0.1315834 | 0.790545 | 0.1315502
[5 empty] | 0.1049543 | 0.04343916 |  |  | 0.1049543 | 0.04343916 | 0.480832 | 0.1325654 | 0.7921484 | 0.1325319
[5 empty] | 0.1034545 | 0.04343889 |  |  | 0.1034545 | 0.04343889 | 0.4782286 | 0.1335474 | 0.7860976 | 0.1335136
[5 empty] | 0.1019824 | 0.04343862 |  |  | 0.1019824 | 0.04343862 | 0.4771309 | 0.1345293 | 0.7852109 | 0.1344953
[5 empty] | 0.1005388 | 0.04343835 |  |  | 0.1005388 | 0.04343835 | 0.4767486 | 0.1355113 | 0.7801065 | 0.1354771
[5 empty] | 0.09912447 | 0.04343808 |  |  | 0.09912447 | 0.04343808 | 0.4711916 | 0.1364933 | 0.7737028 | 0.1364588
[5 empty] | 0.09774028 | 0.04343781 |  |  | 0.09774028 | 0.04343781 | 0.4680698 | 0.1374752 | 0.768918 | 0.1374405
[5 empty] | 0.09638704 | 0.04343754 |  |  | 0.09638704 | 0.04343754 | 0.4699928 | 0.1384572 | 0.7736705 | 0.1384222
[5 empty] | 0.09506558 | 0.04343728 |  |  | 0.09506558 | 0.04343728 | 0.4668707 | 0.1394392 | 0.7711785 | 0.1394039
[5 empty] | 0.09377669 | 0.04343701 |  |  | 0.09377669 | 0.04343701 | 0.4649131 | 0.1404211 | 0.7664603 | 0.1403856
[5 empty] | 0.09252122 | 0.04343674 |  |  | 0.09252122 | 0.04343674 | 0.4607299 | 0.1414031 | 0.7573341 | 0.1413674
[5 empty] | 0.09129997 | 0.04343647 |  |  | 0.09129997 | 0.04343647 | 0.4586309 | 0.1423851 | 0.7581184 | 0.1423491
[5 empty] | 0.09011377 | 0.0434362 |  |  | 0.09011377 | 0.0434362 | 0.460426 | 0.143367 | 0.7558313 | 0.1433308
[5 empty] | 0.08896343 | 0.04343593 |  |  | 0.08896343 | 0.04343593 | 0.460725 | 0.144349 | 0.7493912 | 0.1443125
[5 empty] | 0.08784978 | 0.04343566 |  |  | 0.08784978 | 0.04343566 | 0.4576377 | 0.1453309 | 0.7527163 | 0.1452942
[5 empty] | 0.08677363 | 0.0434354 |  |  | 0.08677363 | 0.0434354 | 0.4587739 | 0.1463129 | 0.753125 | 0.1462759
[5 empty] | 0.08677363 | 0.0434354 |  |  | 0.08677363 | 0.0434354 | 0.4542435 | 0.1472949 | 0.7482355 | 0.1472577
[5 empty] | 0.0846875 | 0.04342233 |  |  | 0.0846875 | 0.04342233 | 0.4535562 | 0.1482768 | 0.7456661 | 0.1482394
[5 empty] | 0.08261677 | 0.04340926 |  |  | 0.08261677 | 0.04340926 | 0.4516219 | 0.1492588 | 0.7479351 | 0.1492211
[5 empty] | 0.08056172 | 0.0433962 |  |  | 0.08056172 | 0.0433962 | 0.4555505 | 0.1502408 | 0.7478608 | 0.1502028
[5 empty] | 0.07852262 | 0.04338313 |  |  | 0.07852262 | 0.04338313 | 0.4530517 | 0.1512227 | 0.7431614 | 0.1511845
[5 empty] | 0.07649973 | 0.04337007 |  |  | 0.07649973 | 0.04337007 | 0.4518353 | 0.1522047 | 0.7448553 | 0.1521663
[5 empty] | 0.07449333 | 0.043357 |  |  | 0.07449333 | 0.043357 | 0.4548972 | 0.1531867 | 0.7403368 | 0.153148
[5 empty] | 0.07250369 | 0.04334393 |  |  | 0.07250369 | 0.04334393 | 0.4499975 | 0.1541686 | 0.7376827 | 0.1541297
[5 empty] | 0.07053107 | 0.04333087 |  |  | 0.07053107 | 0.04333087 | 0.4516989 | 0.1551506 | 0.7364341 | 0.1551114
[5 empty] | 0.06857575 | 0.0433178 |  |  | 0.06857575 | 0.0433178 | 0.4531021 | 0.1561326 | 0.7367911 | 0.1560931
[5 empty] | 0.066638 | 0.04330473 |  |  | 0.066638 | 0.04330473 | 0.449308 | 0.1571145 | 0.7435537 | 0.1570748
[5 empty] | 0.06471809 | 0.04329167 |  |  | 0.06471809 | 0.04329167 | 0.4520173 | 0.1580965 | 0.7407219 | 0.1580566
[5 empty] | 0.06281628 | 0.0432786 |  |  | 0.06281628 | 0.0432786 | 0.4507308 | 0.1590785 | 0.7420957 | 0.1590383
[5 empty] | 0.06093286 | 0.04326554 |  |  | 0.06093286 | 0.04326554 | 0.4525492 | 0.1600604 | 0.7425751 | 0.16002
[5 empty] | 0.05906808 | 0.04325247 |  |  | 0.05906808 | 0.04325247 | 0.4506733 | 0.1610424 | 0.7368603 | 0.1610017
[5 empty] | 0.05722222 | 0.0432394 |  |  | 0.05722222 | 0.0432394 | 0.454604 | 0.1620244 | 0.7421511 | 0.1619834
[5 empty] | 0.05539555 | 0.04322634 |  |  | 0.05539555 | 0.04322634 | 0.453642 | 0.1630063 | 0.7430476 | 0.1629652
[5 empty] | 0.05358835 | 0.04321327 |  |  | 0.05358835 | 0.04321327 | 0.454888 | 0.1639883 | 0.7432499 | 0.1639469
[5 empty] | 0.05180087 | 0.04320021 |  |  | 0.05180087 | 0.04320021 | 0.4542429 | 0.1649703 | 0.7373579 | 0.1649286
[5 empty] | 0.05003339 | 0.04318714 |  |  | 0.05003339 | 0.04318714 | 0.4531074 | 0.1659522 | 0.7345718 | 0.1659103
[5 empty] | 0.04828619 | 0.04317407 |  |  | 0.04828619 | 0.04317407 | 0.4538823 | 0.1669342 | 0.7354914 | 0.166892
[5 empty] | 0.04655953 | 0.04316101 |  |  | 0.04655953 | 0.04316101 | 0.4496684 | 0.1679162 | 0.7383168 | 0.1678737
[5 empty] | 0.04485368 | 0.04314794 |  |  | 0.04485368 | 0.04314794 | 0.4505665 | 0.1688981 | 0.7354481 | 0.1688555
[5 empty] | 0.04316891 | 0.04313487 |  |  | 0.04316891 | 0.04313487 | 0.4502772 | 0.1698801 | 0.7340852 | 0.1698372
[5 empty] | 0.04150549 | 0.04312181 |  |  | 0.04150549 | 0.04312181 | 0.4543015 | 0.1708621 | 0.7405282 | 0.1708189
[5 empty] | 0.03986259 | 0.04310874 |  |  | 0.03986259 | 0.04310874 | 0.4528401 | 0.171844 | 0.7384771 | 0.1718006
[5 empty] | 0.03823386 | 0.04309568 |  |  | 0.03823386 | 0.04309568 | 0.4543938 | 0.172826 | 0.7380319 | 0.1727823
[5 empty] | 0.03661846 | 0.04308261 |  |  | 0.03661846 | 0.04308261 | 0.4550633 | 0.173808 | 0.7355927 | 0.173764
[5 empty] | 0.03501667 | 0.04306954 |  |  | 0.03501667 | 0.04306954 | 0.4527494 | 0.1747899 | 0.7383594 | 0.1747458
[5 empty] | 0.03342874 | 0.04305648 |  |  | 0.03342874 | 0.04305648 | 0.454453 | 0.1757719 | 0.7368321 | 0.1757275
[5 empty] | 0.03185497 | 0.04304341 |  |  | 0.03185497 | 0.04304341 | 0.4540747 | 0.1767539 | 0.7415109 | 0.1767092
[5 empty] | 0.0302956 | 0.04303035 |  |  | 0.0302956 | 0.04303035 | 0.4518154 | 0.1777358 | 0.7353956 | 0.1776909
[5 empty] | 0.02875092 | 0.04301728 |  |  | 0.02875092 | 0.04301728 | 0.4565758 | 0.1787178 | 0.7381864 | 0.1786726
[5 empty] | 0.02722119 | 0.04300421 |  |  | 0.02722119 | 0.04300421 | 0.4566567 | 0.1796998 | 0.7394833 | 0.1796544
[5 empty] | 0.02570669 | 0.04299115 |  |  | 0.02570669 | 0.04299115 | 0.457059 | 0.1806817 | 0.7364862 | 0.1806361
[5 empty] | 0.02420769 | 0.04297808 |  |  | 0.02420769 | 0.04297808 | 0.4542832 | 0.1816637 | 0.7349953 | 0.1816178
[5 empty] | 0.02272445 | 0.04296502 |  |  | 0.02272445 | 0.04296502 | 0.4534304 | 0.1826457 | 0.7380105 | 0.1825995
[5 empty] | 0.02125724 | 0.04295195 |  |  | 0.02125724 | 0.04295195 | 0.4570011 | 0.1836276 | 0.7396319 | 0.1835812
[5 empty] | 0.01980635 | 0.04293888 |  |  | 0.01980635 | 0.04293888 | 0.4564963 | 0.1846096 | 0.7348594 | 0.1845629
[5 empty] | 0.01837202 | 0.04292582 |  |  | 0.01837202 | 0.04292582 | 0.4558167 | 0.1855915 | 0.7377931 | 0.1855447
[5 empty] | 0.01695455 | 0.04291275 |  |  | 0.01695455 | 0.04291275 | 0.458863 | 0.1865735 | 0.740633 | 0.1865264
[5 empty] | 0.01555419 | 0.04289968 |  |  | 0.01555419 | 0.04289968 | 0.458036 | 0.1875555 | 0.7372792 | 0.1875081
[5 empty] | 0.01417122 | 0.04288662 |  |  | 0.01417122 | 0.04288662 | 0.4594366 | 0.1885374 | 0.7380316 | 0.1884898
[5 empty] | 0.01280591 | 0.04287355 |  |  | 0.01280591 | 0.04287355 | 0.4607654 | 0.1895194 | 0.7317903 | 0.1894715
[5 empty] | 0.01145853 | 0.04286049 |  |  | 0.01145853 | 0.04286049 | 0.4568233 | 0.1905014 | 0.7360553 | 0.1904532
[5 empty] | 0.01012934 | 0.04284742 |  |  | 0.01012934 | 0.04284742 | 0.4616111 | 0.1914833 | 0.7363266 | 0.191435
[5 empty] | 0.008818629 | 0.04283435 |  |  | 0.008818629 | 0.04283435 | 0.4628295 | 0.1924653 | 0.7379042 | 0.1924167
[5 empty] | 0.007526653 | 0.04282129 |  |  | 0.007526653 | 0.04282129 | 0.4629793 | 0.1934473 | 0.7375883 | 0.1933984
[5 empty] | 0.006253687 | 0.04280822 |  |  | 0.006253687 | 0.04280822 | 0.4625612 | 0.1944292 | 0.7316786 | 0.1943801
[5 empty] | 0.005 | 0.04279516 |  |  | 0.005 | 0.04279516 | 0.4598762 | 0.1954112 | 0.7356754 | 0.1953618
[5 empty] | 0.005 | 0.042782 |  |  | 0.005 | 0.042782
[5 empty] | 0.007005167 | 0.04278227 |  |  | 0.007005167 | 0.04278227
[5 empty] | 0.009003436 | 0.04278253 |  |  | 0.009003436 | 0.04278253
[5 empty] | 0.01099476 | 0.0427828 |  |  | 0.01099476 | 0.0427828
[5 empty] | 0.0129791 | 0.04278307 |  |  | 0.0129791 | 0.04278307
[5 empty] | 0.01495642 | 0.04278334 |  |  | 0.01495642 | 0.04278334
[5 empty] | 0.01692667 | 0.04278361 |  |  | 0.01692667 | 0.04278361
[5 empty] | 0.0188898 | 0.04278388 |  |  | 0.0188898 | 0.04278388
[5 empty] | 0.02084578 | 0.04278415 |  |  | 0.02084578 | 0.04278415
[5 empty] | 0.02279457 | 0.04278441 |  |  | 0.02279457 | 0.04278441
[5 empty] | 0.02473612 | 0.04278468 |  |  | 0.02473612 | 0.04278468
[5 empty] | 0.02667038 | 0.04278495 |  |  | 0.02667038 | 0.04278495
[5 empty] | 0.02859732 | 0.04278522 |  |  | 0.02859732 | 0.04278522
[5 empty] | 0.03051689 | 0.04278549 |  |  | 0.03051689 | 0.04278549
[5 empty] | 0.03242906 | 0.04278576 |  |  | 0.03242906 | 0.04278576
[5 empty] | 0.03433377 | 0.04278603 |  |  | 0.03433377 | 0.04278603
[5 empty] | 0.03623099 | 0.04278629 |  |  | 0.03623099 | 0.04278629
[5 empty] | 0.03812068 | 0.04278656 |  |  | 0.03812068 | 0.04278656
[5 empty] | 0.04000278 | 0.04278683 |  |  | 0.04000278 | 0.04278683
[5 empty] | 0.04187726 | 0.0427871 |  |  | 0.04187726 | 0.0427871
[5 empty] | 0.04374408 | 0.04278737 |  |  | 0.04374408 | 0.04278737
[5 empty] | 0.0456032 | 0.04278764 |  |  | 0.0456032 | 0.04278764
[5 empty] | 0.04745456 | 0.04278791 |  |  | 0.04745456 | 0.04278791
[5 empty] | 0.04929813 | 0.04278817 |  |  | 0.04929813 | 0.04278817
[5 empty] | 0.05113387 | 0.04278844 |  |  | 0.05113387 | 0.04278844
[5 empty] | 0.05296191 | 0.04278871 |  |  | 0.05296191 | 0.04278871
[5 empty] | 0.05478324 | 0.04278898 |  |  | 0.05478324 | 0.04278898
[5 empty] | 0.056598 | 0.04278925 |  |  | 0.056598 | 0.04278925
[5 empty] | 0.05840614 | 0.04278952 |  |  | 0.05840614 | 0.04278952
[5 empty] | 0.06020763 | 0.04278978 |  |  | 0.06020763 | 0.04278978
[5 empty] | 0.06200241 | 0.04279005 |  |  | 0.06200241 | 0.04279005
[5 empty] | 0.06379045 | 0.04279032 |  |  | 0.06379045 | 0.04279032
[5 empty] | 0.0655717 | 0.04279059 |  |  | 0.0655717 | 0.04279059
[5 empty] | 0.06734613 | 0.04279086 |  |  | 0.06734613 | 0.04279086
[5 empty] | 0.06911368 | 0.04279113 |  |  | 0.06911368 | 0.04279113
[5 empty] | 0.07087433 | 0.0427914 |  |  | 0.07087433 | 0.0427914
[5 empty] | 0.07262801 | 0.04279166 |  |  | 0.07262801 | 0.04279166
[5 empty] | 0.0743747 | 0.04279193 |  |  | 0.0743747 | 0.04279193
[5 empty] | 0.07611435 | 0.0427922 |  |  | 0.07611435 | 0.0427922
[5 empty] | 0.07784691 | 0.04279247 |  |  | 0.07784691 | 0.04279247
[5 empty] | 0.07957235 | 0.04279274 |  |  | 0.07957235 | 0.04279274
[5 empty] | 0.08129062 | 0.04279301 |  |  | 0.08129062 | 0.04279301
[5 empty] | 0.08300168 | 0.04279328 |  |  | 0.08300168 | 0.04279328
[5 empty] | 0.08470549 | 0.04279354 |  |  | 0.08470549 | 0.04279354
[5 empty] | 0.086402 | 0.04279381 |  |  | 0.086402 | 0.04279381
[5 empty] | 0.08809117 | 0.04279408 |  |  | 0.08809117 | 0.04279408
[5 empty] | 0.08977296 | 0.04279435 |  |  | 0.08977296 | 0.04279435
[5 empty] | 0.09144733 | 0.04279462 |  |  | 0.09144733 | 0.04279462
[5 empty] | 0.09311423 | 0.04279489 |  |  | 0.09311423 | 0.04279489
[5 empty] | 0.09477363 | 0.04279516 |  |  | 0.09477363 | 0.04279516
[5 empty] | 0.09477363 | 0.042782 |  |  | 0.09477363 | 0.042782
[5 empty] | 0.09673193 | 0.0427956 |  |  | 0.09673193 | 0.0427956
[5 empty] | 0.09867843 | 0.0428092 |  |  | 0.09867843 | 0.0428092
[5 empty] | 0.100613 | 0.04282281 |  |  | 0.100613 | 0.04282281
[5 empty] | 0.1025354 | 0.04283641 |  |  | 0.1025354 | 0.04283641
[5 empty] | 0.1044456 | 0.04285001 |  |  | 0.1044456 | 0.04285001
[5 empty] | 0.1063434 | 0.04286362 |  |  | 0.1063434 | 0.04286362
[5 empty] | 0.1082286 | 0.04287722 |  |  | 0.1082286 | 0.04287722
[5 empty] | 0.1101011 | 0.04289082 |  |  | 0.1101011 | 0.04289082
[5 empty] | 0.1119607 | 0.04290443 |  |  | 0.1119607 | 0.04290443
[5 empty] | 0.1138074 | 0.04291803 |  |  | 0.1138074 | 0.04291803
[5 empty] | 0.1156408 | 0.04293163 |  |  | 0.1156408 | 0.04293163
[5 empty] | 0.117461 | 0.04294524 |  |  | 0.117461 | 0.04294524
[5 empty] | 0.1192677 | 0.04295884 |  |  | 0.1192677 | 0.04295884
[5 empty] | 0.1210607 | 0.04297244 |  |  | 0.1210607 | 0.04297244
[5 empty] | 0.12284 | 0.04298605 |  |  | 0.12284 | 0.04298605
[5 empty] | 0.1246054 | 0.04299965 |  |  | 0.1246054 | 0.04299965
[5 empty] | 0.1263567 | 0.04301325 |  |  | 0.1263567 | 0.04301325
[5 empty] | 0.1280938 | 0.04302685 |  |  | 0.1280938 | 0.04302685
[5 empty] | 0.1298166 | 0.04304046 |  |  | 0.1298166 | 0.04304046
[5 empty] | 0.1315248 | 0.04305406 |  |  | 0.1315248 | 0.04305406
[5 empty] | 0.1332183 | 0.04306766 |  |  | 0.1332183 | 0.04306766
[5 empty] | 0.134897 | 0.04308127 |  |  | 0.134897 | 0.04308127
[5 empty] | 0.1365607 | 0.04309487 |  |  | 0.1365607 | 0.04309487
[5 empty] | 0.1382093 | 0.04310847 |  |  | 0.1382093 | 0.04310847
[5 empty] | 0.1398432 | 0.04312208 |  |  | 0.1398432 | 0.04312208
[5 empty] | 0.1414661 | 0.04313568 |  |  | 0.1414661 | 0.04313568
[5 empty] | 0.1430783 | 0.04314928 |  |  | 0.1430783 | 0.04314928
[5 empty] | 0.1446796 | 0.04316289 |  |  | 0.1446796 | 0.04316289
[5 empty] | 0.1462701 | 0.04317649 |  |  | 0.1462701 | 0.04317649
[5 empty] | 0.1478494 | 0.04319009 |  |  | 0.1478494 | 0.04319009
[5 empty] | 0.1494175 | 0.0432037 |  |  | 0.1494175 | 0.0432037
[5 empty] | 0.1509742 | 0.0432173 |  |  | 0.1509742 | 0.0432173
[5 empty] | 0.1525193 | 0.0432309 |  |  | 0.1525193 | 0.0432309
[5 empty] | 0.1540528 | 0.04324451 |  |  | 0.1540528 | 0.04324451
[5 empty] | 0.1555744 | 0.04325811 |  |  | 0.1555744 | 0.04325811
[5 empty] | 0.1570839 | 0.04327171 |  |  | 0.1570839 | 0.04327171
[5 empty] | 0.1585814 | 0.04328532 |  |  | 0.1585814 | 0.04328532
[5 empty] | 0.1600665 | 0.04329892 |  |  | 0.1600665 | 0.04329892
[5 empty] | 0.1615391 | 0.04331252 |  |  | 0.1615391 | 0.04331252
[5 empty] | 0.1629992 | 0.04332612 |  |  | 0.1629992 | 0.04332612
[5 empty] | 0.1644465 | 0.04333973 |  |  | 0.1644465 | 0.04333973
[5 empty] | 0.1658808 | 0.04335333 |  |  | 0.1658808 | 0.04335333
[5 empty] | 0.1673021 | 0.04336693 |  |  | 0.1673021 | 0.04336693
[5 empty] | 0.1687102 | 0.04338054 |  |  | 0.1687102 | 0.04338054
[5 empty] | 0.170105 | 0.04339414 |  |  | 0.170105 | 0.04339414
[5 empty] | 0.1714862 | 0.04340774 |  |  | 0.1714862 | 0.04340774
[5 empty] | 0.1728538 | 0.04342135 |  |  | 0.1728538 | 0.04342135
[5 empty] | 0.1742075 | 0.04343495 |  |  | 0.1742075 | 0.04343495
[5 empty] | 0.1755473 | 0.04344855 |  |  | 0.1755473 | 0.04344855
[5 empty] | 0.1755473 | 0.04344855 |  |  | 0.1755473 | 0.04344855
[5 empty] | 0.172457 | 0.04662898 |  |  | 0.172457 | 0.04662898
[5 empty] | 0.16972 | 0.04980941 |  |  | 0.16972 | 0.04980941
[5 empty] | 0.1673163 | 0.05298983 |  |  | 0.1673163 | 0.05298983
[5 empty] | 0.1652259 | 0.05617026 |  |  | 0.1652259 | 0.05617026
[5 empty] | 0.1634287 | 0.05935069 |  |  | 0.1634287 | 0.05935069
[5 empty] | 0.1619049 | 0.06253111 |  |  | 0.1619049 | 0.06253111
[5 empty] | 0.1606343 | 0.06571154 |  |  | 0.1606343 | 0.06571154
[5 empty] | 0.159597 | 0.06889196 |  |  | 0.159597 | 0.06889196
[5 empty] | 0.1587729 | 0.07207239 |  |  | 0.1587729 | 0.07207239
[5 empty] | 0.158142 | 0.07525282 |  |  | 0.158142 | 0.07525282
[5 empty] | 0.1576844 | 0.07843324 |  |  | 0.1576844 | 0.07843324
[5 empty] | 0.1573801 | 0.08161367 |  |  | 0.1573801 | 0.08161367
[5 empty] | 0.1572089 | 0.0847941 |  |  | 0.1572089 | 0.0847941
[5 empty] | 0.1571509 | 0.08797452 |  |  | 0.1571509 | 0.08797452
[5 empty] | 0.1576654 | 0.09115495 |  |  | 0.1576654 | 0.09115495
[5 empty] | 0.1592051 | 0.09433538 |  |  | 0.1592051 | 0.09433538
[5 empty] | 0.1614393 | 0.0975158 |  |  | 0.1614393 | 0.0975158
[5 empty] | 0.1640319 | 0.1006962 |  |  | 0.1640319 | 0.1006962
[5 empty] | 0.1666474 | 0.1038767 |  |  | 0.1666474 | 0.1038767
[5 empty] | 0.1689499 | 0.1070571 |  |  | 0.1689499 | 0.1070571
[5 empty] | 0.1706036 | 0.1102375 |  |  | 0.1706036 | 0.1102375
[5 empty] | 0.1712728 | 0.1134179 |  |  | 0.1712728 | 0.1134179
[5 empty] | 0.1709747 | 0.1165984 |  |  | 0.1709747 | 0.1165984
[5 empty] | 0.1700496 | 0.1197788 |  |  | 0.1700496 | 0.1197788
[5 empty] | 0.168556 | 0.1229592 |  |  | 0.168556 | 0.1229592
[5 empty] | 0.1665514 | 0.1261396 |  |  | 0.1665514 | 0.1261396
[5 empty] | 0.1640934 | 0.1293201 |  |  | 0.1640934 | 0.1293201
[5 empty] | 0.1612394 | 0.1325005 |  |  | 0.1612394 | 0.1325005
[5 empty] | 0.1580473 | 0.1356809 |  |  | 0.1580473 | 0.1356809
[5 empty] | 0.1545743 | 0.1388613 |  |  | 0.1545743 | 0.1388613
[5 empty] | 0.1508783 | 0.1420418 |  |  | 0.1508783 | 0.1420418
[5 empty] | 0.1470167 | 0.1452222 |  |  | 0.1470167 | 0.1452222
[5 empty] | 0.1430471 | 0.1484026 |  |  | 0.1430471 | 0.1484026
[5 empty] | 0.1386765 | 0.15 |  |  | 0.1386765 | 0.15
[5 empty] | 0.1311491 | 0.1547635 |  |  | 0.1311491 | 0.1547635
[5 empty] | 0.1227421 | 0.1579439 |  |  | 0.1227421 | 0.1579439
[5 empty] | 0.1170623 | 0.1611243 |  |  | 0.1170623 | 0.1611243
[5 empty] | 0.1163625 | 0.1643048 |  |  | 0.1163625 | 0.1643048
[5 empty] | 0.1164048 | 0.1674852 |  |  | 0.1164048 | 0.1674852
[5 empty] | 0.1164898 | 0.1706656 |  |  | 0.1164898 | 0.1706656
[5 empty] | 0.1166203 | 0.173846 |  |  | 0.1166203 | 0.173846
[5 empty] | 0.1167994 | 0.1770265 |  |  | 0.1167994 | 0.1770265
[5 empty] | 0.1170298 | 0.1802069 |  |  | 0.1170298 | 0.1802069
[5 empty] | 0.1173145 | 0.1833873 |  |  | 0.1173145 | 0.1833873
[5 empty] | 0.1176565 | 0.1865677 |  |  | 0.1176565 | 0.1865677
[5 empty] | 0.118287 | 0.1897482 |  |  | 0.118287 | 0.1897482
[5 empty] | 0.1212654 | 0.1929286 |  |  | 0.1212654 | 0.1929286
[5 empty] | 0.1254446 | 0.196109 |  |  | 0.1254446 | 0.196109
[5 empty] | 0.1287801 | 0.1992894 |  |  | 0.1287801 | 0.1992894
[5 empty] | 0.131171 | 0.2024699 |  |  | 0.131171 | 0.2024699
[5 empty] | 0.1333272 | 0.2056503 |  |  | 0.1333272 | 0.2056503
[5 empty] | 0.135314 | 0.2088307 |  |  | 0.135314 | 0.2088307
[5 empty] | 0.1371966 | 0.2120112 |  |  | 0.1371966 | 0.2120112
[5 empty] | 0.1390401 | 0.2151916 |  |  | 0.1390401 | 0.2151916
[5 empty] | 0.1408853 | 0.218372 |  |  | 0.1408853 | 0.218372
[5 empty] | 0.1425305 | 0.2215524 |  |  | 0.1425305 | 0.2215524
[5 empty] | 0.1440904 | 0.2247329 |  |  | 0.1440904 | 0.2247329
[5 empty] | 0.1457862 | 0.2279133 |  |  | 0.1457862 | 0.2279133
[5 empty] | 0.1478389 | 0.2310937 |  |  | 0.1478389 | 0.2310937
[5 empty] | 0.1506108 | 0.2342741 |  |  | 0.1506108 | 0.2342741
[5 empty] | 0.1542663 | 0.2374546 |  |  | 0.1542663 | 0.2374546
[5 empty] | 0.1586857 | 0.240635 |  |  | 0.1586857 | 0.240635
[5 empty] | 0.1637491 | 0.2438154 |  |  | 0.1637491 | 0.2438154
[5 empty] | 0.1693363 | 0.2469958 |  |  | 0.1693363 | 0.2469958
[5 empty] | 0.1753273 | 0.2501763 |  |  | 0.1753273 | 0.2501763
[5 empty] | 0.1816023 | 0.2533567 |  |  | 0.1816023 | 0.2533567
[5 empty] | 0.1880411 | 0.2565371 |  |  | 0.1880411 | 0.2565371
[5 empty] | 0.1945238 | 0.2597175 |  |  | 0.1945238 | 0.2597175
[5 empty] | 0.2009303 | 0.262898 |  |  | 0.2009303 | 0.262898
[5 empty] | 0.2071407 | 0.2660784 |  |  | 0.2071407 | 0.2660784
[5 empty] | 0.213035 | 0.2692588 |  |  | 0.213035 | 0.2692588
[5 empty] | 0.218493 | 0.2724393 |  |  | 0.218493 | 0.2724393
[5 empty] | 0.2233949 | 0.2756197 |  |  | 0.2233949 | 0.2756197
[5 empty] | 0.2276206 | 0.2788001 |  |  | 0.2276206 | 0.2788001
[5 empty] | 0.2310501 | 0.2819805 |  |  | 0.2310501 | 0.2819805
[5 empty] | 0.2335634 | 0.285161 |  |  | 0.2335634 | 0.285161
[5 empty] | 0.2353963 | 0.2883414 |  |  | 0.2353963 | 0.2883414
[5 empty] | 0.2351471 | 0.2915218 |  |  | 0.2351471 | 0.2915218
[5 empty] | 0.2290999 | 0.2947022 |  |  | 0.2290999 | 0.2947022
[5 empty] | 0.2166267 | 0.2978827 |  |  | 0.2166267 | 0.2978827
[5 empty] | 0.1999422 | 0.3010631 |  |  | 0.1999422 | 0.3010631
[5 empty] | 0.1812611 | 0.3042435 |  |  | 0.1812611 | 0.3042435
[5 empty] | 0.1627981 | 0.3074239 |  |  | 0.1627981 | 0.3074239
[5 empty] | 0.1467678 | 0.3106044 |  |  | 0.1467678 | 0.3106044
[5 empty] | 0.1353848 | 0.3137848 |  |  | 0.1353848 | 0.3137848
[5 empty] | 0.1292543 | 0.3169652 |  |  | 0.1292543 | 0.3169652
[5 empty] | 0.1238153 | 0.3201456 |  |  | 0.1238153 | 0.3201456
[5 empty] | 0.1186255 | 0.3233261 |  |  | 0.1186255 | 0.3233261
[5 empty] | 0.1137173 | 0.3265065 |  |  | 0.1137173 | 0.3265065
[5 empty] | 0.109123 | 0.3296869 |  |  | 0.109123 | 0.3296869
[5 empty] | 0.1048749 | 0.3328674 |  |  | 0.1048749 | 0.3328674
[5 empty] | 0.1010054 | 0.3360478 |  |  | 0.1010054 | 0.3360478
[5 empty] | 0.09754692 | 0.3392282 |  |  | 0.09754692 | 0.3392282
[5 empty] | 0.09453174 | 0.3424086 |  |  | 0.09453174 | 0.3424086
[5 empty] | 0.09199223 | 0.3455891 |  |  | 0.09199223 | 0.3455891
[5 empty] | 0.08996073 | 0.3487695 |  |  | 0.08996073 | 0.3487695
[5 empty] | 0.08846961 | 0.3519499 |  |  | 0.08846961 | 0.3519499
[5 empty] | 0.08755121 | 0.3551303 |  |  | 0.08755121 | 0.3551303
[5 empty] | 0.08723788 | 0.3583108 |  |  | 0.08723788 | 0.3583108