## 1
Общество с ограниченной ответственностью "Инженерная геология" (ООО "ИнжГео") | [11 empty] | Общество с ограниченной ответственностью "Инженерная геология" (ООО "ИнжГео")
Юр. адрес: 117279, г. Москва, ул. Миклухо-Маклая, 36 а, этаж 5, пом. XXIII к. 76-84 | [11 empty] | Юр. адрес: 117279, г. Москва, ул. Миклухо-Маклая, 36 а, этаж 5, пом. XXIII к. 76-84 | [8 empty] | нагр |  |  | X0 | Y0 | R |  | нагр |  |  |  | X0 | Y0 | R | нагр |  |  |  | X0 | Y0 | R |  | нагр |  |  |  | X0 | Y0 | R
Телефон/факс +7 (495) 132-30-00, Адрес электронной почты inbox@inj-geo.ru | [11 empty] | Телефон/факс +7 (495) 132-30-00, Адрес электронной почты inbox@inj-geo.ru | [12 empty] | 0 | [7 empty] | 0 | [6 empty] | 0 | [7 empty] | 0
[21 empty] | девиатор | [6 empty] | девиатор | [6 empty] | девиатор | [7 empty] | девиатор
Испытательная лаборатория ООО «ИнжГео» | [11 empty] | Испытательная лаборатория ООО «ИнжГео» | [8 empty] | x0 | Угол | X | Y |  |  |  | x0 |  | Угол | X | Y |  |  | x0 |  | Угол | X | Y |  |  |  | x0 |  | Угол | X | Y
Адрес места осуществления деятельности лаборатории: г. Москва, просп. Вернадского, д. 51, стр. 1 | [11 empty] | Адрес места осуществления деятельности лаборатории: г. Москва, просп. Вернадского, д. 51, стр. 1 | [9 empty] | 0 | [7 empty] | 0 | [6 empty] | 0 | [7 empty] | 0
Телефон +7(910)4557682, E-mail: slg85@mail.ru | [11 empty] | Телефон +7(910)4557682, E-mail: slg85@mail.ru | [9 empty] | 5 | [7 empty] | 5 | [6 empty] | 5 | [7 empty] | 5
[22 empty] | 10 | [7 empty] | 10 | [6 empty] | 10 | [7 empty] | 10
[12 empty] | Протокол испытаний № 13-63/304 от 29-08-2023 | [9 empty] | 15 | [7 empty] | 15 | [6 empty] | 15 | [7 empty] | 15
[22 empty] | 20 | [7 empty] | 20 | [6 empty] | 20 | [7 empty] | 20
[12 empty] | Наименование и адрес заказчика: Переход трубопровода через р. Енисей | [9 empty] | 25 | [7 empty] | 25 | [6 empty] | 25 | [7 empty] | 25
[12 empty] | Наименование объекта: ООО Регионстрой | [9 empty] | 30 | [7 empty] | 30 | [6 empty] | 30 | [7 empty] | 30
Наименование используемого метода/методики: ГОСТ 12248.4-2020 | [11 empty] | Наименование используемого метода/методики: ГОСТ 12248.3-2020 | [9 empty] | 35 | [7 empty] | 35 | [6 empty] | 35 | [7 empty] | 35
Условия проведения испытания: температура окружающей среды (18 - 25)0С, влажность воздуха (40 - 75)% | [11 empty] | Условия проведения испытания: температура окружающей среды (18 - 25)0С, влажность воздуха (40 - 75)% | [9 empty] | 40 | [7 empty] | 40 | [6 empty] | 40 | [7 empty] | 40
[12 empty] | Дата получение объекта подлежащего испытаниям: 02-08-2023 | [9 empty] | 45 | [7 empty] | 45 | [6 empty] | 45 | [7 empty] | 45
[12 empty] | Дата испытания: 25.10.2022-19.11.2304 | [9 empty] | 50 | [7 empty] | 50 | [6 empty] | 50 | [7 empty] | 50
[22 empty] | 55 | [7 empty] | 55 | [6 empty] | 55 | [7 empty] | 55
Испытание грунтов методом трехосного сжатия | [11 empty] | Испытание грунтов методом трехосного сжатия | [9 empty] | 60 | [7 empty] | 60 | [6 empty] | 60 | [7 empty] | 60
[22 empty] | 65 | [7 empty] | 65 | [6 empty] | 65 | [7 empty] | 65
Лабораторный номер: | [6 empty] | We, д.е. = |  |  |  |  | Лабораторный номер: |  | 1339 |  |  |  | We, д.е. = | 0.188 |  |  | 70 | [7 empty] | 70 | [6 empty] | 70 | [7 empty] | 70
Номер скважины: | [6 empty] | ρ, г/см3 = |  |  |  |  | Номер скважины: |  | BH-003 |  |  |  | ρ, г/см3 = | 1.95 |  |  | 75 | [7 empty] | 75 | [6 empty] | 75 | [7 empty] | 75
Глубина отбора, м: | [6 empty] | ρs, г/см3 = |  |  |  |  | Глубина отбора, м: |  | 5.8 |  |  |  | ρs, г/см3 = | 2.73 |  |  | 80 | [7 empty] | 80 | [6 empty] | 80 | [7 empty] | 80
Наименование грунта: | [6 empty] | e, д.е. = |  |  |  |  | Наименование грунта: |  | Щебенистый грунт, заполнитель суглинок, слабольдистый, легкий пылеватый, после оттаивания текучепластичный |  |  |  | e, д.е. = | 0.6632 |  |  | 85 | [7 empty] | 85 | [6 empty] | 85 | [7 empty] | 85
Схема проведения опыта: | [6 empty] | IL, д.е. = |  |  |  |  | Схема проведения опыта: |  | КД |  |  |  | IL, д.е. = | 0.9677069 |  |  | 90 | [7 empty] | 90 | [6 empty] | 90 | [7 empty] | 90
[22 empty] | 95 | [7 empty] | 95 | [6 empty] | 95 | [7 empty] | 95
[22 empty] | 100 | [7 empty] | 100 | [6 empty] | 100 | [7 empty] | 100
Результаты испытаний | [11 empty] | Результаты испытаний | [9 empty] | 105 | [7 empty] | 105 | [6 empty] | 105 | [7 empty] | 105
[22 empty] | 110 | [7 empty] | 110 | [6 empty] | 110 | [7 empty] | 110
[22 empty] | 115 | [7 empty] | 115 | [6 empty] | 115 | [7 empty] | 115
[22 empty] | 120 | [7 empty] | 120 | [6 empty] | 120 | [7 empty] | 120
[22 empty] | 125 | [7 empty] | 125 | [6 empty] | 125 | [7 empty] | 125
[22 empty] | 130 | [7 empty] | 130 | [6 empty] | 130 | [7 empty] | 130
[22 empty] | 135 | [7 empty] | 135 | [6 empty] | 135 | [7 empty] | 135
[22 empty] | 140 | [7 empty] | 140 | [6 empty] | 140 | [7 empty] | 140
[22 empty] | 145 | [7 empty] | 145 | [6 empty] | 145 | [7 empty] | 145
[22 empty] | 150 | [7 empty] | 150 | [6 empty] | 150 | [7 empty] | 150
[22 empty] | 155 | [7 empty] | 155 | [6 empty] | 155 | [7 empty] | 155
[22 empty] | 160 | [7 empty] | 160 | [6 empty] | 160 | [7 empty] | 160
[22 empty] | 165 | [7 empty] | 165 | [6 empty] | 165 | [7 empty] | 165
[22 empty] | 170 | [7 empty] | 170 | [6 empty] | 170 | [7 empty] | 170
[22 empty] | 175 | [7 empty] | 175 | [6 empty] | 175 | [7 empty] | 175
[22 empty] | 180 | [7 empty] | 180 | [6 empty] | 180 | [7 empty] | 180
[13 empty] | Давление в камере, Мпа σ3 | Вертикальная нагрузка, Мпа σ1 | Поровое давление, Мпа u
[7 empty] | Коэфф. Точки | [5 empty] | 0.110838 | 0.4900033 | [5 empty] | 1 | [6 empty] | σ3,кПа | σ1,кПа | u, кПа |  |  |  | 4
[13 empty] | 0.210838 | 0.8922824 | [27 empty] | δ3, Мпа | δ1-δ3, МПа | δ1, МПа | δ1, КПа
|  |  | Модуль деформации, МПа: | [9 empty] | 0.310838 | 1.294562 | [21 empty] | С, МПа:
|  |  | Е0= | [32 empty] | φ, град:
|  |  | E50 = | [32 empty] | E, Мпа
|  |  | Коэф. Поперечной деформации, ϑ = | [9 empty] | Эффективные значения угла внутреннего трения и удельного сцепления ϕ', С' | [13 empty] | x | 0
[13 empty] | ϕ', град. = | 37 | [12 empty] | y |  |  |  | С, кПа | φ,°
[13 empty] | С', МПа = | 0.011
| Исполнитель: | [6 empty] | Морозов Д.С. |  |  |  |  | Исполнитель: |  |  |  |  | Морозов Д.С.
| Начальник исп. лаборатории: | [6 empty] | Семиколенова Л.Г. |  |  |  |  | Начальник исп. лаборатории: |  |  |  |  | Семиколенова Л.Г.
Лист 1 , всего листов 2 | [11 empty] | Лист 2 , всего листов 2
Частичное воспроизведение протокола испытаний без письменного разрешения ООО «ИнжГео» ЗАПРЕЩАЕТСЯ | [11 empty] | Частичное воспроизведение протокола испытаний без письменного разрешения ООО «ИнжГео» ЗАПРЕЩАЕТСЯ
[5 empty] | второй график |  | первый график | [9 empty] | К Пуассона
dev50 | epsE50 | ind | devE0 | epsE0 | dev | eps | sigma |  | dev1 | eps1 | dev2 | eps2 | dev3 | eps3 |  | Глины
0.1895827 | 0.005511797 |  |  |  | 0 | 0 |  |  | 0 | 0 | 0 | 0 | 0 | 0 |  | < 0 | 0,20-0,30
ind |  |  |  |  | 0.02462465 | 0.0004594121 |  |  | 0.02462465 | 0.0004594121 | 0.1265028 | 0.001326882 | 0.1865028 | 0.001301365 |  | 0-0,25 | 0,30-0,38
2 |  |  |  |  | 0.04771992 | 0.0009188242 |  |  | 0.04771992 | 0.0009188242 | 0.1680254 | 0.001982516 | 0.2560623 | 0.001980481 |  | 0,25< | 0,38-0,45
E0 |  |  |  |  | 0.0665028 | 0.00135342 |  |  | 0.0665028 | 0.00135342 | 0.2351014 | 0.002973774 | 0.3554532 | 0.002970721 |  | Суглинки | 0,35-0,37
epsE0 | devE0 |  |  |  | 0.08541564 | 0.001837648 |  |  | 0.08541564 | 0.001837648 | 0.2965863 | 0.003965032 | 0.4395919 | 0.003960962 |  | Пески и супеси | 0,30-0,35
0.00135342 | 0.0665028 |  |  |  | 0.1034458 | 0.00229706 |  |  | 0.1034458 | 0.00229706 | 0.3407222 | 0.005105458 | 0.4918618 | 0.004902967
[5 empty] | 0.1210492 | 0.002756473 |  |  | 0.1210492 | 0.002756473 | 0.3617549 | 0.005947548 | 0.5255134 | 0.005941443
График E50 |  | График E |  |  | 0.1377237 | 0.003215885 |  |  | 0.1377237 | 0.003215885 | 0.3840271 | 0.006938806 | 0.5596882 | 0.006931683
eps | q | sigma |  |  | 0.1529672 | 0.003675297 |  |  | 0.1529672 | 0.003675297 | 0.40674 | 0.007930064 | 0.5963615 | 0.007921924
Горизонтальная линия E50 |  | Касательная |  |  | 0.1662776 | 0.004134709 |  |  | 0.1662776 | 0.004134709 | 0.4262842 | 0.008921322 | 0.6247235 | 0.008912164
0 |  | a | b |  | 0.1771528 | 0.004594121 |  |  | 0.1771528 | 0.004594121 | 0.4506501 | 0.00991258 | 0.6572646 | 0.009902404
|  |  | 0 |  | 0.1850907 | 0.005053533 |  |  | 0.1850907 | 0.005053533 | 0.4706282 | 0.01090384 | 0.6866749 | 0.01089264
Вертикальная линия E50 |  | p1 и p2 |  |  | 0.1895827 | 0.005511797 |  |  | 0.1895827 | 0.005511797 | 0.491809 | 0.0118951 | 0.717245 | 0.01188289
| 0 | 0 |  |  | 0.1921877 | 0.005972357 |  |  | 0.1921877 | 0.005972357 | 0.5055831 | 0.01288635 | 0.738765 | 0.01287313
[5 empty] | 0.1947413 | 0.006431769 |  |  | 0.1947413 | 0.006431769 | 0.5243409 | 0.01387761 | 0.7658253 | 0.01386337
Касательная линия E50 |  |  |  |  | 0.1972501 | 0.006891181 |  |  | 0.1972501 | 0.006891181 | 0.544673 | 0.01486887 | 0.7902161 | 0.01485361
0 | 0 | Горизонтальная 1 |  |  | 0.1997146 | 0.007350593 |  |  | 0.1997146 | 0.007350593 | 0.5603698 | 0.01586013 | 0.8152279 | 0.01584385
[5 empty] | 0.2021352 | 0.007810006 |  |  | 0.2021352 | 0.007810006 | 0.5751218 | 0.01685139 | 0.8282509 | 0.01683409
Горизонтальная линия qкр |  |  |  |  | 0.2045121 | 0.008269418 |  |  | 0.2045121 | 0.008269418 | 0.5838195 | 0.01784264 | 0.8563754 | 0.01782433
Горизонтальная линия q |  | Горизонтальная 2 |  |  | 0.2068457 | 0.00872883 |  |  | 0.2068457 | 0.00872883 | 0.5981535 | 0.0188339 | 0.8670917 | 0.01881457
0 |  | 0 |  |  | 0.2091364 | 0.009188242 |  |  | 0.2091364 | 0.009188242 | 0.6129142 | 0.01982516 | 0.8919902 | 0.01980481
[5 empty] | 0.2113846 | 0.009647654 |  |  | 0.2113846 | 0.009647654 | 0.6235921 | 0.02081642 | 0.9022611 | 0.02079505
Вертикальная линия q |  |  |  |  | 0.2135905 | 0.01010707 |  |  | 0.2135905 | 0.01010707 | 0.6346778 | 0.02180768 | 0.9135948 | 0.02178529
| 0 |  |  |  | 0.2157546 | 0.01056648 |  |  | 0.2157546 | 0.01056648 | 0.6398616 | 0.02279893 | 0.9267816 | 0.02277553
[5 empty] | 0.2178771 | 0.01102589 |  |  | 0.2178771 | 0.01102589 | 0.6510342 | 0.02379019 | 0.9446117 | 0.02376577
[5 empty] | 0.2199584 | 0.0114853 |  |  | 0.2199584 | 0.0114853 | 0.6552861 | 0.02478145 | 0.9468755 | 0.02475601
[5 empty] | 0.221999 | 0.01194471 |  |  | 0.221999 | 0.01194471 | 0.6603076 | 0.02577271 | 0.9647634 | 0.02574625
[5 empty] | 0.2239991 | 0.01240413 |  |  | 0.2239991 | 0.01240413 | 0.6696894 | 0.02676397 | 0.9636655 | 0.02673649
[5 empty] | 0.225959 | 0.01286354 |  |  | 0.225959 | 0.01286354 | 0.6734218 | 0.02775522 | 0.9768723 | 0.02772673
[5 empty] | 0.2278792 | 0.01332295 |  |  | 0.2278792 | 0.01332295 | 0.6761955 | 0.02874648 | 0.980274 | 0.02871697
[5 empty] | 0.22976 | 0.01378236 |  |  | 0.22976 | 0.01378236 | 0.6814444 | 0.02973774 | 0.9837235 | 0.02970721
[5 empty] | 0.2316017 | 0.01424177 |  |  | 0.2316017 | 0.01424177 | 0.6805286 | 0.030729 | 0.9758235 | 0.03069745
[5 empty] | 0.2334046 | 0.01470119 |  |  | 0.2334046 | 0.01470119 | 0.6758121 | 0.03172026 | 0.9745543 | 0.03168769
[5 empty] | 0.2351692 | 0.0151606 |  |  | 0.2351692 | 0.0151606 | 0.6744163 | 0.03271151 | 0.9774742 | 0.03267793
[5 empty] | 0.2368958 | 0.01562001 |  |  | 0.2368958 | 0.01562001 | 0.6777796 | 0.03370277 | 0.9726216 | 0.03366818
[5 empty] | 0.2385848 | 0.01607942 |  |  | 0.2385848 | 0.01607942 | 0.6732302 | 0.03469403 | 0.9783351 | 0.03465842
[5 empty] | 0.2402364 | 0.01653884 |  |  | 0.2402364 | 0.01653884 | 0.6754966 | 0.03568529 | 0.9734529 | 0.03564866
[5 empty] | 0.2418511 | 0.01699825 |  |  | 0.2418511 | 0.01699825 | 0.6750068 | 0.03667655 | 0.9731134 | 0.0366389
[5 empty] | 0.2434291 | 0.01745766 |  |  | 0.2434291 | 0.01745766 | 0.6697891 | 0.0376678 | 0.9694551 | 0.03762914
[5 empty] | 0.2449709 | 0.01791707 |  |  | 0.2449709 | 0.01791707 | 0.669772 | 0.03865906 | 0.9685164 | 0.03861938
[5 empty] | 0.2464767 | 0.01837648 |  |  | 0.2464767 | 0.01837648 | 0.6673835 | 0.03965032 | 0.9606357 | 0.03960962
[5 empty] | 0.247947 | 0.0188359 |  |  | 0.247947 | 0.0188359 | 0.6662519 | 0.04064158 | 0.9546513 | 0.04059986
[5 empty] | 0.2493821 | 0.01929531 |  |  | 0.2493821 | 0.01929531 | 0.6597057 | 0.04163284 | 0.9513017 | 0.0415901
[5 empty] | 0.2507824 | 0.01975472 |  |  | 0.2507824 | 0.01975472 | 0.6549729 | 0.04262409 | 0.9517252 | 0.04258034
[5 empty] | 0.2521481 | 0.02021413 |  |  | 0.2521481 | 0.02021413 | 0.6539819 | 0.04361535 | 0.9425604 | 0.04357058
[5 empty] | 0.2534797 | 0.02067354 |  |  | 0.2534797 | 0.02067354 | 0.6531609 | 0.04460661 | 0.9445454 | 0.04456082
[5 empty] | 0.2547774 | 0.02113296 |  |  | 0.2547774 | 0.02113296 | 0.6491382 | 0.04559787 | 0.9378189 | 0.04555106
[5 empty] | 0.2560417 | 0.02159237 |  |  | 0.2560417 | 0.02159237 | 0.6472421 | 0.04658913 | 0.9381191 | 0.0465413
[5 empty] | 0.2572729 | 0.02205178 |  |  | 0.2572729 | 0.02205178 | 0.6435008 | 0.04758038 | 0.9281845 | 0.04753154
[5 empty] | 0.2584713 | 0.02251119 |  |  | 0.2584713 | 0.02251119 | 0.6393426 | 0.04857164 | 0.9229535 | 0.04852178
[5 empty] | 0.2596373 | 0.0229706 |  |  | 0.2596373 | 0.0229706 | 0.6376958 | 0.0495629 | 0.9206644 | 0.04951202
[5 empty] | 0.2607713 | 0.02343002 |  |  | 0.2607713 | 0.02343002 | 0.6366886 | 0.05055416 | 0.9207557 | 0.05050226
[5 empty] | 0.2618736 | 0.02388943 |  |  | 0.2618736 | 0.02388943 | 0.6372493 | 0.05154542 | 0.9166657 | 0.0514925
[5 empty] | 0.2629445 | 0.02434884 |  |  | 0.2629445 | 0.02434884 | 0.6364062 | 0.05253667 | 0.9118329 | 0.05248274
[5 empty] | 0.2639844 | 0.02480825 |  |  | 0.2639844 | 0.02480825 | 0.6290875 | 0.05352793 | 0.9135957 | 0.05347298
[5 empty] | 0.2649936 | 0.02526767 |  |  | 0.2649936 | 0.02526767 | 0.6285215 | 0.05451919 | 0.9119925 | 0.05446322
[5 empty] | 0.2659726 | 0.02572708 |  |  | 0.2659726 | 0.02572708 | 0.6291365 | 0.05551045 | 0.9027616 | 0.05545346
[5 empty] | 0.2669215 | 0.02618649 |  |  | 0.2669215 | 0.02618649 | 0.6300607 | 0.05650171 | 0.9079415 | 0.05644371
[5 empty] | 0.2678409 | 0.0266459 |  |  | 0.2678409 | 0.0266459 | 0.6255224 | 0.05749296 | 0.8998706 | 0.05743395
[5 empty] | 0.2687311 | 0.02710531 |  |  | 0.2687311 | 0.02710531 | 0.6246495 | 0.05848422 | 0.9054776 | 0.05842419
[5 empty] | 0.2695923 | 0.02756473 |  |  | 0.2695923 | 0.02756473 | 0.6242089 | 0.05947548 | 0.9084577 | 0.05941443
[5 empty] | 0.270425 | 0.02802414 |  |  | 0.270425 | 0.02802414 | 0.6274701 | 0.06046674 | 0.9056502 | 0.06040467
[5 empty] | 0.2712295 | 0.02848355 |  |  | 0.2712295 | 0.02848355 | 0.6282241 | 0.061458 | 0.9064553 | 0.06139491
[5 empty] | 0.2720061 | 0.02894296 |  |  | 0.2720061 | 0.02894296 | 0.630162 | 0.06244925 | 0.8975736 | 0.06238515
[5 empty] | 0.2727552 | 0.02940237 |  |  | 0.2727552 | 0.02940237 | 0.6258749 | 0.06344051 | 0.9005055 | 0.06337539
[5 empty] | 0.2734772 | 0.02986179 |  |  | 0.2734772 | 0.02986179 | 0.627954 | 0.06443177 | 0.8975514 | 0.06436563
[5 empty] | 0.2741724 | 0.0303212 |  |  | 0.2741724 | 0.0303212 | 0.6294902 | 0.06542303 | 0.8981117 | 0.06535587
[5 empty] | 0.2748411 | 0.03078061 |  |  | 0.2748411 | 0.03078061 | 0.6284747 | 0.06641429 | 0.8985869 | 0.06634611
[5 empty] | 0.2754838 | 0.03124002 |  |  | 0.2754838 | 0.03124002 | 0.6329986 | 0.06740554 | 0.8983775 | 0.06733635
[5 empty] | 0.2761007 | 0.03169943 |  |  | 0.2761007 | 0.03169943 | 0.6299529 | 0.0683968 | 0.8997838 | 0.06832659
[5 empty] | 0.2766922 | 0.03215885 |  |  | 0.2766922 | 0.03215885 | 0.6343288 | 0.06938806 | 0.9029062 | 0.06931683
[5 empty] | 0.2772586 | 0.03261826 |  |  | 0.2772586 | 0.03261826 | 0.6344173 | 0.07037932 | 0.8956452 | 0.07030707
[5 empty] | 0.2778004 | 0.03307767 |  |  | 0.2778004 | 0.03307767 | 0.6357096 | 0.07137058 | 0.8966013 | 0.07129731
[5 empty] | 0.2783178 | 0.03353708 |  |  | 0.2783178 | 0.03353708 | 0.6351967 | 0.07236183 | 0.8972748 | 0.07228755
[5 empty] | 0.2788112 | 0.03399649 |  |  | 0.2788112 | 0.03399649 | 0.6344697 | 0.07335309 | 0.9011662 | 0.07327779
[5 empty] | 0.279281 | 0.03445591 |  |  | 0.279281 | 0.03445591 | 0.6345198 | 0.07434435 | 0.902676 | 0.07426803
[5 empty] | 0.2797274 | 0.03491532 |  |  | 0.2797274 | 0.03491532 | 0.6352379 | 0.07533561 | 0.8970044 | 0.07525827
[5 empty] | 0.280151 | 0.03537473 |  |  | 0.280151 | 0.03537473 | 0.6348152 | 0.07632687 | 0.8972521 | 0.07624851
[5 empty] | 0.2805519 | 0.03583414 |  |  | 0.2805519 | 0.03583414 | 0.6398428 | 0.07731812 | 0.9019194 | 0.07723875
[5 empty] | 0.2809306 | 0.03629356 |  |  | 0.2809306 | 0.03629356 | 0.6361117 | 0.07830938 | 0.8951067 | 0.078229
[5 empty] | 0.2812875 | 0.03675297 |  |  | 0.2812875 | 0.03675297 | 0.6401131 | 0.07930064 | 0.8941144 | 0.07921924
[5 empty] | 0.2816227 | 0.03721238 |  |  | 0.2816227 | 0.03721238 | 0.6383381 | 0.0802919 | 0.8962431 | 0.08020948
[5 empty] | 0.2819368 | 0.03767179 |  |  | 0.2819368 | 0.03767179 | 0.6379777 | 0.08128316 | 0.9004931 | 0.08119972
[5 empty] | 0.2822301 | 0.0381312 |  |  | 0.2822301 | 0.0381312 | 0.641323 | 0.08227441 | 0.8974649 | 0.08218996
[5 empty] | 0.2825028 | 0.03859062 |  |  | 0.2825028 | 0.03859062 | 0.6373658 | 0.08326567 | 0.9005591 | 0.0831802
[5 empty] | 0.2827555 | 0.03905003 |  |  | 0.2827555 | 0.03905003 | 0.6377605 | 0.08425693 | 0.8937825 | 0.08417044
[5 empty] | 0.2829883 | 0.03950944 |  |  | 0.2829883 | 0.03950944 | 0.6408468 | 0.08524819 | 0.8983367 | 0.08516068
[5 empty] | 0.2832017 | 0.03996885 |  |  | 0.2832017 | 0.03996885 | 0.6372246 | 0.08623945 | 0.8937198 | 0.08615092
[5 empty] | 0.283396 | 0.04042826 |  |  | 0.283396 | 0.04042826 | 0.638494 | 0.0872307 | 0.9017302 | 0.08714116
[5 empty] | 0.2835716 | 0.04088768 |  |  | 0.2835716 | 0.04088768 | 0.6405551 | 0.08822196 | 0.9029661 | 0.0881314
[5 empty] | 0.2837288 | 0.04134709 |  |  | 0.2837288 | 0.04134709 | 0.6366079 | 0.08921322 | 0.8984258 | 0.08912164
[5 empty] | 0.2838679 | 0.0418065 |  |  | 0.2838679 | 0.0418065 | 0.6363524 | 0.09020448 | 0.8940075 | 0.09011188
[5 empty] | 0.2839894 | 0.04226591 |  |  | 0.2839894 | 0.04226591 | 0.6387887 | 0.09119574 | 0.8976096 | 0.09110212
[5 empty] | 0.2840935 | 0.04272532 |  |  | 0.2840935 | 0.04272532 | 0.641617 | 0.09218699 | 0.9020302 | 0.09209236
[5 empty] | 0.2841807 | 0.04318474 |  |  | 0.2841807 | 0.04318474 | 0.6359371 | 0.09317825 | 0.8953677 | 0.0930826
[5 empty] | 0.2842512 | 0.04364415 |  |  | 0.2842512 | 0.04364415 | 0.6379492 | 0.09416951 | 0.9029204 | 0.09407284
[5 empty] | 0.2843054 | 0.04410356 |  |  | 0.2843054 | 0.04410356 | 0.6409534 | 0.09516077 | 0.9048864 | 0.09506308
[5 empty] | 0.2843438 | 0.04456297 |  |  | 0.2843438 | 0.04456297 | 0.6403496 | 0.09615202 | 0.9005641 | 0.09605332
[5 empty] | 0.2843665 | 0.04502238 |  |  | 0.2843665 | 0.04502238 | 0.639938 | 0.09714328 | 0.8984517 | 0.09704356
[5 empty] | 0.284374 | 0.0454818 |  |  | 0.284374 | 0.0454818 | 0.6390186 | 0.09813454 | 0.9017475 | 0.0980338
[5 empty] | 0.284374 | 0.0454818 |  |  | 0.284374 | 0.0454818 | 0.6358914 | 0.0991258 | 0.9038497 | 0.09902404
[5 empty] | 0.2801428 | 0.04548153 |  |  | 0.2801428 | 0.04548153 | 0.6395566 | 0.1001171 | 0.9044567 | 0.1000143
[5 empty] | 0.2759549 | 0.04548126 |  |  | 0.2759549 | 0.04548126 | 0.6345141 | 0.1011083 | 0.9027667 | 0.1010045
[5 empty] | 0.2718118 | 0.04548099 |  |  | 0.2718118 | 0.04548099 | 0.634464 | 0.1020996 | 0.8983779 | 0.1019948
[5 empty] | 0.2677148 | 0.04548072 |  |  | 0.2677148 | 0.04548072 | 0.6352063 | 0.1030908 | 0.9067886 | 0.102985
[5 empty] | 0.2636655 | 0.04548045 |  |  | 0.2636655 | 0.04548045 | 0.6399412 | 0.1040821 | 0.9027972 | 0.1039752
[5 empty] | 0.2596653 | 0.04548019 |  |  | 0.2596653 | 0.04548019 | 0.6385687 | 0.1050733 | 0.9019018 | 0.1049655
[5 empty] | 0.2557159 | 0.04547992 |  |  | 0.2557159 | 0.04547992 | 0.6361888 | 0.1060646 | 0.9043008 | 0.1059557
[5 empty] | 0.2518185 | 0.04547965 |  |  | 0.2518185 | 0.04547965 | 0.6348016 | 0.1070559 | 0.9079923 | 0.106946
[5 empty] | 0.2479748 | 0.04547938 |  |  | 0.2479748 | 0.04547938 | 0.6364071 | 0.1080471 | 0.9024747 | 0.1079362
[5 empty] | 0.2441862 | 0.04547911 |  |  | 0.2441862 | 0.04547911 | 0.6351054 | 0.1090384 | 0.9068463 | 0.1089264
[5 empty] | 0.2404542 | 0.04547884 |  |  | 0.2404542 | 0.04547884 | 0.6390965 | 0.1100296 | 0.9084052 | 0.1099167
[5 empty] | 0.2367803 | 0.04547857 |  |  | 0.2367803 | 0.04547857 | 0.6365805 | 0.1110209 | 0.9078498 | 0.1109069
[5 empty] | 0.2331659 | 0.04547831 |  |  | 0.2331659 | 0.04547831 | 0.6347575 | 0.1120122 | 0.9046784 | 0.1118972
[5 empty] | 0.2296126 | 0.04547804 |  |  | 0.2296126 | 0.04547804 | 0.6335275 | 0.1130034 | 0.9047891 | 0.1128874
[5 empty] | 0.2261219 | 0.04547777 |  |  | 0.2261219 | 0.04547777 | 0.6337906 | 0.1139947 | 0.9057803 | 0.1138777
[5 empty] | 0.2226951 | 0.0454775 |  |  | 0.2226951 | 0.0454775 | 0.6332468 | 0.1149859 | 0.9009503 | 0.1148679
[5 empty] | 0.2193338 | 0.04547723 |  |  | 0.2193338 | 0.04547723 | 0.6329961 | 0.1159772 | 0.9054972 | 0.1158581
[5 empty] | 0.2160395 | 0.04547696 |  |  | 0.2160395 | 0.04547696 | 0.6358387 | 0.1169684 | 0.9065194 | 0.1168484
[5 empty] | 0.2128137 | 0.0454767 |  |  | 0.2128137 | 0.0454767 | 0.6370746 | 0.1179597 | 0.9081152 | 0.1178386
[5 empty] | 0.2096579 | 0.04547643 |  |  | 0.2096579 | 0.04547643 | 0.6321037 | 0.118951 | 0.9076828 | 0.1188289
[5 empty] | 0.2065735 | 0.04547616 |  |  | 0.2065735 | 0.04547616 | 0.6334263 | 0.1199422 | 0.9095204 | 0.1198191
[5 empty] | 0.203562 | 0.04547589 |  |  | 0.203562 | 0.04547589 | 0.6360316 | 0.1209335 | 0.9025996 | 0.1208093
[5 empty] | 0.2006249 | 0.04547562 |  |  | 0.2006249 | 0.04547562 | 0.6347645 | 0.1219247 | 0.9085432 | 0.1217996
[5 empty] | 0.1977637 | 0.04547535 |  |  | 0.1977637 | 0.04547535 | 0.6310338 | 0.122916 | 0.9020554 | 0.1227898
[5 empty] | 0.1949739 | 0.04547508 |  |  | 0.1949739 | 0.04547508 | 0.6317626 | 0.1239072 | 0.9070696 | 0.1237801
[5 empty] | 0.1922204 | 0.04547482 |  |  | 0.1922204 | 0.04547482 | 0.6275745 | 0.1248985 | 0.9043194 | 0.1247703
[5 empty] | 0.1894988 | 0.04547455 |  |  | 0.1894988 | 0.04547455 | 0.6259926 | 0.1258898 | 0.9022382 | 0.1257605
[5 empty] | 0.1868106 | 0.04547428 |  |  | 0.1868106 | 0.04547428 | 0.6240402 | 0.126881 | 0.8950594 | 0.1267508
[5 empty] | 0.1841571 | 0.04547401 |  |  | 0.1841571 | 0.04547401 | 0.6233407 | 0.1278723 | 0.8946166 | 0.127741
[5 empty] | 0.18154 | 0.04547374 |  |  | 0.18154 | 0.04547374 | 0.6227174 | 0.1288635 | 0.8928431 | 0.1287313
[5 empty] | 0.1789607 | 0.04547347 |  |  | 0.1789607 | 0.04547347 | 0.6203934 | 0.1298548 | 0.8872725 | 0.1297215
[5 empty] | 0.1764206 | 0.0454732 |  |  | 0.1764206 | 0.0454732 | 0.6110922 | 0.1308461 | 0.8854382 | 0.1307117
[5 empty] | 0.1739213 | 0.04547294 |  |  | 0.1739213 | 0.04547294 | 0.6126371 | 0.1318373 | 0.8765736 | 0.131702
[5 empty] | 0.1714642 | 0.04547267 |  |  | 0.1714642 | 0.04547267 | 0.6068513 | 0.1328286 | 0.8717123 | 0.1326922
[5 empty] | 0.1690509 | 0.0454724 |  |  | 0.1690509 | 0.0454724 | 0.6030581 | 0.1338198 | 0.8686876 | 0.1336825
[5 empty] | 0.1666828 | 0.04547213 |  |  | 0.1666828 | 0.04547213 | 0.6035808 | 0.1348111 | 0.8588331 | 0.1346727
[5 empty] | 0.1643614 | 0.04547186 |  |  | 0.1643614 | 0.04547186 | 0.5963428 | 0.1358023 | 0.8618822 | 0.1356629
[5 empty] | 0.1620881 | 0.04547159 |  |  | 0.1620881 | 0.04547159 | 0.5910673 | 0.1367936 | 0.8574684 | 0.1366532
[5 empty] | 0.1598645 | 0.04547132 |  |  | 0.1598645 | 0.04547132 | 0.5868776 | 0.1377849 | 0.8464251 | 0.1376434
[5 empty] | 0.1576921 | 0.04547106 |  |  | 0.1576921 | 0.04547106 | 0.587997 | 0.1387761 | 0.8442858 | 0.1386337
[5 empty] | 0.1555723 | 0.04547079 |  |  | 0.1555723 | 0.04547079 | 0.5818488 | 0.1397674 | 0.8380839 | 0.1396239
[5 empty] | 0.1535066 | 0.04547052 |  |  | 0.1535066 | 0.04547052 | 0.5770563 | 0.1407586 | 0.833253 | 0.1406141
[5 empty] | 0.1514966 | 0.04547025 |  |  | 0.1514966 | 0.04547025 | 0.5775429 | 0.1417499 | 0.8250264 | 0.1416044
[5 empty] | 0.1495436 | 0.04546998 |  |  | 0.1495436 | 0.04546998 | 0.5719317 | 0.1427412 | 0.8258377 | 0.1425946
[5 empty] | 0.1476492 | 0.04546971 |  |  | 0.1476492 | 0.04546971 | 0.5729462 | 0.1437324 | 0.8245203 | 0.1435849
[5 empty] | 0.1458148 | 0.04546944 |  |  | 0.1458148 | 0.04546944 | 0.5638095 | 0.1447237 | 0.8116076 | 0.1445751
[5 empty] | 0.144042 | 0.04546918 |  |  | 0.144042 | 0.04546918 | 0.562345 | 0.1457149 | 0.8119331 | 0.1455653
[5 empty] | 0.1423323 | 0.04546891 |  |  | 0.1423323 | 0.04546891 | 0.5621761 | 0.1467062 | 0.8086303 | 0.1465556
[5 empty] | 0.140687 | 0.04546864 |  |  | 0.140687 | 0.04546864 | 0.5582259 | 0.1476974 | 0.8050327 | 0.1475458
[5 empty] | 0.140687 | 0.04546864 |  |  | 0.140687 | 0.04546864 | 0.5558178 | 0.1486887 | 0.7986737 | 0.1485361
[5 empty] | 0.1371815 | 0.04544796 |  |  | 0.1371815 | 0.04544796 | 0.5577751 | 0.14968 | 0.8041867 | 0.1495263
[5 empty] | 0.1337029 | 0.04542728 |  |  | 0.1337029 | 0.04542728 | 0.5524211 | 0.1506712 | 0.7940053 | 0.1505165
[5 empty] | 0.1302518 | 0.04540661 |  |  | 0.1302518 | 0.04540661 | 0.553279 | 0.1516625 | 0.7906628 | 0.1515068
[5 empty] | 0.1268287 | 0.04538593 |  |  | 0.1268287 | 0.04538593 | 0.5534723 | 0.1526537 | 0.7903928 | 0.152497
[5 empty] | 0.1234341 | 0.04536525 |  |  | 0.1234341 | 0.04536525 | 0.5469241 | 0.153645 | 0.7882287 | 0.1534873
[5 empty] | 0.1200684 | 0.04534457 |  |  | 0.1200684 | 0.04534457 | 0.5508577 | 0.1546362 | 0.795404 | 0.1544775
[5 empty] | 0.1167323 | 0.0453239 |  |  | 0.1167323 | 0.0453239 | 0.5508028 | 0.1556275 | 0.7903528 | 0.1554677
[5 empty] | 0.1134262 | 0.04530322 |  |  | 0.1134262 | 0.04530322 | 0.5499495 | 0.1566188 | 0.7964029 | 0.156458
[5 empty] | 0.1101506 | 0.04528254 |  |  | 0.1101506 | 0.04528254 | 0.5510975 | 0.15761 | 0.7926543 | 0.1574482
[5 empty] | 0.106906 | 0.04526187 |  |  | 0.106906 | 0.04526187 | 0.548747 | 0.1586013 | 0.7966071 | 0.1584385
[5 empty] | 0.103693 | 0.04524119 |  |  | 0.103693 | 0.04524119 | 0.5507978 | 0.1595925 | 0.7969611 | 0.1594287
[5 empty] | 0.100512 | 0.04522051 |  |  | 0.100512 | 0.04522051 | 0.5474499 | 0.1605838 | 0.7901164 | 0.160419
[5 empty] | 0.0973635 | 0.04519983 |  |  | 0.0973635 | 0.04519983 | 0.5481035 | 0.1615751 | 0.793173 | 0.1614092
[5 empty] | 0.09424809 | 0.04517916 |  |  | 0.09424809 | 0.04517916 | 0.5479583 | 0.1625663 | 0.7902309 | 0.1623994
[5 empty] | 0.09116624 | 0.04515848 |  |  | 0.09116624 | 0.04515848 | 0.5463146 | 0.1635576 | 0.79299 | 0.1633897
[5 empty] | 0.08811845 | 0.0451378 |  |  | 0.08811845 | 0.0451378 | 0.5486721 | 0.1645488 | 0.7937504 | 0.1643799
[5 empty] | 0.08510524 | 0.04511712 |  |  | 0.08510524 | 0.04511712 | 0.5485311 | 0.1655401 | 0.7961121 | 0.1653702
[5 empty] | 0.08212711 | 0.04509645 |  |  | 0.08212711 | 0.04509645 | 0.5487913 | 0.1665313 | 0.793375 | 0.1663604
[5 empty] | 0.07918457 | 0.04507577 |  |  | 0.07918457 | 0.04507577 | 0.5511529 | 0.1675226 | 0.7933392 | 0.1673506
[5 empty] | 0.07627813 | 0.04505509 |  |  | 0.07627813 | 0.04505509 | 0.5498158 | 0.1685139 | 0.7946046 | 0.1683409
[5 empty] | 0.07340829 | 0.04503441 |  |  | 0.07340829 | 0.04503441 | 0.5503801 | 0.1695051 | 0.7919713 | 0.1693311
[5 empty] | 0.07057556 | 0.04501374 |  |  | 0.07057556 | 0.04501374 | 0.5468457 | 0.1704964 | 0.7879392 | 0.1703214
[5 empty] | 0.06778045 | 0.04499306 |  |  | 0.06778045 | 0.04499306 | 0.5521125 | 0.1714876 | 0.7883084 | 0.1713116
[5 empty] | 0.06502346 | 0.04497238 |  |  | 0.06502346 | 0.04497238 | 0.5518807 | 0.1724789 | 0.7944788 | 0.1723018
[5 empty] | 0.06230303 | 0.0449517 |  |  | 0.06230303 | 0.0449517 | 0.5498502 | 0.1734701 | 0.7943504 | 0.1732921
[5 empty] | 0.05960725 | 0.04493103 |  |  | 0.05960725 | 0.04493103 | 0.546921 | 0.1744614 | 0.7899232 | 0.1742823
[5 empty] | 0.05693454 | 0.04491035 |  |  | 0.05693454 | 0.04491035 | 0.5503931 | 0.1754527 | 0.7955972 | 0.1752726
[5 empty] | 0.05428541 | 0.04488967 |  |  | 0.05428541 | 0.04488967 | 0.5509665 | 0.1764439 | 0.7957724 | 0.1762628
[5 empty] | 0.05166038 | 0.04486899 |  |  | 0.05166038 | 0.04486899 | 0.5459412 | 0.1774352 | 0.7905489 | 0.177253
[5 empty] | 0.04905994 | 0.04484832 |  |  | 0.04905994 | 0.04484832 | 0.5496171 | 0.1784264 | 0.7891265 | 0.1782433
[5 empty] | 0.04648461 | 0.04482764 |  |  | 0.04648461 | 0.04482764 | 0.5457943 | 0.1794177 | 0.7905053 | 0.1792335
[5 empty] | 0.04393489 | 0.04480696 |  |  | 0.04393489 | 0.04480696 | 0.5455728 | 0.180409 | 0.7917854 | 0.1802238
[5 empty] | 0.0414113 | 0.04478628 |  |  | 0.0414113 | 0.04478628 | 0.5498526 | 0.1814002 | 0.7939666 | 0.181214
[5 empty] | 0.03891433 | 0.04476561 |  |  | 0.03891433 | 0.04476561 | 0.5457336 | 0.1823915 | 0.7884489 | 0.1822042
[5 empty] | 0.03644449 | 0.04474493 |  |  | 0.03644449 | 0.04474493 | 0.5517159 | 0.1833827 | 0.7915325 | 0.1831945
[5 empty] | 0.0340023 | 0.04472425 |  |  | 0.0340023 | 0.04472425 | 0.5470995 | 0.184374 | 0.7904172 | 0.1841847
[5 empty] | 0.03158825 | 0.04470358 |  |  | 0.03158825 | 0.04470358 | 0.5501843 | 0.1853652 | 0.7908031 | 0.185175
[5 empty] | 0.02920287 | 0.0446829 |  |  | 0.02920287 | 0.0446829 | 0.5511703 | 0.1863565 | 0.7876901 | 0.1861652
[5 empty] | 0.02684664 | 0.04466222 |  |  | 0.02684664 | 0.04466222 | 0.5503576 | 0.1873478 | 0.7871783 | 0.1871554
[5 empty] | 0.02452009 | 0.04464154 |  |  | 0.02452009 | 0.04464154 | 0.5469461 | 0.188339 | 0.7958677 | 0.1881457
[5 empty] | 0.02222372 | 0.04462087 |  |  | 0.02222372 | 0.04462087 | 0.5462358 | 0.1893303 | 0.7953582 | 0.1891359
[5 empty] | 0.01995803 | 0.04460019 |  |  | 0.01995803 | 0.04460019 | 0.5469268 | 0.1903215 | 0.7922498 | 0.1901262
[5 empty] | 0.01772353 | 0.04457951 |  |  | 0.01772353 | 0.04457951 | 0.550919 | 0.1913128 | 0.7898425 | 0.1911164
[5 empty] | 0.01552073 | 0.04455883 |  |  | 0.01552073 | 0.04455883 | 0.5496123 | 0.192304 | 0.7918364 | 0.1921066
[5 empty] | 0.01335014 | 0.04453816 |  |  | 0.01335014 | 0.04453816 | 0.545107 | 0.1932953 | 0.7895314 | 0.1930969
[5 empty] | 0.01121227 | 0.04451748 |  |  | 0.01121227 | 0.04451748 | 0.5451028 | 0.1942866 | 0.7919275 | 0.1940871
[5 empty] | 0.009107614 | 0.0444968 |  |  | 0.009107614 | 0.0444968 | 0.5479998 | 0.1952778 | 0.7911248 | 0.1950774
[5 empty] | 0.007036689 | 0.04447612 |  |  | 0.007036689 | 0.04447612 | 0.548298 | 0.1962691 | 0.7889231 | 0.1960676
[5 empty] | 0.005 | 0.04445545 |  |  | 0.005 | 0.04445545 | 0.5480974 | 0.1972603 | 0.7913226 | 0.1970578
[5 empty] | 0.005 | 0.04444229 |  |  | 0.005 | 0.04444229
[5 empty] | 0.008232866 | 0.04444256 |  |  | 0.008232866 | 0.04444256
[5 empty] | 0.0114538 | 0.04444283 |  |  | 0.0114538 | 0.04444283
[5 empty] | 0.01466272 | 0.04444309 |  |  | 0.01466272 | 0.04444309
[5 empty] | 0.01785954 | 0.04444336 |  |  | 0.01785954 | 0.04444336
[5 empty] | 0.0210442 | 0.04444363 |  |  | 0.0210442 | 0.04444363
[5 empty] | 0.0242166 | 0.0444439 |  |  | 0.0242166 | 0.0444439
[5 empty] | 0.02737666 | 0.04444417 |  |  | 0.02737666 | 0.04444417
[5 empty] | 0.03052431 | 0.04444444 |  |  | 0.03052431 | 0.04444444
[5 empty] | 0.03365947 | 0.04444471 |  |  | 0.03365947 | 0.04444471
[5 empty] | 0.03678206 | 0.04444497 |  |  | 0.03678206 | 0.04444497
[5 empty] | 0.03989199 | 0.04444524 |  |  | 0.03989199 | 0.04444524
[5 empty] | 0.04298918 | 0.04444551 |  |  | 0.04298918 | 0.04444551
[5 empty] | 0.04607357 | 0.04444578 |  |  | 0.04607357 | 0.04444578
[5 empty] | 0.04914506 | 0.04444605 |  |  | 0.04914506 | 0.04444605
[5 empty] | 0.05220357 | 0.04444632 |  |  | 0.05220357 | 0.04444632
[5 empty] | 0.05524904 | 0.04444659 |  |  | 0.05524904 | 0.04444659
[5 empty] | 0.05828137 | 0.04444685 |  |  | 0.05828137 | 0.04444685
[5 empty] | 0.06130048 | 0.04444712 |  |  | 0.06130048 | 0.04444712
[5 empty] | 0.0643063 | 0.04444739 |  |  | 0.0643063 | 0.04444739
[5 empty] | 0.06729875 | 0.04444766 |  |  | 0.06729875 | 0.04444766
[5 empty] | 0.07027775 | 0.04444793 |  |  | 0.07027775 | 0.04444793
[5 empty] | 0.07324321 | 0.0444482 |  |  | 0.07324321 | 0.0444482
[5 empty] | 0.07619505 | 0.04444846 |  |  | 0.07619505 | 0.04444846
[5 empty] | 0.07913321 | 0.04444873 |  |  | 0.07913321 | 0.04444873
[5 empty] | 0.08205791 | 0.044449 |  |  | 0.08205791 | 0.044449
[5 empty] | 0.08497105 | 0.04444927 |  |  | 0.08497105 | 0.04444927
[5 empty] | 0.08787287 | 0.04444954 |  |  | 0.08787287 | 0.04444954
[5 empty] | 0.09076329 | 0.04444981 |  |  | 0.09076329 | 0.04444981
[5 empty] | 0.09364223 | 0.04445008 |  |  | 0.09364223 | 0.04445008
[5 empty] | 0.09650961 | 0.04445034 |  |  | 0.09650961 | 0.04445034
[5 empty] | 0.09936535 | 0.04445061 |  |  | 0.09936535 | 0.04445061
[5 empty] | 0.1022094 | 0.04445088 |  |  | 0.1022094 | 0.04445088
[5 empty] | 0.1050416 | 0.04445115 |  |  | 0.1050416 | 0.04445115
[5 empty] | 0.1078619 | 0.04445142 |  |  | 0.1078619 | 0.04445142
[5 empty] | 0.1106703 | 0.04445169 |  |  | 0.1106703 | 0.04445169
[5 empty] | 0.1134666 | 0.04445196 |  |  | 0.1134666 | 0.04445196
[5 empty] | 0.1162509 | 0.04445222 |  |  | 0.1162509 | 0.04445222
[5 empty] | 0.1190229 | 0.04445249 |  |  | 0.1190229 | 0.04445249
[5 empty] | 0.1217826 | 0.04445276 |  |  | 0.1217826 | 0.04445276
[5 empty] | 0.12453 | 0.04445303 |  |  | 0.12453 | 0.04445303
[5 empty] | 0.1272649 | 0.0444533 |  |  | 0.1272649 | 0.0444533
[5 empty] | 0.1299874 | 0.04445357 |  |  | 0.1299874 | 0.04445357
[5 empty] | 0.1326972 | 0.04445384 |  |  | 0.1326972 | 0.04445384
[5 empty] | 0.1353943 | 0.0444541 |  |  | 0.1353943 | 0.0444541
[5 empty] | 0.1380787 | 0.04445437 |  |  | 0.1380787 | 0.04445437
[5 empty] | 0.1407502 | 0.04445464 |  |  | 0.1407502 | 0.04445464
[5 empty] | 0.1434088 | 0.04445491 |  |  | 0.1434088 | 0.04445491
[5 empty] | 0.1460545 | 0.04445518 |  |  | 0.1460545 | 0.04445518
[5 empty] | 0.148687 | 0.04445545 |  |  | 0.148687 | 0.04445545
[5 empty] | 0.148687 | 0.04444229 |  |  | 0.148687 | 0.04444229
[5 empty] | 0.1519383 | 0.0444635 |  |  | 0.1519383 | 0.0444635
[5 empty] | 0.1551697 | 0.04448472 |  |  | 0.1551697 | 0.04448472
[5 empty] | 0.158381 | 0.04450593 |  |  | 0.158381 | 0.04450593
[5 empty] | 0.1615718 | 0.04452715 |  |  | 0.1615718 | 0.04452715
[5 empty] | 0.164742 | 0.04454836 |  |  | 0.164742 | 0.04454836
[5 empty] | 0.1678913 | 0.04456958 |  |  | 0.1678913 | 0.04456958
[5 empty] | 0.1710194 | 0.04459079 |  |  | 0.1710194 | 0.04459079
[5 empty] | 0.174126 | 0.044612 |  |  | 0.174126 | 0.044612
[5 empty] | 0.177211 | 0.04463322 |  |  | 0.177211 | 0.04463322
[5 empty] | 0.1802739 | 0.04465443 |  |  | 0.1802739 | 0.04465443
[5 empty] | 0.1833147 | 0.04467565 |  |  | 0.1833147 | 0.04467565
[5 empty] | 0.1863329 | 0.04469686 |  |  | 0.1863329 | 0.04469686
[5 empty] | 0.1893284 | 0.04471808 |  |  | 0.1893284 | 0.04471808
[5 empty] | 0.1923009 | 0.04473929 |  |  | 0.1923009 | 0.04473929
[5 empty] | 0.1952502 | 0.04476051 |  |  | 0.1952502 | 0.04476051
[5 empty] | 0.1981759 | 0.04478172 |  |  | 0.1981759 | 0.04478172
[5 empty] | 0.2010778 | 0.04480293 |  |  | 0.2010778 | 0.04480293
[5 empty] | 0.2039557 | 0.04482415 |  |  | 0.2039557 | 0.04482415
[5 empty] | 0.2068093 | 0.04484536 |  |  | 0.2068093 | 0.04484536
[5 empty] | 0.2096383 | 0.04486658 |  |  | 0.2096383 | 0.04486658
[5 empty] | 0.2124425 | 0.04488779 |  |  | 0.2124425 | 0.04488779
[5 empty] | 0.2152216 | 0.04490901 |  |  | 0.2152216 | 0.04490901
[5 empty] | 0.2179753 | 0.04493022 |  |  | 0.2179753 | 0.04493022
[5 empty] | 0.2207035 | 0.04495144 |  |  | 0.2207035 | 0.04495144
[5 empty] | 0.2234068 | 0.04497265 |  |  | 0.2234068 | 0.04497265
[5 empty] | 0.2260915 | 0.04499386 |  |  | 0.2260915 | 0.04499386
[5 empty] | 0.2287582 | 0.04501508 |  |  | 0.2287582 | 0.04501508
[5 empty] | 0.2314068 | 0.04503629 |  |  | 0.2314068 | 0.04503629
[5 empty] | 0.234037 | 0.04505751 |  |  | 0.234037 | 0.04505751
[5 empty] | 0.2366485 | 0.04507872 |  |  | 0.2366485 | 0.04507872
[5 empty] | 0.2392411 | 0.04509994 |  |  | 0.2392411 | 0.04509994
[5 empty] | 0.2418145 | 0.04512115 |  |  | 0.2418145 | 0.04512115
[5 empty] | 0.2443685 | 0.04514237 |  |  | 0.2443685 | 0.04514237
[5 empty] | 0.2469027 | 0.04516358 |  |  | 0.2469027 | 0.04516358
[5 empty] | 0.249417 | 0.04518479 |  |  | 0.249417 | 0.04518479
[5 empty] | 0.251911 | 0.04520601 |  |  | 0.251911 | 0.04520601
[5 empty] | 0.2543845 | 0.04522722 |  |  | 0.2543845 | 0.04522722
[5 empty] | 0.2568373 | 0.04524844 |  |  | 0.2568373 | 0.04524844
[5 empty] | 0.2592691 | 0.04526965 |  |  | 0.2592691 | 0.04526965
[5 empty] | 0.2616796 | 0.04529087 |  |  | 0.2616796 | 0.04529087
[5 empty] | 0.2640686 | 0.04531208 |  |  | 0.2640686 | 0.04531208
[5 empty] | 0.2664357 | 0.0453333 |  |  | 0.2664357 | 0.0453333
[5 empty] | 0.2687809 | 0.04535451 |  |  | 0.2687809 | 0.04535451
[5 empty] | 0.2711037 | 0.04537572 |  |  | 0.2711037 | 0.04537572
[5 empty] | 0.2734039 | 0.04539694 |  |  | 0.2734039 | 0.04539694
[5 empty] | 0.2756813 | 0.04541815 |  |  | 0.2756813 | 0.04541815
[5 empty] | 0.2779357 | 0.04543937 |  |  | 0.2779357 | 0.04543937
[5 empty] | 0.2801666 | 0.04546058 |  |  | 0.2801666 | 0.04546058
[5 empty] | 0.282374 | 0.0454818 |  |  | 0.282374 | 0.0454818
[5 empty] | 0.282374 | 0.0454818 |  |  | 0.282374 | 0.0454818
[5 empty] | 0.277441 | 0.04866222 |  |  | 0.277441 | 0.04866222
[5 empty] | 0.2730757 | 0.05184265 |  |  | 0.2730757 | 0.05184265
[5 empty] | 0.2692455 | 0.05502308 |  |  | 0.2692455 | 0.05502308
[5 empty] | 0.265918 | 0.0582035 |  |  | 0.265918 | 0.0582035
[5 empty] | 0.2630606 | 0.06138393 |  |  | 0.2630606 | 0.06138393
[5 empty] | 0.2606407 | 0.06456436 |  |  | 0.2606407 | 0.06456436
[5 empty] | 0.2586259 | 0.06774478 |  |  | 0.2586259 | 0.06774478
[5 empty] | 0.2569837 | 0.07092521 |  |  | 0.2569837 | 0.07092521
[5 empty] | 0.2556814 | 0.07410563 |  |  | 0.2556814 | 0.07410563
[5 empty] | 0.2546866 | 0.07728606 |  |  | 0.2546866 | 0.07728606
[5 empty] | 0.2539667 | 0.08046649 |  |  | 0.2539667 | 0.08046649
[5 empty] | 0.2534892 | 0.08364691 |  |  | 0.2534892 | 0.08364691
[5 empty] | 0.2532216 | 0.08682734 |  |  | 0.2532216 | 0.08682734
[5 empty] | 0.2531313 | 0.09000777 |  |  | 0.2531313 | 0.09000777
[5 empty] | 0.2539599 | 0.09318819 |  |  | 0.2539599 | 0.09318819
[5 empty] | 0.2564401 | 0.09636862 |  |  | 0.2564401 | 0.09636862
[5 empty] | 0.2600387 | 0.09954905 |  |  | 0.2600387 | 0.09954905
[5 empty] | 0.2642149 | 0.1027295 |  |  | 0.2642149 | 0.1027295
[5 empty] | 0.2684278 | 0.1059099 |  |  | 0.2684278 | 0.1059099
[5 empty] | 0.2721365 | 0.1090903 |  |  | 0.2721365 | 0.1090903
[5 empty] | 0.2748002 | 0.1122708 |  |  | 0.2748002 | 0.1122708
[5 empty] | 0.2758781 | 0.1154512 |  |  | 0.2758781 | 0.1154512
[5 empty] | 0.2753979 | 0.1186316 |  |  | 0.2753979 | 0.1186316
[5 empty] | 0.2739079 | 0.121812 |  |  | 0.2739079 | 0.121812
[5 empty] | 0.2715021 | 0.1249925 |  |  | 0.2715021 | 0.1249925
[5 empty] | 0.2682731 | 0.1281729 |  |  | 0.2682731 | 0.1281729
[5 empty] | 0.2643138 | 0.1313533 |  |  | 0.2643138 | 0.1313533
[5 empty] | 0.2597169 | 0.1345337 |  |  | 0.2597169 | 0.1345337
[5 empty] | 0.254575 | 0.1377142 |  |  | 0.254575 | 0.1377142
[5 empty] | 0.2489811 | 0.1408946 |  |  | 0.2489811 | 0.1408946
[5 empty] | 0.2430276 | 0.144075 |  |  | 0.2430276 | 0.144075
[5 empty] | 0.2368075 | 0.1472554 |  |  | 0.2368075 | 0.1472554
[5 empty] | 0.2304135 | 0.15 |  |  | 0.2304135 | 0.15
[5 empty] | 0.2233735 | 0.1536163 |  |  | 0.2233735 | 0.1536163
[5 empty] | 0.2112488 | 0.1567967 |  |  | 0.2112488 | 0.1567967
[5 empty] | 0.1977072 | 0.1599771 |  |  | 0.1977072 | 0.1599771
[5 empty] | 0.1885584 | 0.1631576 |  |  | 0.1885584 | 0.1631576
[5 empty] | 0.1874313 | 0.166338 |  |  | 0.1874313 | 0.166338
[5 empty] | 0.1874994 | 0.1695184 |  |  | 0.1874994 | 0.1695184
[5 empty] | 0.1876362 | 0.1726989 |  |  | 0.1876362 | 0.1726989
[5 empty] | 0.1878465 | 0.1758793 |  |  | 0.1878465 | 0.1758793
[5 empty] | 0.1881349 | 0.1790597 |  |  | 0.1881349 | 0.1790597
[5 empty] | 0.1885061 | 0.1822401 |  |  | 0.1885061 | 0.1822401
[5 empty] | 0.1889647 | 0.1854206 |  |  | 0.1889647 | 0.1854206
[5 empty] | 0.1895155 | 0.188601 |  |  | 0.1895155 | 0.188601
[5 empty] | 0.1905311 | 0.1917814 |  |  | 0.1905311 | 0.1917814
[5 empty] | 0.1953286 | 0.1949618 |  |  | 0.1953286 | 0.1949618
[5 empty] | 0.2020603 | 0.1981423 |  |  | 0.2020603 | 0.1981423
[5 empty] | 0.2074329 | 0.2013227 |  |  | 0.2074329 | 0.2013227
[5 empty] | 0.211284 | 0.2045031 |  |  | 0.211284 | 0.2045031
[5 empty] | 0.2147572 | 0.2076835 |  |  | 0.2147572 | 0.2076835
[5 empty] | 0.2179574 | 0.210864 |  |  | 0.2179574 | 0.210864
[5 empty] | 0.2209898 | 0.2140444 |  |  | 0.2209898 | 0.2140444
[5 empty] | 0.2239593 | 0.2172248 |  |  | 0.2239593 | 0.2172248
[5 empty] | 0.2269314 | 0.2204052 |  |  | 0.2269314 | 0.2204052
[5 empty] | 0.2295814 | 0.2235857 |  |  | 0.2295814 | 0.2235857
[5 empty] | 0.2320941 | 0.2267661 |  |  | 0.2320941 | 0.2267661
[5 empty] | 0.2348255 | 0.2299465 |  |  | 0.2348255 | 0.2299465
[5 empty] | 0.2381319 | 0.233127 |  |  | 0.2381319 | 0.233127
[5 empty] | 0.2425967 | 0.2363074 |  |  | 0.2425967 | 0.2363074
[5 empty] | 0.2484849 | 0.2394878 |  |  | 0.2484849 | 0.2394878
[5 empty] | 0.2556035 | 0.2426682 |  |  | 0.2556035 | 0.2426682
[5 empty] | 0.2637592 | 0.2458487 |  |  | 0.2637592 | 0.2458487
[5 empty] | 0.2727588 | 0.2490291 |  |  | 0.2727588 | 0.2490291
[5 empty] | 0.282409 | 0.2522095 |  |  | 0.282409 | 0.2522095
[5 empty] | 0.2925164 | 0.2553899 |  |  | 0.2925164 | 0.2553899
[5 empty] | 0.3028877 | 0.2585704 |  |  | 0.3028877 | 0.2585704
[5 empty] | 0.3133298 | 0.2617508 |  |  | 0.3133298 | 0.2617508
[5 empty] | 0.3236491 | 0.2649312 |  |  | 0.3236491 | 0.2649312
[5 empty] | 0.3336525 | 0.2681116 |  |  | 0.3336525 | 0.2681116
[5 empty] | 0.3431466 | 0.2712921 |  |  | 0.3431466 | 0.2712921
[5 empty] | 0.3519382 | 0.2744725 |  |  | 0.3519382 | 0.2744725
[5 empty] | 0.3598339 | 0.2776529 |  |  | 0.3598339 | 0.2776529
[5 empty] | 0.3666405 | 0.2808333 |  |  | 0.3666405 | 0.2808333
[5 empty] | 0.3721646 | 0.2840138 |  |  | 0.3721646 | 0.2840138
[5 empty] | 0.376213 | 0.2871942 |  |  | 0.376213 | 0.2871942
[5 empty] | 0.3791653 | 0.2903746 |  |  | 0.3791653 | 0.2903746
[5 empty] | 0.3787639 | 0.2935551 |  |  | 0.3787639 | 0.2935551
[5 empty] | 0.3690233 | 0.2967355 |  |  | 0.3690233 | 0.2967355
[5 empty] | 0.348932 | 0.2999159 |  |  | 0.348932 | 0.2999159
[5 empty] | 0.3220575 | 0.3030963 |  |  | 0.3220575 | 0.3030963
[5 empty] | 0.2919669 | 0.3062768 |  |  | 0.2919669 | 0.3062768
[5 empty] | 0.2622275 | 0.3094572 |  |  | 0.2622275 | 0.3094572
[5 empty] | 0.2364066 | 0.3126376 |  |  | 0.2364066 | 0.3126376
[5 empty] | 0.2180714 | 0.315818 |  |  | 0.2180714 | 0.315818
[5 empty] | 0.2081967 | 0.3189985 |  |  | 0.2081967 | 0.3189985
[5 empty] | 0.1994358 | 0.3221789 |  |  | 0.1994358 | 0.3221789
[5 empty] | 0.1910764 | 0.3253593 |  |  | 0.1910764 | 0.3253593
[5 empty] | 0.1831704 | 0.3285397 |  |  | 0.1831704 | 0.3285397
[5 empty] | 0.1757701 | 0.3317202 |  |  | 0.1757701 | 0.3317202
[5 empty] | 0.1689275 | 0.3349006 |  |  | 0.1689275 | 0.3349006
[5 empty] | 0.1626948 | 0.338081 |  |  | 0.1626948 | 0.338081
[5 empty] | 0.157124 | 0.3412614 |  |  | 0.157124 | 0.3412614
[5 empty] | 0.1522673 | 0.3444419 |  |  | 0.1522673 | 0.3444419
[5 empty] | 0.1481767 | 0.3476223 |  |  | 0.1481767 | 0.3476223
[5 empty] | 0.1449045 | 0.3508027 |  |  | 0.1449045 | 0.3508027
[5 empty] | 0.1425027 | 0.3539832 |  |  | 0.1425027 | 0.3539832
[5 empty] | 0.1410233 | 0.3571636 |  |  | 0.1410233 | 0.3571636
[5 empty] | 0.1405187 | 0.360344 |  |  | 0.1405187 | 0.360344