## 1
Общество с ограниченной ответственностью "Инженерная геология" (ООО "ИнжГео") | [11 empty] | Общество с ограниченной ответственностью "Инженерная геология" (ООО "ИнжГео")
Юр. адрес: 117279, г. Москва, ул. Миклухо-Маклая, 36 а, этаж 5, пом. XXIII к. 76-84 | [11 empty] | Юр. адрес: 117279, г. Москва, ул. Миклухо-Маклая, 36 а, этаж 5, пом. XXIII к. 76-84 | [8 empty] | нагр |  |  | X0 | Y0 | R |  | нагр |  |  |  | X0 | Y0 | R | нагр |  |  |  | X0 | Y0 | R |  | нагр |  |  |  | X0 | Y0 | R
Телефон/факс +7 (495) 132-30-00, Адрес электронной почты inbox@inj-geo.ru | [11 empty] | Телефон/факс +7 (495) 132-30-00, Адрес электронной почты inbox@inj-geo.ru | [12 empty] | 0 | [7 empty] | 0 | [6 empty] | 0 | [7 empty] | 0
[21 empty] | девиатор | [6 empty] | девиатор | [6 empty] | девиатор | [7 empty] | девиатор
Испытательная лаборатория ООО «ИнжГео» | [11 empty] | Испытательная лаборатория ООО «ИнжГео» | [8 empty] | x0 | Угол | X | Y |  |  |  | x0 |  | Угол | X | Y |  |  | x0 |  | Угол | X | Y |  |  |  | x0 |  | Угол | X | Y
Адрес места осуществления деятельности лаборатории: г. Москва, просп. Вернадского, д. 51, стр. 1 | [11 empty] | Адрес места осуществления деятельности лаборатории: г. Москва, просп. Вернадского, д. 51, стр. 1 | [9 empty] | 0 | [7 empty] | 0 | [6 empty] | 0 | [7 empty] | 0
Телефон +7(910)4557682, E-mail: slg85@mail.ru | [11 empty] | Телефон +7(910)4557682, E-mail: slg85@mail.ru | [9 empty] | 5 | [7 empty] | 5 | [6 empty] | 5 | [7 empty] | 5
[22 empty] | 10 | [7 empty] | 10 | [6 empty] | 10 | [7 empty] | 10
[12 empty] | Протокол испытаний № 13-63/305 от 30-08-2023 | [9 empty] | 15 | [7 empty] | 15 | [6 empty] | 15 | [7 empty] | 15
[22 empty] | 20 | [7 empty] | 20 | [6 empty] | 20 | [7 empty] | 20
[12 empty] | Наименование и адрес заказчика: Переход трубопровода через р. Енисей | [9 empty] | 25 | [7 empty] | 25 | [6 empty] | 25 | [7 empty] | 25
[12 empty] | Наименование объекта: ООО Регионстрой | [9 empty] | 30 | [7 empty] | 30 | [6 empty] | 30 | [7 empty] | 30
Наименование используемого метода/методики: ГОСТ 12248.4-2020 | [11 empty] | Наименование используемого метода/методики: ГОСТ 12248.3-2020 | [9 empty] | 35 | [7 empty] | 35 | [6 empty] | 35 | [7 empty] | 35
Условия проведения испытания: температура окружающей среды (18 - 25)0С, влажность воздуха (40 - 75)% | [11 empty] | Условия проведения испытания: температура окружающей среды (18 - 25)0С, влажность воздуха (40 - 75)% | [9 empty] | 40 | [7 empty] | 40 | [6 empty] | 40 | [7 empty] | 40
[12 empty] | Дата получение объекта подлежащего испытаниям: 03-08-2023 | [9 empty] | 45 | [7 empty] | 45 | [6 empty] | 45 | [7 empty] | 45
[12 empty] | Дата испытания: 25.10.2022-19.11.2305 | [9 empty] | 50 | [7 empty] | 50 | [6 empty] | 50 | [7 empty] | 50
[22 empty] | 55 | [7 empty] | 55 | [6 empty] | 55 | [7 empty] | 55
Испытание грунтов методом трехосного сжатия | [11 empty] | Испытание грунтов методом трехосного сжатия | [9 empty] | 60 | [7 empty] | 60 | [6 empty] | 60 | [7 empty] | 60
[22 empty] | 65 | [7 empty] | 65 | [6 empty] | 65 | [7 empty] | 65
Лабораторный номер: | [6 empty] | We, д.е. = |  |  |  |  | Лабораторный номер: |  | 1340 |  |  |  | We, д.е. = | 0.198 |  |  | 70 | [7 empty] | 70 | [6 empty] | 70 | [7 empty] | 70
Номер скважины: | [6 empty] | ρ, г/см3 = |  |  |  |  | Номер скважины: |  | BH-005 |  |  |  | ρ, г/см3 = | 1.99 |  |  | 75 | [7 empty] | 75 | [6 empty] | 75 | [7 empty] | 75
Глубина отбора, м: | [6 empty] | ρs, г/см3 = |  |  |  |  | Глубина отбора, м: |  | 2.3 |  |  |  | ρs, г/см3 = | 2.73 |  |  | 80 | [7 empty] | 80 | [6 empty] | 80 | [7 empty] | 80
Наименование грунта: | [6 empty] | e, д.е. = |  |  |  |  | Наименование грунта: |  | Щебенистый грунт, заполнитель суглинок, слабольдистый, легкий пылеватый, после оттаивания текучепластичный |  |  |  | e, д.е. = | 0.6434874 |  |  | 85 | [7 empty] | 85 | [6 empty] | 85 | [7 empty] | 85
Схема проведения опыта: | [6 empty] | IL, д.е. = |  |  |  |  | Схема проведения опыта: |  | КД |  |  |  | IL, д.е. = | 0.8526798 |  |  | 90 | [7 empty] | 90 | [6 empty] | 90 | [7 empty] | 90
[22 empty] | 95 | [7 empty] | 95 | [6 empty] | 95 | [7 empty] | 95
[22 empty] | 100 | [7 empty] | 100 | [6 empty] | 100 | [7 empty] | 100
Результаты испытаний | [11 empty] | Результаты испытаний | [9 empty] | 105 | [7 empty] | 105 | [6 empty] | 105 | [7 empty] | 105
[22 empty] | 110 | [7 empty] | 110 | [6 empty] | 110 | [7 empty] | 110
[22 empty] | 115 | [7 empty] | 115 | [6 empty] | 115 | [7 empty] | 115
[22 empty] | 120 | [7 empty] | 120 | [6 empty] | 120 | [7 empty] | 120
[22 empty] | 125 | [7 empty] | 125 | [6 empty] | 125 | [7 empty] | 125
[22 empty] | 130 | [7 empty] | 130 | [6 empty] | 130 | [7 empty] | 130
[22 empty] | 135 | [7 empty] | 135 | [6 empty] | 135 | [7 empty] | 135
[22 empty] | 140 | [7 empty] | 140 | [6 empty] | 140 | [7 empty] | 140
[22 empty] | 145 | [7 empty] | 145 | [6 empty] | 145 | [7 empty] | 145
[22 empty] | 150 | [7 empty] | 150 | [6 empty] | 150 | [7 empty] | 150
[22 empty] | 155 | [7 empty] | 155 | [6 empty] | 155 | [7 empty] | 155
[22 empty] | 160 | [7 empty] | 160 | [6 empty] | 160 | [7 empty] | 160
[22 empty] | 165 | [7 empty] | 165 | [6 empty] | 165 | [7 empty] | 165
[22 empty] | 170 | [7 empty] | 170 | [6 empty] | 170 | [7 empty] | 170
[22 empty] | 175 | [7 empty] | 175 | [6 empty] | 175 | [7 empty] | 175
[22 empty] | 180 | [7 empty] | 180 | [6 empty] | 180 | [7 empty] | 180
[13 empty] | Давление в камере, Мпа σ3 | Вертикальная нагрузка, Мпа σ1 | Поровое давление, Мпа u
[7 empty] | Коэфф. Точки | [5 empty] | 0.05 | 0.2429922 | [5 empty] | 1 | [6 empty] | σ3,кПа | σ1,кПа | u, кПа |  |  |  | 4
[13 empty] | 0.15 | 0.6633667 | [27 empty] | δ3, Мпа | δ1-δ3, МПа | δ1, МПа | δ1, КПа
|  |  | Модуль деформации, МПа: | [9 empty] | 0.25 | 1.083741 | [21 empty] | С, МПа:
|  |  | Е0= | [32 empty] | φ, град:
|  |  | E50 = | [32 empty] | E, Мпа
|  |  | Коэф. Поперечной деформации, ϑ = | [9 empty] | Эффективные значения угла внутреннего трения и удельного сцепления ϕ', С' | [13 empty] | x | 0
[13 empty] | ϕ', град. = | 38 | [12 empty] | y |  |  |  | С, кПа | φ,°
[13 empty] | С', МПа = | 0.008
| Исполнитель: | [6 empty] | Морозов Д.С. |  |  |  |  | Исполнитель: |  |  |  |  | Морозов Д.С.
| Начальник исп. лаборатории: | [6 empty] | Семиколенова Л.Г. |  |  |  |  | Начальник исп. лаборатории: |  |  |  |  | Семиколенова Л.Г.
Лист 1 , всего листов 2 | [11 empty] | Лист 2 , всего листов 2
Частичное воспроизведение протокола испытаний без письменного разрешения ООО «ИнжГео» ЗАПРЕЩАЕТСЯ | [11 empty] | Частичное воспроизведение протокола испытаний без письменного разрешения ООО «ИнжГео» ЗАПРЕЩАЕТСЯ
[5 empty] | второй график |  | первый график | [9 empty] | К Пуассона
dev50 | epsE50 | ind | devE0 | epsE0 | dev | eps | sigma |  | dev1 | eps1 | dev2 | eps2 | dev3 | eps3 |  | Глины
0.09649608 | 0.002335846 |  |  |  | 0 | 0 |  |  | 0 | 0 | 0.09 | 0.0004635314 | 0.15 | 0.0004538745 |  | < 0 | 0,20-0,30
ind |  |  |  |  | 0.03 | 0.0004357195 |  |  | 0.03 | 0.0004357195 | 0.1574486 | 0.0009766745 | 0.2656724 | 0.0009761667 |  | 0-0,25 | 0,30-0,38
2 |  |  |  |  | 0.06030763 | 0.001056532 |  |  | 0.06030763 | 0.001056532 | 0.2566834 | 0.002203348 | 0.4168707 | 0.002102299 |  | 0,25< | 0,38-0,45
E0 |  |  |  |  | 0.08175257 | 0.001584798 |  |  | 0.08175257 | 0.001584798 | 0.2697887 | 0.002930024 | 0.4445648 | 0.0029285 |  | Суглинки | 0,35-0,37
epsE0 | devE0 |  |  |  | 0.09649608 | 0.002335846 |  |  | 0.09649608 | 0.002335846 | 0.2908778 | 0.003906698 | 0.4781964 | 0.003904667 |  | Пески и супеси | 0,30-0,35
0.0004357195 | 0.03 |  |  |  | 0.0973029 | 0.002641331 |  |  | 0.0973029 | 0.002641331 | 0.3132364 | 0.004883373 | 0.5145939 | 0.004880834
[5 empty] | 0.09867698 | 0.003169597 |  |  | 0.09867698 | 0.003169597 | 0.3293957 | 0.005860047 | 0.5406105 | 0.005857
График E50 |  | График E |  |  | 0.1000245 | 0.003697863 |  |  | 0.1000245 | 0.003697863 | 0.3497869 | 0.006836722 | 0.5752995 | 0.006833167
eps | q | sigma |  |  | 0.1013457 | 0.004226129 |  |  | 0.1013457 | 0.004226129 | 0.3647412 | 0.007813396 | 0.5985141 | 0.007809334
Горизонтальная линия E50 |  | Касательная |  |  | 0.1026408 | 0.004754395 |  |  | 0.1026408 | 0.004754395 | 0.3818897 | 0.008790071 | 0.6282076 | 0.008785501
0 |  | a | b |  | 0.1039102 | 0.005282661 |  |  | 0.1039102 | 0.005282661 | 0.3963636 | 0.009766745 | 0.6511333 | 0.009761667
|  |  | 0 |  | 0.105154 | 0.005810927 |  |  | 0.105154 | 0.005810927 | 0.410594 | 0.01074342 | 0.6697444 | 0.01073783
Вертикальная линия E50 |  | p1 и p2 |  |  | 0.1063725 | 0.006339193 |  |  | 0.1063725 | 0.006339193 | 0.4228121 | 0.01172009 | 0.6863941 | 0.011714
| 0 | 0 |  |  | 0.107566 | 0.00686746 |  |  | 0.107566 | 0.00686746 | 0.4338492 | 0.01269677 | 0.7086359 | 0.01269017
[5 empty] | 0.1087347 | 0.007395726 |  |  | 0.1087347 | 0.007395726 | 0.4468362 | 0.01367344 | 0.7215229 | 0.01366633
Касательная линия E50 |  |  |  |  | 0.1098789 | 0.007923992 |  |  | 0.1098789 | 0.007923992 | 0.4534045 | 0.01465012 | 0.7445084 | 0.0146425
0 | 0 | Горизонтальная 1 |  |  | 0.1109988 | 0.008452258 |  |  | 0.1109988 | 0.008452258 | 0.4612852 | 0.01562679 | 0.7549456 | 0.01561867
[5 empty] | 0.1120947 | 0.008980524 |  |  | 0.1120947 | 0.008980524 | 0.4701094 | 0.01660347 | 0.7654879 | 0.01659483
Горизонтальная линия qкр |  |  |  |  | 0.1131669 | 0.00950879 |  |  | 0.1131669 | 0.00950879 | 0.4776083 | 0.01758014 | 0.7758885 | 0.017571
Горизонтальная линия q |  | Горизонтальная 2 |  |  | 0.1142156 | 0.01003706 |  |  | 0.1142156 | 0.01003706 | 0.4855131 | 0.01855682 | 0.7855007 | 0.01854717
0 |  | 0 |  |  | 0.1152411 | 0.01056532 |  |  | 0.1152411 | 0.01056532 | 0.489655 | 0.01953349 | 0.7936776 | 0.01952333
[5 empty] | 0.1162436 | 0.01109359 |  |  | 0.1162436 | 0.01109359 | 0.497265 | 0.02051016 | 0.8062727 | 0.0204995
Вертикальная линия q |  |  |  |  | 0.1172234 | 0.01162185 |  |  | 0.1172234 | 0.01162185 | 0.5003745 | 0.02148684 | 0.8072391 | 0.02147567
| 0 |  |  |  | 0.1181807 | 0.01215012 |  |  | 0.1181807 | 0.01215012 | 0.5006144 | 0.02246351 | 0.8177302 | 0.02245184
[5 empty] | 0.1191158 | 0.01267839 |  |  | 0.1191158 | 0.01267839 | 0.5036161 | 0.02344019 | 0.8233992 | 0.023428
[5 empty] | 0.120029 | 0.01320665 |  |  | 0.120029 | 0.01320665 | 0.5097107 | 0.02441686 | 0.8276993 | 0.02440417
[5 empty] | 0.1209204 | 0.01373492 |  |  | 0.1209204 | 0.01373492 | 0.5093293 | 0.02539354 | 0.8230839 | 0.02538034
[5 empty] | 0.1217905 | 0.01426319 |  |  | 0.1217905 | 0.01426319 | 0.5095031 | 0.02637021 | 0.8297061 | 0.0263565
[5 empty] | 0.1226393 | 0.01479145 |  |  | 0.1226393 | 0.01479145 | 0.5133667 | 0.02734689 | 0.8337413 | 0.02733267
[5 empty] | 0.1234673 | 0.01531972 |  |  | 0.1234673 | 0.01531972 | 0.5104573 | 0.02832356 | 0.8315111 | 0.02830884
[5 empty] | 0.1242745 | 0.01584798 |  |  | 0.1242745 | 0.01584798 | 0.5097198 | 0.02930024 | 0.8320079 | 0.029285
[5 empty] | 0.1250614 | 0.01637625 |  |  | 0.1250614 | 0.01637625 | 0.5089259 | 0.03027691 | 0.8326954 | 0.03026117
[5 empty] | 0.1258281 | 0.01690452 |  |  | 0.1258281 | 0.01690452 | 0.510485 | 0.03125358 | 0.8318941 | 0.03123734
[5 empty] | 0.1265749 | 0.01743278 |  |  | 0.1265749 | 0.01743278 | 0.5097065 | 0.03223026 | 0.8226244 | 0.0322135
[5 empty] | 0.1273021 | 0.01796105 |  |  | 0.1273021 | 0.01796105 | 0.5061998 | 0.03320693 | 0.822607 | 0.03318967
[5 empty] | 0.1280099 | 0.01848931 |  |  | 0.1280099 | 0.01848931 | 0.5081744 | 0.03418361 | 0.8209623 | 0.03416584
[5 empty] | 0.1286986 | 0.01901758 |  |  | 0.1286986 | 0.01901758 | 0.5080397 | 0.03516028 | 0.8237109 | 0.035142
[5 empty] | 0.1293684 | 0.01954585 |  |  | 0.1293684 | 0.01954585 | 0.5076051 | 0.03613696 | 0.8169732 | 0.03611817
[5 empty] | 0.1300196 | 0.02007411 |  |  | 0.1300196 | 0.02007411 | 0.50408 | 0.03711363 | 0.8184698 | 0.03709434
[5 empty] | 0.1306524 | 0.02060238 |  |  | 0.1306524 | 0.02060238 | 0.5052739 | 0.03809031 | 0.8170212 | 0.0380705
[5 empty] | 0.1312672 | 0.02113064 |  |  | 0.1312672 | 0.02113064 | 0.5009961 | 0.03906698 | 0.8119479 | 0.03904667
[5 empty] | 0.1318641 | 0.02165891 |  |  | 0.1318641 | 0.02165891 | 0.4992561 | 0.04004366 | 0.8105704 | 0.04002284
[5 empty] | 0.1324434 | 0.02218718 |  |  | 0.1324434 | 0.02218718 | 0.5005633 | 0.04102033 | 0.8084093 | 0.040999
[5 empty] | 0.1330054 | 0.02271544 |  |  | 0.1330054 | 0.02271544 | 0.4993272 | 0.041997 | 0.807885 | 0.04197517
[5 empty] | 0.1335503 | 0.02324371 |  |  | 0.1335503 | 0.02324371 | 0.494657 | 0.04297368 | 0.8047181 | 0.04295134
[5 empty] | 0.1340784 | 0.02377198 |  |  | 0.1340784 | 0.02377198 | 0.4961623 | 0.04395035 | 0.7992291 | 0.0439275
[5 empty] | 0.13459 | 0.02430024 |  |  | 0.13459 | 0.02430024 | 0.4911525 | 0.04492703 | 0.7936385 | 0.04490367
[5 empty] | 0.1350853 | 0.02482851 |  |  | 0.1350853 | 0.02482851 | 0.493737 | 0.0459037 | 0.7896668 | 0.04587984
[5 empty] | 0.1355645 | 0.02535677 |  |  | 0.1355645 | 0.02535677 | 0.4906252 | 0.04688038 | 0.7870345 | 0.046856
[5 empty] | 0.1360279 | 0.02588504 |  |  | 0.1360279 | 0.02588504 | 0.4914266 | 0.04785705 | 0.7906621 | 0.04783217
[5 empty] | 0.1364758 | 0.02641331 |  |  | 0.1364758 | 0.02641331 | 0.4901505 | 0.04883373 | 0.7874702 | 0.04880834
[5 empty] | 0.1369084 | 0.02694157 |  |  | 0.1369084 | 0.02694157 | 0.4884063 | 0.0498104 | 0.7871793 | 0.0497845
[5 empty] | 0.137326 | 0.02746984 |  |  | 0.137326 | 0.02746984 | 0.4826036 | 0.05078708 | 0.7831099 | 0.05076067
[5 empty] | 0.1377288 | 0.0279981 |  |  | 0.1377288 | 0.0279981 | 0.4844517 | 0.05176375 | 0.7816824 | 0.05173684
[5 empty] | 0.1381172 | 0.02852637 |  |  | 0.1381172 | 0.02852637 | 0.48296 | 0.05274042 | 0.7777175 | 0.052713
[5 empty] | 0.1384913 | 0.02905464 |  |  | 0.1384913 | 0.02905464 | 0.478438 | 0.0537171 | 0.7734356 | 0.05368917
[5 empty] | 0.1388514 | 0.0295829 |  |  | 0.1388514 | 0.0295829 | 0.481595 | 0.05469377 | 0.7707573 | 0.05466534
[5 empty] | 0.1391977 | 0.03011117 |  |  | 0.1391977 | 0.03011117 | 0.479639 | 0.05567045 | 0.7747967 | 0.0556415
[5 empty] | 0.1395306 | 0.03063943 |  |  | 0.1395306 | 0.03063943 | 0.475282 | 0.05664712 | 0.7658888 | 0.05661767
[5 empty] | 0.1398503 | 0.0311677 |  |  | 0.1398503 | 0.0311677 | 0.4773747 | 0.0576238 | 0.7672579 | 0.05759384
[5 empty] | 0.140157 | 0.03169597 |  |  | 0.140157 | 0.03169597 | 0.4748249 | 0.05860047 | 0.7670108 | 0.05857
[5 empty] | 0.140451 | 0.03222423 |  |  | 0.140451 | 0.03222423 | 0.4753404 | 0.05957715 | 0.7629544 | 0.05954617
[5 empty] | 0.1407326 | 0.0327525 |  |  | 0.1407326 | 0.0327525 | 0.4755293 | 0.06055382 | 0.7627954 | 0.06052234
[5 empty] | 0.1410019 | 0.03328077 |  |  | 0.1410019 | 0.03328077 | 0.4693993 | 0.06153049 | 0.7604406 | 0.0614985
[5 empty] | 0.1412594 | 0.03380903 |  |  | 0.1412594 | 0.03380903 | 0.4719583 | 0.06250717 | 0.7588969 | 0.06247467
[5 empty] | 0.1415051 | 0.0343373 |  |  | 0.1415051 | 0.0343373 | 0.4700142 | 0.06348384 | 0.7573709 | 0.06345084
[5 empty] | 0.1417394 | 0.03486556 |  |  | 0.1417394 | 0.03486556 | 0.4698749 | 0.06446052 | 0.7558695 | 0.064427
[5 empty] | 0.1419626 | 0.03539383 |  |  | 0.1419626 | 0.03539383 | 0.4664482 | 0.06543719 | 0.7606995 | 0.06540317
[5 empty] | 0.1421748 | 0.0359221 |  |  | 0.1421748 | 0.0359221 | 0.4660421 | 0.06641387 | 0.7582677 | 0.06637934
[5 empty] | 0.1423764 | 0.03645036 |  |  | 0.1423764 | 0.03645036 | 0.4649643 | 0.06739054 | 0.7572808 | 0.06735551
[5 empty] | 0.1425676 | 0.03697863 |  |  | 0.1425676 | 0.03697863 | 0.4615229 | 0.06836722 | 0.7494457 | 0.06833167
[5 empty] | 0.1427487 | 0.03750689 |  |  | 0.1427487 | 0.03750689 | 0.4601256 | 0.06934389 | 0.7484692 | 0.06930784
[5 empty] | 0.1429199 | 0.03803516 |  |  | 0.1429199 | 0.03803516 | 0.4623803 | 0.07032057 | 0.755058 | 0.07028401
[5 empty] | 0.1430814 | 0.03856343 |  |  | 0.1430814 | 0.03856343 | 0.461495 | 0.07129724 | 0.7511189 | 0.07126017
[5 empty] | 0.1432336 | 0.03909169 |  |  | 0.1432336 | 0.03909169 | 0.4608774 | 0.07227391 | 0.7520588 | 0.07223634
[5 empty] | 0.1433767 | 0.03961996 |  |  | 0.1433767 | 0.03961996 | 0.4605355 | 0.07325059 | 0.7475844 | 0.07321251
[5 empty] | 0.1435109 | 0.04014822 |  |  | 0.1435109 | 0.04014822 | 0.4557771 | 0.07422726 | 0.7439024 | 0.07418867
[5 empty] | 0.1436365 | 0.04067649 |  |  | 0.1436365 | 0.04067649 | 0.4572102 | 0.07520394 | 0.7479198 | 0.07516484
[5 empty] | 0.1437538 | 0.04120476 |  |  | 0.1437538 | 0.04120476 | 0.4551426 | 0.07618061 | 0.7472433 | 0.07614101
[5 empty] | 0.143863 | 0.04173302 |  |  | 0.143863 | 0.04173302 | 0.4583821 | 0.07715729 | 0.7426797 | 0.07711717
[5 empty] | 0.1439643 | 0.04226129 |  |  | 0.1439643 | 0.04226129 | 0.4542367 | 0.07813396 | 0.7480357 | 0.07809334
[5 empty] | 0.1440581 | 0.04278956 |  |  | 0.1440581 | 0.04278956 | 0.4550142 | 0.07911064 | 0.7470183 | 0.07906951
[5 empty] | 0.1441446 | 0.04331782 |  |  | 0.1441446 | 0.04331782 | 0.4558225 | 0.08008731 | 0.743134 | 0.08004567
[5 empty] | 0.144224 | 0.04384609 |  |  | 0.144224 | 0.04384609 | 0.4539247 | 0.08106399 | 0.7447687 | 0.08102184
[5 empty] | 0.1442966 | 0.04437435 |  |  | 0.1442966 | 0.04437435 | 0.4541407 | 0.08204066 | 0.7412905 | 0.08199801
[5 empty] | 0.1443627 | 0.04490262 |  |  | 0.1443627 | 0.04490262 | 0.4577681 | 0.08301733 | 0.7478943 | 0.08297417
[5 empty] | 0.1444224 | 0.04543089 |  |  | 0.1444224 | 0.04543089 | 0.4535061 | 0.08399401 | 0.7419754 | 0.08395034
[5 empty] | 0.1444762 | 0.04595915 |  |  | 0.1444762 | 0.04595915 | 0.4547541 | 0.08497068 | 0.742929 | 0.08492651
[5 empty] | 0.1445242 | 0.04648742 |  |  | 0.1445242 | 0.04648742 | 0.4548115 | 0.08594736 | 0.7424505 | 0.08590267
[5 empty] | 0.1445666 | 0.04701568 |  |  | 0.1445666 | 0.04701568 | 0.4554776 | 0.08692403 | 0.744435 | 0.08687884
[5 empty] | 0.1446038 | 0.04754395 |  |  | 0.1446038 | 0.04754395 | 0.4533518 | 0.08790071 | 0.750778 | 0.08785501
[5 empty] | 0.144636 | 0.04807222 |  |  | 0.144636 | 0.04807222 | 0.4563334 | 0.08887738 | 0.7506745 | 0.08883117
[5 empty] | 0.1446634 | 0.04860048 |  |  | 0.1446634 | 0.04860048 | 0.4540217 | 0.08985406 | 0.75002 | 0.08980734
[5 empty] | 0.1446864 | 0.04912875 |  |  | 0.1446864 | 0.04912875 | 0.4552162 | 0.09083073 | 0.7475097 | 0.09078351
[5 empty] | 0.1447051 | 0.04965701 |  |  | 0.1447051 | 0.04965701 | 0.4562161 | 0.09180741 | 0.7464388 | 0.09175967
[5 empty] | 0.1447198 | 0.05018528 |  |  | 0.1447198 | 0.05018528 | 0.4544208 | 0.09278408 | 0.7470027 | 0.09273584
[5 empty] | 0.1447308 | 0.05071355 |  |  | 0.1447308 | 0.05071355 | 0.4562297 | 0.09376075 | 0.7473965 | 0.09371201
[5 empty] | 0.1447384 | 0.05124181 |  |  | 0.1447384 | 0.05124181 | 0.457642 | 0.09473743 | 0.7549156 | 0.09468817
[5 empty] | 0.1447427 | 0.05177008 |  |  | 0.1447427 | 0.05177008 | 0.4576573 | 0.0957141 | 0.7551552 | 0.09566434
[5 empty] | 0.1447441 | 0.05229835 |  |  | 0.1447441 | 0.05229835 | 0.4548747 | 0.09669078 | 0.7509106 | 0.09664051
[5 empty] | 0.1447441 | 0.05229835 |  |  | 0.1447441 | 0.05229835 | 0.4581937 | 0.09766745 | 0.7524771 | 0.09761667
[5 empty] | 0.1426029 | 0.05229808 |  |  | 0.1426029 | 0.05229808 | 0.4591136 | 0.09864413 | 0.7536499 | 0.09859284
[5 empty] | 0.140483 | 0.05229781 |  |  | 0.140483 | 0.05229781 | 0.4554338 | 0.0996208 | 0.7569243 | 0.09956901
[5 empty] | 0.1383851 | 0.05229754 |  |  | 0.1383851 | 0.05229754 | 0.4556536 | 0.1005975 | 0.7548956 | 0.1005452
[5 empty] | 0.13631 | 0.05229727 |  |  | 0.13631 | 0.05229727 | 0.4545723 | 0.1015742 | 0.7610591 | 0.1015213
[5 empty] | 0.1342583 | 0.052297 |  |  | 0.1342583 | 0.052297 | 0.4577893 | 0.1025508 | 0.76151 | 0.1024975
[5 empty] | 0.1322308 | 0.05229673 |  |  | 0.1322308 | 0.05229673 | 0.455104 | 0.1035275 | 0.7615435 | 0.1034737
[5 empty] | 0.130228 | 0.05229647 |  |  | 0.130228 | 0.05229647 | 0.4577156 | 0.1045042 | 0.758155 | 0.1044498
[5 empty] | 0.1282507 | 0.0522962 |  |  | 0.1282507 | 0.0522962 | 0.4590236 | 0.1054808 | 0.7622397 | 0.105426
[5 empty] | 0.1262996 | 0.05229593 |  |  | 0.1262996 | 0.05229593 | 0.4601274 | 0.1064575 | 0.765293 | 0.1064022
[5 empty] | 0.1243754 | 0.05229566 |  |  | 0.1243754 | 0.05229566 | 0.4579261 | 0.1074342 | 0.76301 | 0.1073783
[5 empty] | 0.1224787 | 0.05229539 |  |  | 0.1224787 | 0.05229539 | 0.4577193 | 0.1084109 | 0.767486 | 0.1083545
[5 empty] | 0.1206102 | 0.05229512 |  |  | 0.1206102 | 0.05229512 | 0.4594062 | 0.1093875 | 0.7650163 | 0.1093307
[5 empty] | 0.1187707 | 0.05229485 |  |  | 0.1187707 | 0.05229485 | 0.4564862 | 0.1103642 | 0.7658962 | 0.1103068
[5 empty] | 0.1169608 | 0.05229459 |  |  | 0.1169608 | 0.05229459 | 0.4560587 | 0.1113409 | 0.762621 | 0.111283
[5 empty] | 0.1151812 | 0.05229432 |  |  | 0.1151812 | 0.05229432 | 0.4581229 | 0.1123176 | 0.7676858 | 0.1122592
[5 empty] | 0.1134326 | 0.05229405 |  |  | 0.1134326 | 0.05229405 | 0.4568783 | 0.1132942 | 0.762786 | 0.1132353
[5 empty] | 0.1117156 | 0.05229378 |  |  | 0.1117156 | 0.05229378 | 0.4605242 | 0.1142709 | 0.7628169 | 0.1142115
[5 empty] | 0.110031 | 0.05229351 |  |  | 0.110031 | 0.05229351 | 0.45826 | 0.1152476 | 0.7649737 | 0.1151877
[5 empty] | 0.1083795 | 0.05229324 |  |  | 0.1083795 | 0.05229324 | 0.4559849 | 0.1162243 | 0.7694517 | 0.1161638
[5 empty] | 0.1067617 | 0.05229297 |  |  | 0.1067617 | 0.05229297 | 0.4585983 | 0.1172009 | 0.7671462 | 0.11714
[5 empty] | 0.1051784 | 0.05229271 |  |  | 0.1051784 | 0.05229271 | 0.460791 | 0.1181776 | 0.7692124 | 0.1181162
[5 empty] | 0.1036301 | 0.05229244 |  |  | 0.1036301 | 0.05229244 | 0.4583798 | 0.1191543 | 0.7665343 | 0.1190923
[5 empty] | 0.1021177 | 0.05229217 |  |  | 0.1021177 | 0.05229217 | 0.4566495 | 0.120131 | 0.7699702 | 0.1200685
[5 empty] | 0.1006418 | 0.0522919 |  |  | 0.1006418 | 0.0522919 | 0.4587065 | 0.1211076 | 0.7613503 | 0.1210447
[5 empty] | 0.09920018 | 0.05229163 |  |  | 0.09920018 | 0.05229163 | 0.4567576 | 0.1220843 | 0.7598051 | 0.1220208
[5 empty] | 0.09777682 | 0.05229136 |  |  | 0.09777682 | 0.05229136 | 0.4581092 | 0.123061 | 0.7606651 | 0.122997
[5 empty] | 0.09636954 | 0.0522911 |  |  | 0.09636954 | 0.0522911 | 0.4561681 | 0.1240377 | 0.7616608 | 0.1239732
[5 empty] | 0.09497905 | 0.05229083 |  |  | 0.09497905 | 0.05229083 | 0.4560407 | 0.1250143 | 0.7564225 | 0.1249493
[5 empty] | 0.09360601 | 0.05229056 |  |  | 0.09360601 | 0.05229056 | 0.4530336 | 0.125991 | 0.7516807 | 0.1259255
[5 empty] | 0.09225114 | 0.05229029 |  |  | 0.09225114 | 0.05229029 | 0.4547535 | 0.1269677 | 0.7492659 | 0.1269017
[5 empty] | 0.0909151 | 0.05229002 |  |  | 0.0909151 | 0.05229002 | 0.4501069 | 0.1279444 | 0.7420084 | 0.1278778
[5 empty] | 0.08959858 | 0.05228975 |  |  | 0.08959858 | 0.05228975 | 0.4506005 | 0.128921 | 0.7402389 | 0.128854
[5 empty] | 0.08830229 | 0.05228948 |  |  | 0.08830229 | 0.05228948 | 0.4509407 | 0.1298977 | 0.7349876 | 0.1298302
[5 empty] | 0.0870269 | 0.05228922 |  |  | 0.0870269 | 0.05228922 | 0.4490343 | 0.1308744 | 0.735185 | 0.1308063
[5 empty] | 0.0857731 | 0.05228895 |  |  | 0.0857731 | 0.05228895 | 0.4501877 | 0.1318511 | 0.7285617 | 0.1317825
[5 empty] | 0.08454157 | 0.05228868 |  |  | 0.08454157 | 0.05228868 | 0.4475076 | 0.1328277 | 0.721348 | 0.1327587
[5 empty] | 0.08333302 | 0.05228841 |  |  | 0.08333302 | 0.05228841 | 0.4468005 | 0.1338044 | 0.7147743 | 0.1337348
[5 empty] | 0.08214812 | 0.05228814 |  |  | 0.08214812 | 0.05228814 | 0.4466731 | 0.1347811 | 0.7106712 | 0.134711
[5 empty] | 0.08098756 | 0.05228787 |  |  | 0.08098756 | 0.05228787 | 0.4451319 | 0.1357578 | 0.7075691 | 0.1356872
[5 empty] | 0.07985203 | 0.0522876 |  |  | 0.07985203 | 0.0522876 | 0.4417836 | 0.1367344 | 0.7074983 | 0.1366633
[5 empty] | 0.07874221 | 0.05228734 |  |  | 0.07874221 | 0.05228734 | 0.4435346 | 0.1377111 | 0.7032895 | 0.1376395
[5 empty] | 0.07765881 | 0.05228707 |  |  | 0.07765881 | 0.05228707 | 0.4383917 | 0.1386878 | 0.6989729 | 0.1386157
[5 empty] | 0.07660249 | 0.0522868 |  |  | 0.07660249 | 0.0522868 | 0.4376613 | 0.1396645 | 0.6950791 | 0.1395918
[5 empty] | 0.07557396 | 0.05228653 |  |  | 0.07557396 | 0.05228653 | 0.4381501 | 0.1406411 | 0.6887385 | 0.140568
[5 empty] | 0.07457389 | 0.05228626 |  |  | 0.07457389 | 0.05228626 | 0.4358647 | 0.1416178 | 0.6817815 | 0.1415442
[5 empty] | 0.07360298 | 0.05228599 |  |  | 0.07360298 | 0.05228599 | 0.4354116 | 0.1425945 | 0.6808386 | 0.1425203
[5 empty] | 0.07266191 | 0.05228572 |  |  | 0.07266191 | 0.05228572 | 0.4312974 | 0.1435712 | 0.6731403 | 0.1434965
[5 empty] | 0.07175137 | 0.05228546 |  |  | 0.07175137 | 0.05228546 | 0.4335288 | 0.1445478 | 0.670117 | 0.1444727
[5 empty] | 0.07087206 | 0.05228519 |  |  | 0.07087206 | 0.05228519 | 0.4338122 | 0.1455245 | 0.670299 | 0.1454488
[5 empty] | 0.07087206 | 0.05228519 |  |  | 0.07087206 | 0.05228519 | 0.4304544 | 0.1465012 | 0.666017 | 0.146425
[5 empty] | 0.06917519 | 0.0522777 |  |  | 0.06917519 | 0.0522777 | 0.4296618 | 0.1474779 | 0.6631012 | 0.1474012
[5 empty] | 0.06749126 | 0.05227021 |  |  | 0.06749126 | 0.05227021 | 0.4306412 | 0.1484545 | 0.6640823 | 0.1483773
[5 empty] | 0.06582051 | 0.05226272 |  |  | 0.06582051 | 0.05226272 | 0.427799 | 0.1494312 | 0.6619905 | 0.1493535
[5 empty] | 0.06416316 | 0.05225522 |  |  | 0.06416316 | 0.05225522 | 0.4302418 | 0.1504079 | 0.6650564 | 0.1503297
[5 empty] | 0.06251947 | 0.05224773 |  |  | 0.06251947 | 0.05224773 | 0.4247763 | 0.1513846 | 0.6587104 | 0.1513058
[5 empty] | 0.06088967 | 0.05224024 |  |  | 0.06088967 | 0.05224024 | 0.4262899 | 0.1523612 | 0.6617752 | 0.152282
[5 empty] | 0.059274 | 0.05223275 |  |  | 0.059274 | 0.05223275 | 0.4257116 | 0.1533379 | 0.6628758 | 0.1532582
[5 empty] | 0.05767271 | 0.05222526 |  |  | 0.05767271 | 0.05222526 | 0.4240343 | 0.1543146 | 0.6644775 | 0.1542343
[5 empty] | 0.05608602 | 0.05221777 |  |  | 0.05608602 | 0.05221777 | 0.4241585 | 0.1552912 | 0.6568812 | 0.1552105
[5 empty] | 0.05451418 | 0.05221028 |  |  | 0.05451418 | 0.05221028 | 0.4226846 | 0.1562679 | 0.6631877 | 0.1561867
[5 empty] | 0.05295743 | 0.05220279 |  |  | 0.05295743 | 0.05220279 | 0.4243132 | 0.1572446 | 0.6592976 | 0.1571628
[5 empty] | 0.05141601 | 0.0521953 |  |  | 0.05141601 | 0.0521953 | 0.4231448 | 0.1582213 | 0.6582118 | 0.158139
[5 empty] | 0.04989015 | 0.05218781 |  |  | 0.04989015 | 0.05218781 | 0.4244799 | 0.1591979 | 0.664231 | 0.1591152
[5 empty] | 0.04838011 | 0.05218032 |  |  | 0.04838011 | 0.05218032 | 0.4239189 | 0.1601746 | 0.661856 | 0.1600913
[5 empty] | 0.04688611 | 0.05217282 |  |  | 0.04688611 | 0.05217282 | 0.4218623 | 0.1611513 | 0.6567874 | 0.1610675
[5 empty] | 0.04540839 | 0.05216533 |  |  | 0.04540839 | 0.05216533 | 0.4197108 | 0.162128 | 0.6623261 | 0.1620437
[5 empty] | 0.0439472 | 0.05215784 |  |  | 0.0439472 | 0.05215784 | 0.4193646 | 0.1631046 | 0.6586727 | 0.1630198
[5 empty] | 0.04250278 | 0.05215035 |  |  | 0.04250278 | 0.05215035 | 0.4229244 | 0.1640813 | 0.6605282 | 0.163996
[5 empty] | 0.04107536 | 0.05214286 |  |  | 0.04107536 | 0.05214286 | 0.4180906 | 0.165058 | 0.6644931 | 0.1649722
[5 empty] | 0.03966519 | 0.05213537 |  |  | 0.03966519 | 0.05213537 | 0.4186638 | 0.1660347 | 0.6641684 | 0.1659483
[5 empty] | 0.0382725 | 0.05212788 |  |  | 0.0382725 | 0.05212788 | 0.4191444 | 0.1670113 | 0.6647546 | 0.1669245
[5 empty] | 0.03689753 | 0.05212039 |  |  | 0.03689753 | 0.05212039 | 0.4206328 | 0.167988 | 0.6622526 | 0.1679007
[5 empty] | 0.03554053 | 0.0521129 |  |  | 0.03554053 | 0.0521129 | 0.4202297 | 0.1689647 | 0.6622631 | 0.1688768
[5 empty] | 0.03420173 | 0.05210541 |  |  | 0.03420173 | 0.05210541 | 0.4171355 | 0.1699414 | 0.6634869 | 0.169853
[5 empty] | 0.03288039 | 0.05209792 |  |  | 0.03288039 | 0.05209792 | 0.4170507 | 0.170918 | 0.6577247 | 0.1708292
[5 empty] | 0.03157089 | 0.05209042 |  |  | 0.03157089 | 0.05209042 | 0.4193758 | 0.1718947 | 0.6598773 | 0.1718053
[5 empty] | 0.03027248 | 0.05208293 |  |  | 0.03027248 | 0.05208293 | 0.4188113 | 0.1728714 | 0.6639454 | 0.1727815
[5 empty] | 0.02898542 | 0.05207544 |  |  | 0.02898542 | 0.05207544 | 0.4163577 | 0.1738481 | 0.6589298 | 0.1737577
[5 empty] | 0.02770992 | 0.05206795 |  |  | 0.02770992 | 0.05206795 | 0.4142155 | 0.1748247 | 0.6604313 | 0.1747338
[5 empty] | 0.02644625 | 0.05206046 |  |  | 0.02644625 | 0.05206046 | 0.4161851 | 0.1758014 | 0.6662505 | 0.17571
[5 empty] | 0.02519463 | 0.05205297 |  |  | 0.02519463 | 0.05205297 | 0.4152671 | 0.1767781 | 0.6599883 | 0.1766862
[5 empty] | 0.02395531 | 0.05204548 |  |  | 0.02395531 | 0.05204548 | 0.4139619 | 0.1777548 | 0.6636454 | 0.1776623
[5 empty] | 0.02272852 | 0.05203799 |  |  | 0.02272852 | 0.05203799 | 0.4134701 | 0.1787314 | 0.6607225 | 0.1786385
[5 empty] | 0.0215145 | 0.0520305 |  |  | 0.0215145 | 0.0520305 | 0.4168922 | 0.1797081 | 0.6648204 | 0.1796147
[5 empty] | 0.0203135 | 0.05202301 |  |  | 0.0203135 | 0.05202301 | 0.4126286 | 0.1806848 | 0.6603399 | 0.1805908
[5 empty] | 0.01912575 | 0.05201552 |  |  | 0.01912575 | 0.05201552 | 0.4125798 | 0.1816615 | 0.6672816 | 0.181567
[5 empty] | 0.0179515 | 0.05200803 |  |  | 0.0179515 | 0.05200803 | 0.4137464 | 0.1826381 | 0.6622465 | 0.1825432
[5 empty] | 0.01679097 | 0.05200053 |  |  | 0.01679097 | 0.05200053 | 0.4160289 | 0.1836148 | 0.6611351 | 0.1835193
[5 empty] | 0.01564442 | 0.05199304 |  |  | 0.01564442 | 0.05199304 | 0.4154276 | 0.1845915 | 0.6650483 | 0.1844955
[5 empty] | 0.01451208 | 0.05198555 |  |  | 0.01451208 | 0.05198555 | 0.4115432 | 0.1855682 | 0.6649869 | 0.1854717
[5 empty] | 0.01339419 | 0.05197806 |  |  | 0.01339419 | 0.05197806 | 0.411376 | 0.1865448 | 0.6633514 | 0.1864478
[5 empty] | 0.01229098 | 0.05197057 |  |  | 0.01229098 | 0.05197057 | 0.4141267 | 0.1875215 | 0.6642429 | 0.187424
[5 empty] | 0.01120271 | 0.05196308 |  |  | 0.01120271 | 0.05196308 | 0.4115957 | 0.1884982 | 0.6660618 | 0.1884002
[5 empty] | 0.01012961 | 0.05195559 |  |  | 0.01012961 | 0.05195559 | 0.4110835 | 0.1894749 | 0.6691092 | 0.1893763
[5 empty] | 0.009071911 | 0.0519481 |  |  | 0.009071911 | 0.0519481 | 0.4140906 | 0.1904515 | 0.6713856 | 0.1903525
[5 empty] | 0.008029863 | 0.05194061 |  |  | 0.008029863 | 0.05194061 | 0.4153174 | 0.1914282 | 0.6697918 | 0.1913287
[5 empty] | 0.007003702 | 0.05193312 |  |  | 0.007003702 | 0.05193312 | 0.4144646 | 0.1924049 | 0.6684286 | 0.1923048
[5 empty] | 0.005993668 | 0.05192563 |  |  | 0.005993668 | 0.05192563 | 0.4111325 | 0.1933816 | 0.6669967 | 0.193281
[5 empty] | 0.005 | 0.05191813 |  |  | 0.005 | 0.05191813 | 0.4154217 | 0.1943582 | 0.671697 | 0.1942572
[5 empty] | 0.005 | 0.05190498 |  |  | 0.005 | 0.05190498
[5 empty] | 0.006654776 | 0.05190525 |  |  | 0.006654776 | 0.05190525
[5 empty] | 0.008303692 | 0.05190551 |  |  | 0.008303692 | 0.05190551
[5 empty] | 0.009946713 | 0.05190578 |  |  | 0.009946713 | 0.05190578
[5 empty] | 0.0115838 | 0.05190605 |  |  | 0.0115838 | 0.05190605
[5 empty] | 0.01321492 | 0.05190632 |  |  | 0.01321492 | 0.05190632
[5 empty] | 0.01484002 | 0.05190659 |  |  | 0.01484002 | 0.05190659
[5 empty] | 0.01645909 | 0.05190686 |  |  | 0.01645909 | 0.05190686
[5 empty] | 0.01807207 | 0.05190713 |  |  | 0.01807207 | 0.05190713
[5 empty] | 0.01967892 | 0.05190739 |  |  | 0.01967892 | 0.05190739
[5 empty] | 0.02127963 | 0.05190766 |  |  | 0.02127963 | 0.05190766
[5 empty] | 0.02287413 | 0.05190793 |  |  | 0.02287413 | 0.05190793
[5 empty] | 0.02446241 | 0.0519082 |  |  | 0.02446241 | 0.0519082
[5 empty] | 0.02604441 | 0.05190847 |  |  | 0.02604441 | 0.05190847
[5 empty] | 0.02762011 | 0.05190874 |  |  | 0.02762011 | 0.05190874
[5 empty] | 0.02918946 | 0.051909 |  |  | 0.02918946 | 0.051909
[5 empty] | 0.03075243 | 0.05190927 |  |  | 0.03075243 | 0.05190927
[5 empty] | 0.03230898 | 0.05190954 |  |  | 0.03230898 | 0.05190954
[5 empty] | 0.03385908 | 0.05190981 |  |  | 0.03385908 | 0.05190981
[5 empty] | 0.03540268 | 0.05191008 |  |  | 0.03540268 | 0.05191008
[5 empty] | 0.03693975 | 0.05191035 |  |  | 0.03693975 | 0.05191035
[5 empty] | 0.03847026 | 0.05191062 |  |  | 0.03847026 | 0.05191062
[5 empty] | 0.03999415 | 0.05191088 |  |  | 0.03999415 | 0.05191088
[5 empty] | 0.04151141 | 0.05191115 |  |  | 0.04151141 | 0.05191115
[5 empty] | 0.04302198 | 0.05191142 |  |  | 0.04302198 | 0.05191142
[5 empty] | 0.04452599 | 0.05191169 |  |  | 0.04452599 | 0.05191169
[5 empty] | 0.04602431 | 0.05191196 |  |  | 0.04602431 | 0.05191196
[5 empty] | 0.04751706 | 0.05191223 |  |  | 0.04751706 | 0.05191223
[5 empty] | 0.04900419 | 0.0519125 |  |  | 0.04900419 | 0.0519125
[5 empty] | 0.05048568 | 0.05191276 |  |  | 0.05048568 | 0.05191276
[5 empty] | 0.05196149 | 0.05191303 |  |  | 0.05196149 | 0.05191303
[5 empty] | 0.05343157 | 0.0519133 |  |  | 0.05343157 | 0.0519133
[5 empty] | 0.0548959 | 0.05191357 |  |  | 0.0548959 | 0.05191357
[5 empty] | 0.05635443 | 0.05191384 |  |  | 0.05635443 | 0.05191384
[5 empty] | 0.05780712 | 0.05191411 |  |  | 0.05780712 | 0.05191411
[5 empty] | 0.05925394 | 0.05191438 |  |  | 0.05925394 | 0.05191438
[5 empty] | 0.06069486 | 0.05191464 |  |  | 0.06069486 | 0.05191464
[5 empty] | 0.06212982 | 0.05191491 |  |  | 0.06212982 | 0.05191491
[5 empty] | 0.06355881 | 0.05191518 |  |  | 0.06355881 | 0.05191518
[5 empty] | 0.06498177 | 0.05191545 |  |  | 0.06498177 | 0.05191545
[5 empty] | 0.06639868 | 0.05191572 |  |  | 0.06639868 | 0.05191572
[5 empty] | 0.06780949 | 0.05191599 |  |  | 0.06780949 | 0.05191599
[5 empty] | 0.06921417 | 0.05191626 |  |  | 0.06921417 | 0.05191626
[5 empty] | 0.07061267 | 0.05191652 |  |  | 0.07061267 | 0.05191652
[5 empty] | 0.07200497 | 0.05191679 |  |  | 0.07200497 | 0.05191679
[5 empty] | 0.07339103 | 0.05191706 |  |  | 0.07339103 | 0.05191706
[5 empty] | 0.0747708 | 0.05191733 |  |  | 0.0747708 | 0.05191733
[5 empty] | 0.07614426 | 0.0519176 |  |  | 0.07614426 | 0.0519176
[5 empty] | 0.07751135 | 0.05191787 |  |  | 0.07751135 | 0.05191787
[5 empty] | 0.07887206 | 0.05191813 |  |  | 0.07887206 | 0.05191813
[5 empty] | 0.07887206 | 0.05190498 |  |  | 0.07887206 | 0.05190498
[5 empty] | 0.08045448 | 0.051913 |  |  | 0.08045448 | 0.051913
[5 empty] | 0.08202708 | 0.05192103 |  |  | 0.08202708 | 0.05192103
[5 empty] | 0.08358975 | 0.05192906 |  |  | 0.08358975 | 0.05192906
[5 empty] | 0.08514234 | 0.05193709 |  |  | 0.08514234 | 0.05193709
[5 empty] | 0.08668473 | 0.05194512 |  |  | 0.08668473 | 0.05194512
[5 empty] | 0.08821678 | 0.05195314 |  |  | 0.08821678 | 0.05195314
[5 empty] | 0.08973837 | 0.05196117 |  |  | 0.08973837 | 0.05196117
[5 empty] | 0.09124936 | 0.0519692 |  |  | 0.09124936 | 0.0519692
[5 empty] | 0.09274962 | 0.05197723 |  |  | 0.09274962 | 0.05197723
[5 empty] | 0.09423902 | 0.05198526 |  |  | 0.09423902 | 0.05198526
[5 empty] | 0.09571744 | 0.05199328 |  |  | 0.09571744 | 0.05199328
[5 empty] | 0.09718473 | 0.05200131 |  |  | 0.09718473 | 0.05200131
[5 empty] | 0.09864078 | 0.05200934 |  |  | 0.09864078 | 0.05200934
[5 empty] | 0.1000854 | 0.05201737 |  |  | 0.1000854 | 0.05201737
[5 empty] | 0.1015186 | 0.0520254 |  |  | 0.1015186 | 0.0520254
[5 empty] | 0.1029401 | 0.05203342 |  |  | 0.1029401 | 0.05203342
[5 empty] | 0.1043498 | 0.05204145 |  |  | 0.1043498 | 0.05204145
[5 empty] | 0.1057476 | 0.05204948 |  |  | 0.1057476 | 0.05204948
[5 empty] | 0.1071334 | 0.05205751 |  |  | 0.1071334 | 0.05205751
[5 empty] | 0.108507 | 0.05206554 |  |  | 0.108507 | 0.05206554
[5 empty] | 0.1098684 | 0.05207356 |  |  | 0.1098684 | 0.05207356
[5 empty] | 0.1112173 | 0.05208159 |  |  | 0.1112173 | 0.05208159
[5 empty] | 0.1125536 | 0.05208962 |  |  | 0.1125536 | 0.05208962
[5 empty] | 0.1138772 | 0.05209765 |  |  | 0.1138772 | 0.05209765
[5 empty] | 0.1151886 | 0.05210568 |  |  | 0.1151886 | 0.05210568
[5 empty] | 0.1164907 | 0.0521137 |  |  | 0.1164907 | 0.0521137
[5 empty] | 0.1177841 | 0.05212173 |  |  | 0.1177841 | 0.05212173
[5 empty] | 0.1190684 | 0.05212976 |  |  | 0.1190684 | 0.05212976
[5 empty] | 0.1203438 | 0.05213779 |  |  | 0.1203438 | 0.05213779
[5 empty] | 0.1216099 | 0.05214581 |  |  | 0.1216099 | 0.05214581
[5 empty] | 0.1228667 | 0.05215384 |  |  | 0.1228667 | 0.05215384
[5 empty] | 0.124114 | 0.05216187 |  |  | 0.124114 | 0.05216187
[5 empty] | 0.1253518 | 0.0521699 |  |  | 0.1253518 | 0.0521699
[5 empty] | 0.1265798 | 0.05217793 |  |  | 0.1265798 | 0.05217793
[5 empty] | 0.1277979 | 0.05218595 |  |  | 0.1277979 | 0.05218595
[5 empty] | 0.1290061 | 0.05219398 |  |  | 0.1290061 | 0.05219398
[5 empty] | 0.1302042 | 0.05220201 |  |  | 0.1302042 | 0.05220201
[5 empty] | 0.131392 | 0.05221004 |  |  | 0.131392 | 0.05221004
[5 empty] | 0.1325694 | 0.05221807 |  |  | 0.1325694 | 0.05221807
[5 empty] | 0.1337363 | 0.05222609 |  |  | 0.1337363 | 0.05222609
[5 empty] | 0.1348926 | 0.05223412 |  |  | 0.1348926 | 0.05223412
[5 empty] | 0.1360381 | 0.05224215 |  |  | 0.1360381 | 0.05224215
[5 empty] | 0.1371727 | 0.05225018 |  |  | 0.1371727 | 0.05225018
[5 empty] | 0.1382963 | 0.05225821 |  |  | 0.1382963 | 0.05225821
[5 empty] | 0.1394087 | 0.05226623 |  |  | 0.1394087 | 0.05226623
[5 empty] | 0.1405098 | 0.05227426 |  |  | 0.1405098 | 0.05227426
[5 empty] | 0.1415995 | 0.05228229 |  |  | 0.1415995 | 0.05228229
[5 empty] | 0.1426777 | 0.05229032 |  |  | 0.1426777 | 0.05229032
[5 empty] | 0.1437441 | 0.05229835 |  |  | 0.1437441 | 0.05229835
[5 empty] | 0.1437441 | 0.05229835 |  |  | 0.1437441 | 0.05229835
[5 empty] | 0.1412312 | 0.05547877 |  |  | 0.1412312 | 0.05547877
[5 empty] | 0.1390073 | 0.0586592 |  |  | 0.1390073 | 0.0586592
[5 empty] | 0.1370558 | 0.06183962 |  |  | 0.1370558 | 0.06183962
[5 empty] | 0.1353603 | 0.06502005 |  |  | 0.1353603 | 0.06502005
[5 empty] | 0.1339042 | 0.06820048 |  |  | 0.1339042 | 0.06820048
[5 empty] | 0.1326709 | 0.0713809 |  |  | 0.1326709 | 0.0713809
[5 empty] | 0.1316439 | 0.07456133 |  |  | 0.1316439 | 0.07456133
[5 empty] | 0.1308067 | 0.07774176 |  |  | 0.1308067 | 0.07774176
[5 empty] | 0.1301427 | 0.08092218 |  |  | 0.1301427 | 0.08092218
[5 empty] | 0.1296354 | 0.08410261 |  |  | 0.1296354 | 0.08410261
[5 empty] | 0.1292681 | 0.08728304 |  |  | 0.1292681 | 0.08728304
[5 empty] | 0.1290245 | 0.09046346 |  |  | 0.1290245 | 0.09046346
[5 empty] | 0.1288879 | 0.09364389 |  |  | 0.1288879 | 0.09364389
[5 empty] | 0.1288418 | 0.09682431 |  |  | 0.1288418 | 0.09682431
[5 empty] | 0.1292636 | 0.1000047 |  |  | 0.1292636 | 0.1000047
[5 empty] | 0.130526 | 0.1031852 |  |  | 0.130526 | 0.1031852
[5 empty] | 0.1323577 | 0.1063656 |  |  | 0.1323577 | 0.1063656
[5 empty] | 0.1344833 | 0.109546 |  |  | 0.1344833 | 0.109546
[5 empty] | 0.1366276 | 0.1127264 |  |  | 0.1366276 | 0.1127264
[5 empty] | 0.1385153 | 0.1159069 |  |  | 0.1385153 | 0.1159069
[5 empty] | 0.1398712 | 0.1190873 |  |  | 0.1398712 | 0.1190873
[5 empty] | 0.1404198 | 0.1222677 |  |  | 0.1404198 | 0.1222677
[5 empty] | 0.1401754 | 0.1254482 |  |  | 0.1401754 | 0.1254482
[5 empty] | 0.139417 | 0.1286286 |  |  | 0.139417 | 0.1286286
[5 empty] | 0.1381924 | 0.131809 |  |  | 0.1381924 | 0.131809
[5 empty] | 0.1365489 | 0.1349894 |  |  | 0.1365489 | 0.1349894
[5 empty] | 0.1345337 | 0.1381699 |  |  | 0.1345337 | 0.1381699
[5 empty] | 0.1321938 | 0.1413503 |  |  | 0.1321938 | 0.1413503
[5 empty] | 0.1295767 | 0.1445307 |  |  | 0.1295767 | 0.1445307
[5 empty] | 0.1267294 | 0.1477111 |  |  | 0.1267294 | 0.1477111
[5 empty] | 0.1236992 | 0.15 |  |  | 0.1236992 | 0.15
[5 empty] | 0.1205332 | 0.154072 |  |  | 0.1205332 | 0.154072
[5 empty] | 0.1172786 | 0.1572524 |  |  | 0.1172786 | 0.1572524
[5 empty] | 0.1136954 | 0.1604328 |  |  | 0.1136954 | 0.1604328
[5 empty] | 0.107524 | 0.1636133 |  |  | 0.107524 | 0.1636133
[5 empty] | 0.1006314 | 0.1667937 |  |  | 0.1006314 | 0.1667937
[5 empty] | 0.09597474 | 0.1699741 |  |  | 0.09597474 | 0.1699741
[5 empty] | 0.09540104 | 0.1731545 |  |  | 0.09540104 | 0.1731545
[5 empty] | 0.09543571 | 0.176335 |  |  | 0.09543571 | 0.176335
[5 empty] | 0.09550537 | 0.1795154 |  |  | 0.09550537 | 0.1795154
[5 empty] | 0.09561239 | 0.1826958 |  |  | 0.09561239 | 0.1826958
[5 empty] | 0.09575918 | 0.1858763 |  |  | 0.09575918 | 0.1858763
[5 empty] | 0.09594809 | 0.1890567 |  |  | 0.09594809 | 0.1890567
[5 empty] | 0.09618154 | 0.1922371 |  |  | 0.09618154 | 0.1922371
[5 empty] | 0.09646189 | 0.1954175 |  |  | 0.09646189 | 0.1954175
[5 empty] | 0.09697883 | 0.198598 |  |  | 0.09697883 | 0.198598
[5 empty] | 0.09942072 | 0.2017784 |  |  | 0.09942072 | 0.2017784
[5 empty] | 0.1028471 | 0.2049588 |  |  | 0.1028471 | 0.2049588
[5 empty] | 0.1055817 | 0.2081392 |  |  | 0.1055817 | 0.2081392
[5 empty] | 0.1075419 | 0.2113197 |  |  | 0.1075419 | 0.2113197
[5 empty] | 0.1093097 | 0.2145001 |  |  | 0.1093097 | 0.2145001
[5 empty] | 0.1109386 | 0.2176805 |  |  | 0.1109386 | 0.2176805
[5 empty] | 0.1124821 | 0.2208609 |  |  | 0.1124821 | 0.2208609
[5 empty] | 0.1139935 | 0.2240414 |  |  | 0.1139935 | 0.2240414
[5 empty] | 0.1155063 | 0.2272218 |  |  | 0.1155063 | 0.2272218
[5 empty] | 0.1168551 | 0.2304022 |  |  | 0.1168551 | 0.2304022
[5 empty] | 0.1181341 | 0.2335826 |  |  | 0.1181341 | 0.2335826
[5 empty] | 0.1195243 | 0.2367631 |  |  | 0.1195243 | 0.2367631
[5 empty] | 0.1212073 | 0.2399435 |  |  | 0.1212073 | 0.2399435
[5 empty] | 0.1234798 | 0.2431239 |  |  | 0.1234798 | 0.2431239
[5 empty] | 0.1264768 | 0.2463044 |  |  | 0.1264768 | 0.2463044
[5 empty] | 0.1301002 | 0.2494848 |  |  | 0.1301002 | 0.2494848
[5 empty] | 0.1342514 | 0.2526652 |  |  | 0.1342514 | 0.2526652
[5 empty] | 0.1388321 | 0.2558456 |  |  | 0.1388321 | 0.2558456
[5 empty] | 0.143744 | 0.2590261 |  |  | 0.143744 | 0.2590261
[5 empty] | 0.1488885 | 0.2622065 |  |  | 0.1488885 | 0.2622065
[5 empty] | 0.1541675 | 0.2653869 |  |  | 0.1541675 | 0.2653869
[5 empty] | 0.1594824 | 0.2685673 |  |  | 0.1594824 | 0.2685673
[5 empty] | 0.1647348 | 0.2717478 |  |  | 0.1647348 | 0.2717478
[5 empty] | 0.1698265 | 0.2749282 |  |  | 0.1698265 | 0.2749282
[5 empty] | 0.1746589 | 0.2781086 |  |  | 0.1746589 | 0.2781086
[5 empty] | 0.1791338 | 0.281289 |  |  | 0.1791338 | 0.281289
[5 empty] | 0.1831526 | 0.2844695 |  |  | 0.1831526 | 0.2844695
[5 empty] | 0.1866171 | 0.2876499 |  |  | 0.1866171 | 0.2876499
[5 empty] | 0.1894289 | 0.2908303 |  |  | 0.1894289 | 0.2908303
[5 empty] | 0.1914894 | 0.2940107 |  |  | 0.1914894 | 0.2940107
[5 empty] | 0.1929922 | 0.2971912 |  |  | 0.1929922 | 0.2971912
[5 empty] | 0.1927878 | 0.3003716 |  |  | 0.1927878 | 0.3003716
[5 empty] | 0.1878299 | 0.303552 |  |  | 0.1878299 | 0.303552
[5 empty] | 0.1776037 | 0.3067325 |  |  | 0.1776037 | 0.3067325
[5 empty] | 0.1639247 | 0.3099129 |  |  | 0.1639247 | 0.3099129
[5 empty] | 0.1486088 | 0.3130933 |  |  | 0.1486088 | 0.3130933
[5 empty] | 0.1334717 | 0.3162737 |  |  | 0.1334717 | 0.3162737
[5 empty] | 0.1203291 | 0.3194542 |  |  | 0.1203291 | 0.3194542
[5 empty] | 0.1109966 | 0.3226346 |  |  | 0.1109966 | 0.3226346
[5 empty] | 0.1059705 | 0.325815 |  |  | 0.1059705 | 0.325815
[5 empty] | 0.1015113 | 0.3289954 |  |  | 0.1015113 | 0.3289954
[5 empty] | 0.09725637 | 0.3321759 |  |  | 0.09725637 | 0.3321759
[5 empty] | 0.0932323 | 0.3353563 |  |  | 0.0932323 | 0.3353563
[5 empty] | 0.08946559 | 0.3385367 |  |  | 0.08946559 | 0.3385367
[5 empty] | 0.08598277 | 0.3417171 |  |  | 0.08598277 | 0.3417171
[5 empty] | 0.08281035 | 0.3448976 |  |  | 0.08281035 | 0.3448976
[5 empty] | 0.07997487 | 0.348078 |  |  | 0.07997487 | 0.348078
[5 empty] | 0.07750284 | 0.3512584 |  |  | 0.07750284 | 0.3512584
[5 empty] | 0.07542079 | 0.3544388 |  |  | 0.07542079 | 0.3544388
[5 empty] | 0.07375525 | 0.3576193 |  |  | 0.07375525 | 0.3576193
[5 empty] | 0.07253273 | 0.3607997 |  |  | 0.07253273 | 0.3607997
[5 empty] | 0.07177977 | 0.3639801 |  |  | 0.07177977 | 0.3639801
[5 empty] | 0.07152289 | 0.3671606 |  |  | 0.07152289 | 0.3671606