## 1
Общество с ограниченной ответственностью "Инженерная геология" (ООО "ИнжГео") | [11 empty] | Общество с ограниченной ответственностью "Инженерная геология" (ООО "ИнжГео")
Юр. адрес: 117279, г. Москва, ул. Миклухо-Маклая, 36 а, этаж 5, пом. XXIII к. 76-84 | [11 empty] | Юр. адрес: 117279, г. Москва, ул. Миклухо-Маклая, 36 а, этаж 5, пом. XXIII к. 76-84 | [8 empty] | нагр |  |  | X0 | Y0 | R |  | нагр |  |  |  | X0 | Y0 | R | нагр |  |  |  | X0 | Y0 | R |  | нагр |  |  |  | X0 | Y0 | R
Телефон/факс +7 (495) 132-30-00, Адрес электронной почты inbox@inj-geo.ru | [11 empty] | Телефон/факс +7 (495) 132-30-00, Адрес электронной почты inbox@inj-geo.ru | [12 empty] | 0 | [7 empty] | 0 | [6 empty] | 0 | [7 empty] | 0
[21 empty] | девиатор | [6 empty] | девиатор | [6 empty] | девиатор | [7 empty] | девиатор
Испытательная лаборатория ООО «ИнжГео» | [11 empty] | Испытательная лаборатория ООО «ИнжГео» | [8 empty] | x0 | Угол | X | Y |  |  |  | x0 |  | Угол | X | Y |  |  | x0 |  | Угол | X | Y |  |  |  | x0 |  | Угол | X | Y
Адрес места осуществления деятельности лаборатории: г. Москва, просп. Вернадского, д. 51, стр. 1 | [11 empty] | Адрес места осуществления деятельности лаборатории: г. Москва, просп. Вернадского, д. 51, стр. 1 | [9 empty] | 0 | [7 empty] | 0 | [6 empty] | 0 | [7 empty] | 0
Телефон +7(910)4557682, E-mail: slg85@mail.ru | [11 empty] | Телефон +7(910)4557682, E-mail: slg85@mail.ru | [9 empty] | 5 | [7 empty] | 5 | [6 empty] | 5 | [7 empty] | 5
[22 empty] | 10 | [7 empty] | 10 | [6 empty] | 10 | [7 empty] | 10
[12 empty] | Протокол испытаний № 13-63/307 от 01-09-2023 | [9 empty] | 15 | [7 empty] | 15 | [6 empty] | 15 | [7 empty] | 15
[22 empty] | 20 | [7 empty] | 20 | [6 empty] | 20 | [7 empty] | 20
[12 empty] | Наименование и адрес заказчика: Переход трубопровода через р. Енисей | [9 empty] | 25 | [7 empty] | 25 | [6 empty] | 25 | [7 empty] | 25
[12 empty] | Наименование объекта: ООО Регионстрой | [9 empty] | 30 | [7 empty] | 30 | [6 empty] | 30 | [7 empty] | 30
Наименование используемого метода/методики: ГОСТ 12248.4-2020 | [11 empty] | Наименование используемого метода/методики: ГОСТ 12248.3-2020 | [9 empty] | 35 | [7 empty] | 35 | [6 empty] | 35 | [7 empty] | 35
Условия проведения испытания: температура окружающей среды (18 - 25)0С, влажность воздуха (40 - 75)% | [11 empty] | Условия проведения испытания: температура окружающей среды (18 - 25)0С, влажность воздуха (40 - 75)% | [9 empty] | 40 | [7 empty] | 40 | [6 empty] | 40 | [7 empty] | 40
[12 empty] | Дата получение объекта подлежащего испытаниям: 05-08-2023 | [9 empty] | 45 | [7 empty] | 45 | [6 empty] | 45 | [7 empty] | 45
[12 empty] | Дата испытания: 25.10.2022-19.11.2307 | [9 empty] | 50 | [7 empty] | 50 | [6 empty] | 50 | [7 empty] | 50
[22 empty] | 55 | [7 empty] | 55 | [6 empty] | 55 | [7 empty] | 55
Испытание грунтов методом трехосного сжатия | [11 empty] | Испытание грунтов методом трехосного сжатия | [9 empty] | 60 | [7 empty] | 60 | [6 empty] | 60 | [7 empty] | 60
[22 empty] | 65 | [7 empty] | 65 | [6 empty] | 65 | [7 empty] | 65
Лабораторный номер: | [6 empty] | We, д.е. = |  |  |  |  | Лабораторный номер: |  | 1342 |  |  |  | We, д.е. = | 0.194 |  |  | 70 | [7 empty] | 70 | [6 empty] | 70 | [7 empty] | 70
Номер скважины: | [6 empty] | ρ, г/см3 = |  |  |  |  | Номер скважины: |  | BH-005 |  |  |  | ρ, г/см3 = | 1.96 |  |  | 75 | [7 empty] | 75 | [6 empty] | 75 | [7 empty] | 75
Глубина отбора, м: | [6 empty] | ρs, г/см3 = |  |  |  |  | Глубина отбора, м: |  | 5.6 |  |  |  | ρs, г/см3 = | 2.72 |  |  | 80 | [7 empty] | 80 | [6 empty] | 80 | [7 empty] | 80
Наименование грунта: | [6 empty] | e, д.е. = |  |  |  |  | Наименование грунта: |  | Щебенистый грунт, заполнитель суглинок, льдистый, легкий пылеватый, после оттаивания текучепластичный |  |  |  | e, д.е. = | 0.6569796 |  |  | 85 | [7 empty] | 85 | [6 empty] | 85 | [7 empty] | 85
Схема проведения опыта: | [6 empty] | IL, д.е. = |  |  |  |  | Схема проведения опыта: |  | КД |  |  |  | IL, д.е. = | 0.8613704 |  |  | 90 | [7 empty] | 90 | [6 empty] | 90 | [7 empty] | 90
[22 empty] | 95 | [7 empty] | 95 | [6 empty] | 95 | [7 empty] | 95
[22 empty] | 100 | [7 empty] | 100 | [6 empty] | 100 | [7 empty] | 100
Результаты испытаний | [11 empty] | Результаты испытаний | [9 empty] | 105 | [7 empty] | 105 | [6 empty] | 105 | [7 empty] | 105
[22 empty] | 110 | [7 empty] | 110 | [6 empty] | 110 | [7 empty] | 110
[22 empty] | 115 | [7 empty] | 115 | [6 empty] | 115 | [7 empty] | 115
[22 empty] | 120 | [7 empty] | 120 | [6 empty] | 120 | [7 empty] | 120
[22 empty] | 125 | [7 empty] | 125 | [6 empty] | 125 | [7 empty] | 125
[22 empty] | 130 | [7 empty] | 130 | [6 empty] | 130 | [7 empty] | 130
[22 empty] | 135 | [7 empty] | 135 | [6 empty] | 135 | [7 empty] | 135
[22 empty] | 140 | [7 empty] | 140 | [6 empty] | 140 | [7 empty] | 140
[22 empty] | 145 | [7 empty] | 145 | [6 empty] | 145 | [7 empty] | 145
[22 empty] | 150 | [7 empty] | 150 | [6 empty] | 150 | [7 empty] | 150
[22 empty] | 155 | [7 empty] | 155 | [6 empty] | 155 | [7 empty] | 155
[22 empty] | 160 | [7 empty] | 160 | [6 empty] | 160 | [7 empty] | 160
[22 empty] | 165 | [7 empty] | 165 | [6 empty] | 165 | [7 empty] | 165
[22 empty] | 170 | [7 empty] | 170 | [6 empty] | 170 | [7 empty] | 170
[22 empty] | 175 | [7 empty] | 175 | [6 empty] | 175 | [7 empty] | 175
[22 empty] | 180 | [7 empty] | 180 | [6 empty] | 180 | [7 empty] | 180
[13 empty] | Давление в камере, Мпа σ3 | Вертикальная нагрузка, Мпа σ1 | Поровое давление, Мпа u
[7 empty] | Коэфф. Точки | [5 empty] | 0.1075648 | 0.3106884 | [5 empty] | 1 | [6 empty] | σ3,кПа | σ1,кПа | u, кПа |  |  |  | 4
[13 empty] | 0.2075648 | 0.5667955 | [27 empty] | δ3, Мпа | δ1-δ3, МПа | δ1, МПа | δ1, КПа
|  |  | Модуль деформации, МПа: | [9 empty] | 0.3075648 | 0.8229025 | [21 empty] | С, МПа:
|  |  | Е0= | [32 empty] | φ, град:
|  |  | E50 = | [32 empty] | E, Мпа
|  |  | Коэф. Поперечной деформации, ϑ = | [9 empty] | Эффективные значения угла внутреннего трения и удельного сцепления ϕ', С' | [13 empty] | x | 0
[13 empty] | ϕ', град. = | 26 | [12 empty] | y |  |  |  | С, кПа | φ,°
[13 empty] | С', МПа = | 0.011
| Исполнитель: | [6 empty] | Морозов Д.С. |  |  |  |  | Исполнитель: |  |  |  |  | Морозов Д.С.
| Начальник исп. лаборатории: | [6 empty] | Семиколенова Л.Г. |  |  |  |  | Начальник исп. лаборатории: |  |  |  |  | Семиколенова Л.Г.
Лист 1 , всего листов 2 | [11 empty] | Лист 2 , всего листов 2
Частичное воспроизведение протокола испытаний без письменного разрешения ООО «ИнжГео» ЗАПРЕЩАЕТСЯ | [11 empty] | Частичное воспроизведение протокола испытаний без письменного разрешения ООО «ИнжГео» ЗАПРЕЩАЕТСЯ
[5 empty] | второй график |  | первый график | [9 empty] | К Пуассона
dev50 | epsE50 | ind | devE0 | epsE0 | dev | eps | sigma |  | dev1 | eps1 | dev2 | eps2 | dev3 | eps3 |  | Глины
0.1015618 | 0.002800376 |  |  |  | 0 | 0 |  |  | 0 | 0 | 0 | 0 | 0 | 0 |  | < 0 | 0,20-0,30
ind |  |  |  |  | 0.02944439 | 0.000432024 |  |  | 0.02944439 | 0.000432024 | 0.07184613 | 0.0006844072 | 0.1236811 | 0.0006625981 |  | 0-0,25 | 0,30-0,38
2 |  |  |  |  | 0.04976528 | 0.0008233106 |  |  | 0.04976528 | 0.0008233106 | 0.1473334 | 0.001959865 | 0.2576689 | 0.002300688 |  | 0,25< | 0,38-0,45
E0 |  |  |  |  | 0.06752583 | 0.001296072 |  |  | 0.06752583 | 0.001296072 | 0.1796153 | 0.002851697 | 0.2717988 | 0.002931491 |  | Суглинки | 0,35-0,37
epsE0 | devE0 |  |  |  | 0.08191777 | 0.001728096 |  |  | 0.08191777 | 0.001728096 | 0.195638 | 0.00391973 | 0.2893234 | 0.003908655 |  | Пески и супеси | 0,30-0,35
0.0008233106 | 0.04976528 |  |  |  | 0.09322559 | 0.00216012 |  |  | 0.09322559 | 0.00216012 | 0.2085571 | 0.004899663 | 0.3098878 | 0.004885818
[5 empty] | 0.1015618 | 0.002800376 |  |  | 0.1015618 | 0.002800376 | 0.2230498 | 0.005879595 | 0.3300184 | 0.005862982
График E50 |  | График E |  |  | 0.1023052 | 0.003024168 |  |  | 0.1023052 | 0.003024168 | 0.2348295 | 0.006859528 | 0.3497415 | 0.006840146
eps | q | sigma |  |  | 0.1037202 | 0.003456192 |  |  | 0.1037202 | 0.003456192 | 0.2453096 | 0.00783946 | 0.3660836 | 0.007817309
Горизонтальная линия E50 |  | Касательная |  |  | 0.1051088 | 0.003888216 |  |  | 0.1051088 | 0.003888216 | 0.2581037 | 0.008819393 | 0.3789709 | 0.008794473
0 |  | a | b |  | 0.1064713 | 0.00432024 |  |  | 0.1064713 | 0.00432024 | 0.2689251 | 0.009799326 | 0.3964298 | 0.009771637
|  |  | 0 |  | 0.1078078 | 0.004752264 |  |  | 0.1078078 | 0.004752264 | 0.2755873 | 0.01077926 | 0.4095868 | 0.0107488
Вертикальная линия E50 |  | p1 и p2 |  |  | 0.1091187 | 0.005184288 |  |  | 0.1091187 | 0.005184288 | 0.2864038 | 0.01175919 | 0.4211681 | 0.01172596
| 0 | 0 |  |  | 0.1104042 | 0.005616312 |  |  | 0.1104042 | 0.005616312 | 0.296188 | 0.01273912 | 0.4330001 | 0.01270313
[5 empty] | 0.1116645 | 0.006048336 |  |  | 0.1116645 | 0.006048336 | 0.3013534 | 0.01371906 | 0.4417093 | 0.01368029
Касательная линия E50 |  |  |  |  | 0.1128999 | 0.00648036 |  |  | 0.1128999 | 0.00648036 | 0.3090134 | 0.01469899 | 0.4552218 | 0.01465746
0 | 0 | Горизонтальная 1 |  |  | 0.1141105 | 0.006912384 |  |  | 0.1141105 | 0.006912384 | 0.3171814 | 0.01567892 | 0.4634642 | 0.01563462
[5 empty] | 0.1152967 | 0.007344408 |  |  | 0.1152967 | 0.007344408 | 0.324971 | 0.01665885 | 0.4686627 | 0.01661178
Горизонтальная линия qкр |  |  |  |  | 0.1164587 | 0.007776432 |  |  | 0.1164587 | 0.007776432 | 0.3292955 | 0.01763879 | 0.4756438 | 0.01758895
Горизонтальная линия q |  | Горизонтальная 2 |  |  | 0.1175967 | 0.008208456 |  |  | 0.1175967 | 0.008208456 | 0.3349685 | 0.01861872 | 0.4836337 | 0.01856611
0 |  | 0 |  |  | 0.118711 | 0.00864048 |  |  | 0.118711 | 0.00864048 | 0.3394033 | 0.01959865 | 0.4887589 | 0.01954327
[5 empty] | 0.1198018 | 0.009072504 |  |  | 0.1198018 | 0.009072504 | 0.3424134 | 0.02057858 | 0.4963458 | 0.02052044
Вертикальная линия q |  |  |  |  | 0.1208694 | 0.009504528 |  |  | 0.1208694 | 0.009504528 | 0.3454123 | 0.02155852 | 0.5003206 | 0.0214976
| 0 |  |  |  | 0.1219139 | 0.009936552 |  |  | 0.1219139 | 0.009936552 | 0.3496134 | 0.02253845 | 0.5013097 | 0.02247476
[5 empty] | 0.1229357 | 0.01036858 |  |  | 0.1229357 | 0.01036858 | 0.3520302 | 0.02351838 | 0.5041395 | 0.02345193
[5 empty] | 0.1239349 | 0.0108006 |  |  | 0.1239349 | 0.0108006 | 0.3550761 | 0.02449831 | 0.5070365 | 0.02442909
[5 empty] | 0.1249119 | 0.01123262 |  |  | 0.1249119 | 0.01123262 | 0.3541646 | 0.02547825 | 0.5125268 | 0.02540626
[5 empty] | 0.1258668 | 0.01166465 |  |  | 0.1258668 | 0.01166465 | 0.3554091 | 0.02645818 | 0.5102369 | 0.02638342
[5 empty] | 0.1267999 | 0.01209667 |  |  | 0.1267999 | 0.01209667 | 0.3592307 | 0.02743811 | 0.5153377 | 0.02736058
[5 empty] | 0.1277115 | 0.0125287 |  |  | 0.1277115 | 0.0125287 | 0.35732 | 0.02841804 | 0.5113335 | 0.02833775
[5 empty] | 0.1286018 | 0.01296072 |  |  | 0.1286018 | 0.01296072 | 0.3587939 | 0.02939798 | 0.5117353 | 0.02931491
[5 empty] | 0.1294709 | 0.01339274 |  |  | 0.1294709 | 0.01339274 | 0.3581403 | 0.03037791 | 0.5135121 | 0.03029207
[5 empty] | 0.1303193 | 0.01382477 |  |  | 0.1303193 | 0.01382477 | 0.3566738 | 0.03135784 | 0.5101713 | 0.03126924
[5 empty] | 0.131147 | 0.01425679 |  |  | 0.131147 | 0.01425679 | 0.3556021 | 0.03233777 | 0.5127203 | 0.0322464
[5 empty] | 0.1319544 | 0.01468882 |  |  | 0.1319544 | 0.01468882 | 0.3577326 | 0.03331771 | 0.5116665 | 0.03322356
[5 empty] | 0.1327417 | 0.01512084 |  |  | 0.1327417 | 0.01512084 | 0.3570729 | 0.03429764 | 0.5103172 | 0.03420073
[5 empty] | 0.1335091 | 0.01555286 |  |  | 0.1335091 | 0.01555286 | 0.3542304 | 0.03527757 | 0.5108798 | 0.03517789
[5 empty] | 0.1342569 | 0.01598489 |  |  | 0.1342569 | 0.01598489 | 0.3526127 | 0.0362575 | 0.5076618 | 0.03615506
[5 empty] | 0.1349853 | 0.01641691 |  |  | 0.1349853 | 0.01641691 | 0.3523273 | 0.03723744 | 0.5092704 | 0.03713222
[5 empty] | 0.1356945 | 0.01684894 |  |  | 0.1356945 | 0.01684894 | 0.3524818 | 0.03821737 | 0.5073131 | 0.03810938
[5 empty] | 0.1363849 | 0.01728096 |  |  | 0.1363849 | 0.01728096 | 0.3528836 | 0.0391973 | 0.5078972 | 0.03908655
[5 empty] | 0.1370566 | 0.01771298 |  |  | 0.1370566 | 0.01771298 | 0.3515402 | 0.04017723 | 0.5053301 | 0.04006371
[5 empty] | 0.1377098 | 0.01814501 |  |  | 0.1377098 | 0.01814501 | 0.3502592 | 0.04115717 | 0.5038192 | 0.04104087
[5 empty] | 0.1383449 | 0.01857703 |  |  | 0.1383449 | 0.01857703 | 0.3474481 | 0.0421371 | 0.5029718 | 0.04201804
[5 empty] | 0.1389621 | 0.01900906 |  |  | 0.1389621 | 0.01900906 | 0.3475145 | 0.04311703 | 0.5001953 | 0.0429952
[5 empty] | 0.1395615 | 0.01944108 |  |  | 0.1395615 | 0.01944108 | 0.3477657 | 0.04409697 | 0.4982972 | 0.04397237
[5 empty] | 0.1401435 | 0.0198731 |  |  | 0.1401435 | 0.0198731 | 0.3467094 | 0.0450769 | 0.4969847 | 0.04494953
[5 empty] | 0.1407083 | 0.02030513 |  |  | 0.1407083 | 0.02030513 | 0.344453 | 0.04605683 | 0.5003652 | 0.04592669
[5 empty] | 0.1412561 | 0.02073715 |  |  | 0.1412561 | 0.02073715 | 0.3439042 | 0.04703676 | 0.4960462 | 0.04690386
[5 empty] | 0.1417872 | 0.02116918 |  |  | 0.1417872 | 0.02116918 | 0.3409703 | 0.0480167 | 0.497835 | 0.04788102
[5 empty] | 0.1423018 | 0.0216012 |  |  | 0.1423018 | 0.0216012 | 0.3422589 | 0.04899663 | 0.494739 | 0.04885818
[5 empty] | 0.1428001 | 0.02203322 |  |  | 0.1428001 | 0.02203322 | 0.3401775 | 0.04997656 | 0.4925655 | 0.04983535
[5 empty] | 0.1432824 | 0.02246525 |  |  | 0.1432824 | 0.02246525 | 0.3390337 | 0.05095649 | 0.4902219 | 0.05081251
[5 empty] | 0.143749 | 0.02289727 |  |  | 0.143749 | 0.02289727 | 0.339835 | 0.05193643 | 0.4918157 | 0.05178967
[5 empty] | 0.1442 | 0.0233293 |  |  | 0.1442 | 0.0233293 | 0.3379888 | 0.05291636 | 0.4892541 | 0.05276684
[5 empty] | 0.1446358 | 0.02376132 |  |  | 0.1446358 | 0.02376132 | 0.3358027 | 0.05389629 | 0.4910445 | 0.053744
[5 empty] | 0.1450565 | 0.02419334 |  |  | 0.1450565 | 0.02419334 | 0.3359843 | 0.05487622 | 0.4854944 | 0.05472117
[5 empty] | 0.1454624 | 0.02462537 |  |  | 0.1454624 | 0.02462537 | 0.3373409 | 0.05585616 | 0.4853107 | 0.05569833
[5 empty] | 0.1458538 | 0.02505739 |  |  | 0.1458538 | 0.02505739 | 0.336257 | 0.05683609 | 0.4877281 | 0.05667549
[5 empty] | 0.1462308 | 0.02548942 |  |  | 0.1462308 | 0.02548942 | 0.333563 | 0.05781602 | 0.482798 | 0.05765266
[5 empty] | 0.1465938 | 0.02592144 |  |  | 0.1465938 | 0.02592144 | 0.3342566 | 0.05879595 | 0.4856273 | 0.05862982
[5 empty] | 0.1469429 | 0.02635346 |  |  | 0.1469429 | 0.02635346 | 0.332041 | 0.05977589 | 0.4839231 | 0.05960698
[5 empty] | 0.1472784 | 0.02678549 |  |  | 0.1472784 | 0.02678549 | 0.3328194 | 0.06075582 | 0.4810924 | 0.06058415
[5 empty] | 0.1476006 | 0.02721751 |  |  | 0.1476006 | 0.02721751 | 0.331995 | 0.06173575 | 0.4835422 | 0.06156131
[5 empty] | 0.1479097 | 0.02764954 |  |  | 0.1479097 | 0.02764954 | 0.3307711 | 0.06271568 | 0.4790796 | 0.06253847
[5 empty] | 0.1482059 | 0.02808156 |  |  | 0.1482059 | 0.02808156 | 0.3315509 | 0.06369562 | 0.4799116 | 0.06351564
[5 empty] | 0.1484895 | 0.02851358 |  |  | 0.1484895 | 0.02851358 | 0.3287375 | 0.06467555 | 0.4800451 | 0.0644928
[5 empty] | 0.1487607 | 0.02894561 |  |  | 0.1487607 | 0.02894561 | 0.3283342 | 0.06565548 | 0.4750872 | 0.06546997
[5 empty] | 0.1490197 | 0.02937763 |  |  | 0.1490197 | 0.02937763 | 0.3300443 | 0.06663541 | 0.475645 | 0.06644713
[5 empty] | 0.1492668 | 0.02980966 |  |  | 0.1492668 | 0.02980966 | 0.3281709 | 0.06761535 | 0.4765253 | 0.06742429
[5 empty] | 0.1495023 | 0.03024168 |  |  | 0.1495023 | 0.03024168 | 0.3273173 | 0.06859528 | 0.4734353 | 0.06840146
[5 empty] | 0.1497264 | 0.0306737 |  |  | 0.1497264 | 0.0306737 | 0.3273867 | 0.06957521 | 0.471682 | 0.06937862
[5 empty] | 0.1499392 | 0.03110573 |  |  | 0.1499392 | 0.03110573 | 0.3280823 | 0.07055514 | 0.4723723 | 0.07035578
[5 empty] | 0.1501412 | 0.03153775 |  |  | 0.1501412 | 0.03153775 | 0.3260074 | 0.07153508 | 0.4699133 | 0.07133295
[5 empty] | 0.1503324 | 0.03196978 |  |  | 0.1503324 | 0.03196978 | 0.324365 | 0.07251501 | 0.4687121 | 0.07231011
[5 empty] | 0.1505132 | 0.0324018 |  |  | 0.1505132 | 0.0324018 | 0.3262586 | 0.07349494 | 0.4695755 | 0.07328728
[5 empty] | 0.1506837 | 0.03283382 |  |  | 0.1506837 | 0.03283382 | 0.3258912 | 0.07447487 | 0.4707107 | 0.07426444
[5 empty] | 0.1508443 | 0.03326585 |  |  | 0.1508443 | 0.03326585 | 0.3231662 | 0.07545481 | 0.4670246 | 0.0752416
[5 empty] | 0.1509952 | 0.03369787 |  |  | 0.1509952 | 0.03369787 | 0.3251867 | 0.07643474 | 0.4701243 | 0.07621877
[5 empty] | 0.1511366 | 0.0341299 |  |  | 0.1511366 | 0.0341299 | 0.3236559 | 0.07741467 | 0.4670169 | 0.07719593
[5 empty] | 0.1512687 | 0.03456192 |  |  | 0.1512687 | 0.03456192 | 0.3255771 | 0.0783946 | 0.4668092 | 0.07817309
[5 empty] | 0.1513918 | 0.03499394 |  |  | 0.1513918 | 0.03499394 | 0.3254535 | 0.07937454 | 0.4671083 | 0.07915026
[5 empty] | 0.1515061 | 0.03542597 |  |  | 0.1515061 | 0.03542597 | 0.3255883 | 0.08035447 | 0.4674212 | 0.08012742
[5 empty] | 0.151612 | 0.03585799 |  |  | 0.151612 | 0.03585799 | 0.3247815 | 0.0813344 | 0.467536 | 0.08110458
[5 empty] | 0.1517095 | 0.03629002 |  |  | 0.1517095 | 0.03629002 | 0.3243101 | 0.08231433 | 0.4651111 | 0.08208175
[5 empty] | 0.151799 | 0.03672204 |  |  | 0.151799 | 0.03672204 | 0.3225674 | 0.08329427 | 0.4686417 | 0.08305891
[5 empty] | 0.1518807 | 0.03715406 |  |  | 0.1518807 | 0.03715406 | 0.3237518 | 0.0842742 | 0.4666246 | 0.08403608
[5 empty] | 0.1519548 | 0.03758609 |  |  | 0.1519548 | 0.03758609 | 0.3244619 | 0.08525413 | 0.4687567 | 0.08501324
[5 empty] | 0.1520217 | 0.03801811 |  |  | 0.1520217 | 0.03801811 | 0.3230958 | 0.08623406 | 0.4686347 | 0.0859904
[5 empty] | 0.1520814 | 0.03845014 |  |  | 0.1520814 | 0.03845014 | 0.325652 | 0.087214 | 0.4666556 | 0.08696757
[5 empty] | 0.1521343 | 0.03888216 |  |  | 0.1521343 | 0.03888216 | 0.3239288 | 0.08819393 | 0.465916 | 0.08794473
[5 empty] | 0.1521806 | 0.03931418 |  |  | 0.1521806 | 0.03931418 | 0.3239247 | 0.08917386 | 0.4670128 | 0.08892189
[5 empty] | 0.1522206 | 0.03974621 |  |  | 0.1522206 | 0.03974621 | 0.3246381 | 0.0901538 | 0.4668429 | 0.08989906
[5 empty] | 0.1522544 | 0.04017823 |  |  | 0.1522544 | 0.04017823 | 0.3250672 | 0.09113373 | 0.4688031 | 0.09087622
[5 empty] | 0.1522824 | 0.04061026 |  |  | 0.1522824 | 0.04061026 | 0.3269104 | 0.09211366 | 0.4712901 | 0.09185338
[5 empty] | 0.1523048 | 0.04104228 |  |  | 0.1523048 | 0.04104228 | 0.3255662 | 0.09309359 | 0.4718007 | 0.09283055
[5 empty] | 0.1523217 | 0.0414743 |  |  | 0.1523217 | 0.0414743 | 0.3253329 | 0.09407353 | 0.4721319 | 0.09380771
[5 empty] | 0.1523335 | 0.04190633 |  |  | 0.1523335 | 0.04190633 | 0.3271089 | 0.09505346 | 0.4734804 | 0.09478488
[5 empty] | 0.1523405 | 0.04233835 |  |  | 0.1523405 | 0.04233835 | 0.3252926 | 0.09603339 | 0.4708431 | 0.09576204
[5 empty] | 0.1523427 | 0.04277038 |  |  | 0.1523427 | 0.04277038 | 0.3253823 | 0.09701332 | 0.4742167 | 0.0967392
[5 empty] | 0.1523427 | 0.04277038 |  |  | 0.1523427 | 0.04277038 | 0.3281764 | 0.09799326 | 0.472198 | 0.09771637
[5 empty] | 0.1498686 | 0.04277011 |  |  | 0.1498686 | 0.04277011 | 0.3292733 | 0.09897319 | 0.4718839 | 0.09869353
[5 empty] | 0.1474222 | 0.04276984 |  |  | 0.1474222 | 0.04276984 | 0.3289713 | 0.09995312 | 0.4720713 | 0.09967069
[5 empty] | 0.1450047 | 0.04276957 |  |  | 0.1450047 | 0.04276957 | 0.3284689 | 0.1009331 | 0.4769568 | 0.1006479
[5 empty] | 0.1426173 | 0.0427693 |  |  | 0.1426173 | 0.0427693 | 0.3284644 | 0.101913 | 0.4733374 | 0.101625
[5 empty] | 0.1402615 | 0.04276903 |  |  | 0.1402615 | 0.04276903 | 0.3275562 | 0.1028929 | 0.4755098 | 0.1026022
[5 empty] | 0.1379384 | 0.04276876 |  |  | 0.1379384 | 0.04276876 | 0.3304427 | 0.1038729 | 0.4745709 | 0.1035793
[5 empty] | 0.1356493 | 0.0427685 |  |  | 0.1356493 | 0.0427685 | 0.3288222 | 0.1048528 | 0.4783175 | 0.1045565
[5 empty] | 0.1333956 | 0.04276823 |  |  | 0.1333956 | 0.04276823 | 0.3290931 | 0.1058327 | 0.4798464 | 0.1055337
[5 empty] | 0.1311786 | 0.04276796 |  |  | 0.1311786 | 0.04276796 | 0.3300538 | 0.1068126 | 0.4798543 | 0.1065108
[5 empty] | 0.1289994 | 0.04276769 |  |  | 0.1289994 | 0.04276769 | 0.3318026 | 0.1077926 | 0.4805383 | 0.107488
[5 empty] | 0.1268594 | 0.04276742 |  |  | 0.1268594 | 0.04276742 | 0.329938 | 0.1087725 | 0.4804949 | 0.1084652
[5 empty] | 0.1247598 | 0.04276715 |  |  | 0.1247598 | 0.04276715 | 0.3322583 | 0.1097524 | 0.4796211 | 0.1094423
[5 empty] | 0.122702 | 0.04276689 |  |  | 0.122702 | 0.04276689 | 0.3306619 | 0.1107324 | 0.4785137 | 0.1104195
[5 empty] | 0.1206873 | 0.04276662 |  |  | 0.1206873 | 0.04276662 | 0.3304471 | 0.1117123 | 0.4801695 | 0.1113967
[5 empty] | 0.1187168 | 0.04276635 |  |  | 0.1187168 | 0.04276635 | 0.3293124 | 0.1126922 | 0.4785853 | 0.1123738
[5 empty] | 0.116792 | 0.04276608 |  |  | 0.116792 | 0.04276608 | 0.3308561 | 0.1136722 | 0.480758 | 0.113351
[5 empty] | 0.1149141 | 0.04276581 |  |  | 0.1149141 | 0.04276581 | 0.3300766 | 0.1146521 | 0.4831843 | 0.1143281
[5 empty] | 0.1130843 | 0.04276554 |  |  | 0.1130843 | 0.04276554 | 0.3317723 | 0.115632 | 0.481161 | 0.1153053
[5 empty] | 0.1113039 | 0.04276527 |  |  | 0.1113039 | 0.04276527 | 0.3308415 | 0.116612 | 0.483485 | 0.1162825
[5 empty] | 0.1095743 | 0.04276501 |  |  | 0.1095743 | 0.04276501 | 0.3326826 | 0.1175919 | 0.4792531 | 0.1172596
[5 empty] | 0.1078968 | 0.04276474 |  |  | 0.1078968 | 0.04276474 | 0.3328929 | 0.1185718 | 0.481453 | 0.1182368
[5 empty] | 0.1062725 | 0.04276447 |  |  | 0.1062725 | 0.04276447 | 0.3296957 | 0.1195518 | 0.4798769 | 0.119214
[5 empty] | 0.1047028 | 0.0427642 |  |  | 0.1047028 | 0.0427642 | 0.3303501 | 0.1205317 | 0.4791034 | 0.1201911
[5 empty] | 0.103189 | 0.04276393 |  |  | 0.103189 | 0.04276393 | 0.3307648 | 0.1215116 | 0.4782436 | 0.1211683
[5 empty] | 0.1017271 | 0.04276366 |  |  | 0.1017271 | 0.04276366 | 0.3301484 | 0.1224916 | 0.4803087 | 0.1221455
[5 empty] | 0.1002869 | 0.04276339 |  |  | 0.1002869 | 0.04276339 | 0.3301096 | 0.1234715 | 0.47991 | 0.1231226
[5 empty] | 0.09886457 | 0.04276313 |  |  | 0.09886457 | 0.04276313 | 0.3299569 | 0.1244514 | 0.4754585 | 0.1240998
[5 empty] | 0.09746127 | 0.04276286 |  |  | 0.09746127 | 0.04276286 | 0.329699 | 0.1254314 | 0.4793656 | 0.1250769
[5 empty] | 0.09607834 | 0.04276259 |  |  | 0.09607834 | 0.04276259 | 0.3287446 | 0.1264113 | 0.4751423 | 0.1260541
[5 empty] | 0.09471704 | 0.04276232 |  |  | 0.09471704 | 0.04276232 | 0.3253021 | 0.1273912 | 0.4715999 | 0.1270313
[5 empty] | 0.09337867 | 0.04276205 |  |  | 0.09337867 | 0.04276205 | 0.3241803 | 0.1283712 | 0.4714496 | 0.1280084
[5 empty] | 0.09206451 | 0.04276178 |  |  | 0.09206451 | 0.04276178 | 0.3242878 | 0.1293511 | 0.4716025 | 0.1289856
[5 empty] | 0.09077584 | 0.04276151 |  |  | 0.09077584 | 0.04276151 | 0.3240332 | 0.130331 | 0.4675698 | 0.1299628
[5 empty] | 0.08951394 | 0.04276125 |  |  | 0.08951394 | 0.04276125 | 0.3223252 | 0.131311 | 0.4650628 | 0.1309399
[5 empty] | 0.0882801 | 0.04276098 |  |  | 0.0882801 | 0.04276098 | 0.3199723 | 0.1322909 | 0.4678926 | 0.1319171
[5 empty] | 0.08707561 | 0.04276071 |  |  | 0.08707561 | 0.04276071 | 0.3190831 | 0.1332708 | 0.4640703 | 0.1328943
[5 empty] | 0.08590174 | 0.04276044 |  |  | 0.08590174 | 0.04276044 | 0.3185664 | 0.1342508 | 0.4596073 | 0.1338714
[5 empty] | 0.08475978 | 0.04276017 |  |  | 0.08475978 | 0.04276017 | 0.3150306 | 0.1352307 | 0.4582146 | 0.1348486
[5 empty] | 0.08365101 | 0.0427599 |  |  | 0.08365101 | 0.0427599 | 0.3158846 | 0.1362106 | 0.4566035 | 0.1358257
[5 empty] | 0.08257672 | 0.04275964 |  |  | 0.08257672 | 0.04275964 | 0.3132368 | 0.1371906 | 0.4562852 | 0.1368029
[5 empty] | 0.08153819 | 0.04275937 |  |  | 0.08153819 | 0.04275937 | 0.3111959 | 0.1381705 | 0.4531708 | 0.1377801
[5 empty] | 0.0805367 | 0.0427591 |  |  | 0.0805367 | 0.0427591 | 0.3105705 | 0.1391504 | 0.4507715 | 0.1387572
[5 empty] | 0.07957355 | 0.04275883 |  |  | 0.07957355 | 0.04275883 | 0.3082692 | 0.1401304 | 0.4482985 | 0.1397344
[5 empty] | 0.07865 | 0.04275856 |  |  | 0.07865 | 0.04275856 | 0.3086007 | 0.1411103 | 0.4459631 | 0.1407116
[5 empty] | 0.07776734 | 0.04275829 |  |  | 0.07776734 | 0.04275829 | 0.3072736 | 0.1420902 | 0.4457763 | 0.1416887
[5 empty] | 0.07692687 | 0.04275802 |  |  | 0.07692687 | 0.04275802 | 0.3040966 | 0.1430702 | 0.4450494 | 0.1426659
[5 empty] | 0.07612986 | 0.04275776 |  |  | 0.07612986 | 0.04275776 | 0.3035781 | 0.1440501 | 0.4428936 | 0.1436431
[5 empty] | 0.07537759 | 0.04275749 |  |  | 0.07537759 | 0.04275749 | 0.3013269 | 0.14503 | 0.43972 | 0.1446202
[5 empty] | 0.07467135 | 0.04275722 |  |  | 0.07467135 | 0.04275722 | 0.3005517 | 0.14601 | 0.4397399 | 0.1455974
[5 empty] | 0.07467135 | 0.04275722 |  |  | 0.07467135 | 0.04275722 | 0.3010609 | 0.1469899 | 0.4357644 | 0.1465746
[5 empty] | 0.07265764 | 0.04274697 |  |  | 0.07265764 | 0.04274697 | 0.2997632 | 0.1479698 | 0.4356047 | 0.1475517
[5 empty] | 0.07066393 | 0.04273673 |  |  | 0.07066393 | 0.04273673 | 0.2991673 | 0.1489497 | 0.4371721 | 0.1485289
[5 empty] | 0.06869084 | 0.04272649 |  |  | 0.06869084 | 0.04272649 | 0.2993818 | 0.1499297 | 0.4329776 | 0.149506
[5 empty] | 0.06673903 | 0.04271624 |  |  | 0.06673903 | 0.04271624 | 0.2969153 | 0.1509096 | 0.4353325 | 0.1504832
[5 empty] | 0.06480913 | 0.042706 |  |  | 0.06480913 | 0.042706 | 0.2952764 | 0.1518895 | 0.430648 | 0.1514604
[5 empty] | 0.06290176 | 0.04269575 |  |  | 0.06290176 | 0.04269575 | 0.2962587 | 0.1528695 | 0.4301049 | 0.1524375
[5 empty] | 0.06101758 | 0.04268551 |  |  | 0.06101758 | 0.04268551 | 0.2968644 | 0.1538494 | 0.4326804 | 0.1534147
[5 empty] | 0.05915721 | 0.04267526 |  |  | 0.05915721 | 0.04267526 | 0.2948744 | 0.1548293 | 0.4325605 | 0.1543919
[5 empty] | 0.05732128 | 0.04266502 |  |  | 0.05732128 | 0.04266502 | 0.2968888 | 0.1558093 | 0.4297457 | 0.155369
[5 empty] | 0.05551045 | 0.04265478 |  |  | 0.05551045 | 0.04265478 | 0.2961076 | 0.1567892 | 0.4282365 | 0.1563462
[5 empty] | 0.05372534 | 0.04264453 |  |  | 0.05372534 | 0.04264453 | 0.2950311 | 0.1577691 | 0.4287334 | 0.1573234
[5 empty] | 0.05196659 | 0.04263429 |  |  | 0.05196659 | 0.04263429 | 0.2934594 | 0.1587491 | 0.4282369 | 0.1583005
[5 empty] | 0.05023483 | 0.04262404 |  |  | 0.05023483 | 0.04262404 | 0.2929925 | 0.159729 | 0.4277474 | 0.1592777
[5 empty] | 0.0485307 | 0.0426138 |  |  | 0.0485307 | 0.0426138 | 0.2923307 | 0.1607089 | 0.4259655 | 0.1602548
[5 empty] | 0.04685484 | 0.04260356 |  |  | 0.04685484 | 0.04260356 | 0.293274 | 0.1616889 | 0.4278916 | 0.161232
[5 empty] | 0.04520789 | 0.04259331 |  |  | 0.04520789 | 0.04259331 | 0.2947227 | 0.1626688 | 0.4255262 | 0.1622092
[5 empty] | 0.04359047 | 0.04258307 |  |  | 0.04359047 | 0.04258307 | 0.2928767 | 0.1636487 | 0.4245698 | 0.1631863
[5 empty] | 0.04200323 | 0.04257282 |  |  | 0.04200323 | 0.04257282 | 0.2921362 | 0.1646287 | 0.4254229 | 0.1641635
[5 empty] | 0.04044681 | 0.04256258 |  |  | 0.04044681 | 0.04256258 | 0.2915015 | 0.1656086 | 0.4211859 | 0.1651407
[5 empty] | 0.03892183 | 0.04255233 |  |  | 0.03892183 | 0.04255233 | 0.2918725 | 0.1665885 | 0.4239594 | 0.1661178
[5 empty] | 0.03742893 | 0.04254209 |  |  | 0.03742893 | 0.04254209 | 0.2935495 | 0.1675685 | 0.4224439 | 0.167095
[5 empty] | 0.03596876 | 0.04253185 |  |  | 0.03596876 | 0.04253185 | 0.2927325 | 0.1685484 | 0.4201397 | 0.1680722
[5 empty] | 0.03454194 | 0.0425216 |  |  | 0.03454194 | 0.0425216 | 0.2910217 | 0.1695283 | 0.4199475 | 0.1690493
[5 empty] | 0.03314912 | 0.04251136 |  |  | 0.03314912 | 0.04251136 | 0.2928172 | 0.1705083 | 0.4225676 | 0.1700265
[5 empty] | 0.03178833 | 0.04250111 |  |  | 0.03178833 | 0.04250111 | 0.2921191 | 0.1714882 | 0.4217007 | 0.1710036
[5 empty] | 0.03044461 | 0.04249087 |  |  | 0.03044461 | 0.04249087 | 0.2928276 | 0.1724681 | 0.4224471 | 0.1719808
[5 empty] | 0.02911602 | 0.04248063 |  |  | 0.02911602 | 0.04248063 | 0.2908428 | 0.1734481 | 0.4190073 | 0.172958
[5 empty] | 0.02780319 | 0.04247038 |  |  | 0.02780319 | 0.04247038 | 0.2897649 | 0.174428 | 0.4197819 | 0.1739351
[5 empty] | 0.02650675 | 0.04246014 |  |  | 0.02650675 | 0.04246014 | 0.2910939 | 0.1754079 | 0.4196713 | 0.1749123
[5 empty] | 0.02522733 | 0.04244989 |  |  | 0.02522733 | 0.04244989 | 0.29093 | 0.1763879 | 0.4205759 | 0.1758895
[5 empty] | 0.02396558 | 0.04243965 |  |  | 0.02396558 | 0.04243965 | 0.2922733 | 0.1773678 | 0.4158964 | 0.1768666
[5 empty] | 0.02272213 | 0.0424294 |  |  | 0.02272213 | 0.0424294 | 0.2890239 | 0.1783477 | 0.4202332 | 0.1778438
[5 empty] | 0.02149762 | 0.04241916 |  |  | 0.02149762 | 0.04241916 | 0.289182 | 0.1793277 | 0.4150867 | 0.178821
[5 empty] | 0.02029269 | 0.04240892 |  |  | 0.02029269 | 0.04240892 | 0.2907477 | 0.1803076 | 0.4188574 | 0.1797981
[5 empty] | 0.01910796 | 0.04239867 |  |  | 0.01910796 | 0.04239867 | 0.2897212 | 0.1812875 | 0.4150459 | 0.1807753
[5 empty] | 0.01794408 | 0.04238843 |  |  | 0.01794408 | 0.04238843 | 0.2882025 | 0.1822675 | 0.4140526 | 0.1817524
[5 empty] | 0.01680167 | 0.04237818 |  |  | 0.01680167 | 0.04237818 | 0.2905918 | 0.1832474 | 0.4188779 | 0.1827296
[5 empty] | 0.01568139 | 0.04236794 |  |  | 0.01568139 | 0.04236794 | 0.2892892 | 0.1842273 | 0.4184225 | 0.1837068
[5 empty] | 0.01458386 | 0.0423577 |  |  | 0.01458386 | 0.0423577 | 0.2879948 | 0.1852073 | 0.4180867 | 0.1846839
[5 empty] | 0.01350972 | 0.04234745 |  |  | 0.01350972 | 0.04234745 | 0.2884088 | 0.1861872 | 0.4139711 | 0.1856611
[5 empty] | 0.01245961 | 0.04233721 |  |  | 0.01245961 | 0.04233721 | 0.2904314 | 0.1871671 | 0.4179761 | 0.1866383
[5 empty] | 0.01143416 | 0.04232696 |  |  | 0.01143416 | 0.04232696 | 0.2910625 | 0.1881471 | 0.4166023 | 0.1876154
[5 empty] | 0.01043401 | 0.04231672 |  |  | 0.01043401 | 0.04231672 | 0.2900024 | 0.189127 | 0.41445 | 0.1885926
[5 empty] | 0.009459793 | 0.04230647 |  |  | 0.009459793 | 0.04230647 | 0.2890512 | 0.1901069 | 0.4125199 | 0.1895698
[5 empty] | 0.008512148 | 0.04229623 |  |  | 0.008512148 | 0.04229623 | 0.2880091 | 0.1910868 | 0.4171123 | 0.1905469
[5 empty] | 0.00759171 | 0.04228599 |  |  | 0.00759171 | 0.04228599 | 0.2893761 | 0.1920668 | 0.4145278 | 0.1915241
[5 empty] | 0.006699115 | 0.04227574 |  |  | 0.006699115 | 0.04227574 | 0.2880523 | 0.1930467 | 0.4127668 | 0.1925012
[5 empty] | 0.005835 | 0.0422655 |  |  | 0.005835 | 0.0422655 | 0.288738 | 0.1940266 | 0.4163298 | 0.1934784
[5 empty] | 0.005 | 0.04225525 |  |  | 0.005 | 0.04225525 | 0.2898331 | 0.1950066 | 0.4156174 | 0.1944556
[5 empty] | 0.005 | 0.0422421 |  |  | 0.005 | 0.0422421
[5 empty] | 0.006827647 | 0.04224236 |  |  | 0.006827647 | 0.04224236
[5 empty] | 0.008645895 | 0.04224263 |  |  | 0.008645895 | 0.04224263
[5 empty] | 0.01045465 | 0.0422429 |  |  | 0.01045465 | 0.0422429
[5 empty] | 0.01225381 | 0.04224317 |  |  | 0.01225381 | 0.04224317
[5 empty] | 0.01404328 | 0.04224344 |  |  | 0.01404328 | 0.04224344
[5 empty] | 0.01582297 | 0.04224371 |  |  | 0.01582297 | 0.04224371
[5 empty] | 0.01759278 | 0.04224398 |  |  | 0.01759278 | 0.04224398
[5 empty] | 0.01935261 | 0.04224424 |  |  | 0.01935261 | 0.04224424
[5 empty] | 0.02110237 | 0.04224451 |  |  | 0.02110237 | 0.04224451
[5 empty] | 0.02284196 | 0.04224478 |  |  | 0.02284196 | 0.04224478
[5 empty] | 0.02457129 | 0.04224505 |  |  | 0.02457129 | 0.04224505
[5 empty] | 0.02629025 | 0.04224532 |  |  | 0.02629025 | 0.04224532
[5 empty] | 0.02799875 | 0.04224559 |  |  | 0.02799875 | 0.04224559
[5 empty] | 0.0296967 | 0.04224586 |  |  | 0.0296967 | 0.04224586
[5 empty] | 0.031384 | 0.04224612 |  |  | 0.031384 | 0.04224612
[5 empty] | 0.03306055 | 0.04224639 |  |  | 0.03306055 | 0.04224639
[5 empty] | 0.03472625 | 0.04224666 |  |  | 0.03472625 | 0.04224666
[5 empty] | 0.03638102 | 0.04224693 |  |  | 0.03638102 | 0.04224693
[5 empty] | 0.03802475 | 0.0422472 |  |  | 0.03802475 | 0.0422472
[5 empty] | 0.03965735 | 0.04224747 |  |  | 0.03965735 | 0.04224747
[5 empty] | 0.04127872 | 0.04224773 |  |  | 0.04127872 | 0.04224773
[5 empty] | 0.04288876 | 0.042248 |  |  | 0.04288876 | 0.042248
[5 empty] | 0.04448738 | 0.04224827 |  |  | 0.04448738 | 0.04224827
[5 empty] | 0.04607448 | 0.04224854 |  |  | 0.04607448 | 0.04224854
[5 empty] | 0.04765037 | 0.04224881 |  |  | 0.04765037 | 0.04224881
[5 empty] | 0.04921729 | 0.04224908 |  |  | 0.04921729 | 0.04224908
[5 empty] | 0.05077556 | 0.04224935 |  |  | 0.05077556 | 0.04224935
[5 empty] | 0.05232506 | 0.04224961 |  |  | 0.05232506 | 0.04224961
[5 empty] | 0.05386572 | 0.04224988 |  |  | 0.05386572 | 0.04224988
[5 empty] | 0.05539742 | 0.04225015 |  |  | 0.05539742 | 0.04225015
[5 empty] | 0.05692009 | 0.04225042 |  |  | 0.05692009 | 0.04225042
[5 empty] | 0.0584336 | 0.04225069 |  |  | 0.0584336 | 0.04225069
[5 empty] | 0.05993788 | 0.04225096 |  |  | 0.05993788 | 0.04225096
[5 empty] | 0.06143283 | 0.04225123 |  |  | 0.06143283 | 0.04225123
[5 empty] | 0.06291834 | 0.04225149 |  |  | 0.06291834 | 0.04225149
[5 empty] | 0.06439433 | 0.04225176 |  |  | 0.06439433 | 0.04225176
[5 empty] | 0.06586069 | 0.04225203 |  |  | 0.06586069 | 0.04225203
[5 empty] | 0.06731734 | 0.0422523 |  |  | 0.06731734 | 0.0422523
[5 empty] | 0.06876416 | 0.04225257 |  |  | 0.06876416 | 0.04225257
[5 empty] | 0.07020108 | 0.04225284 |  |  | 0.07020108 | 0.04225284
[5 empty] | 0.07162798 | 0.04225311 |  |  | 0.07162798 | 0.04225311
[5 empty] | 0.07304479 | 0.04225337 |  |  | 0.07304479 | 0.04225337
[5 empty] | 0.07445138 | 0.04225364 |  |  | 0.07445138 | 0.04225364
[5 empty] | 0.07584769 | 0.04225391 |  |  | 0.07584769 | 0.04225391
[5 empty] | 0.07723359 | 0.04225418 |  |  | 0.07723359 | 0.04225418
[5 empty] | 0.07860901 | 0.04225445 |  |  | 0.07860901 | 0.04225445
[5 empty] | 0.07997384 | 0.04225472 |  |  | 0.07997384 | 0.04225472
[5 empty] | 0.08132799 | 0.04225499 |  |  | 0.08132799 | 0.04225499
[5 empty] | 0.08267135 | 0.04225525 |  |  | 0.08267135 | 0.04225525
[5 empty] | 0.08267135 | 0.0422421 |  |  | 0.08267135 | 0.0422421
[5 empty] | 0.08443291 | 0.04225288 |  |  | 0.08443291 | 0.04225288
[5 empty] | 0.08618123 | 0.04226366 |  |  | 0.08618123 | 0.04226366
[5 empty] | 0.08791605 | 0.04227444 |  |  | 0.08791605 | 0.04227444
[5 empty] | 0.08963715 | 0.04228522 |  |  | 0.08963715 | 0.04228522
[5 empty] | 0.09134428 | 0.042296 |  |  | 0.09134428 | 0.042296
[5 empty] | 0.09303721 | 0.04230678 |  |  | 0.09303721 | 0.04230678
[5 empty] | 0.09471569 | 0.04231756 |  |  | 0.09471569 | 0.04231756
[5 empty] | 0.09637949 | 0.04232835 |  |  | 0.09637949 | 0.04232835
[5 empty] | 0.09802836 | 0.04233913 |  |  | 0.09802836 | 0.04233913
[5 empty] | 0.09966206 | 0.04234991 |  |  | 0.09966206 | 0.04234991
[5 empty] | 0.1012804 | 0.04236069 |  |  | 0.1012804 | 0.04236069
[5 empty] | 0.102883 | 0.04237147 |  |  | 0.102883 | 0.04237147
[5 empty] | 0.1044698 | 0.04238225 |  |  | 0.1044698 | 0.04238225
[5 empty] | 0.1060404 | 0.04239303 |  |  | 0.1060404 | 0.04239303
[5 empty] | 0.1075947 | 0.04240381 |  |  | 0.1075947 | 0.04240381
[5 empty] | 0.1091324 | 0.0424146 |  |  | 0.1091324 | 0.0424146
[5 empty] | 0.1106532 | 0.04242538 |  |  | 0.1106532 | 0.04242538
[5 empty] | 0.112157 | 0.04243616 |  |  | 0.112157 | 0.04243616
[5 empty] | 0.1136434 | 0.04244694 |  |  | 0.1136434 | 0.04244694
[5 empty] | 0.1151123 | 0.04245772 |  |  | 0.1151123 | 0.04245772
[5 empty] | 0.1165634 | 0.0424685 |  |  | 0.1165634 | 0.0424685
[5 empty] | 0.1179964 | 0.04247928 |  |  | 0.1179964 | 0.04247928
[5 empty] | 0.1194111 | 0.04249006 |  |  | 0.1194111 | 0.04249006
[5 empty] | 0.1208074 | 0.04250085 |  |  | 0.1208074 | 0.04250085
[5 empty] | 0.1221858 | 0.04251163 |  |  | 0.1221858 | 0.04251163
[5 empty] | 0.1235521 | 0.04252241 |  |  | 0.1235521 | 0.04252241
[5 empty] | 0.124907 | 0.04253319 |  |  | 0.124907 | 0.04253319
[5 empty] | 0.1262502 | 0.04254397 |  |  | 0.1262502 | 0.04254397
[5 empty] | 0.1275816 | 0.04255475 |  |  | 0.1275816 | 0.04255475
[5 empty] | 0.1289008 | 0.04256553 |  |  | 0.1289008 | 0.04256553
[5 empty] | 0.1302077 | 0.04257631 |  |  | 0.1302077 | 0.04257631
[5 empty] | 0.1315019 | 0.0425871 |  |  | 0.1315019 | 0.0425871
[5 empty] | 0.1327833 | 0.04259788 |  |  | 0.1327833 | 0.04259788
[5 empty] | 0.1340516 | 0.04260866 |  |  | 0.1340516 | 0.04260866
[5 empty] | 0.1353066 | 0.04261944 |  |  | 0.1353066 | 0.04261944
[5 empty] | 0.136548 | 0.04263022 |  |  | 0.136548 | 0.04263022
[5 empty] | 0.1377756 | 0.042641 |  |  | 0.1377756 | 0.042641
[5 empty] | 0.1389892 | 0.04265178 |  |  | 0.1389892 | 0.04265178
[5 empty] | 0.1401884 | 0.04266256 |  |  | 0.1401884 | 0.04266256
[5 empty] | 0.1413732 | 0.04267335 |  |  | 0.1413732 | 0.04267335
[5 empty] | 0.1425432 | 0.04268413 |  |  | 0.1425432 | 0.04268413
[5 empty] | 0.1436981 | 0.04269491 |  |  | 0.1436981 | 0.04269491
[5 empty] | 0.1448379 | 0.04270569 |  |  | 0.1448379 | 0.04270569
[5 empty] | 0.1459621 | 0.04271647 |  |  | 0.1459621 | 0.04271647
[5 empty] | 0.1470706 | 0.04272725 |  |  | 0.1470706 | 0.04272725
[5 empty] | 0.1481632 | 0.04273803 |  |  | 0.1481632 | 0.04273803
[5 empty] | 0.1492396 | 0.04274881 |  |  | 0.1492396 | 0.04274881
[5 empty] | 0.1502995 | 0.04275959 |  |  | 0.1502995 | 0.04275959
[5 empty] | 0.1513427 | 0.04277038 |  |  | 0.1513427 | 0.04277038
[5 empty] | 0.1513427 | 0.04277038 |  |  | 0.1513427 | 0.04277038
[5 empty] | 0.1486918 | 0.0459508 |  |  | 0.1486918 | 0.0459508
[5 empty] | 0.1463453 | 0.04913123 |  |  | 0.1463453 | 0.04913123
[5 empty] | 0.1442858 | 0.05231166 |  |  | 0.1442858 | 0.05231166
[5 empty] | 0.142496 | 0.05549208 |  |  | 0.142496 | 0.05549208
[5 empty] | 0.1409584 | 0.05867251 |  |  | 0.1409584 | 0.05867251
[5 empty] | 0.1396557 | 0.06185293 |  |  | 0.1396557 | 0.06185293
[5 empty] | 0.1385705 | 0.06503336 |  |  | 0.1385705 | 0.06503336
[5 empty] | 0.1376854 | 0.06821379 |  |  | 0.1376854 | 0.06821379
[5 empty] | 0.1369832 | 0.07139421 |  |  | 0.1369832 | 0.07139421
[5 empty] | 0.1364463 | 0.07457464 |  |  | 0.1364463 | 0.07457464
[5 empty] | 0.1360575 | 0.07775507 |  |  | 0.1360575 | 0.07775507
[5 empty] | 0.1357994 | 0.08093549 |  |  | 0.1357994 | 0.08093549
[5 empty] | 0.1356545 | 0.08411592 |  |  | 0.1356545 | 0.08411592
[5 empty] | 0.1356056 | 0.08729635 |  |  | 0.1356056 | 0.08729635
[5 empty] | 0.1360495 | 0.09047677 |  |  | 0.1360495 | 0.09047677
[5 empty] | 0.1373782 | 0.0936572 |  |  | 0.1373782 | 0.0936572
[5 empty] | 0.139306 | 0.09683762 |  |  | 0.139306 | 0.09683762
[5 empty] | 0.1415432 | 0.1000181 |  |  | 0.1415432 | 0.1000181
[5 empty] | 0.1438001 | 0.1031985 |  |  | 0.1438001 | 0.1031985
[5 empty] | 0.1457869 | 0.1063789 |  |  | 0.1457869 | 0.1063789
[5 empty] | 0.1472139 | 0.1095593 |  |  | 0.1472139 | 0.1095593
[5 empty] | 0.1477914 | 0.1127398 |  |  | 0.1477914 | 0.1127398
[5 empty] | 0.1475341 | 0.1159202 |  |  | 0.1475341 | 0.1159202
[5 empty] | 0.1467359 | 0.1191006 |  |  | 0.1467359 | 0.1191006
[5 empty] | 0.1454471 | 0.122281 |  |  | 0.1454471 | 0.122281
[5 empty] | 0.1437173 | 0.1254615 |  |  | 0.1437173 | 0.1254615
[5 empty] | 0.1415962 | 0.1286419 |  |  | 0.1415962 | 0.1286419
[5 empty] | 0.1391336 | 0.1318223 |  |  | 0.1391336 | 0.1318223
[5 empty] | 0.136379 | 0.1350027 |  |  | 0.136379 | 0.1350027
[5 empty] | 0.1333823 | 0.1381832 |  |  | 0.1333823 | 0.1381832
[5 empty] | 0.130193 | 0.1413636 |  |  | 0.130193 | 0.1413636
[5 empty] | 0.1268608 | 0.144544 |  |  | 0.1268608 | 0.144544
[5 empty] | 0.1234354 | 0.1477244 |  |  | 0.1234354 | 0.1477244
[5 empty] | 0.119664 | 0.15 |  |  | 0.119664 | 0.15
[5 empty] | 0.1131686 | 0.1540853 |  |  | 0.1131686 | 0.1540853
[5 empty] | 0.1059142 | 0.1572657 |  |  | 0.1059142 | 0.1572657
[5 empty] | 0.1010131 | 0.1604462 |  |  | 0.1010131 | 0.1604462
[5 empty] | 0.1004093 | 0.1636266 |  |  | 0.1004093 | 0.1636266
[5 empty] | 0.1004458 | 0.166807 |  |  | 0.1004458 | 0.166807
[5 empty] | 0.1005191 | 0.1699874 |  |  | 0.1005191 | 0.1699874
[5 empty] | 0.1006317 | 0.1731679 |  |  | 0.1006317 | 0.1731679
[5 empty] | 0.1007862 | 0.1763483 |  |  | 0.1007862 | 0.1763483
[5 empty] | 0.1009851 | 0.1795287 |  |  | 0.1009851 | 0.1795287
[5 empty] | 0.1012308 | 0.1827091 |  |  | 0.1012308 | 0.1827091
[5 empty] | 0.1015258 | 0.1858896 |  |  | 0.1015258 | 0.1858896
[5 empty] | 0.1020699 | 0.18907 |  |  | 0.1020699 | 0.18907
[5 empty] | 0.10464 | 0.1922504 |  |  | 0.10464 | 0.1922504
[5 empty] | 0.1082462 | 0.1954308 |  |  | 0.1082462 | 0.1954308
[5 empty] | 0.1111244 | 0.1986113 |  |  | 0.1111244 | 0.1986113
[5 empty] | 0.1131875 | 0.2017917 |  |  | 0.1131875 | 0.2017917
[5 empty] | 0.1150481 | 0.2049721 |  |  | 0.1150481 | 0.2049721
[5 empty] | 0.1167625 | 0.2081525 |  |  | 0.1167625 | 0.2081525
[5 empty] | 0.118387 | 0.211333 |  |  | 0.118387 | 0.211333
[5 empty] | 0.1199778 | 0.2145134 |  |  | 0.1199778 | 0.2145134
[5 empty] | 0.12157 | 0.2176938 |  |  | 0.12157 | 0.2176938
[5 empty] | 0.1229896 | 0.2208743 |  |  | 0.1229896 | 0.2208743
[5 empty] | 0.1243357 | 0.2240547 |  |  | 0.1243357 | 0.2240547
[5 empty] | 0.125799 | 0.2272351 |  |  | 0.125799 | 0.2272351
[5 empty] | 0.1275703 | 0.2304155 |  |  | 0.1275703 | 0.2304155
[5 empty] | 0.1299621 | 0.233596 |  |  | 0.1299621 | 0.233596
[5 empty] | 0.1331165 | 0.2367764 |  |  | 0.1331165 | 0.2367764
[5 empty] | 0.13693 | 0.2399568 |  |  | 0.13693 | 0.2399568
[5 empty] | 0.1412991 | 0.2431372 |  |  | 0.1412991 | 0.2431372
[5 empty] | 0.1461203 | 0.2463177 |  |  | 0.1461203 | 0.2463177
[5 empty] | 0.15129 | 0.2494981 |  |  | 0.15129 | 0.2494981
[5 empty] | 0.1567047 | 0.2526785 |  |  | 0.1567047 | 0.2526785
[5 empty] | 0.1622608 | 0.2558589 |  |  | 0.1622608 | 0.2558589
[5 empty] | 0.1678547 | 0.2590394 |  |  | 0.1678547 | 0.2590394
[5 empty] | 0.1733829 | 0.2622198 |  |  | 0.1733829 | 0.2622198
[5 empty] | 0.1787418 | 0.2654002 |  |  | 0.1787418 | 0.2654002
[5 empty] | 0.183828 | 0.2685806 |  |  | 0.183828 | 0.2685806
[5 empty] | 0.1885377 | 0.2717611 |  |  | 0.1885377 | 0.2717611
[5 empty] | 0.1927676 | 0.2749415 |  |  | 0.1927676 | 0.2749415
[5 empty] | 0.1964139 | 0.2781219 |  |  | 0.1964139 | 0.2781219
[5 empty] | 0.1993733 | 0.2813024 |  |  | 0.1993733 | 0.2813024
[5 empty] | 0.201542 | 0.2844828 |  |  | 0.201542 | 0.2844828
[5 empty] | 0.2031236 | 0.2876632 |  |  | 0.2031236 | 0.2876632
[5 empty] | 0.2029086 | 0.2908436 |  |  | 0.2029086 | 0.2908436
[5 empty] | 0.1976904 | 0.2940241 |  |  | 0.1976904 | 0.2940241
[5 empty] | 0.1869273 | 0.2972045 |  |  | 0.1869273 | 0.2972045
[5 empty] | 0.1725302 | 0.3003849 |  |  | 0.1725302 | 0.3003849
[5 empty] | 0.1564103 | 0.3035653 |  |  | 0.1564103 | 0.3035653
[5 empty] | 0.1404785 | 0.3067458 |  |  | 0.1404785 | 0.3067458
[5 empty] | 0.126646 | 0.3099262 |  |  | 0.126646 | 0.3099262
[5 empty] | 0.1168236 | 0.3131066 |  |  | 0.1168236 | 0.3131066
[5 empty] | 0.1115336 | 0.316287 |  |  | 0.1115336 | 0.316287
[5 empty] | 0.1068403 | 0.3194675 |  |  | 0.1068403 | 0.3194675
[5 empty] | 0.102362 | 0.3226479 |  |  | 0.102362 | 0.3226479
[5 empty] | 0.09812669 | 0.3258283 |  |  | 0.09812669 | 0.3258283
[5 empty] | 0.09416224 | 0.3290087 |  |  | 0.09416224 | 0.3290087
[5 empty] | 0.09049658 | 0.3321892 |  |  | 0.09049658 | 0.3321892
[5 empty] | 0.08715762 | 0.3353696 |  |  | 0.08715762 | 0.3353696
[5 empty] | 0.08417328 | 0.33855 |  |  | 0.08417328 | 0.33855
[5 empty] | 0.08157148 | 0.3417305 |  |  | 0.08157148 | 0.3417305
[5 empty] | 0.07938013 | 0.3449109 |  |  | 0.07938013 | 0.3449109
[5 empty] | 0.07762715 | 0.3480913 |  |  | 0.07762715 | 0.3480913
[5 empty] | 0.07634046 | 0.3512717 |  |  | 0.07634046 | 0.3512717
[5 empty] | 0.07554797 | 0.3544522 |  |  | 0.07554797 | 0.3544522
[5 empty] | 0.07527761 | 0.3576326 |  |  | 0.07527761 | 0.3576326