## 1
Общество с ограниченной ответственностью "Инженерная геология" (ООО "ИнжГео") | [11 empty] | Общество с ограниченной ответственностью "Инженерная геология" (ООО "ИнжГео")
Юр. адрес: 117279, г. Москва, ул. Миклухо-Маклая, 36 а, этаж 5, пом. XXIII к. 76-84 | [11 empty] | Юр. адрес: 117279, г. Москва, ул. Миклухо-Маклая, 36 а, этаж 5, пом. XXIII к. 76-84 | [8 empty] | нагр |  |  | X0 | Y0 | R |  | нагр |  |  |  | X0 | Y0 | R | нагр |  |  |  | X0 | Y0 | R |  | нагр |  |  |  | X0 | Y0 | R
Телефон/факс +7 (495) 132-30-00, Адрес электронной почты inbox@inj-geo.ru | [11 empty] | Телефон/факс +7 (495) 132-30-00, Адрес электронной почты inbox@inj-geo.ru | [12 empty] | 0 | [7 empty] | 0 | [6 empty] | 0 | [7 empty] | 0
[21 empty] | девиатор | [6 empty] | девиатор | [6 empty] | девиатор | [7 empty] | девиатор
Испытательная лаборатория ООО «ИнжГео» | [11 empty] | Испытательная лаборатория ООО «ИнжГео» | [8 empty] | x0 | Угол | X | Y |  |  |  | x0 |  | Угол | X | Y |  |  | x0 |  | Угол | X | Y |  |  |  | x0 |  | Угол | X | Y
Адрес места осуществления деятельности лаборатории: г. Москва, просп. Вернадского, д. 51, стр. 1 | [11 empty] | Адрес места осуществления деятельности лаборатории: г. Москва, просп. Вернадского, д. 51, стр. 1 | [9 empty] | 0 | [7 empty] | 0 | [6 empty] | 0 | [7 empty] | 0
Телефон +7(910)4557682, E-mail: slg85@mail.ru | [11 empty] | Телефон +7(910)4557682, E-mail: slg85@mail.ru | [9 empty] | 5 | [7 empty] | 5 | [6 empty] | 5 | [7 empty] | 5
[22 empty] | 10 | [7 empty] | 10 | [6 empty] | 10 | [7 empty] | 10
[12 empty] | Протокол испытаний № 13-63/312 от 06-09-2023 | [9 empty] | 15 | [7 empty] | 15 | [6 empty] | 15 | [7 empty] | 15
[22 empty] | 20 | [7 empty] | 20 | [6 empty] | 20 | [7 empty] | 20
[12 empty] | Наименование и адрес заказчика: Переход трубопровода через р. Енисей | [9 empty] | 25 | [7 empty] | 25 | [6 empty] | 25 | [7 empty] | 25
[12 empty] | Наименование объекта: ООО Регионстрой | [9 empty] | 30 | [7 empty] | 30 | [6 empty] | 30 | [7 empty] | 30
Наименование используемого метода/методики: ГОСТ 12248.4-2020 | [11 empty] | Наименование используемого метода/методики: ГОСТ 12248.3-2020 | [9 empty] | 35 | [7 empty] | 35 | [6 empty] | 35 | [7 empty] | 35
Условия проведения испытания: температура окружающей среды (18 - 25)0С, влажность воздуха (40 - 75)% | [11 empty] | Условия проведения испытания: температура окружающей среды (18 - 25)0С, влажность воздуха (40 - 75)% | [9 empty] | 40 | [7 empty] | 40 | [6 empty] | 40 | [7 empty] | 40
[12 empty] | Дата получение объекта подлежащего испытаниям: 10-08-2023 | [9 empty] | 45 | [7 empty] | 45 | [6 empty] | 45 | [7 empty] | 45
[12 empty] | Дата испытания: 25.10.2022-19.11.2312 | [9 empty] | 50 | [7 empty] | 50 | [6 empty] | 50 | [7 empty] | 50
[22 empty] | 55 | [7 empty] | 55 | [6 empty] | 55 | [7 empty] | 55
Испытание грунтов методом трехосного сжатия | [11 empty] | Испытание грунтов методом трехосного сжатия | [9 empty] | 60 | [7 empty] | 60 | [6 empty] | 60 | [7 empty] | 60
[22 empty] | 65 | [7 empty] | 65 | [6 empty] | 65 | [7 empty] | 65
Лабораторный номер: | [6 empty] | We, д.е. = |  |  |  |  | Лабораторный номер: |  | 1347 |  |  |  | We, д.е. = | 0.197 |  |  | 70 | [7 empty] | 70 | [6 empty] | 70 | [7 empty] | 70
Номер скважины: | [6 empty] | ρ, г/см3 = |  |  |  |  | Номер скважины: |  | BH-011 |  |  |  | ρ, г/см3 = | 1.98 |  |  | 75 | [7 empty] | 75 | [6 empty] | 75 | [7 empty] | 75
Глубина отбора, м: | [6 empty] | ρs, г/см3 = |  |  |  |  | Глубина отбора, м: |  | 6.6 |  |  |  | ρs, г/см3 = | 2.73 |  |  | 80 | [7 empty] | 80 | [6 empty] | 80 | [7 empty] | 80
Наименование грунта: | [6 empty] | e, д.е. = |  |  |  |  | Наименование грунта: |  | Щебенистый грунт, заполнитель суглинок, легкий пылеватый, после оттаивания текучий |  |  |  | e, д.е. = | 0.6504091 |  |  | 85 | [7 empty] | 85 | [6 empty] | 85 | [7 empty] | 85
Схема проведения опыта: | [6 empty] | IL, д.е. = |  |  |  |  | Схема проведения опыта: |  | КД |  |  |  | IL, д.е. = | 1.034087 |  |  | 90 | [7 empty] | 90 | [6 empty] | 90 | [7 empty] | 90
[22 empty] | 95 | [7 empty] | 95 | [6 empty] | 95 | [7 empty] | 95
[22 empty] | 100 | [7 empty] | 100 | [6 empty] | 100 | [7 empty] | 100
Результаты испытаний | [11 empty] | Результаты испытаний | [9 empty] | 105 | [7 empty] | 105 | [6 empty] | 105 | [7 empty] | 105
[22 empty] | 110 | [7 empty] | 110 | [6 empty] | 110 | [7 empty] | 110
[22 empty] | 115 | [7 empty] | 115 | [6 empty] | 115 | [7 empty] | 115
[22 empty] | 120 | [7 empty] | 120 | [6 empty] | 120 | [7 empty] | 120
[22 empty] | 125 | [7 empty] | 125 | [6 empty] | 125 | [7 empty] | 125
[22 empty] | 130 | [7 empty] | 130 | [6 empty] | 130 | [7 empty] | 130
[22 empty] | 135 | [7 empty] | 135 | [6 empty] | 135 | [7 empty] | 135
[22 empty] | 140 | [7 empty] | 140 | [6 empty] | 140 | [7 empty] | 140
[22 empty] | 145 | [7 empty] | 145 | [6 empty] | 145 | [7 empty] | 145
[22 empty] | 150 | [7 empty] | 150 | [6 empty] | 150 | [7 empty] | 150
[22 empty] | 155 | [7 empty] | 155 | [6 empty] | 155 | [7 empty] | 155
[22 empty] | 160 | [7 empty] | 160 | [6 empty] | 160 | [7 empty] | 160
[22 empty] | 165 | [7 empty] | 165 | [6 empty] | 165 | [7 empty] | 165
[22 empty] | 170 | [7 empty] | 170 | [6 empty] | 170 | [7 empty] | 170
[22 empty] | 175 | [7 empty] | 175 | [6 empty] | 175 | [7 empty] | 175
[22 empty] | 180 | [7 empty] | 180 | [6 empty] | 180 | [7 empty] | 180
[13 empty] | Давление в камере, Мпа σ3 | Вертикальная нагрузка, Мпа σ1 | Поровое давление, Мпа u
[7 empty] | Коэфф. Точки | [5 empty] | 0.1280664 | 0.4425038 | [5 empty] | 1 | [6 empty] | σ3,кПа | σ1,кПа | u, кПа |  |  |  | 4
[13 empty] | 0.2280664 | 0.7549073 | [27 empty] | δ3, Мпа | δ1-δ3, МПа | δ1, МПа | δ1, КПа
|  |  | Модуль деформации, МПа: | [9 empty] | 0.3280664 | 1.067311 | [21 empty] | С, МПа:
|  |  | Е0= | [32 empty] | φ, град:
|  |  | E50 = | [32 empty] | E, Мпа
|  |  | Коэф. Поперечной деформации, ϑ = | [9 empty] | Эффективные значения угла внутреннего трения и удельного сцепления ϕ', С' | [13 empty] | x | 0
[13 empty] | ϕ', град. = | 31 | [12 empty] | y |  |  |  | С, кПа | φ,°
[13 empty] | С', МПа = | 0.012
| Исполнитель: | [6 empty] | Морозов Д.С. |  |  |  |  | Исполнитель: |  |  |  |  | Морозов Д.С.
| Начальник исп. лаборатории: | [6 empty] | Семиколенова Л.Г. |  |  |  |  | Начальник исп. лаборатории: |  |  |  |  | Семиколенова Л.Г.
Лист 1 , всего листов 2 | [11 empty] | Лист 2 , всего листов 2
Частичное воспроизведение протокола испытаний без письменного разрешения ООО «ИнжГео» ЗАПРЕЩАЕТСЯ | [11 empty] | Частичное воспроизведение протокола испытаний без письменного разрешения ООО «ИнжГео» ЗАПРЕЩАЕТСЯ
[5 empty] | второй график |  | первый график | [9 empty] | К Пуассона
dev50 | epsE50 | ind | devE0 | epsE0 | dev | eps | sigma |  | dev1 | eps1 | dev2 | eps2 | dev3 | eps3 |  | Глины
0.1572187 | 0.00520546 |  |  |  | 0 | 0 |  |  | 0 | 0 | 0 | 0 | 0 | 0 |  | < 0 | 0,20-0,30
ind |  |  |  |  | 0.02657599 | 0.0004563178 |  |  | 0.02657599 | 0.0004563178 | 0.0968115 | 0.0009899695 | 0.19683984 | 0.001482025 |  | 0-0,25 | 0,30-0,38
2 |  |  |  |  | 0.05114749 | 0.0009126356 |  |  | 0.05114749 | 0.0009126356 | 0.13683984 | 0.001511372 | 0.2352833 | 0.00197782 |  | 0,25< | 0,38-0,45
E0 |  |  |  |  | 0.07683984 | 0.001526485 |  |  | 0.07683984 | 0.001526485 | 0.2075073 | 0.002969909 | 0.293545 | 0.00296673 |  | Суглинки | 0,35-0,37
epsE0 | devE0 |  |  |  | 0.08636723 | 0.001825271 |  |  | 0.08636723 | 0.001825271 | 0.2368119 | 0.003959878 | 0.3409802 | 0.00395564 |  | Пески и супеси | 0,30-0,35
0.001526485 | 0.07683984 |  |  |  | 0.100399 | 0.002281589 |  |  | 0.100399 | 0.002281589 | 0.2634204 | 0.004849053 | 0.3696222 | 0.004638197
[5 empty] | 0.1135511 | 0.002737907 |  |  | 0.1135511 | 0.002737907 | 0.2788886 | 0.005939817 | 0.4032418 | 0.00593346
График E50 |  | График E |  |  | 0.1255379 | 0.003194224 |  |  | 0.1255379 | 0.003194224 | 0.300999 | 0.006929787 | 0.4256631 | 0.00692237
eps | q | sigma |  |  | 0.1360741 | 0.003650542 |  |  | 0.1360741 | 0.003650542 | 0.3160391 | 0.007919756 | 0.4457421 | 0.00791128
Горизонтальная линия E50 |  | Касательная |  |  | 0.1448742 | 0.00410686 |  |  | 0.1448742 | 0.00410686 | 0.3320953 | 0.008909726 | 0.4692627 | 0.00890019
0 |  | a | b |  | 0.1516526 | 0.004563178 |  |  | 0.1516526 | 0.004563178 | 0.3473541 | 0.009899695 | 0.4982087 | 0.009889099
|  |  | 0 |  | 0.1572187 | 0.00520546 |  |  | 0.1572187 | 0.00520546 | 0.3635022 | 0.01088966 | 0.5153637 | 0.01087801
Вертикальная линия E50 |  | p1 и p2 |  |  | 0.1584816 | 0.005475813 |  |  | 0.1584816 | 0.005475813 | 0.3796259 | 0.01187963 | 0.5381117 | 0.01186692
| 0 | 0 |  |  | 0.1605844 | 0.005932131 |  |  | 0.1605844 | 0.005932131 | 0.3926119 | 0.0128696 | 0.5533364 | 0.01285583
[5 empty] | 0.1626512 | 0.006388449 |  |  | 0.1626512 | 0.006388449 | 0.4067467 | 0.01385957 | 0.5775216 | 0.01384474
Касательная линия E50 |  |  |  |  | 0.1646824 | 0.006844767 |  |  | 0.1646824 | 0.006844767 | 0.4188167 | 0.01484954 | 0.595651 | 0.01483365
0 | 0 | Горизонтальная 1 |  |  | 0.1666782 | 0.007301084 |  |  | 0.1666782 | 0.007301084 | 0.4334086 | 0.01583951 | 0.6072085 | 0.01582256
[5 empty] | 0.168639 | 0.007757402 |  |  | 0.168639 | 0.007757402 | 0.4460088 | 0.01682948 | 0.6253778 | 0.01681147
Горизонтальная линия qкр |  |  |  |  | 0.1705648 | 0.00821372 |  |  | 0.1705648 | 0.00821372 | 0.4554038 | 0.01781945 | 0.6382428 | 0.01780038
Горизонтальная линия q |  | Горизонтальная 2 |  |  | 0.1724561 | 0.008670038 |  |  | 0.1724561 | 0.008670038 | 0.4650802 | 0.01880942 | 0.6564872 | 0.01878929
0 |  | 0 |  |  | 0.1743132 | 0.009126356 |  |  | 0.1743132 | 0.009126356 | 0.4716246 | 0.01979939 | 0.6641947 | 0.0197782
[5 empty] | 0.1761361 | 0.009582673 |  |  | 0.1761361 | 0.009582673 | 0.4803233 | 0.02078936 | 0.6816493 | 0.02076711
Вертикальная линия q |  |  |  |  | 0.1779254 | 0.01003899 |  |  | 0.1779254 | 0.01003899 | 0.4882631 | 0.02177933 | 0.6896347 | 0.02175602
| 0 |  |  |  | 0.1796811 | 0.01049531 |  |  | 0.1796811 | 0.01049531 | 0.4988303 | 0.0227693 | 0.7013346 | 0.02274493
[5 empty] | 0.1814037 | 0.01095163 |  |  | 0.1814037 | 0.01095163 | 0.5044115 | 0.02375927 | 0.7054328 | 0.02373384
[5 empty] | 0.1830933 | 0.01140794 |  |  | 0.1830933 | 0.01140794 | 0.5072932 | 0.02474924 | 0.7175132 | 0.02472275
[5 empty] | 0.1847503 | 0.01186426 |  |  | 0.1847503 | 0.01186426 | 0.5123619 | 0.02573921 | 0.7188595 | 0.02571166
[5 empty] | 0.1863748 | 0.01232058 |  |  | 0.1863748 | 0.01232058 | 0.5163043 | 0.02672918 | 0.7297556 | 0.02670057
[5 empty] | 0.1879673 | 0.0127769 |  |  | 0.1879673 | 0.0127769 | 0.5230067 | 0.02771915 | 0.7330851 | 0.02768948
[5 empty] | 0.1895278 | 0.01323322 |  |  | 0.1895278 | 0.01323322 | 0.5234558 | 0.02870912 | 0.7310319 | 0.02867839
[5 empty] | 0.1910569 | 0.01368953 |  |  | 0.1910569 | 0.01368953 | 0.5268409 | 0.02969909 | 0.7392444 | 0.0296673
[5 empty] | 0.1925546 | 0.01414585 |  |  | 0.1925546 | 0.01414585 | 0.5220406 | 0.03068906 | 0.7388345 | 0.03065621
[5 empty] | 0.1940212 | 0.01460217 |  |  | 0.1940212 | 0.01460217 | 0.5259981 | 0.03167902 | 0.7363635 | 0.03164512
[5 empty] | 0.1954571 | 0.01505849 |  |  | 0.1954571 | 0.01505849 | 0.5214089 | 0.03266899 | 0.7333426 | 0.03263403
[5 empty] | 0.1968626 | 0.0155148 |  |  | 0.1968626 | 0.0155148 | 0.5224922 | 0.03365896 | 0.7324992 | 0.03362294
[5 empty] | 0.1982378 | 0.01597112 |  |  | 0.1982378 | 0.01597112 | 0.5202672 | 0.03464893 | 0.7308609 | 0.03461185
[5 empty] | 0.199583 | 0.01642744 |  |  | 0.199583 | 0.01642744 | 0.522253 | 0.0356389 | 0.7313554 | 0.03560076
[5 empty] | 0.2008986 | 0.01688376 |  |  | 0.2008986 | 0.01688376 | 0.5185689 | 0.03662887 | 0.7257101 | 0.03658967
[5 empty] | 0.2021848 | 0.01734008 |  |  | 0.2021848 | 0.01734008 | 0.518434 | 0.03761884 | 0.7283528 | 0.03757858
[5 empty] | 0.2034418 | 0.01779639 |  |  | 0.2034418 | 0.01779639 | 0.5171675 | 0.03860881 | 0.7250108 | 0.03856749
[5 empty] | 0.20467 | 0.01825271 |  |  | 0.20467 | 0.01825271 | 0.5143886 | 0.03959878 | 0.7223118 | 0.0395564
[5 empty] | 0.2058696 | 0.01870903 |  |  | 0.2058696 | 0.01870903 | 0.5160165 | 0.04058875 | 0.7225834 | 0.04054531
[5 empty] | 0.2070408 | 0.01916535 |  |  | 0.2070408 | 0.01916535 | 0.5110703 | 0.04157872 | 0.7168532 | 0.04153422
[5 empty] | 0.2081841 | 0.01962166 |  |  | 0.2081841 | 0.01962166 | 0.5089693 | 0.04256869 | 0.7130486 | 0.04252313
[5 empty] | 0.2092995 | 0.02007798 |  |  | 0.2092995 | 0.02007798 | 0.5062326 | 0.04355866 | 0.7132973 | 0.04351204
[5 empty] | 0.2103875 | 0.0205343 |  |  | 0.2103875 | 0.0205343 | 0.5058794 | 0.04454863 | 0.7106269 | 0.04450095
[5 empty] | 0.2114482 | 0.02099062 |  |  | 0.2114482 | 0.02099062 | 0.5047289 | 0.0455386 | 0.7064649 | 0.04548986
[5 empty] | 0.212482 | 0.02144694 |  |  | 0.212482 | 0.02144694 | 0.5041003 | 0.04652857 | 0.7035389 | 0.04647877
[5 empty] | 0.213489 | 0.02190325 |  |  | 0.213489 | 0.02190325 | 0.5038127 | 0.04751854 | 0.7054764 | 0.04746768
[5 empty] | 0.2144697 | 0.02235957 |  |  | 0.2144697 | 0.02235957 | 0.5020854 | 0.04850851 | 0.7009051 | 0.04845659
[5 empty] | 0.2154242 | 0.02281589 |  |  | 0.2154242 | 0.02281589 | 0.4960374 | 0.04949848 | 0.6984525 | 0.0494455
[5 empty] | 0.2163529 | 0.02327221 |  |  | 0.2163529 | 0.02327221 | 0.4975881 | 0.05048845 | 0.6942461 | 0.05043441
[5 empty] | 0.2172559 | 0.02372852 |  |  | 0.2172559 | 0.02372852 | 0.4974566 | 0.05147842 | 0.6944136 | 0.05142332
[5 empty] | 0.2181336 | 0.02418484 |  |  | 0.2181336 | 0.02418484 | 0.4957621 | 0.05246838 | 0.6894825 | 0.05241223
[5 empty] | 0.2189863 | 0.02464116 |  |  | 0.2189863 | 0.02464116 | 0.4920237 | 0.05345835 | 0.6927804 | 0.05340114
[5 empty] | 0.2198142 | 0.02509748 |  |  | 0.2198142 | 0.02509748 | 0.4924606 | 0.05444832 | 0.6896348 | 0.05439005
[5 empty] | 0.2206175 | 0.0255538 |  |  | 0.2206175 | 0.0255538 | 0.4928921 | 0.05543829 | 0.6847734 | 0.05537896
[5 empty] | 0.2213966 | 0.02601011 |  |  | 0.2213966 | 0.02601011 | 0.4909372 | 0.05642826 | 0.6838236 | 0.05636787
[5 empty] | 0.2221518 | 0.02646643 |  |  | 0.2221518 | 0.02646643 | 0.4905153 | 0.05741823 | 0.6885131 | 0.05735678
[5 empty] | 0.2228832 | 0.02692275 |  |  | 0.2228832 | 0.02692275 | 0.4885386 | 0.0584082 | 0.6876418 | 0.05834569
[5 empty] | 0.2235913 | 0.02737907 |  |  | 0.2235913 | 0.02737907 | 0.4884497 | 0.05939817 | 0.6836496 | 0.0593346
[5 empty] | 0.2242761 | 0.02783538 |  |  | 0.2242761 | 0.02783538 | 0.491775 | 0.06038814 | 0.6843656 | 0.06032351
[5 empty] | 0.2249381 | 0.0282917 |  |  | 0.2249381 | 0.0282917 | 0.4876132 | 0.06137811 | 0.6834891 | 0.06131242
[5 empty] | 0.2255775 | 0.02874802 |  |  | 0.2255775 | 0.02874802 | 0.488263 | 0.06236808 | 0.6881194 | 0.06230133
[5 empty] | 0.2261945 | 0.02920434 |  |  | 0.2261945 | 0.02920434 | 0.4876233 | 0.06335805 | 0.6885556 | 0.06329024
[5 empty] | 0.2267895 | 0.02966066 |  |  | 0.2267895 | 0.02966066 | 0.4899926 | 0.06434802 | 0.6894971 | 0.06427915
[5 empty] | 0.2273627 | 0.03011697 |  |  | 0.2273627 | 0.03011697 | 0.4893698 | 0.06533799 | 0.6861431 | 0.06526806
[5 empty] | 0.2279143 | 0.03057329 |  |  | 0.2279143 | 0.03057329 | 0.4904537 | 0.06632796 | 0.6843928 | 0.06625697
[5 empty] | 0.2284447 | 0.03102961 |  |  | 0.2284447 | 0.03102961 | 0.4914429 | 0.06731793 | 0.6895456 | 0.06724588
[5 empty] | 0.2289541 | 0.03148593 |  |  | 0.2289541 | 0.03148593 | 0.4898361 | 0.0683079 | 0.6837007 | 0.06823479
[5 empty] | 0.2294429 | 0.03194224 |  |  | 0.2294429 | 0.03194224 | 0.4894323 | 0.06929787 | 0.6828574 | 0.0692237
[5 empty] | 0.2299111 | 0.03239856 |  |  | 0.2299111 | 0.03239856 | 0.49043 | 0.07028784 | 0.6861149 | 0.07021261
[5 empty] | 0.2303592 | 0.03285488 |  |  | 0.2303592 | 0.03285488 | 0.490228 | 0.07127781 | 0.6881725 | 0.07120152
[5 empty] | 0.2307874 | 0.0333112 |  |  | 0.2307874 | 0.0333112 | 0.490125 | 0.07226778 | 0.6890294 | 0.07219043
[5 empty] | 0.231196 | 0.03376752 |  |  | 0.231196 | 0.03376752 | 0.4918199 | 0.07325774 | 0.688585 | 0.07317934
[5 empty] | 0.2315852 | 0.03422383 |  |  | 0.2315852 | 0.03422383 | 0.4902113 | 0.07424771 | 0.6873384 | 0.07416825
[5 empty] | 0.2319554 | 0.03468015 |  |  | 0.2319554 | 0.03468015 | 0.490198 | 0.07523768 | 0.6841889 | 0.07515716
[5 empty] | 0.2323068 | 0.03513647 |  |  | 0.2323068 | 0.03513647 | 0.4933788 | 0.07622765 | 0.6872358 | 0.07614607
[5 empty] | 0.2326396 | 0.03559279 |  |  | 0.2326396 | 0.03559279 | 0.4904523 | 0.07721762 | 0.6862784 | 0.07713498
[5 empty] | 0.2329541 | 0.0360491 |  |  | 0.2329541 | 0.0360491 | 0.4900173 | 0.07820759 | 0.6891159 | 0.07812389
[5 empty] | 0.2332507 | 0.03650542 |  |  | 0.2332507 | 0.03650542 | 0.4927725 | 0.07919756 | 0.6842476 | 0.0791128
[5 empty] | 0.2335295 | 0.03696174 |  |  | 0.2335295 | 0.03696174 | 0.4913168 | 0.08018753 | 0.6903728 | 0.08010171
[5 empty] | 0.2337909 | 0.03741806 |  |  | 0.2337909 | 0.03741806 | 0.4920487 | 0.0811775 | 0.6862906 | 0.08109062
[5 empty] | 0.2340351 | 0.03787438 |  |  | 0.2340351 | 0.03787438 | 0.4939672 | 0.08216747 | 0.6873004 | 0.08207953
[5 empty] | 0.2342624 | 0.03833069 |  |  | 0.2342624 | 0.03833069 | 0.4926712 | 0.08315744 | 0.690298 | 0.08306844
[5 empty] | 0.2344731 | 0.03878701 |  |  | 0.2344731 | 0.03878701 | 0.4902672 | 0.08414741 | 0.683649 | 0.08405735
[5 empty] | 0.2346674 | 0.03924333 |  |  | 0.2346674 | 0.03924333 | 0.489458 | 0.08513738 | 0.6868462 | 0.08504626
[5 empty] | 0.2348456 | 0.03969965 |  |  | 0.2348456 | 0.03969965 | 0.4939435 | 0.08612735 | 0.686291 | 0.08603517
[5 empty] | 0.235008 | 0.04015596 |  |  | 0.235008 | 0.04015596 | 0.4900239 | 0.08711732 | 0.6855851 | 0.08702408
[5 empty] | 0.2351548 | 0.04061228 |  |  | 0.2351548 | 0.04061228 | 0.4892991 | 0.08810729 | 0.68663 | 0.08801299
[5 empty] | 0.2352864 | 0.0410686 |  |  | 0.2352864 | 0.0410686 | 0.4929691 | 0.08909726 | 0.6838274 | 0.0890019
[5 empty] | 0.235403 | 0.04152492 |  |  | 0.235403 | 0.04152492 | 0.491634 | 0.09008723 | 0.6837789 | 0.0899908
[5 empty] | 0.2355048 | 0.04198124 |  |  | 0.2355048 | 0.04198124 | 0.4924938 | 0.0910772 | 0.6830859 | 0.09097971
[5 empty] | 0.2355922 | 0.04243755 |  |  | 0.2355922 | 0.04243755 | 0.4924485 | 0.09206717 | 0.6816502 | 0.09196862
[5 empty] | 0.2356654 | 0.04289387 |  |  | 0.2356654 | 0.04289387 | 0.4887982 | 0.09305714 | 0.6824732 | 0.09295753
[5 empty] | 0.2357247 | 0.04335019 |  |  | 0.2357247 | 0.04335019 | 0.4927428 | 0.0940471 | 0.6810567 | 0.09394644
[5 empty] | 0.2357703 | 0.04380651 |  |  | 0.2357703 | 0.04380651 | 0.4888825 | 0.09503707 | 0.6815021 | 0.09493535
[5 empty] | 0.2358026 | 0.04426282 |  |  | 0.2358026 | 0.04426282 | 0.4897171 | 0.09602704 | 0.6789111 | 0.09592426
[5 empty] | 0.2358217 | 0.04471914 |  |  | 0.2358217 | 0.04471914 | 0.4929468 | 0.09701701 | 0.6783853 | 0.09691317
[5 empty] | 0.235828 | 0.04517546 |  |  | 0.235828 | 0.04517546 | 0.4907715 | 0.09800698 | 0.6824262 | 0.09790208
[5 empty] | 0.235828 | 0.04517546 |  |  | 0.235828 | 0.04517546 | 0.4912913 | 0.09899695 | 0.6778354 | 0.09889099
[5 empty] | 0.2321686 | 0.04517519 |  |  | 0.2321686 | 0.04517519 | 0.4885062 | 0.09998692 | 0.6794145 | 0.0998799
[5 empty] | 0.2285485 | 0.04517492 |  |  | 0.2285485 | 0.04517492 | 0.4893162 | 0.1009769 | 0.6820652 | 0.1008688
[5 empty] | 0.2249693 | 0.04517465 |  |  | 0.2249693 | 0.04517465 | 0.4899214 | 0.1019669 | 0.677289 | 0.1018577
[5 empty] | 0.2214326 | 0.04517439 |  |  | 0.2214326 | 0.04517439 | 0.4881217 | 0.1029568 | 0.6746874 | 0.1028466
[5 empty] | 0.2179401 | 0.04517412 |  |  | 0.2179401 | 0.04517412 | 0.4907172 | 0.1039468 | 0.6798621 | 0.1038355
[5 empty] | 0.2144931 | 0.04517385 |  |  | 0.2144931 | 0.04517385 | 0.488608 | 0.1049368 | 0.6754147 | 0.1048245
[5 empty] | 0.2110935 | 0.04517358 |  |  | 0.2110935 | 0.04517358 | 0.4921939 | 0.1059267 | 0.6771468 | 0.1058134
[5 empty] | 0.2077427 | 0.04517331 |  |  | 0.2077427 | 0.04517331 | 0.4923752 | 0.1069167 | 0.6749599 | 0.1068023
[5 empty] | 0.2044423 | 0.04517304 |  |  | 0.2044423 | 0.04517304 | 0.4918517 | 0.1079067 | 0.6732556 | 0.1077912
[5 empty] | 0.2011939 | 0.04517277 |  |  | 0.2011939 | 0.04517277 | 0.4871235 | 0.1088966 | 0.6691355 | 0.1087801
[5 empty] | 0.197999 | 0.04517251 |  |  | 0.197999 | 0.04517251 | 0.4907906 | 0.1098866 | 0.6716013 | 0.109769
[5 empty] | 0.1948593 | 0.04517224 |  |  | 0.1948593 | 0.04517224 | 0.4904531 | 0.1108766 | 0.6728544 | 0.1107579
[5 empty] | 0.1917764 | 0.04517197 |  |  | 0.1917764 | 0.04517197 | 0.4879109 | 0.1118666 | 0.6660965 | 0.1117468
[5 empty] | 0.1887518 | 0.0451717 |  |  | 0.1887518 | 0.0451717 | 0.4877642 | 0.1128565 | 0.6711292 | 0.1127357
[5 empty] | 0.185787 | 0.04517143 |  |  | 0.185787 | 0.04517143 | 0.4867128 | 0.1138465 | 0.6644541 | 0.1137246
[5 empty] | 0.1828838 | 0.04517116 |  |  | 0.1828838 | 0.04517116 | 0.4881569 | 0.1148365 | 0.6677727 | 0.1147136
[5 empty] | 0.1800436 | 0.04517089 |  |  | 0.1800436 | 0.04517089 | 0.4888965 | 0.1158264 | 0.6661867 | 0.1157025
[5 empty] | 0.177268 | 0.04517063 |  |  | 0.177268 | 0.04517063 | 0.4867315 | 0.1168164 | 0.6644976 | 0.1166914
[5 empty] | 0.1745587 | 0.04517036 |  |  | 0.1745587 | 0.04517036 | 0.4876621 | 0.1178064 | 0.662407 | 0.1176803
[5 empty] | 0.1719171 | 0.04517009 |  |  | 0.1719171 | 0.04517009 | 0.4886881 | 0.1187963 | 0.6619165 | 0.1186692
[5 empty] | 0.169345 | 0.04516982 |  |  | 0.169345 | 0.04516982 | 0.4868097 | 0.1197863 | 0.6618277 | 0.1196581
[5 empty] | 0.1668438 | 0.04516955 |  |  | 0.1668438 | 0.04516955 | 0.4863079 | 0.1207763 | 0.6610272 | 0.120647
[5 empty] | 0.1644152 | 0.04516928 |  |  | 0.1644152 | 0.04516928 | 0.4872453 | 0.1217663 | 0.659893 | 0.1216359
[5 empty] | 0.1620606 | 0.04516902 |  |  | 0.1620606 | 0.04516902 | 0.4861666 | 0.1227562 | 0.6616067 | 0.1226248
[5 empty] | 0.1597754 | 0.04516875 |  |  | 0.1597754 | 0.04516875 | 0.4829921 | 0.1237462 | 0.6556792 | 0.1236137
[5 empty] | 0.1575222 | 0.04516848 |  |  | 0.1575222 | 0.04516848 | 0.4819422 | 0.1247362 | 0.6566213 | 0.1246027
[5 empty] | 0.1552962 | 0.04516821 |  |  | 0.1552962 | 0.04516821 | 0.4821371 | 0.1257261 | 0.6515441 | 0.1255916
[5 empty] | 0.1530991 | 0.04516794 |  |  | 0.1530991 | 0.04516794 | 0.4808972 | 0.1267161 | 0.6544583 | 0.1265805
[5 empty] | 0.1509324 | 0.04516767 |  |  | 0.1509324 | 0.04516767 | 0.4776428 | 0.1277061 | 0.6520749 | 0.1275694
[5 empty] | 0.1487976 | 0.0451674 |  |  | 0.1487976 | 0.0451674 | 0.4741942 | 0.128696 | 0.6464048 | 0.1285583
[5 empty] | 0.1466964 | 0.04516714 |  |  | 0.1466964 | 0.04516714 | 0.4756718 | 0.129686 | 0.6478589 | 0.1295472
[5 empty] | 0.1446303 | 0.04516687 |  |  | 0.1446303 | 0.04516687 | 0.4731958 | 0.130676 | 0.6429481 | 0.1305361
[5 empty] | 0.1426009 | 0.0451666 |  |  | 0.1426009 | 0.0451666 | 0.4670866 | 0.1316659 | 0.6430834 | 0.131525
[5 empty] | 0.1406099 | 0.04516633 |  |  | 0.1406099 | 0.04516633 | 0.4649645 | 0.1326559 | 0.6421755 | 0.1325139
[5 empty] | 0.1386587 | 0.04516606 |  |  | 0.1386587 | 0.04516606 | 0.4603498 | 0.1336459 | 0.6386354 | 0.1335028
[5 empty] | 0.1367489 | 0.04516579 |  |  | 0.1367489 | 0.04516579 | 0.4625629 | 0.1346359 | 0.6382741 | 0.1344918
[5 empty] | 0.1348822 | 0.04516552 |  |  | 0.1348822 | 0.04516552 | 0.456324 | 0.1356258 | 0.6306023 | 0.1354807
[5 empty] | 0.1330601 | 0.04516526 |  |  | 0.1330601 | 0.04516526 | 0.4561535 | 0.1366158 | 0.6282311 | 0.1364696
[5 empty] | 0.1312843 | 0.04516499 |  |  | 0.1312843 | 0.04516499 | 0.4483718 | 0.1376058 | 0.6280713 | 0.1374585
[5 empty] | 0.1295561 | 0.04516472 |  |  | 0.1295561 | 0.04516472 | 0.447999 | 0.1385957 | 0.6278338 | 0.1384474
[5 empty] | 0.1278774 | 0.04516445 |  |  | 0.1278774 | 0.04516445 | 0.4456556 | 0.1395857 | 0.6262296 | 0.1394363
[5 empty] | 0.1262496 | 0.04516418 |  |  | 0.1262496 | 0.04516418 | 0.4419619 | 0.1405757 | 0.6212695 | 0.1404252
[5 empty] | 0.1246743 | 0.04516391 |  |  | 0.1246743 | 0.04516391 | 0.4401381 | 0.1415656 | 0.6208644 | 0.1414141
[5 empty] | 0.1231531 | 0.04516364 |  |  | 0.1231531 | 0.04516364 | 0.4346047 | 0.1425556 | 0.6153253 | 0.142403
[5 empty] | 0.1216876 | 0.04516338 |  |  | 0.1216876 | 0.04516338 | 0.4314818 | 0.1435456 | 0.612563 | 0.1433919
[5 empty] | 0.1202794 | 0.04516311 |  |  | 0.1202794 | 0.04516311 | 0.43149 | 0.1445356 | 0.6117884 | 0.1443809
[5 empty] | 0.11893 | 0.04516284 |  |  | 0.11893 | 0.04516284 | 0.4306494 | 0.1455255 | 0.6142125 | 0.1453698
[5 empty] | 0.117641 | 0.04516257 |  |  | 0.117641 | 0.04516257 | 0.4254804 | 0.1465155 | 0.6107461 | 0.1463587
[5 empty] | 0.116414 | 0.0451623 |  |  | 0.116414 | 0.0451623 | 0.4233033 | 0.1475055 | 0.6108002 | 0.1473476
[5 empty] | 0.116414 | 0.0451623 |  |  | 0.116414 | 0.0451623 | 0.4244384 | 0.1484954 | 0.6103856 | 0.1483365
[5 empty] | 0.1133829 | 0.04514465 |  |  | 0.1133829 | 0.04514465 | 0.4216061 | 0.1494854 | 0.6032133 | 0.1493254
[5 empty] | 0.1103786 | 0.045127 |  |  | 0.1103786 | 0.045127 | 0.4215266 | 0.1504754 | 0.6082942 | 0.1503143
[5 empty] | 0.1074017 | 0.04510935 |  |  | 0.1074017 | 0.04510935 | 0.4174204 | 0.1514653 | 0.6024391 | 0.1513032
[5 empty] | 0.1044529 | 0.0450917 |  |  | 0.1044529 | 0.0450917 | 0.4155077 | 0.1524553 | 0.601359 | 0.1522921
[5 empty] | 0.1015328 | 0.04507405 |  |  | 0.1015328 | 0.04507405 | 0.4169087 | 0.1534453 | 0.5993647 | 0.153281
[5 empty] | 0.09864212 | 0.0450564 |  |  | 0.09864212 | 0.0450564 | 0.4141439 | 0.1544352 | 0.6038668 | 0.15427
[5 empty] | 0.09578146 | 0.04503875 |  |  | 0.09578146 | 0.04503875 | 0.416344 | 0.1554252 | 0.6041598 | 0.1552589
[5 empty] | 0.09295148 | 0.0450211 |  |  | 0.09295148 | 0.0450211 | 0.4154447 | 0.1564152 | 0.6043587 | 0.1562478
[5 empty] | 0.09015285 | 0.04500345 |  |  | 0.09015285 | 0.04500345 | 0.4157465 | 0.1574052 | 0.6015637 | 0.1572367
[5 empty] | 0.0873862 | 0.0449858 |  |  | 0.0873862 | 0.0449858 | 0.4175501 | 0.1583951 | 0.6036747 | 0.1582256
[5 empty] | 0.0846522 | 0.04496815 |  |  | 0.0846522 | 0.04496815 | 0.413856 | 0.1593851 | 0.6033919 | 0.1592145
[5 empty] | 0.0819515 | 0.0449505 |  |  | 0.0819515 | 0.0449505 | 0.4168647 | 0.1603751 | 0.6022152 | 0.1602034
[5 empty] | 0.07928475 | 0.04493285 |  |  | 0.07928475 | 0.04493285 | 0.4153769 | 0.161365 | 0.6020448 | 0.1611923
[5 empty] | 0.07665261 | 0.0449152 |  |  | 0.07665261 | 0.0449152 | 0.4163931 | 0.162355 | 0.6016806 | 0.1621812
[5 empty] | 0.07405571 | 0.04489755 |  |  | 0.07405571 | 0.04489755 | 0.4187139 | 0.163345 | 0.6016229 | 0.1631701
[5 empty] | 0.07149473 | 0.0448799 |  |  | 0.07149473 | 0.0448799 | 0.4145399 | 0.1643349 | 0.5954716 | 0.1641591
[5 empty] | 0.06897031 | 0.04486225 |  |  | 0.06897031 | 0.04486225 | 0.4145715 | 0.1653249 | 0.5982267 | 0.165148
[5 empty] | 0.06648309 | 0.0448446 |  |  | 0.06648309 | 0.0448446 | 0.4173095 | 0.1663149 | 0.5952885 | 0.1661369
[5 empty] | 0.06403375 | 0.04482695 |  |  | 0.06403375 | 0.04482695 | 0.4154544 | 0.1673048 | 0.5998568 | 0.1671258
[5 empty] | 0.06162292 | 0.0448093 |  |  | 0.06162292 | 0.0448093 | 0.4141067 | 0.1682948 | 0.5959318 | 0.1681147
[5 empty] | 0.05925126 | 0.04479165 |  |  | 0.05925126 | 0.04479165 | 0.414467 | 0.1692848 | 0.5971136 | 0.1691036
[5 empty] | 0.05691942 | 0.044774 |  |  | 0.05691942 | 0.044774 | 0.4159359 | 0.1702748 | 0.5967022 | 0.1700925
[5 empty] | 0.05462806 | 0.04475634 |  |  | 0.05462806 | 0.04475634 | 0.418314 | 0.1712647 | 0.5990976 | 0.1710814
[5 empty] | 0.05237783 | 0.04473869 |  |  | 0.05237783 | 0.04473869 | 0.4150018 | 0.1722547 | 0.596 | 0.1720703
[5 empty] | 0.05016671 | 0.04472104 |  |  | 0.05016671 | 0.04472104 | 0.4162998 | 0.1732447 | 0.5946093 | 0.1730592
[5 empty] | 0.04797938 | 0.04470339 |  |  | 0.04797938 | 0.04470339 | 0.4193088 | 0.1742346 | 0.5998257 | 0.1740482
[5 empty] | 0.04581381 | 0.04468574 |  |  | 0.04581381 | 0.04468574 | 0.4198292 | 0.1752246 | 0.5942493 | 0.1750371
[5 empty] | 0.04367067 | 0.04466809 |  |  | 0.04367067 | 0.04466809 | 0.4150616 | 0.1762146 | 0.59448 | 0.176026
[5 empty] | 0.0415506 | 0.04465044 |  |  | 0.0415506 | 0.04465044 | 0.4159067 | 0.1772045 | 0.5979179 | 0.1770149
[5 empty] | 0.03945427 | 0.04463279 |  |  | 0.03945427 | 0.04463279 | 0.4198648 | 0.1781945 | 0.5970631 | 0.1780038
[5 empty] | 0.03738231 | 0.04461514 |  |  | 0.03738231 | 0.04461514 | 0.4155367 | 0.1791845 | 0.5957157 | 0.1789927
[5 empty] | 0.03533539 | 0.04459749 |  |  | 0.03533539 | 0.04459749 | 0.4197229 | 0.1801745 | 0.5941758 | 0.1799816
[5 empty] | 0.03331415 | 0.04457984 |  |  | 0.03331415 | 0.04457984 | 0.419824 | 0.1811644 | 0.5952433 | 0.1809705
[5 empty] | 0.03131925 | 0.04456219 |  |  | 0.03131925 | 0.04456219 | 0.4187405 | 0.1821544 | 0.5927183 | 0.1819594
[5 empty] | 0.02935134 | 0.04454454 |  |  | 0.02935134 | 0.04454454 | 0.4178731 | 0.1831444 | 0.593501 | 0.1829483
[5 empty] | 0.02741107 | 0.04452689 |  |  | 0.02741107 | 0.04452689 | 0.4212222 | 0.1841343 | 0.5983913 | 0.1839372
[5 empty] | 0.0254991 | 0.04450924 |  |  | 0.0254991 | 0.04450924 | 0.4211885 | 0.1851243 | 0.5987894 | 0.1849262
[5 empty] | 0.02361608 | 0.04449159 |  |  | 0.02361608 | 0.04449159 | 0.4210725 | 0.1861143 | 0.5938953 | 0.1859151
[5 empty] | 0.02176266 | 0.04447394 |  |  | 0.02176266 | 0.04447394 | 0.4202748 | 0.1871042 | 0.597709 | 0.186904
[5 empty] | 0.01993949 | 0.04445629 |  |  | 0.01993949 | 0.04445629 | 0.417596 | 0.1880942 | 0.5941307 | 0.1878929
[5 empty] | 0.01814722 | 0.04443864 |  |  | 0.01814722 | 0.04443864 | 0.4215367 | 0.1890842 | 0.5929603 | 0.1888818
[5 empty] | 0.01638652 | 0.04442099 |  |  | 0.01638652 | 0.04442099 | 0.4225973 | 0.1900741 | 0.595198 | 0.1898707
[5 empty] | 0.01465802 | 0.04440334 |  |  | 0.01465802 | 0.04440334 | 0.4185786 | 0.1910641 | 0.5977438 | 0.1908596
[5 empty] | 0.01296239 | 0.04438569 |  |  | 0.01296239 | 0.04438569 | 0.419981 | 0.1920541 | 0.5924978 | 0.1918485
[5 empty] | 0.01130027 | 0.04436804 |  |  | 0.01130027 | 0.04436804 | 0.4232051 | 0.1930441 | 0.5967599 | 0.1928374
[5 empty] | 0.009672319 | 0.04435039 |  |  | 0.009672319 | 0.04435039 | 0.4247515 | 0.194034 | 0.5920304 | 0.1938263
[5 empty] | 0.008079189 | 0.04433274 |  |  | 0.008079189 | 0.04433274 | 0.4227209 | 0.195024 | 0.5979093 | 0.1948153
[5 empty] | 0.006521532 | 0.04431509 |  |  | 0.006521532 | 0.04431509 | 0.4247136 | 0.196014 | 0.5980965 | 0.1958042
[5 empty] | 0.005 | 0.04429744 |  |  | 0.005 | 0.04429744 | 0.4243304 | 0.1970039 | 0.5975923 | 0.1967931
[5 empty] | 0.005 | 0.04428428 |  |  | 0.005 | 0.04428428
[5 empty] | 0.007745728 | 0.04428455 |  |  | 0.007745728 | 0.04428455
[5 empty] | 0.01047934 | 0.04428482 |  |  | 0.01047934 | 0.04428482
[5 empty] | 0.01320073 | 0.04428508 |  |  | 0.01320073 | 0.04428508
[5 empty] | 0.01590979 | 0.04428535 |  |  | 0.01590979 | 0.04428535
[5 empty] | 0.01860644 | 0.04428562 |  |  | 0.01860644 | 0.04428562
[5 empty] | 0.02129056 | 0.04428589 |  |  | 0.02129056 | 0.04428589
[5 empty] | 0.02396205 | 0.04428616 |  |  | 0.02396205 | 0.04428616
[5 empty] | 0.02662082 | 0.04428643 |  |  | 0.02662082 | 0.04428643
[5 empty] | 0.02926676 | 0.0442867 |  |  | 0.02926676 | 0.0442867
[5 empty] | 0.03189977 | 0.04428696 |  |  | 0.03189977 | 0.04428696
[5 empty] | 0.03451974 | 0.04428723 |  |  | 0.03451974 | 0.04428723
[5 empty] | 0.03712658 | 0.0442875 |  |  | 0.03712658 | 0.0442875
[5 empty] | 0.03972018 | 0.04428777 |  |  | 0.03972018 | 0.04428777
[5 empty] | 0.04230045 | 0.04428804 |  |  | 0.04230045 | 0.04428804
[5 empty] | 0.04486728 | 0.04428831 |  |  | 0.04486728 | 0.04428831
[5 empty] | 0.04742057 | 0.04428858 |  |  | 0.04742057 | 0.04428858
[5 empty] | 0.04996022 | 0.04428884 |  |  | 0.04996022 | 0.04428884
[5 empty] | 0.05248612 | 0.04428911 |  |  | 0.05248612 | 0.04428911
[5 empty] | 0.05499818 | 0.04428938 |  |  | 0.05499818 | 0.04428938
[5 empty] | 0.05749629 | 0.04428965 |  |  | 0.05749629 | 0.04428965
[5 empty] | 0.05998035 | 0.04428992 |  |  | 0.05998035 | 0.04428992
[5 empty] | 0.06245027 | 0.04429019 |  |  | 0.06245027 | 0.04429019
[5 empty] | 0.06490593 | 0.04429046 |  |  | 0.06490593 | 0.04429046
[5 empty] | 0.06734724 | 0.04429072 |  |  | 0.06734724 | 0.04429072
[5 empty] | 0.06977451 | 0.04429099 |  |  | 0.06977451 | 0.04429099
[5 empty] | 0.07219012 | 0.04429126 |  |  | 0.07219012 | 0.04429126
[5 empty] | 0.0745944 | 0.04429153 |  |  | 0.0745944 | 0.04429153
[5 empty] | 0.07698724 | 0.0442918 |  |  | 0.07698724 | 0.0442918
[5 empty] | 0.07936853 | 0.04429207 |  |  | 0.07936853 | 0.04429207
[5 empty] | 0.08173818 | 0.04429233 |  |  | 0.08173818 | 0.04429233
[5 empty] | 0.08409608 | 0.0442926 |  |  | 0.08409608 | 0.0442926
[5 empty] | 0.08644214 | 0.04429287 |  |  | 0.08644214 | 0.04429287
[5 empty] | 0.08877625 | 0.04429314 |  |  | 0.08877625 | 0.04429314
[5 empty] | 0.0910983 | 0.04429341 |  |  | 0.0910983 | 0.04429341
[5 empty] | 0.09340821 | 0.04429368 |  |  | 0.09340821 | 0.04429368
[5 empty] | 0.09570586 | 0.04429395 |  |  | 0.09570586 | 0.04429395
[5 empty] | 0.09799116 | 0.04429421 |  |  | 0.09799116 | 0.04429421
[5 empty] | 0.100264 | 0.04429448 |  |  | 0.100264 | 0.04429448
[5 empty] | 0.1025243 | 0.04429475 |  |  | 0.1025243 | 0.04429475
[5 empty] | 0.1047719 | 0.04429502 |  |  | 0.1047719 | 0.04429502
[5 empty] | 0.1070068 | 0.04429529 |  |  | 0.1070068 | 0.04429529
[5 empty] | 0.1092287 | 0.04429556 |  |  | 0.1092287 | 0.04429556
[5 empty] | 0.1114378 | 0.04429583 |  |  | 0.1114378 | 0.04429583
[5 empty] | 0.1136337 | 0.04429609 |  |  | 0.1136337 | 0.04429609
[5 empty] | 0.1158165 | 0.04429636 |  |  | 0.1158165 | 0.04429636
[5 empty] | 0.1179861 | 0.04429663 |  |  | 0.1179861 | 0.04429663
[5 empty] | 0.1201422 | 0.0442969 |  |  | 0.1201422 | 0.0442969
[5 empty] | 0.1222849 | 0.04429717 |  |  | 0.1222849 | 0.04429717
[5 empty] | 0.124414 | 0.04429744 |  |  | 0.124414 | 0.04429744
[5 empty] | 0.124414 | 0.04428428 |  |  | 0.124414 | 0.04428428
[5 empty] | 0.1271606 | 0.04430247 |  |  | 0.1271606 | 0.04430247
[5 empty] | 0.1298886 | 0.04432065 |  |  | 0.1298886 | 0.04432065
[5 empty] | 0.1325979 | 0.04433884 |  |  | 0.1325979 | 0.04433884
[5 empty] | 0.1352881 | 0.04435703 |  |  | 0.1352881 | 0.04435703
[5 empty] | 0.1379589 | 0.04437522 |  |  | 0.1379589 | 0.04437522
[5 empty] | 0.1406102 | 0.0443934 |  |  | 0.1406102 | 0.0443934
[5 empty] | 0.1432415 | 0.04441159 |  |  | 0.1432415 | 0.04441159
[5 empty] | 0.1458527 | 0.04442978 |  |  | 0.1458527 | 0.04442978
[5 empty] | 0.1484434 | 0.04444797 |  |  | 0.1484434 | 0.04444797
[5 empty] | 0.1510134 | 0.04446615 |  |  | 0.1510134 | 0.04446615
[5 empty] | 0.1535624 | 0.04448434 |  |  | 0.1535624 | 0.04448434
[5 empty] | 0.15609 | 0.04450253 |  |  | 0.15609 | 0.04450253
[5 empty] | 0.1585961 | 0.04452071 |  |  | 0.1585961 | 0.04452071
[5 empty] | 0.1610803 | 0.0445389 |  |  | 0.1610803 | 0.0445389
[5 empty] | 0.1635424 | 0.04455709 |  |  | 0.1635424 | 0.04455709
[5 empty] | 0.1659821 | 0.04457528 |  |  | 0.1659821 | 0.04457528
[5 empty] | 0.1683991 | 0.04459346 |  |  | 0.1683991 | 0.04459346
[5 empty] | 0.1707931 | 0.04461165 |  |  | 0.1707931 | 0.04461165
[5 empty] | 0.1731639 | 0.04462984 |  |  | 0.1731639 | 0.04462984
[5 empty] | 0.1755111 | 0.04464803 |  |  | 0.1755111 | 0.04464803
[5 empty] | 0.1778345 | 0.04466621 |  |  | 0.1778345 | 0.04466621
[5 empty] | 0.1801338 | 0.0446844 |  |  | 0.1801338 | 0.0446844
[5 empty] | 0.1824087 | 0.04470259 |  |  | 0.1824087 | 0.04470259
[5 empty] | 0.184659 | 0.04472078 |  |  | 0.184659 | 0.04472078
[5 empty] | 0.1868855 | 0.04473896 |  |  | 0.1868855 | 0.04473896
[5 empty] | 0.1890947 | 0.04475715 |  |  | 0.1890947 | 0.04475715
[5 empty] | 0.1912876 | 0.04477534 |  |  | 0.1912876 | 0.04477534
[5 empty] | 0.1934639 | 0.04479353 |  |  | 0.1934639 | 0.04479353
[5 empty] | 0.1956233 | 0.04481171 |  |  | 0.1956233 | 0.04481171
[5 empty] | 0.1977655 | 0.0448299 |  |  | 0.1977655 | 0.0448299
[5 empty] | 0.1998902 | 0.04484809 |  |  | 0.1998902 | 0.04484809
[5 empty] | 0.2019971 | 0.04486627 |  |  | 0.2019971 | 0.04486627
[5 empty] | 0.204086 | 0.04488446 |  |  | 0.204086 | 0.04488446
[5 empty] | 0.2061566 | 0.04490265 |  |  | 0.2061566 | 0.04490265
[5 empty] | 0.2082087 | 0.04492084 |  |  | 0.2082087 | 0.04492084
[5 empty] | 0.2102418 | 0.04493902 |  |  | 0.2102418 | 0.04493902
[5 empty] | 0.2122558 | 0.04495721 |  |  | 0.2122558 | 0.04495721
[5 empty] | 0.2142504 | 0.0449754 |  |  | 0.2142504 | 0.0449754
[5 empty] | 0.2162252 | 0.04499359 |  |  | 0.2162252 | 0.04499359
[5 empty] | 0.2181801 | 0.04501177 |  |  | 0.2181801 | 0.04501177
[5 empty] | 0.2201147 | 0.04502996 |  |  | 0.2201147 | 0.04502996
[5 empty] | 0.2220287 | 0.04504815 |  |  | 0.2220287 | 0.04504815
[5 empty] | 0.2239219 | 0.04506634 |  |  | 0.2239219 | 0.04506634
[5 empty] | 0.225794 | 0.04508452 |  |  | 0.225794 | 0.04508452
[5 empty] | 0.2276447 | 0.04510271 |  |  | 0.2276447 | 0.04510271
[5 empty] | 0.2294737 | 0.0451209 |  |  | 0.2294737 | 0.0451209
[5 empty] | 0.2312808 | 0.04513909 |  |  | 0.2312808 | 0.04513909
[5 empty] | 0.2330657 | 0.04515727 |  |  | 0.2330657 | 0.04515727
[5 empty] | 0.234828 | 0.04517546 |  |  | 0.234828 | 0.04517546
[5 empty] | 0.234828 | 0.04517546 |  |  | 0.234828 | 0.04517546
[5 empty] | 0.2306615 | 0.04835589 |  |  | 0.2306615 | 0.04835589
[5 empty] | 0.2269682 | 0.05153631 |  |  | 0.2269682 | 0.05153631
[5 empty] | 0.2237215 | 0.05471674 |  |  | 0.2237215 | 0.05471674
[5 empty] | 0.220895 | 0.05789717 |  |  | 0.220895 | 0.05789717
[5 empty] | 0.2184622 | 0.06107759 |  |  | 0.2184622 | 0.06107759
[5 empty] | 0.2163968 | 0.06425802 |  |  | 0.2163968 | 0.06425802
[5 empty] | 0.2146721 | 0.06743844 |  |  | 0.2146721 | 0.06743844
[5 empty] | 0.2132618 | 0.07061887 |  |  | 0.2132618 | 0.07061887
[5 empty] | 0.2121393 | 0.0737993 |  |  | 0.2121393 | 0.0737993
[5 empty] | 0.2112783 | 0.07697972 |  |  | 0.2112783 | 0.07697972
[5 empty] | 0.2106522 | 0.08016015 |  |  | 0.2106522 | 0.08016015
[5 empty] | 0.2102345 | 0.08334058 |  |  | 0.2102345 | 0.08334058
[5 empty] | 0.2099989 | 0.086521 |  |  | 0.2099989 | 0.086521
[5 empty] | 0.2099189 | 0.08970143 |  |  | 0.2099189 | 0.08970143
[5 empty] | 0.210606 | 0.09288186 |  |  | 0.210606 | 0.09288186
[5 empty] | 0.2126628 | 0.09606228 |  |  | 0.2126628 | 0.09606228
[5 empty] | 0.2156471 | 0.09924271 |  |  | 0.2156471 | 0.09924271
[5 empty] | 0.2191104 | 0.1024231 |  |  | 0.2191104 | 0.1024231
[5 empty] | 0.222604 | 0.1056036 |  |  | 0.222604 | 0.1056036
[5 empty] | 0.2256796 | 0.108784 |  |  | 0.2256796 | 0.108784
[5 empty] | 0.2278886 | 0.1119644 |  |  | 0.2278886 | 0.1119644
[5 empty] | 0.2287825 | 0.1151448 |  |  | 0.2287825 | 0.1151448
[5 empty] | 0.2283843 | 0.1183253 |  |  | 0.2283843 | 0.1183253
[5 empty] | 0.2271487 | 0.1215057 |  |  | 0.2271487 | 0.1215057
[5 empty] | 0.2251535 | 0.1246861 |  |  | 0.2251535 | 0.1246861
[5 empty] | 0.2224758 | 0.1278665 |  |  | 0.2224758 | 0.1278665
[5 empty] | 0.2191924 | 0.131047 |  |  | 0.2191924 | 0.131047
[5 empty] | 0.2153802 | 0.1342274 |  |  | 0.2153802 | 0.1342274
[5 empty] | 0.2111161 | 0.1374078 |  |  | 0.2111161 | 0.1374078
[5 empty] | 0.2064771 | 0.1405883 |  |  | 0.2064771 | 0.1405883
[5 empty] | 0.20154 | 0.1437687 |  |  | 0.20154 | 0.1437687
[5 empty] | 0.1963817 | 0.1469491 |  |  | 0.1963817 | 0.1469491
[5 empty] | 0.1910792 | 0.15 |  |  | 0.1910792 | 0.15
[5 empty] | 0.1852411 | 0.15331 |  |  | 0.1852411 | 0.15331
[5 empty] | 0.1751862 | 0.1564904 |  |  | 0.1751862 | 0.1564904
[5 empty] | 0.1639563 | 0.1596708 |  |  | 0.1639563 | 0.1596708
[5 empty] | 0.1563693 | 0.1628512 |  |  | 0.1563693 | 0.1628512
[5 empty] | 0.1554346 | 0.1660317 |  |  | 0.1554346 | 0.1660317
[5 empty] | 0.1554911 | 0.1692121 |  |  | 0.1554911 | 0.1692121
[5 empty] | 0.1556046 | 0.1723925 |  |  | 0.1556046 | 0.1723925
[5 empty] | 0.1557789 | 0.1755729 |  |  | 0.1557789 | 0.1755729
[5 empty] | 0.1560181 | 0.1787534 |  |  | 0.1560181 | 0.1787534
[5 empty] | 0.1563259 | 0.1819338 |  |  | 0.1563259 | 0.1819338
[5 empty] | 0.1567062 | 0.1851142 |  |  | 0.1567062 | 0.1851142
[5 empty] | 0.157163 | 0.1882946 |  |  | 0.157163 | 0.1882946
[5 empty] | 0.1580052 | 0.1914751 |  |  | 0.1580052 | 0.1914751
[5 empty] | 0.1619837 | 0.1946555 |  |  | 0.1619837 | 0.1946555
[5 empty] | 0.1675662 | 0.1978359 |  |  | 0.1675662 | 0.1978359
[5 empty] | 0.1720217 | 0.2010164 |  |  | 0.1720217 | 0.2010164
[5 empty] | 0.1752154 | 0.2041968 |  |  | 0.1752154 | 0.2041968
[5 empty] | 0.1780957 | 0.2073772 |  |  | 0.1780957 | 0.2073772
[5 empty] | 0.1807496 | 0.2105576 |  |  | 0.1807496 | 0.2105576
[5 empty] | 0.1832643 | 0.2137381 |  |  | 0.1832643 | 0.2137381
[5 empty] | 0.1857268 | 0.2169185 |  |  | 0.1857268 | 0.2169185
[5 empty] | 0.1881915 | 0.2200989 |  |  | 0.1881915 | 0.2200989
[5 empty] | 0.1903892 | 0.2232793 |  |  | 0.1903892 | 0.2232793
[5 empty] | 0.1924729 | 0.2264598 |  |  | 0.1924729 | 0.2264598
[5 empty] | 0.1947381 | 0.2296402 |  |  | 0.1947381 | 0.2296402
[5 empty] | 0.19748 | 0.2328206 |  |  | 0.19748 | 0.2328206
[5 empty] | 0.2011827 | 0.236001 |  |  | 0.2011827 | 0.236001
[5 empty] | 0.2060656 | 0.2391815 |  |  | 0.2060656 | 0.2391815
[5 empty] | 0.211969 | 0.2423619 |  |  | 0.211969 | 0.2423619
[5 empty] | 0.2187325 | 0.2455423 |  |  | 0.2187325 | 0.2455423
[5 empty] | 0.2261957 | 0.2487227 |  |  | 0.2261957 | 0.2487227
[5 empty] | 0.2341985 | 0.2519032 |  |  | 0.2341985 | 0.2519032
[5 empty] | 0.2425804 | 0.2550836 |  |  | 0.2425804 | 0.2550836
[5 empty] | 0.2511813 | 0.258264 |  |  | 0.2511813 | 0.258264
[5 empty] | 0.2598407 | 0.2614445 |  |  | 0.2598407 | 0.2614445
[5 empty] | 0.2683984 | 0.2646249 |  |  | 0.2683984 | 0.2646249
[5 empty] | 0.2766941 | 0.2678053 |  |  | 0.2766941 | 0.2678053
[5 empty] | 0.2845675 | 0.2709857 |  |  | 0.2845675 | 0.2709857
[5 empty] | 0.2918583 | 0.2741662 |  |  | 0.2918583 | 0.2741662
[5 empty] | 0.2984061 | 0.2773466 |  |  | 0.2984061 | 0.2773466
[5 empty] | 0.3040507 | 0.280527 |  |  | 0.3040507 | 0.280527
[5 empty] | 0.3086318 | 0.2837074 |  |  | 0.3086318 | 0.2837074
[5 empty] | 0.311989 | 0.2868879 |  |  | 0.311989 | 0.2868879
[5 empty] | 0.3144374 | 0.2900683 |  |  | 0.3144374 | 0.2900683
[5 empty] | 0.3141045 | 0.2932487 |  |  | 0.3141045 | 0.2932487
[5 empty] | 0.3060267 | 0.2964291 |  |  | 0.3060267 | 0.2964291
[5 empty] | 0.2893653 | 0.2996096 |  |  | 0.2893653 | 0.2996096
[5 empty] | 0.2670785 | 0.30279 |  |  | 0.2670785 | 0.30279
[5 empty] | 0.2421247 | 0.3059704 |  |  | 0.2421247 | 0.3059704
[5 empty] | 0.2174622 | 0.3091508 |  |  | 0.2174622 | 0.3091508
[5 empty] | 0.1960492 | 0.3123313 |  |  | 0.1960492 | 0.3123313
[5 empty] | 0.1808441 | 0.3155117 |  |  | 0.1808441 | 0.3155117
[5 empty] | 0.1726551 | 0.3186921 |  |  | 0.1726551 | 0.3186921
[5 empty] | 0.1653898 | 0.3218726 |  |  | 0.1653898 | 0.3218726
[5 empty] | 0.1584574 | 0.325053 |  |  | 0.1584574 | 0.325053
[5 empty] | 0.1519011 | 0.3282334 |  |  | 0.1519011 | 0.3282334
[5 empty] | 0.1457641 | 0.3314138 |  |  | 0.1457641 | 0.3314138
[5 empty] | 0.1400896 | 0.3345943 |  |  | 0.1400896 | 0.3345943
[5 empty] | 0.1349209 | 0.3377747 |  |  | 0.1349209 | 0.3377747
[5 empty] | 0.1303011 | 0.3409551 |  |  | 0.1303011 | 0.3409551
[5 empty] | 0.1262735 | 0.3441355 |  |  | 0.1262735 | 0.3441355
[5 empty] | 0.1228812 | 0.347316 |  |  | 0.1228812 | 0.347316
[5 empty] | 0.1201676 | 0.3504964 |  |  | 0.1201676 | 0.3504964
[5 empty] | 0.1181758 | 0.3536768 |  |  | 0.1181758 | 0.3536768
[5 empty] | 0.116949 | 0.3568572 |  |  | 0.116949 | 0.3568572
[5 empty] | 0.1165305 | 0.3600377 |  |  | 0.1165305 | 0.3600377