## 1
Общество с ограниченной ответственностью "Инженерная геология" (ООО "ИнжГео") | [11 empty] | Общество с ограниченной ответственностью "Инженерная геология" (ООО "ИнжГео")
Юр. адрес: 117279, г. Москва, ул. Миклухо-Маклая, 36 а, этаж 5, пом. XXIII к. 76-84 | [11 empty] | Юр. адрес: 117279, г. Москва, ул. Миклухо-Маклая, 36 а, этаж 5, пом. XXIII к. 76-84 | [8 empty] | нагр |  |  | X0 | Y0 | R |  | нагр |  |  |  | X0 | Y0 | R | нагр |  |  |  | X0 | Y0 | R |  | нагр |  |  |  | X0 | Y0 | R
Телефон/факс +7 (495) 132-30-00, Адрес электронной почты inbox@inj-geo.ru | [11 empty] | Телефон/факс +7 (495) 132-30-00, Адрес электронной почты inbox@inj-geo.ru | [12 empty] | 0 | [7 empty] | 0 | [6 empty] | 0 | [7 empty] | 0
[21 empty] | девиатор | [6 empty] | девиатор | [6 empty] | девиатор | [7 empty] | девиатор
Испытательная лаборатория ООО «ИнжГео» | [11 empty] | Испытательная лаборатория ООО «ИнжГео» | [8 empty] | x0 | Угол | X | Y |  |  |  | x0 |  | Угол | X | Y |  |  | x0 |  | Угол | X | Y |  |  |  | x0 |  | Угол | X | Y
Адрес места осуществления деятельности лаборатории: г. Москва, просп. Вернадского, д. 51, стр. 1 | [11 empty] | Адрес места осуществления деятельности лаборатории: г. Москва, просп. Вернадского, д. 51, стр. 1 | [9 empty] | 0 | [7 empty] | 0 | [6 empty] | 0 | [7 empty] | 0
Телефон +7(910)4557682, E-mail: slg85@mail.ru | [11 empty] | Телефон +7(910)4557682, E-mail: slg85@mail.ru | [9 empty] | 5 | [7 empty] | 5 | [6 empty] | 5 | [7 empty] | 5
[22 empty] | 10 | [7 empty] | 10 | [6 empty] | 10 | [7 empty] | 10
[12 empty] | Протокол испытаний № 13-63/314 от 08-09-2023 | [9 empty] | 15 | [7 empty] | 15 | [6 empty] | 15 | [7 empty] | 15
[22 empty] | 20 | [7 empty] | 20 | [6 empty] | 20 | [7 empty] | 20
[12 empty] | Наименование и адрес заказчика: Переход трубопровода через р. Енисей | [9 empty] | 25 | [7 empty] | 25 | [6 empty] | 25 | [7 empty] | 25
[12 empty] | Наименование объекта: ООО Регионстрой | [9 empty] | 30 | [7 empty] | 30 | [6 empty] | 30 | [7 empty] | 30
Наименование используемого метода/методики: ГОСТ 12248.4-2020 | [11 empty] | Наименование используемого метода/методики: ГОСТ 12248.3-2020 | [9 empty] | 35 | [7 empty] | 35 | [6 empty] | 35 | [7 empty] | 35
Условия проведения испытания: температура окружающей среды (18 - 25)0С, влажность воздуха (40 - 75)% | [11 empty] | Условия проведения испытания: температура окружающей среды (18 - 25)0С, влажность воздуха (40 - 75)% | [9 empty] | 40 | [7 empty] | 40 | [6 empty] | 40 | [7 empty] | 40
[12 empty] | Дата получение объекта подлежащего испытаниям: 12-08-2023 | [9 empty] | 45 | [7 empty] | 45 | [6 empty] | 45 | [7 empty] | 45
[12 empty] | Дата испытания: 25.10.2022-19.11.2314 | [9 empty] | 50 | [7 empty] | 50 | [6 empty] | 50 | [7 empty] | 50
[22 empty] | 55 | [7 empty] | 55 | [6 empty] | 55 | [7 empty] | 55
Испытание грунтов методом трехосного сжатия | [11 empty] | Испытание грунтов методом трехосного сжатия | [9 empty] | 60 | [7 empty] | 60 | [6 empty] | 60 | [7 empty] | 60
[22 empty] | 65 | [7 empty] | 65 | [6 empty] | 65 | [7 empty] | 65
Лабораторный номер: | [6 empty] | We, д.е. = |  |  |  |  | Лабораторный номер: |  | 1349 |  |  |  | We, д.е. = | 0.156 |  |  | 70 | [7 empty] | 70 | [6 empty] | 70 | [7 empty] | 70
Номер скважины: | [6 empty] | ρ, г/см3 = |  |  |  |  | Номер скважины: |  | BH-014 |  |  |  | ρ, г/см3 = | 1.97 |  |  | 75 | [7 empty] | 75 | [6 empty] | 75 | [7 empty] | 75
Глубина отбора, м: | [6 empty] | ρs, г/см3 = |  |  |  |  | Глубина отбора, м: |  | 2.6 |  |  |  | ρs, г/см3 = | 2.74 |  |  | 80 | [7 empty] | 80 | [6 empty] | 80 | [7 empty] | 80
Наименование грунта: | [6 empty] | e, д.е. = |  |  |  |  | Наименование грунта: |  | Щебенистый грунт, заполнитель суглинок, слабольдистый, легкий пылеватый, после оттаивания текучепластичный |  |  |  | e, д.е. = | 0.6147919 |  |  | 85 | [7 empty] | 85 | [6 empty] | 85 | [7 empty] | 85
Схема проведения опыта: | [6 empty] | IL, д.е. = |  |  |  |  | Схема проведения опыта: |  | КД |  |  |  | IL, д.е. = | 0.8062823 |  |  | 90 | [7 empty] | 90 | [6 empty] | 90 | [7 empty] | 90
[22 empty] | 95 | [7 empty] | 95 | [6 empty] | 95 | [7 empty] | 95
[22 empty] | 100 | [7 empty] | 100 | [6 empty] | 100 | [7 empty] | 100
Результаты испытаний | [11 empty] | Результаты испытаний | [9 empty] | 105 | [7 empty] | 105 | [6 empty] | 105 | [7 empty] | 105
[22 empty] | 110 | [7 empty] | 110 | [6 empty] | 110 | [7 empty] | 110
[22 empty] | 115 | [7 empty] | 115 | [6 empty] | 115 | [7 empty] | 115
[22 empty] | 120 | [7 empty] | 120 | [6 empty] | 120 | [7 empty] | 120
[22 empty] | 125 | [7 empty] | 125 | [6 empty] | 125 | [7 empty] | 125
[22 empty] | 130 | [7 empty] | 130 | [6 empty] | 130 | [7 empty] | 130
[22 empty] | 135 | [7 empty] | 135 | [6 empty] | 135 | [7 empty] | 135
[22 empty] | 140 | [7 empty] | 140 | [6 empty] | 140 | [7 empty] | 140
[22 empty] | 145 | [7 empty] | 145 | [6 empty] | 145 | [7 empty] | 145
[22 empty] | 150 | [7 empty] | 150 | [6 empty] | 150 | [7 empty] | 150
[22 empty] | 155 | [7 empty] | 155 | [6 empty] | 155 | [7 empty] | 155
[22 empty] | 160 | [7 empty] | 160 | [6 empty] | 160 | [7 empty] | 160
[22 empty] | 165 | [7 empty] | 165 | [6 empty] | 165 | [7 empty] | 165
[22 empty] | 170 | [7 empty] | 170 | [6 empty] | 170 | [7 empty] | 170
[22 empty] | 175 | [7 empty] | 175 | [6 empty] | 175 | [7 empty] | 175
[22 empty] | 180 | [7 empty] | 180 | [6 empty] | 180 | [7 empty] | 180
[13 empty] | Давление в камере, Мпа σ3 | Вертикальная нагрузка, Мпа σ1 | Поровое давление, Мпа u
[7 empty] | Коэфф. Точки | [5 empty] | 0.0501956 | 0.1456532 | [5 empty] | 1 | [6 empty] | σ3,кПа | σ1,кПа | u, кПа |  |  |  | 4
[13 empty] | 0.1501956 | 0.3920445 | [27 empty] | δ3, Мпа | δ1-δ3, МПа | δ1, МПа | δ1, КПа
|  |  | Модуль деформации, МПа: | [9 empty] | 0.2501956 | 0.6384357 | [21 empty] | С, МПа:
|  |  | Е0= | [32 empty] | φ, град:
|  |  | E50 = | [32 empty] | E, Мпа
|  |  | Коэф. Поперечной деформации, ϑ = | [9 empty] | Эффективные значения угла внутреннего трения и удельного сцепления ϕ', С' | [13 empty] | x | 0
[13 empty] | ϕ', град. = | 25 | [12 empty] | y |  |  |  | С, кПа | φ,°
[13 empty] | С', МПа = | 0.007
| Исполнитель: | [6 empty] | Морозов Д.С. |  |  |  |  | Исполнитель: |  |  |  |  | Морозов Д.С.
| Начальник исп. лаборатории: | [6 empty] | Семиколенова Л.Г. |  |  |  |  | Начальник исп. лаборатории: |  |  |  |  | Семиколенова Л.Г.
Лист 1 , всего листов 2 | [11 empty] | Лист 2 , всего листов 2
Частичное воспроизведение протокола испытаний без письменного разрешения ООО «ИнжГео» ЗАПРЕЩАЕТСЯ | [11 empty] | Частичное воспроизведение протокола испытаний без письменного разрешения ООО «ИнжГео» ЗАПРЕЩАЕТСЯ
[5 empty] | второй график |  | первый график | [9 empty] | К Пуассона
dev50 | epsE50 | ind | devE0 | epsE0 | dev | eps | sigma |  | dev1 | eps1 | dev2 | eps2 | dev3 | eps3 |  | Глины
0.04772879 | 0.001645721 |  |  |  | 0 | 0 |  |  | 0 | 0 | 0 | 0 | 0.1009424 | 0.0004067706 |  | < 0 | 0,20-0,30
ind |  |  |  |  | 0.01909152 | 0.000394973 |  |  | 0.01909152 | 0.000394973 | 0.07255466 | 0.0005452717 | 0.1941201 | 0.001303752 |  | 0-0,25 | 0,30-0,38
2 |  |  |  |  | 0.03894451 | 0.00104259 |  |  | 0.03894451 | 0.00104259 | 0.1209244 | 0.001514644 | 0.2061676 | 0.001944308 |  | 0,25< | 0,38-0,45
E0 |  |  |  |  | 0.04772879 | 0.001645721 |  |  | 0.04772879 | 0.001645721 | 0.1340342 | 0.002919641 | 0.2204124 | 0.002916462 |  | Суглинки | 0,35-0,37
epsE0 | devE0 |  |  |  | 0.04831488 | 0.002085181 |  |  | 0.04831488 | 0.002085181 | 0.1463001 | 0.003892855 | 0.2366549 | 0.003888616 |  | Пески и супеси | 0,30-0,35
0.000394973 | 0.01909152 |  |  |  | 0.04899762 | 0.002606476 |  |  | 0.04899762 | 0.002606476 | 0.1554502 | 0.004866068 | 0.2525296 | 0.00486077
[5 empty] | 0.04966694 | 0.003127771 |  |  | 0.04966694 | 0.003127771 | 0.1627022 | 0.005839282 | 0.2656709 | 0.005832924
График E50 |  | График E |  |  | 0.05032298 | 0.003649066 |  |  | 0.05032298 | 0.003649066 | 0.1723741 | 0.006812496 | 0.280613 | 0.006805078
eps | q | sigma |  |  | 0.05096585 | 0.004170361 |  |  | 0.05096585 | 0.004170361 | 0.1788837 | 0.00778571 | 0.2939903 | 0.007777232
Горизонтальная линия E50 |  | Касательная |  |  | 0.0515957 | 0.004691656 |  |  | 0.0515957 | 0.004691656 | 0.1869488 | 0.008758923 | 0.3052371 | 0.008749385
0 |  | a | b |  | 0.05221265 | 0.005212952 |  |  | 0.05221265 | 0.005212952 | 0.1936872 | 0.009732137 | 0.313988 | 0.009721539
|  |  | 0 |  | 0.05281684 | 0.005734247 |  |  | 0.05281684 | 0.005734247 | 0.1975167 | 0.01070535 | 0.3230771 | 0.01069369
Вертикальная линия E50 |  | p1 и p2 |  |  | 0.05340841 | 0.006255542 |  |  | 0.05340841 | 0.006255542 | 0.2049553 | 0.01167856 | 0.3341388 | 0.01166585
| 0 | 0 |  |  | 0.05398748 | 0.006776837 |  |  | 0.05398748 | 0.006776837 | 0.2096207 | 0.01265178 | 0.3386075 | 0.012638
[5 empty] | 0.05455419 | 0.007298132 |  |  | 0.05455419 | 0.007298132 | 0.2143308 | 0.01362499 | 0.3488176 | 0.01361016
Касательная линия E50 |  |  |  |  | 0.05510867 | 0.007819427 |  |  | 0.05510867 | 0.007819427 | 0.2185034 | 0.01459821 | 0.3517034 | 0.01458231
0 | 0 | Горизонтальная 1 |  |  | 0.05565105 | 0.008340723 |  |  | 0.05565105 | 0.008340723 | 0.2220563 | 0.01557142 | 0.3585992 | 0.01555446
[5 empty] | 0.05618147 | 0.008862018 |  |  | 0.05618147 | 0.008862018 | 0.2264073 | 0.01654463 | 0.3626394 | 0.01652662
Горизонтальная линия qкр |  |  |  |  | 0.05670006 | 0.009383313 |  |  | 0.05670006 | 0.009383313 | 0.2293744 | 0.01751785 | 0.3692584 | 0.01749877
Горизонтальная линия q |  | Горизонтальная 2 |  |  | 0.05720694 | 0.009904608 |  |  | 0.05720694 | 0.009904608 | 0.2317753 | 0.01849106 | 0.3711905 | 0.01847092
0 |  | 0 |  |  | 0.05770226 | 0.0104259 |  |  | 0.05770226 | 0.0104259 | 0.2329279 | 0.01946427 | 0.3751701 | 0.01944308
[5 empty] | 0.05818615 | 0.0109472 |  |  | 0.05818615 | 0.0109472 | 0.23415 | 0.02043749 | 0.3782315 | 0.02041523
Вертикальная линия q |  |  |  |  | 0.05865873 | 0.01146849 |  |  | 0.05865873 | 0.01146849 | 0.2366594 | 0.0214107 | 0.3800091 | 0.02138739
| 0 |  |  |  | 0.05912014 | 0.01198979 |  |  | 0.05912014 | 0.01198979 | 0.237174 | 0.02238392 | 0.3824372 | 0.02235954
[5 empty] | 0.05957052 | 0.01251108 |  |  | 0.05957052 | 0.01251108 | 0.2387116 | 0.02335713 | 0.3859502 | 0.02333169
[5 empty] | 0.06000999 | 0.01303238 |  |  | 0.06000999 | 0.01303238 | 0.23859 | 0.02433034 | 0.3851824 | 0.02430385
[5 empty] | 0.0604387 | 0.01355367 |  |  | 0.0604387 | 0.01355367 | 0.240327 | 0.02530356 | 0.3873683 | 0.025276
[5 empty] | 0.06085676 | 0.01407497 |  |  | 0.06085676 | 0.01407497 | 0.2418489 | 0.02627677 | 0.3882401 | 0.02624816
[5 empty] | 0.06126432 | 0.01459626 |  |  | 0.06126432 | 0.01459626 | 0.2401485 | 0.02724998 | 0.3849393 | 0.02722031
[5 empty] | 0.0616615 | 0.01511756 |  |  | 0.0616615 | 0.01511756 | 0.240891 | 0.0282232 | 0.3863757 | 0.02819246
[5 empty] | 0.06204844 | 0.01563885 |  |  | 0.06204844 | 0.01563885 | 0.2397087 | 0.02919641 | 0.387215 | 0.02916462
[5 empty] | 0.06242527 | 0.01616015 |  |  | 0.06242527 | 0.01616015 | 0.2392111 | 0.03016962 | 0.3847628 | 0.03013677
[5 empty] | 0.06279213 | 0.01668145 |  |  | 0.06279213 | 0.01668145 | 0.2406077 | 0.03114284 | 0.385725 | 0.03110893
[5 empty] | 0.06314915 | 0.01720274 |  |  | 0.06314915 | 0.01720274 | 0.2400079 | 0.03211605 | 0.3845072 | 0.03208108
[5 empty] | 0.06349645 | 0.01772404 |  |  | 0.06349645 | 0.01772404 | 0.2378212 | 0.03308927 | 0.3857151 | 0.03305323
[5 empty] | 0.06383418 | 0.01824533 |  |  | 0.06383418 | 0.01824533 | 0.2372571 | 0.03406248 | 0.3847545 | 0.03402539
[5 empty] | 0.06416246 | 0.01876663 |  |  | 0.06416246 | 0.01876663 | 0.2361248 | 0.03503569 | 0.382931 | 0.03499754
[5 empty] | 0.06448142 | 0.01928792 |  |  | 0.06448142 | 0.01928792 | 0.236534 | 0.03600891 | 0.3820503 | 0.0359697
[5 empty] | 0.06479121 | 0.01980922 |  |  | 0.06479121 | 0.01980922 | 0.236794 | 0.03698212 | 0.3814182 | 0.03694185
[5 empty] | 0.06509195 | 0.02033051 |  |  | 0.06509195 | 0.02033051 | 0.2352143 | 0.03795533 | 0.3825404 | 0.037914
[5 empty] | 0.06538377 | 0.02085181 |  |  | 0.06538377 | 0.02085181 | 0.2339043 | 0.03892855 | 0.3810225 | 0.03888616
[5 empty] | 0.06566681 | 0.0213731 |  |  | 0.06566681 | 0.0213731 | 0.2320735 | 0.03990176 | 0.3801703 | 0.03985831
[5 empty] | 0.0659412 | 0.0218944 |  |  | 0.0659412 | 0.0218944 | 0.2317313 | 0.04087498 | 0.3769896 | 0.04083047
[5 empty] | 0.06620708 | 0.02241569 |  |  | 0.06620708 | 0.02241569 | 0.2319872 | 0.04184819 | 0.3762859 | 0.04180262
[5 empty] | 0.06646457 | 0.02293699 |  |  | 0.06646457 | 0.02293699 | 0.2295505 | 0.0428214 | 0.378565 | 0.04277477
[5 empty] | 0.0667138 | 0.02345828 |  |  | 0.0667138 | 0.02345828 | 0.2303308 | 0.04379462 | 0.3767326 | 0.04374693
[5 empty] | 0.06695492 | 0.02397958 |  |  | 0.06695492 | 0.02397958 | 0.2289375 | 0.04476783 | 0.3733945 | 0.04471908
[5 empty] | 0.06718805 | 0.02450087 |  |  | 0.06718805 | 0.02450087 | 0.22678 | 0.04574104 | 0.3726563 | 0.04569124
[5 empty] | 0.06741332 | 0.02502217 |  |  | 0.06741332 | 0.02502217 | 0.2253678 | 0.04671426 | 0.3728238 | 0.04666339
[5 empty] | 0.06763088 | 0.02554346 |  |  | 0.06763088 | 0.02554346 | 0.2251103 | 0.04768747 | 0.3707026 | 0.04763554
[5 empty] | 0.06784084 | 0.02606476 |  |  | 0.06784084 | 0.02606476 | 0.2255169 | 0.04866068 | 0.3695984 | 0.0486077
[5 empty] | 0.06804335 | 0.02658605 |  |  | 0.06804335 | 0.02658605 | 0.2247972 | 0.0496339 | 0.3704171 | 0.04957985
[5 empty] | 0.06823853 | 0.02710735 |  |  | 0.06823853 | 0.02710735 | 0.2251605 | 0.05060711 | 0.3679642 | 0.050552
[5 empty] | 0.06842652 | 0.02762864 |  |  | 0.06842652 | 0.02762864 | 0.2238162 | 0.05158033 | 0.3686455 | 0.05152416
[5 empty] | 0.06860745 | 0.02814994 |  |  | 0.06860745 | 0.02814994 | 0.2224739 | 0.05255354 | 0.3694667 | 0.05249631
[5 empty] | 0.06878146 | 0.02867123 |  |  | 0.06878146 | 0.02867123 | 0.224043 | 0.05352675 | 0.3681335 | 0.05346847
[5 empty] | 0.06894867 | 0.02919253 |  |  | 0.06894867 | 0.02919253 | 0.2222329 | 0.05449997 | 0.3680516 | 0.05444062
[5 empty] | 0.06910922 | 0.02971382 |  |  | 0.06910922 | 0.02971382 | 0.2223299 | 0.05547318 | 0.3654063 | 0.05541277
[5 empty] | 0.06926324 | 0.03023512 |  |  | 0.06926324 | 0.03023512 | 0.2240582 | 0.05644639 | 0.3661592 | 0.05638493
[5 empty] | 0.06941087 | 0.03075641 |  |  | 0.06941087 | 0.03075641 | 0.2228089 | 0.05741961 | 0.3643098 | 0.05735708
[5 empty] | 0.06955223 | 0.03127771 |  |  | 0.06955223 | 0.03127771 | 0.2219801 | 0.05839282 | 0.3657591 | 0.05832924
[5 empty] | 0.06968746 | 0.031799 |  |  | 0.06968746 | 0.031799 | 0.2237698 | 0.05936604 | 0.364908 | 0.05930139
[5 empty] | 0.06981669 | 0.0323203 |  |  | 0.06981669 | 0.0323203 | 0.2235758 | 0.06033925 | 0.3636574 | 0.06027354
[5 empty] | 0.06994006 | 0.0328416 |  |  | 0.06994006 | 0.0328416 | 0.2225963 | 0.06131246 | 0.3618082 | 0.0612457
[5 empty] | 0.0700577 | 0.03336289 |  |  | 0.0700577 | 0.03336289 | 0.224129 | 0.06228568 | 0.3608614 | 0.06221785
[5 empty] | 0.07016973 | 0.03388419 |  |  | 0.07016973 | 0.03388419 | 0.2243721 | 0.06325889 | 0.3610178 | 0.06319001
[5 empty] | 0.0702763 | 0.03440548 |  |  | 0.0702763 | 0.03440548 | 0.2233234 | 0.0642321 | 0.3588783 | 0.06416216
[5 empty] | 0.07037753 | 0.03492678 |  |  | 0.07037753 | 0.03492678 | 0.2228809 | 0.06520532 | 0.360244 | 0.06513431
[5 empty] | 0.07047355 | 0.03544807 |  |  | 0.07047355 | 0.03544807 | 0.2251426 | 0.06617853 | 0.3569156 | 0.06610647
[5 empty] | 0.07056451 | 0.03596937 |  |  | 0.07056451 | 0.03596937 | 0.2245064 | 0.06715175 | 0.3580941 | 0.06707862
[5 empty] | 0.07065053 | 0.03649066 |  |  | 0.07065053 | 0.03649066 | 0.2255704 | 0.06812496 | 0.3556804 | 0.06805078
[5 empty] | 0.07073174 | 0.03701196 |  |  | 0.07073174 | 0.03701196 | 0.2243324 | 0.06909817 | 0.3561754 | 0.06902293
[5 empty] | 0.07080829 | 0.03753325 |  |  | 0.07080829 | 0.03753325 | 0.2258904 | 0.07007139 | 0.35738 | 0.06999508
[5 empty] | 0.07088029 | 0.03805455 |  |  | 0.07088029 | 0.03805455 | 0.2241425 | 0.0710446 | 0.3574951 | 0.07096724
[5 empty] | 0.07094788 | 0.03857584 |  |  | 0.07094788 | 0.03857584 | 0.2243865 | 0.07201781 | 0.3570217 | 0.07193939
[5 empty] | 0.0710112 | 0.03909714 |  |  | 0.0710112 | 0.03909714 | 0.2239205 | 0.07299103 | 0.3547606 | 0.07291155
[5 empty] | 0.07107038 | 0.03961843 |  |  | 0.07107038 | 0.03961843 | 0.2259423 | 0.07396424 | 0.3544128 | 0.0738837
[5 empty] | 0.07112555 | 0.04013973 |  |  | 0.07112555 | 0.04013973 | 0.22575 | 0.07493745 | 0.3537792 | 0.07485585
[5 empty] | 0.07117684 | 0.04066102 |  |  | 0.07117684 | 0.04066102 | 0.2266415 | 0.07591067 | 0.3535606 | 0.07582801
[5 empty] | 0.07122439 | 0.04118232 |  |  | 0.07122439 | 0.04118232 | 0.2262148 | 0.07688388 | 0.3529581 | 0.07680016
[5 empty] | 0.07126832 | 0.04170361 |  |  | 0.07126832 | 0.04170361 | 0.2247679 | 0.0778571 | 0.3528724 | 0.07777232
[5 empty] | 0.07130878 | 0.04222491 |  |  | 0.07130878 | 0.04222491 | 0.2249986 | 0.07883031 | 0.3502046 | 0.07874447
[5 empty] | 0.07134589 | 0.0427462 |  |  | 0.07134589 | 0.0427462 | 0.2249049 | 0.07980352 | 0.3530553 | 0.07971662
[5 empty] | 0.07137978 | 0.0432675 |  |  | 0.07137978 | 0.0432675 | 0.2248824 | 0.08077674 | 0.3509243 | 0.08068878
[5 empty] | 0.0714106 | 0.04378879 |  |  | 0.0714106 | 0.04378879 | 0.2264304 | 0.08174995 | 0.3501102 | 0.08166093
[5 empty] | 0.07143846 | 0.04431009 |  |  | 0.07143846 | 0.04431009 | 0.2244499 | 0.08272316 | 0.3485121 | 0.08263308
[5 empty] | 0.07146351 | 0.04483138 |  |  | 0.07146351 | 0.04483138 | 0.2253419 | 0.08369638 | 0.3493289 | 0.08360524
[5 empty] | 0.07148587 | 0.04535268 |  |  | 0.07148587 | 0.04535268 | 0.2263075 | 0.08466959 | 0.3482596 | 0.08457739
[5 empty] | 0.07150569 | 0.04587397 |  |  | 0.07150569 | 0.04587397 | 0.2248475 | 0.08564281 | 0.3502032 | 0.08554955
[5 empty] | 0.07152308 | 0.04639527 |  |  | 0.07152308 | 0.04639527 | 0.225863 | 0.08661602 | 0.3484586 | 0.0865217
[5 empty] | 0.07153819 | 0.04691656 |  |  | 0.07153819 | 0.04691656 | 0.2251551 | 0.08758923 | 0.3470248 | 0.08749385
[5 empty] | 0.07155115 | 0.04743786 |  |  | 0.07155115 | 0.04743786 | 0.2241245 | 0.08856245 | 0.3471008 | 0.08846601
[5 empty] | 0.07156208 | 0.04795915 |  |  | 0.07156208 | 0.04795915 | 0.2231725 | 0.08953566 | 0.3471855 | 0.08943816
[5 empty] | 0.07157113 | 0.04848045 |  |  | 0.07157113 | 0.04848045 | 0.2237998 | 0.09050887 | 0.347978 | 0.09041032
[5 empty] | 0.07157842 | 0.04900175 |  |  | 0.07157842 | 0.04900175 | 0.2242077 | 0.09148209 | 0.3469771 | 0.09138247
[5 empty] | 0.07158409 | 0.04952304 |  |  | 0.07158409 | 0.04952304 | 0.2239969 | 0.0924553 | 0.3460818 | 0.09235462
[5 empty] | 0.07158827 | 0.05004434 |  |  | 0.07158827 | 0.05004434 | 0.2221685 | 0.09342851 | 0.3452912 | 0.09332678
[5 empty] | 0.07159109 | 0.05056563 |  |  | 0.07159109 | 0.05056563 | 0.2236236 | 0.09440173 | 0.3452041 | 0.09429893
[5 empty] | 0.07159268 | 0.05108693 |  |  | 0.07159268 | 0.05108693 | 0.222663 | 0.09537494 | 0.3473195 | 0.09527109
[5 empty] | 0.07159318 | 0.05160822 |  |  | 0.07159318 | 0.05160822 | 0.2214878 | 0.09634816 | 0.3447365 | 0.09624324
[5 empty] | 0.07159318 | 0.05160822 |  |  | 0.07159318 | 0.05160822 | 0.2220989 | 0.09732137 | 0.3440539 | 0.09721539
[5 empty] | 0.07041736 | 0.05160795 |  |  | 0.07041736 | 0.05160795 | 0.2213974 | 0.09829458 | 0.3430708 | 0.09818755
[5 empty] | 0.06925455 | 0.05160768 |  |  | 0.06925455 | 0.05160768 | 0.2196843 | 0.0992678 | 0.3433861 | 0.0991597
[5 empty] | 0.06810533 | 0.05160742 |  |  | 0.06810533 | 0.05160742 | 0.2201605 | 0.100241 | 0.3455988 | 0.1001319
[5 empty] | 0.06697029 | 0.05160715 |  |  | 0.06697029 | 0.05160715 | 0.219327 | 0.1012142 | 0.3450078 | 0.101104
[5 empty] | 0.06585001 | 0.05160688 |  |  | 0.06585001 | 0.05160688 | 0.2197848 | 0.1021874 | 0.3455121 | 0.1020762
[5 empty] | 0.06474507 | 0.05160661 |  |  | 0.06474507 | 0.05160661 | 0.2201349 | 0.1031607 | 0.3428107 | 0.1030483
[5 empty] | 0.06365605 | 0.05160634 |  |  | 0.06365605 | 0.05160634 | 0.2174783 | 0.1041339 | 0.3426026 | 0.1040205
[5 empty] | 0.06258354 | 0.05160607 |  |  | 0.06258354 | 0.05160607 | 0.2186159 | 0.1051071 | 0.3442866 | 0.1049926
[5 empty] | 0.06152811 | 0.0516058 |  |  | 0.06152811 | 0.0516058 | 0.2177488 | 0.1060803 | 0.3418618 | 0.1059648
[5 empty] | 0.06049035 | 0.05160554 |  |  | 0.06049035 | 0.05160554 | 0.216378 | 0.1070535 | 0.3414272 | 0.1069369
[5 empty] | 0.05947084 | 0.05160527 |  |  | 0.05947084 | 0.05160527 | 0.2170044 | 0.1080267 | 0.3406817 | 0.1079091
[5 empty] | 0.05847016 | 0.051605 |  |  | 0.05847016 | 0.051605 | 0.2169291 | 0.1089999 | 0.3409243 | 0.1088812
[5 empty] | 0.0574889 | 0.05160473 |  |  | 0.0574889 | 0.05160473 | 0.2147529 | 0.1099731 | 0.3398539 | 0.1098534
[5 empty] | 0.05652762 | 0.05160446 |  |  | 0.05652762 | 0.05160446 | 0.215277 | 0.1109464 | 0.3392695 | 0.1108255
[5 empty] | 0.05558693 | 0.05160419 |  |  | 0.05558693 | 0.05160419 | 0.2156022 | 0.1119196 | 0.3387701 | 0.1117977
[5 empty] | 0.0546674 | 0.05160392 |  |  | 0.0546674 | 0.05160392 | 0.2144296 | 0.1128928 | 0.3379547 | 0.1127699
[5 empty] | 0.0537696 | 0.05160366 |  |  | 0.0537696 | 0.05160366 | 0.2136602 | 0.113866 | 0.3395222 | 0.113742
[5 empty] | 0.05289413 | 0.05160339 |  |  | 0.05289413 | 0.05160339 | 0.213895 | 0.1148392 | 0.3404716 | 0.1147142
[5 empty] | 0.05204156 | 0.05160312 |  |  | 0.05204156 | 0.05160312 | 0.2127349 | 0.1158124 | 0.3381018 | 0.1156863
[5 empty] | 0.05121248 | 0.05160285 |  |  | 0.05121248 | 0.05160285 | 0.212581 | 0.1167856 | 0.3385118 | 0.1166585
[5 empty] | 0.05040747 | 0.05160258 |  |  | 0.05040747 | 0.05160258 | 0.2120201 | 0.1177589 | 0.3387798 | 0.1176306
[5 empty] | 0.04962711 | 0.05160231 |  |  | 0.04962711 | 0.05160231 | 0.2122093 | 0.1187321 | 0.334958 | 0.1186028
[5 empty] | 0.04887198 | 0.05160204 |  |  | 0.04887198 | 0.05160204 | 0.2106491 | 0.1197053 | 0.3371505 | 0.1195749
[5 empty] | 0.04814266 | 0.05160178 |  |  | 0.04814266 | 0.05160178 | 0.2113432 | 0.1206785 | 0.3337637 | 0.1205471
[5 empty] | 0.04743736 | 0.05160151 |  |  | 0.04743736 | 0.05160151 | 0.2103958 | 0.1216517 | 0.3361039 | 0.1215192
[5 empty] | 0.04674241 | 0.05160124 |  |  | 0.04674241 | 0.05160124 | 0.2080107 | 0.1226249 | 0.3325776 | 0.1224914
[5 empty] | 0.04605601 | 0.05160097 |  |  | 0.04605601 | 0.05160097 | 0.2075919 | 0.1235981 | 0.3330911 | 0.1234636
[5 empty] | 0.04537875 | 0.0516007 |  |  | 0.04537875 | 0.0516007 | 0.2075433 | 0.1245714 | 0.3296507 | 0.1244357
[5 empty] | 0.0447112 | 0.05160043 |  |  | 0.0447112 | 0.05160043 | 0.206469 | 0.1255446 | 0.3314629 | 0.1254079
[5 empty] | 0.04405395 | 0.05160017 |  |  | 0.04405395 | 0.05160017 | 0.2050728 | 0.1265178 | 0.3297341 | 0.12638
[5 empty] | 0.04340758 | 0.0515999 |  |  | 0.04340758 | 0.0515999 | 0.2038586 | 0.127491 | 0.3272705 | 0.1273522
[5 empty] | 0.04277267 | 0.05159963 |  |  | 0.04277267 | 0.05159963 | 0.2047306 | 0.1284642 | 0.3262786 | 0.1283243
[5 empty] | 0.0421498 | 0.05159936 |  |  | 0.0421498 | 0.05159936 | 0.2042925 | 0.1294374 | 0.3240647 | 0.1292965
[5 empty] | 0.04153956 | 0.05159909 |  |  | 0.04153956 | 0.05159909 | 0.2022484 | 0.1304106 | 0.3240353 | 0.1302686
[5 empty] | 0.04094252 | 0.05159882 |  |  | 0.04094252 | 0.05159882 | 0.2025021 | 0.1313838 | 0.3246966 | 0.1312408
[5 empty] | 0.04035927 | 0.05159855 |  |  | 0.04035927 | 0.05159855 | 0.2013577 | 0.1323571 | 0.3236551 | 0.1322129
[5 empty] | 0.0397904 | 0.05159829 |  |  | 0.0397904 | 0.05159829 | 0.1989192 | 0.1333303 | 0.3214171 | 0.1331851
[5 empty] | 0.03923648 | 0.05159802 |  |  | 0.03923648 | 0.05159802 | 0.1994903 | 0.1343035 | 0.3214891 | 0.1341572
[5 empty] | 0.03869809 | 0.05159775 |  |  | 0.03869809 | 0.05159775 | 0.1984752 | 0.1352767 | 0.3184773 | 0.1351294
[5 empty] | 0.03817581 | 0.05159748 |  |  | 0.03817581 | 0.05159748 | 0.1975777 | 0.1362499 | 0.3171882 | 0.1361016
[5 empty] | 0.03767024 | 0.05159721 |  |  | 0.03767024 | 0.05159721 | 0.1969018 | 0.1372231 | 0.3170281 | 0.1370737
[5 empty] | 0.03718194 | 0.05159694 |  |  | 0.03718194 | 0.05159694 | 0.1964514 | 0.1381963 | 0.3148034 | 0.1380459
[5 empty] | 0.03671151 | 0.05159667 |  |  | 0.03671151 | 0.05159667 | 0.1957306 | 0.1391696 | 0.3134205 | 0.139018
[5 empty] | 0.03625952 | 0.05159641 |  |  | 0.03625952 | 0.05159641 | 0.1949432 | 0.1401428 | 0.3128857 | 0.1399902
[5 empty] | 0.03582656 | 0.05159614 |  |  | 0.03582656 | 0.05159614 | 0.1931932 | 0.141116 | 0.3108054 | 0.1409623
[5 empty] | 0.0354132 | 0.05159587 |  |  | 0.0354132 | 0.05159587 | 0.1938845 | 0.1420892 | 0.3113861 | 0.1419345
[5 empty] | 0.03502003 | 0.0515956 |  |  | 0.03502003 | 0.0515956 | 0.1929211 | 0.1430624 | 0.308934 | 0.1429066
[5 empty] | 0.03464764 | 0.05159533 |  |  | 0.03464764 | 0.05159533 | 0.192007 | 0.1440356 | 0.3085555 | 0.1438788
[5 empty] | 0.03429659 | 0.05159506 |  |  | 0.03429659 | 0.05159506 | 0.1925461 | 0.1450088 | 0.3095571 | 0.1448509
[5 empty] | 0.03429659 | 0.05159506 |  |  | 0.03429659 | 0.05159506 | 0.1920424 | 0.1459821 | 0.3097451 | 0.1458231
[5 empty] | 0.03341811 | 0.05159019 |  |  | 0.03341811 | 0.05159019 | 0.1916997 | 0.1469553 | 0.3076258 | 0.1467952
[5 empty] | 0.03254884 | 0.05158531 |  |  | 0.03254884 | 0.05158531 | 0.1907221 | 0.1479285 | 0.3080056 | 0.1477674
[5 empty] | 0.0316891 | 0.05158043 |  |  | 0.0316891 | 0.05158043 | 0.1911135 | 0.1489017 | 0.305591 | 0.1487396
[5 empty] | 0.03083924 | 0.05157555 |  |  | 0.03083924 | 0.05157555 | 0.1916778 | 0.1498749 | 0.3083882 | 0.1497117
[5 empty] | 0.02999961 | 0.05157068 |  |  | 0.02999961 | 0.05157068 | 0.1915191 | 0.1508481 | 0.3054037 | 0.1506839
[5 empty] | 0.02917053 | 0.0515658 |  |  | 0.02917053 | 0.0515658 | 0.1910169 | 0.1518213 | 0.3069015 | 0.151656
[5 empty] | 0.02835236 | 0.05156092 |  |  | 0.02835236 | 0.05156092 | 0.1896171 | 0.1527946 | 0.3063019 | 0.1526282
[5 empty] | 0.02754542 | 0.05155605 |  |  | 0.02754542 | 0.05155605 | 0.1914179 | 0.1537678 | 0.3066031 | 0.1536003
[5 empty] | 0.02675006 | 0.05155117 |  |  | 0.02675006 | 0.05155117 | 0.1916195 | 0.154741 | 0.3079055 | 0.1545725
[5 empty] | 0.02596663 | 0.05154629 |  |  | 0.02596663 | 0.05154629 | 0.1911223 | 0.1557142 | 0.3053095 | 0.1555446
[5 empty] | 0.02519545 | 0.05154141 |  |  | 0.02519545 | 0.05154141 | 0.1893264 | 0.1566874 | 0.3069156 | 0.1565168
[5 empty] | 0.02443687 | 0.05153654 |  |  | 0.02443687 | 0.05153654 | 0.1908323 | 0.1576606 | 0.3082241 | 0.1574889
[5 empty] | 0.02369122 | 0.05153166 |  |  | 0.02369122 | 0.05153166 | 0.1913402 | 0.1586338 | 0.3066356 | 0.1584611
[5 empty] | 0.02295886 | 0.05152678 |  |  | 0.02295886 | 0.05152678 | 0.1916505 | 0.159607 | 0.3051505 | 0.1594332
[5 empty] | 0.02224011 | 0.05152191 |  |  | 0.02224011 | 0.05152191 | 0.1912633 | 0.1605803 | 0.3067691 | 0.1604054
[5 empty] | 0.02153532 | 0.05151703 |  |  | 0.02153532 | 0.05151703 | 0.1907791 | 0.1615535 | 0.306792 | 0.1613776
[5 empty] | 0.02084482 | 0.05151215 |  |  | 0.02084482 | 0.05151215 | 0.1914982 | 0.1625267 | 0.3046195 | 0.1623497
[5 empty] | 0.02016896 | 0.05150727 |  |  | 0.02016896 | 0.05150727 | 0.1915207 | 0.1634999 | 0.308352 | 0.1633219
[5 empty] | 0.01950808 | 0.0515024 |  |  | 0.01950808 | 0.0515024 | 0.1900471 | 0.1644731 | 0.3047901 | 0.164294
[5 empty] | 0.01886251 | 0.05149752 |  |  | 0.01886251 | 0.05149752 | 0.1895775 | 0.1654463 | 0.3075341 | 0.1652662
[5 empty] | 0.0182326 | 0.05149264 |  |  | 0.0182326 | 0.05149264 | 0.1899125 | 0.1664195 | 0.3068845 | 0.1662383
[5 empty] | 0.01761869 | 0.05148777 |  |  | 0.01761869 | 0.05148777 | 0.1903521 | 0.1673928 | 0.3052416 | 0.1672105
[5 empty] | 0.0170211 | 0.05148289 |  |  | 0.0170211 | 0.05148289 | 0.1910967 | 0.168366 | 0.307206 | 0.1681826
[5 empty] | 0.0164402 | 0.05147801 |  |  | 0.0164402 | 0.05147801 | 0.1918467 | 0.1693392 | 0.305378 | 0.1691548
[5 empty] | 0.01587492 | 0.05147313 |  |  | 0.01587492 | 0.05147313 | 0.1919023 | 0.1703124 | 0.3060581 | 0.1701269
[5 empty] | 0.01531728 | 0.05146826 |  |  | 0.01531728 | 0.05146826 | 0.1915638 | 0.1712856 | 0.3062467 | 0.1710991
[5 empty] | 0.01476624 | 0.05146338 |  |  | 0.01476624 | 0.05146338 | 0.1911315 | 0.1722588 | 0.3063442 | 0.1720712
[5 empty] | 0.01422214 | 0.0514585 |  |  | 0.01422214 | 0.0514585 | 0.1910058 | 0.173232 | 0.3061511 | 0.1730434
[5 empty] | 0.01368531 | 0.05145363 |  |  | 0.01368531 | 0.05145363 | 0.1915868 | 0.1742053 | 0.3064678 | 0.1740156
[5 empty] | 0.0131561 | 0.05144875 |  |  | 0.0131561 | 0.05144875 | 0.190875 | 0.1751785 | 0.3085947 | 0.1749877
[5 empty] | 0.01263485 | 0.05144387 |  |  | 0.01263485 | 0.05144387 | 0.1902706 | 0.1761517 | 0.3085322 | 0.1759599
[5 empty] | 0.01212189 | 0.05143899 |  |  | 0.01212189 | 0.05143899 | 0.1925739 | 0.1771249 | 0.3074809 | 0.176932
[5 empty] | 0.01161757 | 0.05143412 |  |  | 0.01161757 | 0.05143412 | 0.1906852 | 0.1780981 | 0.308041 | 0.1779042
[5 empty] | 0.01112222 | 0.05142924 |  |  | 0.01112222 | 0.05142924 | 0.1927049 | 0.1790713 | 0.3096131 | 0.1788763
[5 empty] | 0.01063619 | 0.05142436 |  |  | 0.01063619 | 0.05142436 | 0.1925331 | 0.1800445 | 0.3092976 | 0.1798485
[5 empty] | 0.01015981 | 0.05141949 |  |  | 0.01015981 | 0.05141949 | 0.1913703 | 0.1810177 | 0.3081948 | 0.1808206
[5 empty] | 0.00969343 | 0.05141461 |  |  | 0.00969343 | 0.05141461 | 0.1909167 | 0.181991 | 0.3073053 | 0.1817928
[5 empty] | 0.00923738 | 0.05140973 |  |  | 0.00923738 | 0.05140973 | 0.1912726 | 0.1829642 | 0.3093295 | 0.1827649
[5 empty] | 0.008792003 | 0.05140485 |  |  | 0.008792003 | 0.05140485 | 0.1912383 | 0.1839374 | 0.3073677 | 0.1837371
[5 empty] | 0.008357639 | 0.05139998 |  |  | 0.008357639 | 0.05139998 | 0.1933141 | 0.1849106 | 0.3093205 | 0.1847092
[5 empty] | 0.007934628 | 0.0513951 |  |  | 0.007934628 | 0.0513951 | 0.1923003 | 0.1858838 | 0.3096881 | 0.1856814
[5 empty] | 0.00752331 | 0.05139022 |  |  | 0.00752331 | 0.05139022 | 0.1929973 | 0.186857 | 0.3101712 | 0.1866536
[5 empty] | 0.007124023 | 0.05138535 |  |  | 0.007124023 | 0.05138535 | 0.1943052 | 0.1878302 | 0.3106701 | 0.1876257
[5 empty] | 0.006737109 | 0.05138047 |  |  | 0.006737109 | 0.05138047 | 0.1945245 | 0.1888035 | 0.3108852 | 0.1885979
[5 empty] | 0.006362905 | 0.05137559 |  |  | 0.006362905 | 0.05137559 | 0.1937553 | 0.1897767 | 0.311817 | 0.18957
[5 empty] | 0.006001753 | 0.05137071 |  |  | 0.006001753 | 0.05137071 | 0.1925981 | 0.1907499 | 0.3104658 | 0.1905422
[5 empty] | 0.005653992 | 0.05136584 |  |  | 0.005653992 | 0.05136584 | 0.1932531 | 0.1917231 | 0.3120322 | 0.1915143
[5 empty] | 0.005319961 | 0.05136096 |  |  | 0.005319961 | 0.05136096 | 0.1946205 | 0.1926963 | 0.3135165 | 0.1924865
[5 empty] | 0.005 | 0.05135608 |  |  | 0.005 | 0.05135608 | 0.1935008 | 0.1936695 | 0.3108192 | 0.1934586
[5 empty] | 0.005 | 0.05134293 |  |  | 0.005 | 0.05134293
[5 empty] | 0.005879443 | 0.05134319 |  |  | 0.005879443 | 0.05134319
[5 empty] | 0.006754307 | 0.05134346 |  |  | 0.006754307 | 0.05134346
[5 empty] | 0.007624544 | 0.05134373 |  |  | 0.007624544 | 0.05134373
[5 empty] | 0.008490107 | 0.051344 |  |  | 0.008490107 | 0.051344
[5 empty] | 0.009350948 | 0.05134427 |  |  | 0.009350948 | 0.05134427
[5 empty] | 0.01020702 | 0.05134454 |  |  | 0.01020702 | 0.05134454
[5 empty] | 0.01105827 | 0.05134481 |  |  | 0.01105827 | 0.05134481
[5 empty] | 0.01190466 | 0.05134507 |  |  | 0.01190466 | 0.05134507
[5 empty] | 0.01274614 | 0.05134534 |  |  | 0.01274614 | 0.05134534
[5 empty] | 0.01358265 | 0.05134561 |  |  | 0.01358265 | 0.05134561
[5 empty] | 0.01441416 | 0.05134588 |  |  | 0.01441416 | 0.05134588
[5 empty] | 0.01524061 | 0.05134615 |  |  | 0.01524061 | 0.05134615
[5 empty] | 0.01606196 | 0.05134642 |  |  | 0.01606196 | 0.05134642
[5 empty] | 0.01687815 | 0.05134668 |  |  | 0.01687815 | 0.05134668
[5 empty] | 0.01768915 | 0.05134695 |  |  | 0.01768915 | 0.05134695
[5 empty] | 0.0184949 | 0.05134722 |  |  | 0.0184949 | 0.05134722
[5 empty] | 0.01929535 | 0.05134749 |  |  | 0.01929535 | 0.05134749
[5 empty] | 0.02009046 | 0.05134776 |  |  | 0.02009046 | 0.05134776
[5 empty] | 0.02088019 | 0.05134803 |  |  | 0.02088019 | 0.05134803
[5 empty] | 0.02166447 | 0.0513483 |  |  | 0.02166447 | 0.0513483
[5 empty] | 0.02244327 | 0.05134856 |  |  | 0.02244327 | 0.05134856
[5 empty] | 0.02321653 | 0.05134883 |  |  | 0.02321653 | 0.05134883
[5 empty] | 0.02398422 | 0.0513491 |  |  | 0.02398422 | 0.0513491
[5 empty] | 0.02474627 | 0.05134937 |  |  | 0.02474627 | 0.05134937
[5 empty] | 0.02550285 | 0.05134964 |  |  | 0.02550285 | 0.05134964
[5 empty] | 0.02625506 | 0.05134991 |  |  | 0.02625506 | 0.05134991
[5 empty] | 0.02700306 | 0.05135018 |  |  | 0.02700306 | 0.05135018
[5 empty] | 0.0277468 | 0.05135044 |  |  | 0.0277468 | 0.05135044
[5 empty] | 0.02848623 | 0.05135071 |  |  | 0.02848623 | 0.05135071
[5 empty] | 0.02922131 | 0.05135098 |  |  | 0.02922131 | 0.05135098
[5 empty] | 0.02995198 | 0.05135125 |  |  | 0.02995198 | 0.05135125
[5 empty] | 0.0306782 | 0.05135152 |  |  | 0.0306782 | 0.05135152
[5 empty] | 0.03139992 | 0.05135179 |  |  | 0.03139992 | 0.05135179
[5 empty] | 0.03211709 | 0.05135206 |  |  | 0.03211709 | 0.05135206
[5 empty] | 0.03282967 | 0.05135232 |  |  | 0.03282967 | 0.05135232
[5 empty] | 0.03353761 | 0.05135259 |  |  | 0.03353761 | 0.05135259
[5 empty] | 0.03424085 | 0.05135286 |  |  | 0.03424085 | 0.05135286
[5 empty] | 0.03493936 | 0.05135313 |  |  | 0.03493936 | 0.05135313
[5 empty] | 0.03563308 | 0.0513534 |  |  | 0.03563308 | 0.0513534
[5 empty] | 0.03632197 | 0.05135367 |  |  | 0.03632197 | 0.05135367
[5 empty] | 0.03700598 | 0.05135393 |  |  | 0.03700598 | 0.05135393
[5 empty] | 0.03768506 | 0.0513542 |  |  | 0.03768506 | 0.0513542
[5 empty] | 0.03835916 | 0.05135447 |  |  | 0.03835916 | 0.05135447
[5 empty] | 0.03902824 | 0.05135474 |  |  | 0.03902824 | 0.05135474
[5 empty] | 0.03969224 | 0.05135501 |  |  | 0.03969224 | 0.05135501
[5 empty] | 0.04035113 | 0.05135528 |  |  | 0.04035113 | 0.05135528
[5 empty] | 0.04100485 | 0.05135555 |  |  | 0.04100485 | 0.05135555
[5 empty] | 0.04165335 | 0.05135581 |  |  | 0.04165335 | 0.05135581
[5 empty] | 0.04229659 | 0.05135608 |  |  | 0.04229659 | 0.05135608
[5 empty] | 0.04229659 | 0.05134293 |  |  | 0.04229659 | 0.05134293
[5 empty] | 0.04302395 | 0.05134834 |  |  | 0.04302395 | 0.05134834
[5 empty] | 0.04374519 | 0.05135375 |  |  | 0.04374519 | 0.05135375
[5 empty] | 0.0444602 | 0.05135917 |  |  | 0.0444602 | 0.05135917
[5 empty] | 0.04516883 | 0.05136458 |  |  | 0.04516883 | 0.05136458
[5 empty] | 0.04587094 | 0.05137 |  |  | 0.04587094 | 0.05137
[5 empty] | 0.04656641 | 0.05137541 |  |  | 0.04656641 | 0.05137541
[5 empty] | 0.0472551 | 0.05138082 |  |  | 0.0472551 | 0.05138082
[5 empty] | 0.04793687 | 0.05138624 |  |  | 0.04793687 | 0.05138624
[5 empty] | 0.0486116 | 0.05139165 |  |  | 0.0486116 | 0.05139165
[5 empty] | 0.04927913 | 0.05139707 |  |  | 0.04927913 | 0.05139707
[5 empty] | 0.04993935 | 0.05140248 |  |  | 0.04993935 | 0.05140248
[5 empty] | 0.05059211 | 0.0514079 |  |  | 0.05059211 | 0.0514079
[5 empty] | 0.05123728 | 0.05141331 |  |  | 0.05123728 | 0.05141331
[5 empty] | 0.05187473 | 0.05141872 |  |  | 0.05187473 | 0.05141872
[5 empty] | 0.05250432 | 0.05142414 |  |  | 0.05250432 | 0.05142414
[5 empty] | 0.05312591 | 0.05142955 |  |  | 0.05312591 | 0.05142955
[5 empty] | 0.05373938 | 0.05143497 |  |  | 0.05373938 | 0.05143497
[5 empty] | 0.05434459 | 0.05144038 |  |  | 0.05434459 | 0.05144038
[5 empty] | 0.05494139 | 0.0514458 |  |  | 0.05494139 | 0.0514458
[5 empty] | 0.05552967 | 0.05145121 |  |  | 0.05552967 | 0.05145121
[5 empty] | 0.05610927 | 0.05145662 |  |  | 0.05610927 | 0.05145662
[5 empty] | 0.05668008 | 0.05146204 |  |  | 0.05668008 | 0.05146204
[5 empty] | 0.05724195 | 0.05146745 |  |  | 0.05724195 | 0.05146745
[5 empty] | 0.05779474 | 0.05147287 |  |  | 0.05779474 | 0.05147287
[5 empty] | 0.05833889 | 0.05147828 |  |  | 0.05833889 | 0.05147828
[5 empty] | 0.05887754 | 0.05148369 |  |  | 0.05887754 | 0.05148369
[5 empty] | 0.05941111 | 0.05148911 |  |  | 0.05941111 | 0.05148911
[5 empty] | 0.05993948 | 0.05149452 |  |  | 0.05993948 | 0.05149452
[5 empty] | 0.0604625 | 0.05149994 |  |  | 0.0604625 | 0.05149994
[5 empty] | 0.06098004 | 0.05150535 |  |  | 0.06098004 | 0.05150535
[5 empty] | 0.06149197 | 0.05151077 |  |  | 0.06149197 | 0.05151077
[5 empty] | 0.06199815 | 0.05151618 |  |  | 0.06199815 | 0.05151618
[5 empty] | 0.06249845 | 0.05152159 |  |  | 0.06249845 | 0.05152159
[5 empty] | 0.06299273 | 0.05152701 |  |  | 0.06299273 | 0.05152701
[5 empty] | 0.06348086 | 0.05153242 |  |  | 0.06348086 | 0.05153242
[5 empty] | 0.0639627 | 0.05153784 |  |  | 0.0639627 | 0.05153784
[5 empty] | 0.06443812 | 0.05154325 |  |  | 0.06443812 | 0.05154325
[5 empty] | 0.06490698 | 0.05154866 |  |  | 0.06490698 | 0.05154866
[5 empty] | 0.06536915 | 0.05155408 |  |  | 0.06536915 | 0.05155408
[5 empty] | 0.06582449 | 0.05155949 |  |  | 0.06582449 | 0.05155949
[5 empty] | 0.06627288 | 0.05156491 |  |  | 0.06627288 | 0.05156491
[5 empty] | 0.06671416 | 0.05157032 |  |  | 0.06671416 | 0.05157032
[5 empty] | 0.06714822 | 0.05157574 |  |  | 0.06714822 | 0.05157574
[5 empty] | 0.06757491 | 0.05158115 |  |  | 0.06757491 | 0.05158115
[5 empty] | 0.06799411 | 0.05158656 |  |  | 0.06799411 | 0.05158656
[5 empty] | 0.06840566 | 0.05159198 |  |  | 0.06840566 | 0.05159198
[5 empty] | 0.06880945 | 0.05159739 |  |  | 0.06880945 | 0.05159739
[5 empty] | 0.06920534 | 0.05160281 |  |  | 0.06920534 | 0.05160281
[5 empty] | 0.06959318 | 0.05160822 |  |  | 0.06959318 | 0.05160822
[5 empty] | 0.06959318 | 0.05160822 |  |  | 0.06959318 | 0.05160822
[5 empty] | 0.06852308 | 0.05478865 |  |  | 0.06852308 | 0.05478865
[5 empty] | 0.06759055 | 0.05796907 |  |  | 0.06759055 | 0.05796907
[5 empty] | 0.06678624 | 0.0611495 |  |  | 0.06678624 | 0.0611495
[5 empty] | 0.0661008 | 0.06432993 |  |  | 0.0661008 | 0.06432993
[5 empty] | 0.06552488 | 0.06751035 |  |  | 0.06552488 | 0.06751035
[5 empty] | 0.06504914 | 0.07069078 |  |  | 0.06504914 | 0.07069078
[5 empty] | 0.06466422 | 0.07387121 |  |  | 0.06466422 | 0.07387121
[5 empty] | 0.06436078 | 0.07705163 |  |  | 0.06436078 | 0.07705163
[5 empty] | 0.06412947 | 0.08023206 |  |  | 0.06412947 | 0.08023206
[5 empty] | 0.06396093 | 0.08341248 |  |  | 0.06396093 | 0.08341248
[5 empty] | 0.06384581 | 0.08659291 |  |  | 0.06384581 | 0.08659291
[5 empty] | 0.06377478 | 0.08977334 |  |  | 0.06377478 | 0.08977334
[5 empty] | 0.06373847 | 0.09295376 |  |  | 0.06373847 | 0.09295376
[5 empty] | 0.06372754 | 0.09613419 |  |  | 0.06372754 | 0.09613419
[5 empty] | 0.06393622 | 0.09931462 |  |  | 0.06393622 | 0.09931462
[5 empty] | 0.06456063 | 0.102495 |  |  | 0.06456063 | 0.102495
[5 empty] | 0.06546661 | 0.1056755 |  |  | 0.06546661 | 0.1056755
[5 empty] | 0.06651799 | 0.1088559 |  |  | 0.06651799 | 0.1088559
[5 empty] | 0.06757862 | 0.1120363 |  |  | 0.06757862 | 0.1120363
[5 empty] | 0.06851231 | 0.1152167 |  |  | 0.06851231 | 0.1152167
[5 empty] | 0.06918293 | 0.1183972 |  |  | 0.06918293 | 0.1183972
[5 empty] | 0.06945429 | 0.1215776 |  |  | 0.06945429 | 0.1215776
[5 empty] | 0.0693334 | 0.124758 |  |  | 0.0693334 | 0.124758
[5 empty] | 0.06895828 | 0.1279385 |  |  | 0.06895828 | 0.1279385
[5 empty] | 0.06835259 | 0.1311189 |  |  | 0.06835259 | 0.1311189
[5 empty] | 0.06753968 | 0.1342993 |  |  | 0.06753968 | 0.1342993
[5 empty] | 0.0665429 | 0.1374797 |  |  | 0.0665429 | 0.1374797
[5 empty] | 0.06538558 | 0.1406602 |  |  | 0.06538558 | 0.1406602
[5 empty] | 0.06409109 | 0.1438406 |  |  | 0.06409109 | 0.1438406
[5 empty] | 0.06268276 | 0.147021 |  |  | 0.06268276 | 0.147021
[5 empty] | 0.06118395 | 0.15 |  |  | 0.06118395 | 0.15
[5 empty] | 0.05961799 | 0.1533819 |  |  | 0.05961799 | 0.1533819
[5 empty] | 0.05800824 | 0.1565623 |  |  | 0.05800824 | 0.1565623
[5 empty] | 0.05623588 | 0.1597427 |  |  | 0.05623588 | 0.1597427
[5 empty] | 0.05318339 | 0.1629231 |  |  | 0.05318339 | 0.1629231
[5 empty] | 0.04977421 | 0.1661036 |  |  | 0.04977421 | 0.1661036
[5 empty] | 0.04747092 | 0.169284 |  |  | 0.04747092 | 0.169284
[5 empty] | 0.04718717 | 0.1724644 |  |  | 0.04718717 | 0.1724644
[5 empty] | 0.04720431 | 0.1756448 |  |  | 0.04720431 | 0.1756448
[5 empty] | 0.04723877 | 0.1788253 |  |  | 0.04723877 | 0.1788253
[5 empty] | 0.0472917 | 0.1820057 |  |  | 0.0472917 | 0.1820057
[5 empty] | 0.0473643 | 0.1851861 |  |  | 0.0473643 | 0.1851861
[5 empty] | 0.04745775 | 0.1883666 |  |  | 0.04745775 | 0.1883666
[5 empty] | 0.04757321 | 0.191547 |  |  | 0.04757321 | 0.191547
[5 empty] | 0.04771188 | 0.1947274 |  |  | 0.04771188 | 0.1947274
[5 empty] | 0.04796757 | 0.1979078 |  |  | 0.04796757 | 0.1979078
[5 empty] | 0.04917537 | 0.2010883 |  |  | 0.04917537 | 0.2010883
[5 empty] | 0.05087012 | 0.2042687 |  |  | 0.05087012 | 0.2042687
[5 empty] | 0.05222273 | 0.2074491 |  |  | 0.05222273 | 0.2074491
[5 empty] | 0.05319227 | 0.2106295 |  |  | 0.05319227 | 0.2106295
[5 empty] | 0.05406666 | 0.21381 |  |  | 0.05406666 | 0.21381
[5 empty] | 0.05487235 | 0.2169904 |  |  | 0.05487235 | 0.2169904
[5 empty] | 0.05563577 | 0.2201708 |  |  | 0.05563577 | 0.2201708
[5 empty] | 0.05638336 | 0.2233512 |  |  | 0.05638336 | 0.2233512
[5 empty] | 0.05713159 | 0.2265317 |  |  | 0.05713159 | 0.2265317
[5 empty] | 0.05779876 | 0.2297121 |  |  | 0.05779876 | 0.2297121
[5 empty] | 0.05843134 | 0.2328925 |  |  | 0.05843134 | 0.2328925
[5 empty] | 0.059119 | 0.2360729 |  |  | 0.059119 | 0.2360729
[5 empty] | 0.05995142 | 0.2392534 |  |  | 0.05995142 | 0.2392534
[5 empty] | 0.06107547 | 0.2424338 |  |  | 0.06107547 | 0.2424338
[5 empty] | 0.06255785 | 0.2456142 |  |  | 0.06255785 | 0.2456142
[5 empty] | 0.06435001 | 0.2487947 |  |  | 0.06435001 | 0.2487947
[5 empty] | 0.06640327 | 0.2519751 |  |  | 0.06640327 | 0.2519751
[5 empty] | 0.06866899 | 0.2551555 |  |  | 0.06866899 | 0.2551555
[5 empty] | 0.07109848 | 0.2583359 |  |  | 0.07109848 | 0.2583359
[5 empty] | 0.0736431 | 0.2615164 |  |  | 0.0736431 | 0.2615164
[5 empty] | 0.07625416 | 0.2646968 |  |  | 0.07625416 | 0.2646968
[5 empty] | 0.07888301 | 0.2678772 |  |  | 0.07888301 | 0.2678772
[5 empty] | 0.08148098 | 0.2710576 |  |  | 0.08148098 | 0.2710576
[5 empty] | 0.08399941 | 0.2742381 |  |  | 0.08399941 | 0.2742381
[5 empty] | 0.08638962 | 0.2774185 |  |  | 0.08638962 | 0.2774185
[5 empty] | 0.08860297 | 0.2805989 |  |  | 0.08860297 | 0.2805989
[5 empty] | 0.09059077 | 0.2837793 |  |  | 0.09059077 | 0.2837793
[5 empty] | 0.09230437 | 0.2869598 |  |  | 0.09230437 | 0.2869598
[5 empty] | 0.09369511 | 0.2901402 |  |  | 0.09369511 | 0.2901402
[5 empty] | 0.09471431 | 0.2933206 |  |  | 0.09471431 | 0.2933206
[5 empty] | 0.09545758 | 0.296501 |  |  | 0.09545758 | 0.296501
[5 empty] | 0.09535653 | 0.2996815 |  |  | 0.09535653 | 0.2996815
[5 empty] | 0.09290425 | 0.3028619 |  |  | 0.09290425 | 0.3028619
[5 empty] | 0.08784614 | 0.3060423 |  |  | 0.08784614 | 0.3060423
[5 empty] | 0.08108028 | 0.3092228 |  |  | 0.08108028 | 0.3092228
[5 empty] | 0.07350475 | 0.3124032 |  |  | 0.07350475 | 0.3124032
[5 empty] | 0.06601764 | 0.3155836 |  |  | 0.06601764 | 0.3155836
[5 empty] | 0.05951705 | 0.318764 |  |  | 0.05951705 | 0.318764
[5 empty] | 0.05490105 | 0.3219445 |  |  | 0.05490105 | 0.3219445
[5 empty] | 0.05241501 | 0.3251249 |  |  | 0.05241501 | 0.3251249
[5 empty] | 0.0502094 | 0.3283053 |  |  | 0.0502094 | 0.3283053
[5 empty] | 0.04810484 | 0.3314857 |  |  | 0.04810484 | 0.3314857
[5 empty] | 0.04611446 | 0.3346662 |  |  | 0.04611446 | 0.3346662
[5 empty] | 0.04425138 | 0.3378466 |  |  | 0.04425138 | 0.3378466
[5 empty] | 0.04252871 | 0.341027 |  |  | 0.04252871 | 0.341027
[5 empty] | 0.04095957 | 0.3442074 |  |  | 0.04095957 | 0.3442074
[5 empty] | 0.03955709 | 0.3473879 |  |  | 0.03955709 | 0.3473879
[5 empty] | 0.03833437 | 0.3505683 |  |  | 0.03833437 | 0.3505683
[5 empty] | 0.03730455 | 0.3537487 |  |  | 0.03730455 | 0.3537487
[5 empty] | 0.03648074 | 0.3569292 |  |  | 0.03648074 | 0.3569292
[5 empty] | 0.03587607 | 0.3601096 |  |  | 0.03587607 | 0.3601096
[5 empty] | 0.03550364 | 0.36329 |  |  | 0.03550364 | 0.36329
[5 empty] | 0.03537658 | 0.3664704 |  |  | 0.03537658 | 0.3664704