## 1
Общество с ограниченной ответственностью "Инженерная геология" (ООО "ИнжГео") | [11 empty] | Общество с ограниченной ответственностью "Инженерная геология" (ООО "ИнжГео")
Юр. адрес: 117279, г. Москва, ул. Миклухо-Маклая, 36 а, этаж 5, пом. XXIII к. 76-84 | [11 empty] | Юр. адрес: 117279, г. Москва, ул. Миклухо-Маклая, 36 а, этаж 5, пом. XXIII к. 76-84 | [8 empty] | нагр |  |  | X0 | Y0 | R |  | нагр |  |  |  | X0 | Y0 | R | нагр |  |  |  | X0 | Y0 | R |  | нагр |  |  |  | X0 | Y0 | R
Телефон/факс +7 (495) 132-30-00, Адрес электронной почты inbox@inj-geo.ru | [11 empty] | Телефон/факс +7 (495) 132-30-00, Адрес электронной почты inbox@inj-geo.ru | [12 empty] | 0 | [7 empty] | 0 | [6 empty] | 0 | [7 empty] | 0
[21 empty] | девиатор | [6 empty] | девиатор | [6 empty] | девиатор | [7 empty] | девиатор
Испытательная лаборатория ООО «ИнжГео» | [11 empty] | Испытательная лаборатория ООО «ИнжГео» | [8 empty] | x0 | Угол | X | Y |  |  |  | x0 |  | Угол | X | Y |  |  | x0 |  | Угол | X | Y |  |  |  | x0 |  | Угол | X | Y
Адрес места осуществления деятельности лаборатории: г. Москва, просп. Вернадского, д. 51, стр. 1 | [11 empty] | Адрес места осуществления деятельности лаборатории: г. Москва, просп. Вернадского, д. 51, стр. 1 | [9 empty] | 0 | [7 empty] | 0 | [6 empty] | 0 | [7 empty] | 0
Телефон +7(910)4557682, E-mail: slg85@mail.ru | [11 empty] | Телефон +7(910)4557682, E-mail: slg85@mail.ru | [9 empty] | 5 | [7 empty] | 5 | [6 empty] | 5 | [7 empty] | 5
[22 empty] | 10 | [7 empty] | 10 | [6 empty] | 10 | [7 empty] | 10
[12 empty] | Протокол испытаний № 13-63/316 от 10-09-2023 | [9 empty] | 15 | [7 empty] | 15 | [6 empty] | 15 | [7 empty] | 15
[22 empty] | 20 | [7 empty] | 20 | [6 empty] | 20 | [7 empty] | 20
[12 empty] | Наименование и адрес заказчика: Переход трубопровода через р. Енисей | [9 empty] | 25 | [7 empty] | 25 | [6 empty] | 25 | [7 empty] | 25
[12 empty] | Наименование объекта: ООО Регионстрой | [9 empty] | 30 | [7 empty] | 30 | [6 empty] | 30 | [7 empty] | 30
Наименование используемого метода/методики: ГОСТ 12248.4-2020 | [11 empty] | Наименование используемого метода/методики: ГОСТ 12248.3-2020 | [9 empty] | 35 | [7 empty] | 35 | [6 empty] | 35 | [7 empty] | 35
Условия проведения испытания: температура окружающей среды (18 - 25)0С, влажность воздуха (40 - 75)% | [11 empty] | Условия проведения испытания: температура окружающей среды (18 - 25)0С, влажность воздуха (40 - 75)% | [9 empty] | 40 | [7 empty] | 40 | [6 empty] | 40 | [7 empty] | 40
[12 empty] | Дата получение объекта подлежащего испытаниям: 14-08-2023 | [9 empty] | 45 | [7 empty] | 45 | [6 empty] | 45 | [7 empty] | 45
[12 empty] | Дата испытания: 25.10.2022-19.11.2316 | [9 empty] | 50 | [7 empty] | 50 | [6 empty] | 50 | [7 empty] | 50
[22 empty] | 55 | [7 empty] | 55 | [6 empty] | 55 | [7 empty] | 55
Испытание грунтов методом трехосного сжатия | [11 empty] | Испытание грунтов методом трехосного сжатия | [9 empty] | 60 | [7 empty] | 60 | [6 empty] | 60 | [7 empty] | 60
[22 empty] | 65 | [7 empty] | 65 | [6 empty] | 65 | [7 empty] | 65
Лабораторный номер: | [6 empty] | We, д.е. = |  |  |  |  | Лабораторный номер: |  | 1351 |  |  |  | We, д.е. = | 0.165 |  |  | 70 | [7 empty] | 70 | [6 empty] | 70 | [7 empty] | 70
Номер скважины: | [6 empty] | ρ, г/см3 = |  |  |  |  | Номер скважины: |  | BH-015 |  |  |  | ρ, г/см3 = | 1.99 |  |  | 75 | [7 empty] | 75 | [6 empty] | 75 | [7 empty] | 75
Глубина отбора, м: | [6 empty] | ρs, г/см3 = |  |  |  |  | Глубина отбора, м: |  | 3.3 |  |  |  | ρs, г/см3 = | 2.73 |  |  | 80 | [7 empty] | 80 | [6 empty] | 80 | [7 empty] | 80
Наименование грунта: | [6 empty] | e, д.е. = |  |  |  |  | Наименование грунта: |  | Щебенистый грунт, заполнитель суглинок, слабольдистый, легкий пылеватый, после оттаивания текучепластичный |  |  |  | e, д.е. = | 0.5982161 |  |  | 85 | [7 empty] | 85 | [6 empty] | 85 | [7 empty] | 85
Схема проведения опыта: | [6 empty] | IL, д.е. = |  |  |  |  | Схема проведения опыта: |  | КД |  |  |  | IL, д.е. = | 0.8814172 |  |  | 90 | [7 empty] | 90 | [6 empty] | 90 | [7 empty] | 90
[22 empty] | 95 | [7 empty] | 95 | [6 empty] | 95 | [7 empty] | 95
[22 empty] | 100 | [7 empty] | 100 | [6 empty] | 100 | [7 empty] | 100
Результаты испытаний | [11 empty] | Результаты испытаний | [9 empty] | 105 | [7 empty] | 105 | [6 empty] | 105 | [7 empty] | 105
[22 empty] | 110 | [7 empty] | 110 | [6 empty] | 110 | [7 empty] | 110
[22 empty] | 115 | [7 empty] | 115 | [6 empty] | 115 | [7 empty] | 115
[22 empty] | 120 | [7 empty] | 120 | [6 empty] | 120 | [7 empty] | 120
[22 empty] | 125 | [7 empty] | 125 | [6 empty] | 125 | [7 empty] | 125
[22 empty] | 130 | [7 empty] | 130 | [6 empty] | 130 | [7 empty] | 130
[22 empty] | 135 | [7 empty] | 135 | [6 empty] | 135 | [7 empty] | 135
[22 empty] | 140 | [7 empty] | 140 | [6 empty] | 140 | [7 empty] | 140
[22 empty] | 145 | [7 empty] | 145 | [6 empty] | 145 | [7 empty] | 145
[22 empty] | 150 | [7 empty] | 150 | [6 empty] | 150 | [7 empty] | 150
[22 empty] | 155 | [7 empty] | 155 | [6 empty] | 155 | [7 empty] | 155
[22 empty] | 160 | [7 empty] | 160 | [6 empty] | 160 | [7 empty] | 160
[22 empty] | 165 | [7 empty] | 165 | [6 empty] | 165 | [7 empty] | 165
[22 empty] | 170 | [7 empty] | 170 | [6 empty] | 170 | [7 empty] | 170
[22 empty] | 175 | [7 empty] | 175 | [6 empty] | 175 | [7 empty] | 175
[22 empty] | 180 | [7 empty] | 180 | [6 empty] | 180 | [7 empty] | 180
[13 empty] | Давление в камере, Мпа σ3 | Вертикальная нагрузка, Мпа σ1 | Поровое давление, Мпа u
[7 empty] | Коэфф. Точки | [5 empty] | 0.0643566 | 0.1931021 | [5 empty] | 1 | [6 empty] | σ3,кПа | σ1,кПа | u, кПа |  |  |  | 4
[13 empty] | 0.1643566 | 0.4394934 | [27 empty] | δ3, Мпа | δ1-δ3, МПа | δ1, МПа | δ1, КПа
|  |  | Модуль деформации, МПа: | [9 empty] | 0.2643566 | 0.6858847 | [21 empty] | С, МПа:
|  |  | Е0= | [32 empty] | φ, град:
|  |  | E50 = | [32 empty] | E, Мпа
|  |  | Коэф. Поперечной деформации, ϑ = | [9 empty] | Эффективные значения угла внутреннего трения и удельного сцепления ϕ', С' | [13 empty] | x | 0
[13 empty] | ϕ', град. = | 25 | [12 empty] | y |  |  |  | С, кПа | φ,°
[13 empty] | С', МПа = | 0.011
| Исполнитель: | [6 empty] | Морозов Д.С. |  |  |  |  | Исполнитель: |  |  |  |  | Морозов Д.С.
| Начальник исп. лаборатории: | [6 empty] | Семиколенова Л.Г. |  |  |  |  | Начальник исп. лаборатории: |  |  |  |  | Семиколенова Л.Г.
Лист 1 , всего листов 2 | [11 empty] | Лист 2 , всего листов 2
Частичное воспроизведение протокола испытаний без письменного разрешения ООО «ИнжГео» ЗАПРЕЩАЕТСЯ | [11 empty] | Частичное воспроизведение протокола испытаний без письменного разрешения ООО «ИнжГео» ЗАПРЕЩАЕТСЯ
[5 empty] | второй график |  | первый график | [9 empty] | К Пуассона
dev50 | epsE50 | ind | devE0 | epsE0 | dev | eps | sigma |  | dev1 | eps1 | dev2 | eps2 | dev3 | eps3 |  | Глины
0.06437277 | 0.00200014 |  |  |  | 0 | 0 |  |  | 0 | 0 | 0.05777873 | 0.0004393515 | 0.09062854 | 0.000391731 |  | < 0 | 0,20-0,30
ind |  |  |  |  | 0.02597337 | 0.0004239408 |  |  | 0.02597337 | 0.0004239408 | 0.1018853 | 0.0009743635 | 0.1717506 | 0.0009732323 |  | 0-0,25 | 0,30-0,38
2 |  |  |  |  | 0.03861396 | 0.0007198694 |  |  | 0.03861396 | 0.0007198694 | 0.1375684 | 0.001743458 | 0.210764 | 0.001518337 |  | 0,25< | 0,38-0,45
E0 |  |  |  |  | 0.05401305 | 0.001271822 |  |  | 0.05401305 | 0.001271822 | 0.1520139 | 0.002923091 | 0.2372385 | 0.002919697 |  | Суглинки | 0,35-0,37
epsE0 | devE0 |  |  |  | 0.06199796 | 0.001695763 |  |  | 0.06199796 | 0.001695763 | 0.1630492 | 0.003897454 | 0.2520549 | 0.003892929 |  | Пески и супеси | 0,30-0,35
0.0007198694 | 0.03861396 |  |  |  | 0.06437277 | 0.00200014 |  |  | 0.06437277 | 0.00200014 | 0.1725741 | 0.004871818 | 0.2713363 | 0.004866161
[5 empty] | 0.06554155 | 0.002543645 |  |  | 0.06554155 | 0.002543645 | 0.1844093 | 0.005846181 | 0.2854178 | 0.005839394
График E50 |  | График E |  |  | 0.06643356 | 0.002967586 |  |  | 0.06643356 | 0.002967586 | 0.1935753 | 0.006820545 | 0.2995346 | 0.006812626
eps | q | sigma |  |  | 0.0673085 | 0.003391526 |  |  | 0.0673085 | 0.003391526 | 0.2028928 | 0.007794908 | 0.3149217 | 0.007785858
Горизонтальная линия E50 |  | Касательная |  |  | 0.06816656 | 0.003815467 |  |  | 0.06816656 | 0.003815467 | 0.2110822 | 0.008769272 | 0.3260143 | 0.00875909
0 |  | a | b |  | 0.06900788 | 0.004239408 |  |  | 0.06900788 | 0.004239408 | 0.2175642 | 0.009743635 | 0.3371475 | 0.009732323
|  |  | 0 |  | 0.06983264 | 0.004663349 |  |  | 0.06983264 | 0.004663349 | 0.2245593 | 0.010718 | 0.3486564 | 0.01070555
Вертикальная линия E50 |  | p1 и p2 |  |  | 0.07064099 | 0.00508729 |  |  | 0.07064099 | 0.00508729 | 0.2304881 | 0.01169236 | 0.3594762 | 0.01167879
| 0 | 0 |  |  | 0.07143309 | 0.00551123 |  |  | 0.07143309 | 0.00551123 | 0.2365713 | 0.01266673 | 0.365742 | 0.01265202
[5 empty] | 0.07220911 | 0.005935171 |  |  | 0.07220911 | 0.005935171 | 0.2412293 | 0.01364109 | 0.3730888 | 0.01362525
Касательная линия E50 |  |  |  |  | 0.07296921 | 0.006359112 |  |  | 0.07296921 | 0.006359112 | 0.2461828 | 0.01461545 | 0.3828518 | 0.01459848
0 | 0 | Горизонтальная 1 |  |  | 0.07371354 | 0.006783053 |  |  | 0.07371354 | 0.006783053 | 0.2503524 | 0.01558982 | 0.3878662 | 0.01557172
[5 empty] | 0.07444229 | 0.007206994 |  |  | 0.07444229 | 0.007206994 | 0.2546585 | 0.01656418 | 0.393267 | 0.01654495
Горизонтальная линия qкр |  |  |  |  | 0.07515559 | 0.007630934 |  |  | 0.07515559 | 0.007630934 | 0.2591219 | 0.01753854 | 0.3994895 | 0.01751818
Горизонтальная линия q |  | Горизонтальная 2 |  |  | 0.07585363 | 0.008054875 |  |  | 0.07585363 | 0.008054875 | 0.2615631 | 0.01851291 | 0.4034686 | 0.01849141
0 |  | 0 |  |  | 0.07653655 | 0.008478816 |  |  | 0.07653655 | 0.008478816 | 0.2658026 | 0.01948727 | 0.4075395 | 0.01946465
[5 empty] | 0.07720452 | 0.008902757 |  |  | 0.07720452 | 0.008902757 | 0.2660611 | 0.02046163 | 0.4083374 | 0.02043788
Вертикальная линия q |  |  |  |  | 0.07785771 | 0.009326698 |  |  | 0.07785771 | 0.009326698 | 0.2698591 | 0.021436 | 0.4130974 | 0.02141111
| 0 |  |  |  | 0.07849627 | 0.009750638 |  |  | 0.07849627 | 0.009750638 | 0.2713172 | 0.02241036 | 0.4165546 | 0.02238434
[5 empty] | 0.07912037 | 0.01017458 |  |  | 0.07912037 | 0.01017458 | 0.271656 | 0.02338472 | 0.416944 | 0.02335757
[5 empty] | 0.07973016 | 0.01059852 |  |  | 0.07973016 | 0.01059852 | 0.271896 | 0.02435909 | 0.4175009 | 0.02433081
[5 empty] | 0.08032582 | 0.01102246 |  |  | 0.08032582 | 0.01102246 | 0.2738579 | 0.02533345 | 0.4192604 | 0.02530404
[5 empty] | 0.0809075 | 0.0114464 |  |  | 0.0809075 | 0.0114464 | 0.2751368 | 0.02630782 | 0.4215281 | 0.02627727
[5 empty] | 0.08147537 | 0.01187034 |  |  | 0.08147537 | 0.01187034 | 0.2747296 | 0.02728218 | 0.4179275 | 0.0272505
[5 empty] | 0.08202958 | 0.01229428 |  |  | 0.08202958 | 0.01229428 | 0.2748121 | 0.02825654 | 0.4197503 | 0.02822374
[5 empty] | 0.0825703 | 0.01271822 |  |  | 0.0825703 | 0.01271822 | 0.2747028 | 0.02923091 | 0.419903 | 0.02919697
[5 empty] | 0.0830977 | 0.01314216 |  |  | 0.0830977 | 0.01314216 | 0.274112 | 0.03020527 | 0.4178976 | 0.0301702
[5 empty] | 0.08361192 | 0.01356611 |  |  | 0.08361192 | 0.01356611 | 0.2727455 | 0.03117963 | 0.4167457 | 0.03114343
[5 empty] | 0.08411314 | 0.01399005 |  |  | 0.08411314 | 0.01399005 | 0.2731095 | 0.032154 | 0.4162586 | 0.03211666
[5 empty] | 0.08460152 | 0.01441399 |  |  | 0.08460152 | 0.01441399 | 0.2718099 | 0.03312836 | 0.4160481 | 0.0330899
[5 empty] | 0.08507722 | 0.01483793 |  |  | 0.08507722 | 0.01483793 | 0.2716528 | 0.03410272 | 0.4172257 | 0.03406313
[5 empty] | 0.0855404 | 0.01526187 |  |  | 0.0855404 | 0.01526187 | 0.2721441 | 0.03507709 | 0.4134029 | 0.03503636
[5 empty] | 0.08599122 | 0.01568581 |  |  | 0.08599122 | 0.01568581 | 0.2703899 | 0.03605145 | 0.4145914 | 0.03600959
[5 empty] | 0.08642984 | 0.01610975 |  |  | 0.08642984 | 0.01610975 | 0.2690962 | 0.03702581 | 0.4130026 | 0.03698283
[5 empty] | 0.08685644 | 0.01653369 |  |  | 0.08685644 | 0.01653369 | 0.270969 | 0.03800018 | 0.4127483 | 0.03795606
[5 empty] | 0.08727116 | 0.01695763 |  |  | 0.08727116 | 0.01695763 | 0.2687144 | 0.03897454 | 0.4118398 | 0.03892929
[5 empty] | 0.08767417 | 0.01738157 |  |  | 0.08767417 | 0.01738157 | 0.2684382 | 0.0399489 | 0.4103888 | 0.03990252
[5 empty] | 0.08806564 | 0.01780551 |  |  | 0.08806564 | 0.01780551 | 0.2689466 | 0.04092327 | 0.4078068 | 0.04087575
[5 empty] | 0.08844572 | 0.01822945 |  |  | 0.08844572 | 0.01822945 | 0.2672456 | 0.04189763 | 0.4078055 | 0.04184899
[5 empty] | 0.08881458 | 0.0186534 |  |  | 0.08881458 | 0.0186534 | 0.2659412 | 0.04287199 | 0.4036964 | 0.04282222
[5 empty] | 0.08917238 | 0.01907734 |  |  | 0.08917238 | 0.01907734 | 0.2648393 | 0.04384636 | 0.4028909 | 0.04379545
[5 empty] | 0.08951928 | 0.01950128 |  |  | 0.08951928 | 0.01950128 | 0.263546 | 0.04482072 | 0.4031009 | 0.04476868
[5 empty] | 0.08985544 | 0.01992522 |  |  | 0.08985544 | 0.01992522 | 0.2646674 | 0.04579509 | 0.4009376 | 0.04574192
[5 empty] | 0.09018103 | 0.02034916 |  |  | 0.09018103 | 0.02034916 | 0.2627094 | 0.04676945 | 0.3991129 | 0.04671515
[5 empty] | 0.0904962 | 0.0207731 |  |  | 0.0904962 | 0.0207731 | 0.262678 | 0.04774381 | 0.3986381 | 0.04768838
[5 empty] | 0.09080113 | 0.02119704 |  |  | 0.09080113 | 0.02119704 | 0.2630793 | 0.04871818 | 0.3947249 | 0.04866161
[5 empty] | 0.09109596 | 0.02162098 |  |  | 0.09109596 | 0.02162098 | 0.2605193 | 0.04969254 | 0.3949848 | 0.04963485
[5 empty] | 0.09138087 | 0.02204492 |  |  | 0.09138087 | 0.02204492 | 0.2615039 | 0.0506669 | 0.3946295 | 0.05060808
[5 empty] | 0.09165602 | 0.02246886 |  |  | 0.09165602 | 0.02246886 | 0.2619393 | 0.05164127 | 0.3913704 | 0.05158131
[5 empty] | 0.09192156 | 0.0228928 |  |  | 0.09192156 | 0.0228928 | 0.2601313 | 0.05261563 | 0.3925191 | 0.05255454
[5 empty] | 0.09217766 | 0.02331674 |  |  | 0.09217766 | 0.02331674 | 0.2605861 | 0.05358999 | 0.3900872 | 0.05352777
[5 empty] | 0.09242448 | 0.02374068 |  |  | 0.09242448 | 0.02374068 | 0.2594097 | 0.05456436 | 0.3919864 | 0.05450101
[5 empty] | 0.09266219 | 0.02416463 |  |  | 0.09266219 | 0.02416463 | 0.2584003 | 0.05553872 | 0.3887001 | 0.05547424
[5 empty] | 0.09289094 | 0.02458857 |  |  | 0.09289094 | 0.02458857 | 0.2601116 | 0.05651308 | 0.3885367 | 0.05644747
[5 empty] | 0.0931109 | 0.02501251 |  |  | 0.0931109 | 0.02501251 | 0.2579341 | 0.05748745 | 0.3885878 | 0.0574207
[5 empty] | 0.09332222 | 0.02543645 |  |  | 0.09332222 | 0.02543645 | 0.2576668 | 0.05846181 | 0.3896529 | 0.05839394
[5 empty] | 0.09352508 | 0.02586039 |  |  | 0.09352508 | 0.02586039 | 0.2585092 | 0.05943617 | 0.387432 | 0.05936717
[5 empty] | 0.09371964 | 0.02628433 |  |  | 0.09371964 | 0.02628433 | 0.2591605 | 0.06041054 | 0.3872247 | 0.0603404
[5 empty] | 0.09390604 | 0.02670827 |  |  | 0.09390604 | 0.02670827 | 0.2585197 | 0.0613849 | 0.3895309 | 0.06131363
[5 empty] | 0.09408447 | 0.02713221 |  |  | 0.09408447 | 0.02713221 | 0.2584863 | 0.06235927 | 0.3892502 | 0.06228686
[5 empty] | 0.09425507 | 0.02755615 |  |  | 0.09425507 | 0.02755615 | 0.2590595 | 0.06333363 | 0.3880824 | 0.0632601
[5 empty] | 0.09441802 | 0.02798009 |  |  | 0.09441802 | 0.02798009 | 0.2588384 | 0.06430799 | 0.3877273 | 0.06423333
[5 empty] | 0.09457347 | 0.02840403 |  |  | 0.09457347 | 0.02840403 | 0.2570223 | 0.06528236 | 0.3884846 | 0.06520656
[5 empty] | 0.09472158 | 0.02882797 |  |  | 0.09472158 | 0.02882797 | 0.2574104 | 0.06625672 | 0.3857541 | 0.06617979
[5 empty] | 0.09486253 | 0.02925192 |  |  | 0.09486253 | 0.02925192 | 0.257402 | 0.06723108 | 0.3870356 | 0.06715303
[5 empty] | 0.09499646 | 0.02967586 |  |  | 0.09499646 | 0.02967586 | 0.2576963 | 0.06820545 | 0.3874287 | 0.06812626
[5 empty] | 0.09512354 | 0.0300998 |  |  | 0.09512354 | 0.0300998 | 0.2569926 | 0.06917981 | 0.3842332 | 0.06909949
[5 empty] | 0.09524394 | 0.03052374 |  |  | 0.09524394 | 0.03052374 | 0.25769 | 0.07015417 | 0.385049 | 0.07007272
[5 empty] | 0.09535781 | 0.03094768 |  |  | 0.09535781 | 0.03094768 | 0.2562879 | 0.07112854 | 0.3858757 | 0.07104595
[5 empty] | 0.09546532 | 0.03137162 |  |  | 0.09546532 | 0.03137162 | 0.2559854 | 0.0721029 | 0.3855132 | 0.07201919
[5 empty] | 0.09556663 | 0.03179556 |  |  | 0.09556663 | 0.03179556 | 0.2562818 | 0.07307726 | 0.3858611 | 0.07299242
[5 empty] | 0.0956619 | 0.0322195 |  |  | 0.0956619 | 0.0322195 | 0.2584763 | 0.07405163 | 0.3825192 | 0.07396565
[5 empty] | 0.0957513 | 0.03264344 |  |  | 0.0957513 | 0.03264344 | 0.2581682 | 0.07502599 | 0.3834872 | 0.07493888
[5 empty] | 0.09583498 | 0.03306738 |  |  | 0.09583498 | 0.03306738 | 0.2569567 | 0.07600035 | 0.381465 | 0.07591212
[5 empty] | 0.0959131 | 0.03349132 |  |  | 0.0959131 | 0.03349132 | 0.257441 | 0.07697472 | 0.3832523 | 0.07688535
[5 empty] | 0.09598584 | 0.03391526 |  |  | 0.09598584 | 0.03391526 | 0.2556203 | 0.07794908 | 0.3840488 | 0.07785858
[5 empty] | 0.09605335 | 0.03433921 |  |  | 0.09605335 | 0.03433921 | 0.2567939 | 0.07892345 | 0.3822543 | 0.07883181
[5 empty] | 0.09611579 | 0.03476315 |  |  | 0.09611579 | 0.03476315 | 0.2569612 | 0.07989781 | 0.3826687 | 0.07980505
[5 empty] | 0.09617333 | 0.03518709 |  |  | 0.09617333 | 0.03518709 | 0.2562282 | 0.08087217 | 0.3808934 | 0.08077828
[5 empty] | 0.09622613 | 0.03561103 |  |  | 0.09622613 | 0.03561103 | 0.2563994 | 0.08184654 | 0.3829288 | 0.08175151
[5 empty] | 0.09627434 | 0.03603497 |  |  | 0.09627434 | 0.03603497 | 0.2564741 | 0.0828209 | 0.3811741 | 0.08272474
[5 empty] | 0.09631814 | 0.03645891 |  |  | 0.09631814 | 0.03645891 | 0.2552521 | 0.08379526 | 0.3808288 | 0.08369797
[5 empty] | 0.09635768 | 0.03688285 |  |  | 0.09635768 | 0.03688285 | 0.256733 | 0.08476963 | 0.3819922 | 0.08467121
[5 empty] | 0.09639313 | 0.03730679 |  |  | 0.09639313 | 0.03730679 | 0.2568163 | 0.08574399 | 0.3819635 | 0.08564444
[5 empty] | 0.09642464 | 0.03773073 |  |  | 0.09642464 | 0.03773073 | 0.2545017 | 0.08671835 | 0.3829423 | 0.08661767
[5 empty] | 0.09645238 | 0.03815467 |  |  | 0.09645238 | 0.03815467 | 0.2541887 | 0.08769272 | 0.3819278 | 0.0875909
[5 empty] | 0.09647652 | 0.03857861 |  |  | 0.09647652 | 0.03857861 | 0.255477 | 0.08866708 | 0.3819195 | 0.08856414
[5 empty] | 0.09649721 | 0.03900255 |  |  | 0.09649721 | 0.03900255 | 0.2541662 | 0.08964144 | 0.3809165 | 0.08953737
[5 empty] | 0.09651462 | 0.03942649 |  |  | 0.09651462 | 0.03942649 | 0.2564559 | 0.09061581 | 0.3791184 | 0.0905106
[5 empty] | 0.0965289 | 0.03985044 |  |  | 0.0965289 | 0.03985044 | 0.2550457 | 0.09159017 | 0.3823244 | 0.09148383
[5 empty] | 0.09654022 | 0.04027438 |  |  | 0.09654022 | 0.04027438 | 0.2550351 | 0.09256453 | 0.379334 | 0.09245706
[5 empty] | 0.09654875 | 0.04069832 |  |  | 0.09654875 | 0.04069832 | 0.2543239 | 0.0935389 | 0.3790464 | 0.0934303
[5 empty] | 0.09655463 | 0.04112226 |  |  | 0.09655463 | 0.04112226 | 0.2548115 | 0.09451326 | 0.382061 | 0.09440353
[5 empty] | 0.09655805 | 0.0415462 |  |  | 0.09655805 | 0.0415462 | 0.2558977 | 0.09548762 | 0.3821772 | 0.09537676
[5 empty] | 0.09655915 | 0.04197014 |  |  | 0.09655915 | 0.04197014 | 0.253382 | 0.09646199 | 0.3801944 | 0.09634999
[5 empty] | 0.09655915 | 0.04197014 |  |  | 0.09655915 | 0.04197014 | 0.254764 | 0.09743635 | 0.3799118 | 0.09732323
[5 empty] | 0.09499639 | 0.04196987 |  |  | 0.09499639 | 0.04196987 | 0.2530433 | 0.09841072 | 0.3793288 | 0.09829646
[5 empty] | 0.09345086 | 0.0419696 |  |  | 0.09345086 | 0.0419696 | 0.2538195 | 0.09938508 | 0.3797449 | 0.09926969
[5 empty] | 0.09192332 | 0.04196933 |  |  | 0.09192332 | 0.04196933 | 0.2527923 | 0.1003594 | 0.3818592 | 0.1002429
[5 empty] | 0.09041452 | 0.04196907 |  |  | 0.09041452 | 0.04196907 | 0.2547612 | 0.1013338 | 0.3813713 | 0.1012162
[5 empty] | 0.08892522 | 0.0419688 |  |  | 0.08892522 | 0.0419688 | 0.2530259 | 0.1023082 | 0.3789804 | 0.1021894
[5 empty] | 0.08745619 | 0.04196853 |  |  | 0.08745619 | 0.04196853 | 0.2546859 | 0.1032825 | 0.3806859 | 0.1031626
[5 empty] | 0.08600817 | 0.04196826 |  |  | 0.08600817 | 0.04196826 | 0.2523408 | 0.1042569 | 0.3802872 | 0.1041359
[5 empty] | 0.08458193 | 0.04196799 |  |  | 0.08458193 | 0.04196799 | 0.2529903 | 0.1052313 | 0.3795836 | 0.1051091
[5 empty] | 0.08317822 | 0.04196772 |  |  | 0.08317822 | 0.04196772 | 0.253434 | 0.1062056 | 0.3789745 | 0.1060823
[5 empty] | 0.08179781 | 0.04196745 |  |  | 0.08179781 | 0.04196745 | 0.2515714 | 0.10718 | 0.3788591 | 0.1070555
[5 empty] | 0.08044144 | 0.04196719 |  |  | 0.08044144 | 0.04196719 | 0.2520022 | 0.1081544 | 0.380437 | 0.1080288
[5 empty] | 0.07910989 | 0.04196692 |  |  | 0.07910989 | 0.04196692 | 0.252926 | 0.1091287 | 0.3812074 | 0.109002
[5 empty] | 0.07780391 | 0.04196665 |  |  | 0.07780391 | 0.04196665 | 0.2520423 | 0.1101031 | 0.3786696 | 0.1099752
[5 empty] | 0.07652425 | 0.04196638 |  |  | 0.07652425 | 0.04196638 | 0.2517509 | 0.1110774 | 0.3781231 | 0.1109485
[5 empty] | 0.07527168 | 0.04196611 |  |  | 0.07527168 | 0.04196611 | 0.2523512 | 0.1120518 | 0.3807672 | 0.1119217
[5 empty] | 0.07404695 | 0.04196584 |  |  | 0.07404695 | 0.04196584 | 0.2504429 | 0.1130262 | 0.3799012 | 0.1128949
[5 empty] | 0.07285082 | 0.04196557 |  |  | 0.07285082 | 0.04196557 | 0.2524257 | 0.1140005 | 0.3801245 | 0.1138682
[5 empty] | 0.07168406 | 0.04196531 |  |  | 0.07168406 | 0.04196531 | 0.251999 | 0.1149749 | 0.3782364 | 0.1148414
[5 empty] | 0.0705474 | 0.04196504 |  |  | 0.0705474 | 0.04196504 | 0.2503626 | 0.1159493 | 0.3770364 | 0.1158146
[5 empty] | 0.06944163 | 0.04196477 |  |  | 0.06944163 | 0.04196477 | 0.2510159 | 0.1169236 | 0.3782237 | 0.1167879
[5 empty] | 0.06836749 | 0.0419645 |  |  | 0.06836749 | 0.0419645 | 0.2517397 | 0.117898 | 0.3780685 | 0.1177611
[5 empty] | 0.06732574 | 0.04196423 |  |  | 0.06732574 | 0.04196423 | 0.249651 | 0.1188723 | 0.3777795 | 0.1187343
[5 empty] | 0.06631714 | 0.04196396 |  |  | 0.06631714 | 0.04196396 | 0.2507471 | 0.1198467 | 0.3763578 | 0.1197076
[5 empty] | 0.06534246 | 0.04196369 |  |  | 0.06534246 | 0.04196369 | 0.2477356 | 0.1208211 | 0.3743121 | 0.1206808
[5 empty] | 0.06439934 | 0.04196343 |  |  | 0.06439934 | 0.04196343 | 0.2471243 | 0.1217954 | 0.3734508 | 0.121654
[5 empty] | 0.06346997 | 0.04196316 |  |  | 0.06346997 | 0.04196316 | 0.2469209 | 0.1227698 | 0.3743827 | 0.1226273
[5 empty] | 0.06255202 | 0.04196289 |  |  | 0.06255202 | 0.04196289 | 0.2478331 | 0.1237442 | 0.3743163 | 0.1236005
[5 empty] | 0.06164624 | 0.04196262 |  |  | 0.06164624 | 0.04196262 | 0.2443688 | 0.1247185 | 0.3728603 | 0.1245737
[5 empty] | 0.0607534 | 0.04196235 |  |  | 0.0607534 | 0.04196235 | 0.2453355 | 0.1256929 | 0.3733233 | 0.125547
[5 empty] | 0.05987424 | 0.04196208 |  |  | 0.05987424 | 0.04196208 | 0.2436411 | 0.1266673 | 0.3722139 | 0.1265202
[5 empty] | 0.05900952 | 0.04196182 |  |  | 0.05900952 | 0.04196182 | 0.2415933 | 0.1276416 | 0.3694406 | 0.1274934
[5 empty] | 0.05816002 | 0.04196155 |  |  | 0.05816002 | 0.04196155 | 0.2404998 | 0.128616 | 0.3660123 | 0.1284667
[5 empty] | 0.05732647 | 0.04196128 |  |  | 0.05732647 | 0.04196128 | 0.2402683 | 0.1295903 | 0.3642373 | 0.1294399
[5 empty] | 0.05650965 | 0.04196101 |  |  | 0.05650965 | 0.04196101 | 0.2379067 | 0.1305647 | 0.3649244 | 0.1304131
[5 empty] | 0.05571031 | 0.04196074 |  |  | 0.05571031 | 0.04196074 | 0.2363226 | 0.1315391 | 0.3635822 | 0.1313864
[5 empty] | 0.05492921 | 0.04196047 |  |  | 0.05492921 | 0.04196047 | 0.2362237 | 0.1325134 | 0.3630192 | 0.1323596
[5 empty] | 0.0541671 | 0.0419602 |  |  | 0.0541671 | 0.0419602 | 0.2350179 | 0.1334878 | 0.3601442 | 0.1333328
[5 empty] | 0.05342475 | 0.04195994 |  |  | 0.05342475 | 0.04195994 | 0.2322128 | 0.1344622 | 0.3600656 | 0.1343061
[5 empty] | 0.05270291 | 0.04195967 |  |  | 0.05270291 | 0.04195967 | 0.2319162 | 0.1354365 | 0.3585922 | 0.1352793
[5 empty] | 0.05200235 | 0.0419594 |  |  | 0.05200235 | 0.0419594 | 0.2309358 | 0.1364109 | 0.3564325 | 0.1362525
[5 empty] | 0.05132381 | 0.04195913 |  |  | 0.05132381 | 0.04195913 | 0.2307793 | 0.1373853 | 0.3561952 | 0.1372257
[5 empty] | 0.05066806 | 0.04195886 |  |  | 0.05066806 | 0.04195886 | 0.2297545 | 0.1383596 | 0.3538888 | 0.138199
[5 empty] | 0.05003586 | 0.04195859 |  |  | 0.05003586 | 0.04195859 | 0.2271691 | 0.139334 | 0.3513221 | 0.1391722
[5 empty] | 0.04942796 | 0.04195832 |  |  | 0.04942796 | 0.04195832 | 0.2254309 | 0.1403083 | 0.3505035 | 0.1401454
[5 empty] | 0.04884513 | 0.04195806 |  |  | 0.04884513 | 0.04195806 | 0.2252476 | 0.1412827 | 0.3473417 | 0.1411187
[5 empty] | 0.04828811 | 0.04195779 |  |  | 0.04828811 | 0.04195779 | 0.2251269 | 0.1422571 | 0.3478454 | 0.1420919
[5 empty] | 0.04775768 | 0.04195752 |  |  | 0.04775768 | 0.04195752 | 0.2227766 | 0.1432314 | 0.3452231 | 0.1430651
[5 empty] | 0.04725458 | 0.04195725 |  |  | 0.04725458 | 0.04195725 | 0.2222044 | 0.1442058 | 0.3445835 | 0.1440384
[5 empty] | 0.04677958 | 0.04195698 |  |  | 0.04677958 | 0.04195698 | 0.220318 | 0.1451802 | 0.3433351 | 0.1450116
[5 empty] | 0.04677958 | 0.04195698 |  |  | 0.04677958 | 0.04195698 | 0.2200251 | 0.1461545 | 0.3436866 | 0.1459848
[5 empty] | 0.04556454 | 0.04195062 |  |  | 0.04556454 | 0.04195062 | 0.2190336 | 0.1471289 | 0.3417466 | 0.1469581
[5 empty] | 0.04436169 | 0.04194427 |  |  | 0.04436169 | 0.04194427 | 0.2186511 | 0.1481033 | 0.3406237 | 0.1479313
[5 empty] | 0.04317142 | 0.04193791 |  |  | 0.04317142 | 0.04193791 | 0.2191854 | 0.1490776 | 0.3407266 | 0.1489045
[5 empty] | 0.04199413 | 0.04193155 |  |  | 0.04199413 | 0.04193155 | 0.2204443 | 0.150052 | 0.3439638 | 0.1498778
[5 empty] | 0.04083021 | 0.04192519 |  |  | 0.04083021 | 0.04192519 | 0.2180353 | 0.1510263 | 0.3412439 | 0.150851
[5 empty] | 0.03968008 | 0.04191884 |  |  | 0.03968008 | 0.04191884 | 0.2176296 | 0.1520007 | 0.3435307 | 0.1518242
[5 empty] | 0.03854412 | 0.04191248 |  |  | 0.03854412 | 0.04191248 | 0.2181297 | 0.1529751 | 0.341324 | 0.1527975
[5 empty] | 0.03742272 | 0.04190612 |  |  | 0.03742272 | 0.04190612 | 0.2178301 | 0.1539494 | 0.3414196 | 0.1537707
[5 empty] | 0.0363163 | 0.04189977 |  |  | 0.0363163 | 0.04189977 | 0.219831 | 0.1549238 | 0.3399176 | 0.1547439
[5 empty] | 0.03522524 | 0.04189341 |  |  | 0.03522524 | 0.04189341 | 0.2188326 | 0.1558982 | 0.3423181 | 0.1557172
[5 empty] | 0.03414995 | 0.04188705 |  |  | 0.03414995 | 0.04188705 | 0.218635 | 0.1568725 | 0.3431209 | 0.1566904
[5 empty] | 0.03309082 | 0.04188069 |  |  | 0.03309082 | 0.04188069 | 0.2194383 | 0.1578469 | 0.3388262 | 0.1576636
[5 empty] | 0.03204824 | 0.04187434 |  |  | 0.03204824 | 0.04187434 | 0.2197429 | 0.1588213 | 0.3424338 | 0.1586369
[5 empty] | 0.03102263 | 0.04186798 |  |  | 0.03102263 | 0.04186798 | 0.2178487 | 0.1597956 | 0.3394439 | 0.1596101
[5 empty] | 0.03001437 | 0.04186162 |  |  | 0.03001437 | 0.04186162 | 0.2200561 | 0.16077 | 0.3403564 | 0.1605833
[5 empty] | 0.02902386 | 0.04185526 |  |  | 0.02902386 | 0.04185526 | 0.2177652 | 0.1617443 | 0.3409713 | 0.1615566
[5 empty] | 0.0280515 | 0.04184891 |  |  | 0.0280515 | 0.04184891 | 0.2177762 | 0.1627187 | 0.3412887 | 0.1625298
[5 empty] | 0.02709769 | 0.04184255 |  |  | 0.02709769 | 0.04184255 | 0.2190891 | 0.1636931 | 0.3416085 | 0.163503
[5 empty] | 0.02616282 | 0.04183619 |  |  | 0.02616282 | 0.04183619 | 0.2184043 | 0.1646674 | 0.3415308 | 0.1644763
[5 empty] | 0.0252473 | 0.04182983 |  |  | 0.0252473 | 0.04182983 | 0.2195219 | 0.1656418 | 0.3401555 | 0.1654495
[5 empty] | 0.02435151 | 0.04182348 |  |  | 0.02435151 | 0.04182348 | 0.217742 | 0.1666162 | 0.3380827 | 0.1664227
[5 empty] | 0.02347587 | 0.04181712 |  |  | 0.02347587 | 0.04181712 | 0.2186649 | 0.1675905 | 0.3387123 | 0.1673959
[5 empty] | 0.02262076 | 0.04181076 |  |  | 0.02262076 | 0.04181076 | 0.2183907 | 0.1685649 | 0.3388445 | 0.1683692
[5 empty] | 0.02178658 | 0.04180441 |  |  | 0.02178658 | 0.04180441 | 0.2200195 | 0.1695393 | 0.3388791 | 0.1693424
[5 empty] | 0.02097211 | 0.04179805 |  |  | 0.02097211 | 0.04179805 | 0.2201516 | 0.1705136 | 0.3386162 | 0.1703156
[5 empty] | 0.02016801 | 0.04179169 |  |  | 0.02016801 | 0.04179169 | 0.2199872 | 0.171488 | 0.3398558 | 0.1712889
[5 empty] | 0.01937304 | 0.04178533 |  |  | 0.01937304 | 0.04178533 | 0.2205263 | 0.1724623 | 0.3412979 | 0.1722621
[5 empty] | 0.0185876 | 0.04177898 |  |  | 0.0185876 | 0.04177898 | 0.2188692 | 0.1734367 | 0.3386425 | 0.1732353
[5 empty] | 0.0178121 | 0.04177262 |  |  | 0.0178121 | 0.04177262 | 0.2180161 | 0.1744111 | 0.3397896 | 0.1742086
[5 empty] | 0.01704692 | 0.04176626 |  |  | 0.01704692 | 0.04176626 | 0.2190671 | 0.1753854 | 0.3387392 | 0.1751818
[5 empty] | 0.01629247 | 0.0417599 |  |  | 0.01629247 | 0.0417599 | 0.2196224 | 0.1763598 | 0.3385914 | 0.176155
[5 empty] | 0.01554915 | 0.04175355 |  |  | 0.01554915 | 0.04175355 | 0.2190822 | 0.1773342 | 0.3412461 | 0.1771283
[5 empty] | 0.01481734 | 0.04174719 |  |  | 0.01481734 | 0.04174719 | 0.2182466 | 0.1783085 | 0.3412033 | 0.1781015
[5 empty] | 0.01409746 | 0.04174083 |  |  | 0.01409746 | 0.04174083 | 0.2185158 | 0.1792829 | 0.3395631 | 0.1790747
[5 empty] | 0.01338989 | 0.04173448 |  |  | 0.01338989 | 0.04173448 | 0.21969 | 0.1802573 | 0.3399254 | 0.180048
[5 empty] | 0.01269504 | 0.04172812 |  |  | 0.01269504 | 0.04172812 | 0.2189694 | 0.1812316 | 0.3413903 | 0.1810212
[5 empty] | 0.01201331 | 0.04172176 |  |  | 0.01201331 | 0.04172176 | 0.2203541 | 0.182206 | 0.3377577 | 0.1819944
[5 empty] | 0.01134508 | 0.0417154 |  |  | 0.01134508 | 0.0417154 | 0.2208444 | 0.1831803 | 0.3397277 | 0.1829677
[5 empty] | 0.01069076 | 0.04170905 |  |  | 0.01069076 | 0.04170905 | 0.2205403 | 0.1841547 | 0.3379003 | 0.1839409
[5 empty] | 0.01005075 | 0.04170269 |  |  | 0.01005075 | 0.04170269 | 0.2212421 | 0.1851291 | 0.3411755 | 0.1849141
[5 empty] | 0.009425437 | 0.04169633 |  |  | 0.009425437 | 0.04169633 | 0.2193499 | 0.1861034 | 0.3401532 | 0.1858874
[5 empty] | 0.008815228 | 0.04168997 |  |  | 0.008815228 | 0.04168997 | 0.220564 | 0.1870778 | 0.3403336 | 0.1868606
[5 empty] | 0.008220518 | 0.04168362 |  |  | 0.008220518 | 0.04168362 | 0.2191844 | 0.1880522 | 0.3373165 | 0.1878338
[5 empty] | 0.007641704 | 0.04167726 |  |  | 0.007641704 | 0.04167726 | 0.2197114 | 0.1890265 | 0.3386021 | 0.1888071
[5 empty] | 0.007079185 | 0.0416709 |  |  | 0.007079185 | 0.0416709 | 0.2195451 | 0.1900009 | 0.3391902 | 0.1897803
[5 empty] | 0.006533357 | 0.04166454 |  |  | 0.006533357 | 0.04166454 | 0.2205857 | 0.1909752 | 0.340581 | 0.1907535
[5 empty] | 0.006004618 | 0.04165819 |  |  | 0.006004618 | 0.04165819 | 0.2198334 | 0.1919496 | 0.3385744 | 0.1917268
[5 empty] | 0.005493367 | 0.04165183 |  |  | 0.005493367 | 0.04165183 | 0.2203884 | 0.192924 | 0.3372705 | 0.1927
[5 empty] | 0.005 | 0.04164547 |  |  | 0.005 | 0.04164547 | 0.2223508 | 0.1938983 | 0.3401691 | 0.1936732
[5 empty] | 0.005 | 0.04163231 |  |  | 0.005 | 0.04163231
[5 empty] | 0.006166869 | 0.04163258 |  |  | 0.006166869 | 0.04163258
[5 empty] | 0.007327875 | 0.04163285 |  |  | 0.007327875 | 0.04163285
[5 empty] | 0.00848296 | 0.04163312 |  |  | 0.00848296 | 0.04163312
[5 empty] | 0.009632065 | 0.04163339 |  |  | 0.009632065 | 0.04163339
[5 empty] | 0.01077513 | 0.04163366 |  |  | 0.01077513 | 0.04163366
[5 empty] | 0.0119121 | 0.04163393 |  |  | 0.0119121 | 0.04163393
[5 empty] | 0.01304292 | 0.04163419 |  |  | 0.01304292 | 0.04163419
[5 empty] | 0.01416753 | 0.04163446 |  |  | 0.01416753 | 0.04163446
[5 empty] | 0.01528586 | 0.04163473 |  |  | 0.01528586 | 0.04163473
[5 empty] | 0.01639786 | 0.041635 |  |  | 0.01639786 | 0.041635
[5 empty] | 0.01750348 | 0.04163527 |  |  | 0.01750348 | 0.04163527
[5 empty] | 0.01860265 | 0.04163554 |  |  | 0.01860265 | 0.04163554
[5 empty] | 0.01969532 | 0.04163581 |  |  | 0.01969532 | 0.04163581
[5 empty] | 0.02078143 | 0.04163607 |  |  | 0.02078143 | 0.04163607
[5 empty] | 0.02186091 | 0.04163634 |  |  | 0.02186091 | 0.04163634
[5 empty] | 0.02293372 | 0.04163661 |  |  | 0.02293372 | 0.04163661
[5 empty] | 0.02399979 | 0.04163688 |  |  | 0.02399979 | 0.04163688
[5 empty] | 0.02505907 | 0.04163715 |  |  | 0.02505907 | 0.04163715
[5 empty] | 0.02611149 | 0.04163742 |  |  | 0.02611149 | 0.04163742
[5 empty] | 0.027157 | 0.04163769 |  |  | 0.027157 | 0.04163769
[5 empty] | 0.02819555 | 0.04163795 |  |  | 0.02819555 | 0.04163795
[5 empty] | 0.02922706 | 0.04163822 |  |  | 0.02922706 | 0.04163822
[5 empty] | 0.03025149 | 0.04163849 |  |  | 0.03025149 | 0.04163849
[5 empty] | 0.03126877 | 0.04163876 |  |  | 0.03126877 | 0.04163876
[5 empty] | 0.03227909 | 0.04163903 |  |  | 0.03227909 | 0.04163903
[5 empty] | 0.03328381 | 0.0416393 |  |  | 0.03328381 | 0.0416393
[5 empty] | 0.03428312 | 0.04163956 |  |  | 0.03428312 | 0.04163956
[5 empty] | 0.03527695 | 0.04163983 |  |  | 0.03527695 | 0.04163983
[5 empty] | 0.03626525 | 0.0416401 |  |  | 0.03626525 | 0.0416401
[5 empty] | 0.03724795 | 0.04164037 |  |  | 0.03724795 | 0.04164037
[5 empty] | 0.03822501 | 0.04164064 |  |  | 0.03822501 | 0.04164064
[5 empty] | 0.03919636 | 0.04164091 |  |  | 0.03919636 | 0.04164091
[5 empty] | 0.04016194 | 0.04164118 |  |  | 0.04016194 | 0.04164118
[5 empty] | 0.0411217 | 0.04164144 |  |  | 0.0411217 | 0.04164144
[5 empty] | 0.04207558 | 0.04164171 |  |  | 0.04207558 | 0.04164171
[5 empty] | 0.04302352 | 0.04164198 |  |  | 0.04302352 | 0.04164198
[5 empty] | 0.04396545 | 0.04164225 |  |  | 0.04396545 | 0.04164225
[5 empty] | 0.04490133 | 0.04164252 |  |  | 0.04490133 | 0.04164252
[5 empty] | 0.0458311 | 0.04164279 |  |  | 0.0458311 | 0.04164279
[5 empty] | 0.04675469 | 0.04164306 |  |  | 0.04675469 | 0.04164306
[5 empty] | 0.04767205 | 0.04164332 |  |  | 0.04767205 | 0.04164332
[5 empty] | 0.04858311 | 0.04164359 |  |  | 0.04858311 | 0.04164359
[5 empty] | 0.04948783 | 0.04164386 |  |  | 0.04948783 | 0.04164386
[5 empty] | 0.05038615 | 0.04164413 |  |  | 0.05038615 | 0.04164413
[5 empty] | 0.051278 | 0.0416444 |  |  | 0.051278 | 0.0416444
[5 empty] | 0.05216332 | 0.04164467 |  |  | 0.05216332 | 0.04164467
[5 empty] | 0.05304206 | 0.04164494 |  |  | 0.05304206 | 0.04164494
[5 empty] | 0.05391417 | 0.0416452 |  |  | 0.05391417 | 0.0416452
[5 empty] | 0.05477958 | 0.04164547 |  |  | 0.05477958 | 0.04164547
[5 empty] | 0.05477958 | 0.04163231 |  |  | 0.05477958 | 0.04163231
[5 empty] | 0.05583557 | 0.04163921 |  |  | 0.05583557 | 0.04163921
[5 empty] | 0.05688338 | 0.0416461 |  |  | 0.05688338 | 0.0416461
[5 empty] | 0.05792286 | 0.041653 |  |  | 0.05792286 | 0.041653
[5 empty] | 0.05895385 | 0.04165989 |  |  | 0.05895385 | 0.04165989
[5 empty] | 0.05997618 | 0.04166679 |  |  | 0.05997618 | 0.04166679
[5 empty] | 0.06098971 | 0.04167368 |  |  | 0.06098971 | 0.04167368
[5 empty] | 0.06199428 | 0.04168058 |  |  | 0.06199428 | 0.04168058
[5 empty] | 0.06298974 | 0.04168747 |  |  | 0.06298974 | 0.04168747
[5 empty] | 0.06397592 | 0.04169436 |  |  | 0.06397592 | 0.04169436
[5 empty] | 0.06495267 | 0.04170126 |  |  | 0.06495267 | 0.04170126
[5 empty] | 0.06591985 | 0.04170815 |  |  | 0.06591985 | 0.04170815
[5 empty] | 0.06687728 | 0.04171505 |  |  | 0.06687728 | 0.04171505
[5 empty] | 0.06782482 | 0.04172194 |  |  | 0.06782482 | 0.04172194
[5 empty] | 0.0687623 | 0.04172884 |  |  | 0.0687623 | 0.04172884
[5 empty] | 0.06968958 | 0.04173573 |  |  | 0.06968958 | 0.04173573
[5 empty] | 0.0706065 | 0.04174262 |  |  | 0.0706065 | 0.04174262
[5 empty] | 0.0715129 | 0.04174952 |  |  | 0.0715129 | 0.04174952
[5 empty] | 0.07240862 | 0.04175641 |  |  | 0.07240862 | 0.04175641
[5 empty] | 0.07329351 | 0.04176331 |  |  | 0.07329351 | 0.04176331
[5 empty] | 0.07416742 | 0.0417702 |  |  | 0.07416742 | 0.0417702
[5 empty] | 0.07503019 | 0.0417771 |  |  | 0.07503019 | 0.0417771
[5 empty] | 0.07588166 | 0.04178399 |  |  | 0.07588166 | 0.04178399
[5 empty] | 0.07672167 | 0.04179089 |  |  | 0.07672167 | 0.04179089
[5 empty] | 0.07755008 | 0.04179778 |  |  | 0.07755008 | 0.04179778
[5 empty] | 0.07836736 | 0.04180467 |  |  | 0.07836736 | 0.04180467
[5 empty] | 0.07917717 | 0.04181157 |  |  | 0.07917717 | 0.04181157
[5 empty] | 0.07997999 | 0.04181846 |  |  | 0.07997999 | 0.04181846
[5 empty] | 0.08077568 | 0.04182536 |  |  | 0.08077568 | 0.04182536
[5 empty] | 0.08156406 | 0.04183225 |  |  | 0.08156406 | 0.04183225
[5 empty] | 0.08234499 | 0.04183915 |  |  | 0.08234499 | 0.04183915
[5 empty] | 0.08311831 | 0.04184604 |  |  | 0.08311831 | 0.04184604
[5 empty] | 0.08388386 | 0.04185293 |  |  | 0.08388386 | 0.04185293
[5 empty] | 0.0846415 | 0.04185983 |  |  | 0.0846415 | 0.04185983
[5 empty] | 0.08539105 | 0.04186672 |  |  | 0.08539105 | 0.04186672
[5 empty] | 0.08613237 | 0.04187362 |  |  | 0.08613237 | 0.04187362
[5 empty] | 0.08686531 | 0.04188051 |  |  | 0.08686531 | 0.04188051
[5 empty] | 0.0875897 | 0.04188741 |  |  | 0.0875897 | 0.04188741
[5 empty] | 0.08830538 | 0.0418943 |  |  | 0.08830538 | 0.0418943
[5 empty] | 0.08901221 | 0.0419012 |  |  | 0.08901221 | 0.0419012
[5 empty] | 0.08971003 | 0.04190809 |  |  | 0.08971003 | 0.04190809
[5 empty] | 0.09039869 | 0.04191498 |  |  | 0.09039869 | 0.04191498
[5 empty] | 0.09107801 | 0.04192188 |  |  | 0.09107801 | 0.04192188
[5 empty] | 0.09174786 | 0.04192877 |  |  | 0.09174786 | 0.04192877
[5 empty] | 0.09240807 | 0.04193567 |  |  | 0.09240807 | 0.04193567
[5 empty] | 0.09305849 | 0.04194256 |  |  | 0.09305849 | 0.04194256
[5 empty] | 0.09369897 | 0.04194946 |  |  | 0.09369897 | 0.04194946
[5 empty] | 0.09432934 | 0.04195635 |  |  | 0.09432934 | 0.04195635
[5 empty] | 0.09494945 | 0.04196325 |  |  | 0.09494945 | 0.04196325
[5 empty] | 0.09555915 | 0.04197014 |  |  | 0.09555915 | 0.04197014
[5 empty] | 0.09555915 | 0.04197014 |  |  | 0.09555915 | 0.04197014
[5 empty] | 0.09392099 | 0.04515057 |  |  | 0.09392099 | 0.04515057
[5 empty] | 0.09247445 | 0.04833099 |  |  | 0.09247445 | 0.04833099
[5 empty] | 0.09120822 | 0.05151142 |  |  | 0.09120822 | 0.05151142
[5 empty] | 0.09011102 | 0.05469184 |  |  | 0.09011102 | 0.05469184
[5 empty] | 0.08917154 | 0.05787227 |  |  | 0.08917154 | 0.05787227
[5 empty] | 0.08837851 | 0.0610527 |  |  | 0.08837851 | 0.0610527
[5 empty] | 0.08772062 | 0.06423312 |  |  | 0.08772062 | 0.06423312
[5 empty] | 0.08718658 | 0.06741355 |  |  | 0.08718658 | 0.06741355
[5 empty] | 0.08676509 | 0.07059398 |  |  | 0.08676509 | 0.07059398
[5 empty] | 0.08644486 | 0.0737744 |  |  | 0.08644486 | 0.0737744
[5 empty] | 0.0862146 | 0.07695483 |  |  | 0.0862146 | 0.07695483
[5 empty] | 0.08606302 | 0.08013526 |  |  | 0.08606302 | 0.08013526
[5 empty] | 0.08597881 | 0.08331568 |  |  | 0.08597881 | 0.08331568
[5 empty] | 0.08595068 | 0.08649611 |  |  | 0.08595068 | 0.08649611
[5 empty] | 0.08623205 | 0.08967653 |  |  | 0.08623205 | 0.08967653
[5 empty] | 0.08707421 | 0.09285696 |  |  | 0.08707421 | 0.09285696
[5 empty] | 0.08829612 | 0.09603739 |  |  | 0.08829612 | 0.09603739
[5 empty] | 0.08971414 | 0.09921781 |  |  | 0.08971414 | 0.09921781
[5 empty] | 0.09114462 | 0.1023982 |  |  | 0.09114462 | 0.1023982
[5 empty] | 0.09240392 | 0.1055787 |  |  | 0.09240392 | 0.1055787
[5 empty] | 0.09330839 | 0.1087591 |  |  | 0.09330839 | 0.1087591
[5 empty] | 0.09367438 | 0.1119395 |  |  | 0.09367438 | 0.1119395
[5 empty] | 0.09351133 | 0.1151199 |  |  | 0.09351133 | 0.1151199
[5 empty] | 0.0930054 | 0.1183004 |  |  | 0.0930054 | 0.1183004
[5 empty] | 0.09218849 | 0.1214808 |  |  | 0.09218849 | 0.1214808
[5 empty] | 0.09109211 | 0.1246612 |  |  | 0.09109211 | 0.1246612
[5 empty] | 0.08974772 | 0.1278417 |  |  | 0.08974772 | 0.1278417
[5 empty] | 0.08818683 | 0.1310221 |  |  | 0.08818683 | 0.1310221
[5 empty] | 0.08644093 | 0.1342025 |  |  | 0.08644093 | 0.1342025
[5 empty] | 0.08454149 | 0.1373829 |  |  | 0.08454149 | 0.1373829
[5 empty] | 0.08252001 | 0.1405634 |  |  | 0.08252001 | 0.1405634
[5 empty] | 0.08040797 | 0.1437438 |  |  | 0.08040797 | 0.1437438
[5 empty] | 0.07823687 | 0.1469242 |  |  | 0.07823687 | 0.1469242
[5 empty] | 0.07584645 | 0.15 |  |  | 0.07584645 | 0.15
[5 empty] | 0.0717295 | 0.1532851 |  |  | 0.0717295 | 0.1532851
[5 empty] | 0.06713146 | 0.1564655 |  |  | 0.06713146 | 0.1564655
[5 empty] | 0.06402498 | 0.1596459 |  |  | 0.06402498 | 0.1596459
[5 empty] | 0.06364227 | 0.1628263 |  |  | 0.06364227 | 0.1628263
[5 empty] | 0.0636654 | 0.1660068 |  |  | 0.0636654 | 0.1660068
[5 empty] | 0.06371186 | 0.1691872 |  |  | 0.06371186 | 0.1691872
[5 empty] | 0.06378326 | 0.1723676 |  |  | 0.06378326 | 0.1723676
[5 empty] | 0.06388118 | 0.175548 |  |  | 0.06388118 | 0.175548
[5 empty] | 0.06400721 | 0.1787285 |  |  | 0.06400721 | 0.1787285
[5 empty] | 0.06416294 | 0.1819089 |  |  | 0.06416294 | 0.1819089
[5 empty] | 0.06434996 | 0.1850893 |  |  | 0.06434996 | 0.1850893
[5 empty] | 0.06469481 | 0.1882698 |  |  | 0.06469481 | 0.1882698
[5 empty] | 0.0663238 | 0.1914502 |  |  | 0.0663238 | 0.1914502
[5 empty] | 0.06860955 | 0.1946306 |  |  | 0.06860955 | 0.1946306
[5 empty] | 0.07043383 | 0.197811 |  |  | 0.07043383 | 0.197811
[5 empty] | 0.07174147 | 0.2009915 |  |  | 0.07174147 | 0.2009915
[5 empty] | 0.07292078 | 0.2041719 |  |  | 0.07292078 | 0.2041719
[5 empty] | 0.07400743 | 0.2073523 |  |  | 0.07400743 | 0.2073523
[5 empty] | 0.07503706 | 0.2105327 |  |  | 0.07503706 | 0.2105327
[5 empty] | 0.07604535 | 0.2137132 |  |  | 0.07604535 | 0.2137132
[5 empty] | 0.07705451 | 0.2168936 |  |  | 0.07705451 | 0.2168936
[5 empty] | 0.07795434 | 0.220074 |  |  | 0.07795434 | 0.220074
[5 empty] | 0.07880751 | 0.2232544 |  |  | 0.07880751 | 0.2232544
[5 empty] | 0.07973497 | 0.2264349 |  |  | 0.07973497 | 0.2264349
[5 empty] | 0.08085766 | 0.2296153 |  |  | 0.08085766 | 0.2296153
[5 empty] | 0.0823737 | 0.2327957 |  |  | 0.0823737 | 0.2327957
[5 empty] | 0.08437301 | 0.2359761 |  |  | 0.08437301 | 0.2359761
[5 empty] | 0.08679013 | 0.2391566 |  |  | 0.08679013 | 0.2391566
[5 empty] | 0.08955942 | 0.242337 |  |  | 0.08955942 | 0.242337
[5 empty] | 0.09261523 | 0.2455174 |  |  | 0.09261523 | 0.2455174
[5 empty] | 0.09589194 | 0.2486979 |  |  | 0.09589194 | 0.2486979
[5 empty] | 0.09932391 | 0.2518783 |  |  | 0.09932391 | 0.2518783
[5 empty] | 0.1028455 | 0.2550587 |  |  | 0.1028455 | 0.2550587
[5 empty] | 0.1063911 | 0.2582391 |  |  | 0.1063911 | 0.2582391
[5 empty] | 0.109895 | 0.2614196 |  |  | 0.109895 | 0.2614196
[5 empty] | 0.1132917 | 0.2646 |  |  | 0.1132917 | 0.2646
[5 empty] | 0.1165154 | 0.2677804 |  |  | 0.1165154 | 0.2677804
[5 empty] | 0.1195006 | 0.2709608 |  |  | 0.1195006 | 0.2709608
[5 empty] | 0.1221816 | 0.2741413 |  |  | 0.1221816 | 0.2741413
[5 empty] | 0.1244927 | 0.2773217 |  |  | 0.1244927 | 0.2773217
[5 empty] | 0.1263685 | 0.2805021 |  |  | 0.1263685 | 0.2805021
[5 empty] | 0.1277431 | 0.2836825 |  |  | 0.1277431 | 0.2836825
[5 empty] | 0.1287455 | 0.286863 |  |  | 0.1287455 | 0.286863
[5 empty] | 0.1286092 | 0.2900434 |  |  | 0.1286092 | 0.2900434
[5 empty] | 0.1253018 | 0.2932238 |  |  | 0.1253018 | 0.2932238
[5 empty] | 0.1184798 | 0.2964042 |  |  | 0.1184798 | 0.2964042
[5 empty] | 0.1093546 | 0.2995847 |  |  | 0.1093546 | 0.2995847
[5 empty] | 0.09913731 | 0.3027651 |  |  | 0.09913731 | 0.3027651
[5 empty] | 0.0890393 | 0.3059455 |  |  | 0.0890393 | 0.3059455
[5 empty] | 0.08027182 | 0.309126 |  |  | 0.08027182 | 0.309126
[5 empty] | 0.07404613 | 0.3123064 |  |  | 0.07404613 | 0.3123064
[5 empty] | 0.07069316 | 0.3154868 |  |  | 0.07069316 | 0.3154868
[5 empty] | 0.06771841 | 0.3186672 |  |  | 0.06771841 | 0.3186672
[5 empty] | 0.06487996 | 0.3218477 |  |  | 0.06487996 | 0.3218477
[5 empty] | 0.06219549 | 0.3250281 |  |  | 0.06219549 | 0.3250281
[5 empty] | 0.05968271 | 0.3282085 |  |  | 0.05968271 | 0.3282085
[5 empty] | 0.05735931 | 0.3313889 |  |  | 0.05735931 | 0.3313889
[5 empty] | 0.05524299 | 0.3345694 |  |  | 0.05524299 | 0.3345694
[5 empty] | 0.05335143 | 0.3377498 |  |  | 0.05335143 | 0.3377498
[5 empty] | 0.05170233 | 0.3409302 |  |  | 0.05170233 | 0.3409302
[5 empty] | 0.05031339 | 0.3441106 |  |  | 0.05031339 | 0.3441106
[5 empty] | 0.0492023 | 0.3472911 |  |  | 0.0492023 | 0.3472911
[5 empty] | 0.04838676 | 0.3504715 |  |  | 0.04838676 | 0.3504715
[5 empty] | 0.04788446 | 0.3536519 |  |  | 0.04788446 | 0.3536519
[5 empty] | 0.04771309 | 0.3568323 |  |  | 0.04771309 | 0.3568323