## 1
Общество с ограниченной ответственностью "Инженерная геология" (ООО "ИнжГео") | [11 empty] | Общество с ограниченной ответственностью "Инженерная геология" (ООО "ИнжГео")
Юр. адрес: 117279, г. Москва, ул. Миклухо-Маклая, 36 а, этаж 5, пом. XXIII к. 76-84 | [11 empty] | Юр. адрес: 117279, г. Москва, ул. Миклухо-Маклая, 36 а, этаж 5, пом. XXIII к. 76-84 | [8 empty] | нагр |  |  | X0 | Y0 | R |  | нагр |  |  |  | X0 | Y0 | R | нагр |  |  |  | X0 | Y0 | R |  | нагр |  |  |  | X0 | Y0 | R
Телефон/факс +7 (495) 132-30-00, Адрес электронной почты inbox@inj-geo.ru | [11 empty] | Телефон/факс +7 (495) 132-30-00, Адрес электронной почты inbox@inj-geo.ru | [12 empty] | 0 | [7 empty] | 0 | [6 empty] | 0 | [7 empty] | 0
[21 empty] | девиатор | [6 empty] | девиатор | [6 empty] | девиатор | [7 empty] | девиатор
Испытательная лаборатория ООО «ИнжГео» | [11 empty] | Испытательная лаборатория ООО «ИнжГео» | [8 empty] | x0 | Угол | X | Y |  |  |  | x0 |  | Угол | X | Y |  |  | x0 |  | Угол | X | Y |  |  |  | x0 |  | Угол | X | Y
Адрес места осуществления деятельности лаборатории: г. Москва, просп. Вернадского, д. 51, стр. 1 | [11 empty] | Адрес места осуществления деятельности лаборатории: г. Москва, просп. Вернадского, д. 51, стр. 1 | [9 empty] | 0 | [7 empty] | 0 | [6 empty] | 0 | [7 empty] | 0
Телефон +7(910)4557682, E-mail: slg85@mail.ru | [11 empty] | Телефон +7(910)4557682, E-mail: slg85@mail.ru | [9 empty] | 5 | [7 empty] | 5 | [6 empty] | 5 | [7 empty] | 5
[22 empty] | 10 | [7 empty] | 10 | [6 empty] | 10 | [7 empty] | 10
[12 empty] | Протокол испытаний № 13-63/323 от 17-09-2023 | [9 empty] | 15 | [7 empty] | 15 | [6 empty] | 15 | [7 empty] | 15
[22 empty] | 20 | [7 empty] | 20 | [6 empty] | 20 | [7 empty] | 20
[12 empty] | Наименование и адрес заказчика: Переход трубопровода через р. Енисей | [9 empty] | 25 | [7 empty] | 25 | [6 empty] | 25 | [7 empty] | 25
[12 empty] | Наименование объекта: ООО Регионстрой | [9 empty] | 30 | [7 empty] | 30 | [6 empty] | 30 | [7 empty] | 30
Наименование используемого метода/методики: ГОСТ 12248.4-2020 | [11 empty] | Наименование используемого метода/методики: ГОСТ 12248.3-2020 | [9 empty] | 35 | [7 empty] | 35 | [6 empty] | 35 | [7 empty] | 35
Условия проведения испытания: температура окружающей среды (18 - 25)0С, влажность воздуха (40 - 75)% | [11 empty] | Условия проведения испытания: температура окружающей среды (18 - 25)0С, влажность воздуха (40 - 75)% | [9 empty] | 40 | [7 empty] | 40 | [6 empty] | 40 | [7 empty] | 40
[12 empty] | Дата получение объекта подлежащего испытаниям: 21-08-2023 | [9 empty] | 45 | [7 empty] | 45 | [6 empty] | 45 | [7 empty] | 45
[12 empty] | Дата испытания: 25.10.2022-19.11.2323 | [9 empty] | 50 | [7 empty] | 50 | [6 empty] | 50 | [7 empty] | 50
[22 empty] | 55 | [7 empty] | 55 | [6 empty] | 55 | [7 empty] | 55
Испытание грунтов методом трехосного сжатия | [11 empty] | Испытание грунтов методом трехосного сжатия | [9 empty] | 60 | [7 empty] | 60 | [6 empty] | 60 | [7 empty] | 60
[22 empty] | 65 | [7 empty] | 65 | [6 empty] | 65 | [7 empty] | 65
Лабораторный номер: | [6 empty] | We, д.е. = |  |  |  |  | Лабораторный номер: |  | 1358 |  |  |  | We, д.е. = | 0.162 |  |  | 70 | [7 empty] | 70 | [6 empty] | 70 | [7 empty] | 70
Номер скважины: | [6 empty] | ρ, г/см3 = |  |  |  |  | Номер скважины: |  | BH-033 |  |  |  | ρ, г/см3 = | 2.01 |  |  | 75 | [7 empty] | 75 | [6 empty] | 75 | [7 empty] | 75
Глубина отбора, м: | [6 empty] | ρs, г/см3 = |  |  |  |  | Глубина отбора, м: |  | 2.8 |  |  |  | ρs, г/см3 = | 2.71 |  |  | 80 | [7 empty] | 80 | [6 empty] | 80 | [7 empty] | 80
Наименование грунта: | [6 empty] | e, д.е. = |  |  |  |  | Наименование грунта: |  | Щебенистый грунт, заполнитель суглинок, слабольдистый, легкий пылеватый, после оттаивания текучепластичный |  |  |  | e, д.е. = | 0.5666766 |  |  | 85 | [7 empty] | 85 | [6 empty] | 85 | [7 empty] | 85
Схема проведения опыта: | [6 empty] | IL, д.е. = |  |  |  |  | Схема проведения опыта: |  | КД |  |  |  | IL, д.е. = | 0.9247368 |  |  | 90 | [7 empty] | 90 | [6 empty] | 90 | [7 empty] | 90
[22 empty] | 95 | [7 empty] | 95 | [6 empty] | 95 | [7 empty] | 95
[22 empty] | 100 | [7 empty] | 100 | [6 empty] | 100 | [7 empty] | 100
Результаты испытаний | [11 empty] | Результаты испытаний | [9 empty] | 105 | [7 empty] | 105 | [6 empty] | 105 | [7 empty] | 105
[22 empty] | 110 | [7 empty] | 110 | [6 empty] | 110 | [7 empty] | 110
[22 empty] | 115 | [7 empty] | 115 | [6 empty] | 115 | [7 empty] | 115
[22 empty] | 120 | [7 empty] | 120 | [6 empty] | 120 | [7 empty] | 120
[22 empty] | 125 | [7 empty] | 125 | [6 empty] | 125 | [7 empty] | 125
[22 empty] | 130 | [7 empty] | 130 | [6 empty] | 130 | [7 empty] | 130
[22 empty] | 135 | [7 empty] | 135 | [6 empty] | 135 | [7 empty] | 135
[22 empty] | 140 | [7 empty] | 140 | [6 empty] | 140 | [7 empty] | 140
[22 empty] | 145 | [7 empty] | 145 | [6 empty] | 145 | [7 empty] | 145
[22 empty] | 150 | [7 empty] | 150 | [6 empty] | 150 | [7 empty] | 150
[22 empty] | 155 | [7 empty] | 155 | [6 empty] | 155 | [7 empty] | 155
[22 empty] | 160 | [7 empty] | 160 | [6 empty] | 160 | [7 empty] | 160
[22 empty] | 165 | [7 empty] | 165 | [6 empty] | 165 | [7 empty] | 165
[22 empty] | 170 | [7 empty] | 170 | [6 empty] | 170 | [7 empty] | 170
[22 empty] | 175 | [7 empty] | 175 | [6 empty] | 175 | [7 empty] | 175
[22 empty] | 180 | [7 empty] | 180 | [6 empty] | 180 | [7 empty] | 180
[13 empty] | Давление в камере, Мпа σ3 | Вертикальная нагрузка, Мпа σ1 | Поровое давление, Мпа u
[7 empty] | Коэфф. Точки | [5 empty] | 0.0551544 | 0.2836732 | [5 empty] | 1 | [6 empty] | σ3,кПа | σ1,кПа | u, кПа |  |  |  | 4
[13 empty] | 0.1551544 | 0.7435642 | [27 empty] | δ3, Мпа | δ1-δ3, МПа | δ1, МПа | δ1, КПа
|  |  | Модуль деформации, МПа: | [9 empty] | 0.2551544 | 1.203455 | [21 empty] | С, МПа:
|  |  | Е0= | [32 empty] | φ, град:
|  |  | E50 = | [32 empty] | E, Мпа
|  |  | Коэф. Поперечной деформации, ϑ = | [9 empty] | Эффективные значения угла внутреннего трения и удельного сцепления ϕ', С' | [13 empty] | x | 0
[13 empty] | ϕ', град. = | 40 | [12 empty] | y |  |  |  | С, кПа | φ,°
[13 empty] | С', МПа = | 0.007
| Исполнитель: | [6 empty] | Морозов Д.С. |  |  |  |  | Исполнитель: |  |  |  |  | Морозов Д.С.
| Начальник исп. лаборатории: | [6 empty] | Семиколенова Л.Г. |  |  |  |  | Начальник исп. лаборатории: |  |  |  |  | Семиколенова Л.Г.
Лист 1 , всего листов 2 | [11 empty] | Лист 2 , всего листов 2
Частичное воспроизведение протокола испытаний без письменного разрешения ООО «ИнжГео» ЗАПРЕЩАЕТСЯ | [11 empty] | Частичное воспроизведение протокола испытаний без письменного разрешения ООО «ИнжГео» ЗАПРЕЩАЕТСЯ
[5 empty] | второй график |  | первый график | [9 empty] | К Пуассона
dev50 | epsE50 | ind | devE0 | epsE0 | dev | eps | sigma |  | dev1 | eps1 | dev2 | eps2 | dev3 | eps3 |  | Глины
0.1142594 | 0.002300498 |  |  |  | 0 | 0 |  |  | 0 | 0 | 0.09309264 | 0.0004858342 | 0.15309264 | 0.0004808256 |  | < 0 | 0,20-0,30
ind |  |  |  |  | 0.03309264 | 0.0004664009 |  |  | 0.03309264 | 0.0004664009 | 0.1686723 | 0.0009766247 | 0.2794386 | 0.0009762929 |  | 0-0,25 | 0,30-0,38
2 |  |  |  |  | 0.05595635 | 0.0008539495 |  |  | 0.05595635 | 0.0008539495 | 0.2942049 | 0.002193434 | 0.4741504 | 0.002127411 |  | 0,25< | 0,38-0,45
E0 |  |  |  |  | 0.0805008 | 0.001280924 |  |  | 0.0805008 | 0.001280924 | 0.3090398 | 0.002929874 | 0.5051818 | 0.002928879 |  | Суглинки | 0,35-0,37
epsE0 | devE0 |  |  |  | 0.100668 | 0.001707899 |  |  | 0.100668 | 0.001707899 | 0.3388069 | 0.003906499 | 0.5455799 | 0.003905172 |  | Пески и супеси | 0,30-0,35
0.0004664009 | 0.03309264 |  |  |  | 0.1142594 | 0.002300498 |  |  | 0.1142594 | 0.002300498 | 0.3568221 | 0.004883124 | 0.5847114 | 0.004881465
[5 empty] | 0.1152658 | 0.002561848 |  |  | 0.1152658 | 0.002561848 | 0.3821237 | 0.005859748 | 0.6190401 | 0.005857758
График E50 |  | График E |  |  | 0.1168847 | 0.002988823 |  |  | 0.1168847 | 0.002988823 | 0.3994502 | 0.006836373 | 0.6518299 | 0.006834051
eps | q | sigma |  |  | 0.1184725 | 0.003415798 |  |  | 0.1184725 | 0.003415798 | 0.4239399 | 0.007812998 | 0.6789446 | 0.007810343
Горизонтальная линия E50 |  | Касательная |  |  | 0.1200296 | 0.003842773 |  |  | 0.1200296 | 0.003842773 | 0.4397311 | 0.008789622 | 0.713548 | 0.008786636
0 |  | a | b |  | 0.1215562 | 0.004269747 |  |  | 0.1215562 | 0.004269747 | 0.4582623 | 0.009766247 | 0.7373039 | 0.009762929
|  |  | 0 |  | 0.1230526 | 0.004696722 |  |  | 0.1230526 | 0.004696722 | 0.4741718 | 0.01074287 | 0.7625763 | 0.01073922
Вертикальная линия E50 |  | p1 и p2 |  |  | 0.1245191 | 0.005123697 |  |  | 0.1245191 | 0.005123697 | 0.483698 | 0.0117195 | 0.7817287 | 0.01171552
| 0 | 0 |  |  | 0.125956 | 0.005550671 |  |  | 0.125956 | 0.005550671 | 0.5014793 | 0.01269612 | 0.8108253 | 0.01269181
[5 empty] | 0.1273637 | 0.005977646 |  |  | 0.1273637 | 0.005977646 | 0.513954 | 0.01367275 | 0.8217296 | 0.0136681
Касательная линия E50 |  |  |  |  | 0.1287423 | 0.006404621 |  |  | 0.1287423 | 0.006404621 | 0.5221605 | 0.01464937 | 0.8391056 | 0.01464439
0 | 0 | Горизонтальная 1 |  |  | 0.1300922 | 0.006831596 |  |  | 0.1300922 | 0.006831596 | 0.5332372 | 0.015626 | 0.8606171 | 0.01562069
[5 empty] | 0.1314138 | 0.00725857 |  |  | 0.1314138 | 0.00725857 | 0.5404225 | 0.01660262 | 0.870728 | 0.01659698
Горизонтальная линия qкр |  |  |  |  | 0.1327072 | 0.007685545 |  |  | 0.1327072 | 0.007685545 | 0.5517547 | 0.01757924 | 0.8823019 | 0.01757327
Горизонтальная линия q |  | Горизонтальная 2 |  |  | 0.1339728 | 0.00811252 |  |  | 0.1339728 | 0.00811252 | 0.5536722 | 0.01855587 | 0.8953029 | 0.01854957
0 |  | 0 |  |  | 0.1352109 | 0.008539495 |  |  | 0.1352109 | 0.008539495 | 0.5620133 | 0.01953249 | 0.9041946 | 0.01952586
[5 empty] | 0.1364218 | 0.008966469 |  |  | 0.1364218 | 0.008966469 | 0.5663165 | 0.02050912 | 0.920641 | 0.02050215
Вертикальная линия q |  |  |  |  | 0.1376058 | 0.009393444 |  |  | 0.1376058 | 0.009393444 | 0.5703201 | 0.02148574 | 0.9204057 | 0.02147844
| 0 |  |  |  | 0.1387631 | 0.009820419 |  |  | 0.1387631 | 0.009820419 | 0.5767625 | 0.02246237 | 0.9312528 | 0.02245474
[5 empty] | 0.1398941 | 0.01024739 |  |  | 0.1398941 | 0.01024739 | 0.580482 | 0.02343899 | 0.935546 | 0.02343103
[5 empty] | 0.1409991 | 0.01067437 |  |  | 0.1409991 | 0.01067437 | 0.5799171 | 0.02441562 | 0.9347491 | 0.02440732
[5 empty] | 0.1420784 | 0.01110134 |  |  | 0.1420784 | 0.01110134 | 0.5857061 | 0.02539224 | 0.9371259 | 0.02538362
[5 empty] | 0.1431322 | 0.01152832 |  |  | 0.1431322 | 0.01152832 | 0.5823873 | 0.02636887 | 0.9378403 | 0.02635991
[5 empty] | 0.1441609 | 0.01195529 |  |  | 0.1441609 | 0.01195529 | 0.5884098 | 0.02734549 | 0.9483008 | 0.0273362
[5 empty] | 0.1451647 | 0.01238227 |  |  | 0.1451647 | 0.01238227 | 0.58529 | 0.02832212 | 0.9404729 | 0.02831249
[5 empty] | 0.146144 | 0.01280924 |  |  | 0.146144 | 0.01280924 | 0.5838154 | 0.02929874 | 0.9411694 | 0.02928879
[5 empty] | 0.1470991 | 0.01323622 |  |  | 0.1470991 | 0.01323622 | 0.5855362 | 0.03027537 | 0.9434495 | 0.03026508
[5 empty] | 0.1480301 | 0.01366319 |  |  | 0.1480301 | 0.01366319 | 0.5824764 | 0.03125199 | 0.9370356 | 0.03124137
[5 empty] | 0.1489376 | 0.01409017 |  |  | 0.1489376 | 0.01409017 | 0.5852598 | 0.03222862 | 0.9416503 | 0.03221767
[5 empty] | 0.1498217 | 0.01451714 |  |  | 0.1498217 | 0.01451714 | 0.5835103 | 0.03320524 | 0.9353157 | 0.03319396
[5 empty] | 0.1506827 | 0.01494412 |  |  | 0.1506827 | 0.01494412 | 0.5811518 | 0.03418186 | 0.9394543 | 0.03417025
[5 empty] | 0.1515209 | 0.01537109 |  |  | 0.1515209 | 0.01537109 | 0.5803081 | 0.03515849 | 0.9365884 | 0.03514655
[5 empty] | 0.1523367 | 0.01579806 |  |  | 0.1523367 | 0.01579806 | 0.5778032 | 0.03613511 | 0.9304405 | 0.03612284
[5 empty] | 0.1531303 | 0.01622504 |  |  | 0.1531303 | 0.01622504 | 0.5747609 | 0.03711174 | 0.9279329 | 0.03709913
[5 empty] | 0.153902 | 0.01665201 |  |  | 0.153902 | 0.01665201 | 0.5712051 | 0.03808836 | 0.924588 | 0.03807542
[5 empty] | 0.1546521 | 0.01707899 |  |  | 0.1546521 | 0.01707899 | 0.5687597 | 0.03906499 | 0.9232282 | 0.03905172
[5 empty] | 0.155381 | 0.01750596 |  |  | 0.155381 | 0.01750596 | 0.5701485 | 0.04004161 | 0.9242758 | 0.04002801
[5 empty] | 0.1560889 | 0.01793294 |  |  | 0.1560889 | 0.01793294 | 0.5623955 | 0.04101824 | 0.9217531 | 0.0410043
[5 empty] | 0.156776 | 0.01835991 |  |  | 0.156776 | 0.01835991 | 0.5613244 | 0.04199486 | 0.9194827 | 0.0419806
[5 empty] | 0.1574428 | 0.01878689 |  |  | 0.1574428 | 0.01878689 | 0.5591593 | 0.04297149 | 0.9185868 | 0.04295689
[5 empty] | 0.1580895 | 0.01921386 |  |  | 0.1580895 | 0.01921386 | 0.5555239 | 0.04394811 | 0.9145879 | 0.04393318
[5 empty] | 0.1587164 | 0.01964084 |  |  | 0.1587164 | 0.01964084 | 0.5574421 | 0.04492474 | 0.9128083 | 0.04490947
[5 empty] | 0.1593238 | 0.02006781 |  |  | 0.1593238 | 0.02006781 | 0.5531379 | 0.04590136 | 0.9034703 | 0.04588577
[5 empty] | 0.159912 | 0.02049479 |  |  | 0.159912 | 0.02049479 | 0.552435 | 0.04687799 | 0.9017964 | 0.04686206
[5 empty] | 0.1604812 | 0.02092176 |  |  | 0.1604812 | 0.02092176 | 0.5475575 | 0.04785461 | 0.9066089 | 0.04783835
[5 empty] | 0.1610319 | 0.02134874 |  |  | 0.1610319 | 0.02134874 | 0.545829 | 0.04883124 | 0.9014303 | 0.04881465
[5 empty] | 0.1615642 | 0.02177571 |  |  | 0.1615642 | 0.02177571 | 0.5455736 | 0.04980786 | 0.8950828 | 0.04979094
[5 empty] | 0.1620785 | 0.02220269 |  |  | 0.1620785 | 0.02220269 | 0.5426152 | 0.05078448 | 0.8950888 | 0.05076723
[5 empty] | 0.1625751 | 0.02262966 |  |  | 0.1625751 | 0.02262966 | 0.5429775 | 0.05176111 | 0.8949708 | 0.05174353
[5 empty] | 0.1630543 | 0.02305664 |  |  | 0.1630543 | 0.02305664 | 0.5422844 | 0.05273773 | 0.8953511 | 0.05271982
[5 empty] | 0.1635163 | 0.02348361 |  |  | 0.1635163 | 0.02348361 | 0.5396599 | 0.05371436 | 0.8952521 | 0.05369611
[5 empty] | 0.1639615 | 0.02391058 |  |  | 0.1639615 | 0.02391058 | 0.5429279 | 0.05469098 | 0.8927961 | 0.0546724
[5 empty] | 0.1643902 | 0.02433756 |  |  | 0.1643902 | 0.02433756 | 0.5409085 | 0.05566761 | 0.891101 | 0.0556487
[5 empty] | 0.1648026 | 0.02476453 |  |  | 0.1648026 | 0.02476453 | 0.5424172 | 0.05664423 | 0.8900267 | 0.05662499
[5 empty] | 0.1651991 | 0.02519151 |  |  | 0.1651991 | 0.02519151 | 0.5435383 | 0.05762086 | 0.8862968 | 0.05760128
[5 empty] | 0.1655799 | 0.02561848 |  |  | 0.1655799 | 0.02561848 | 0.542871 | 0.05859748 | 0.8858085 | 0.05857758
[5 empty] | 0.1659454 | 0.02604546 |  |  | 0.1659454 | 0.02604546 | 0.5393139 | 0.05957411 | 0.8865589 | 0.05955387
[5 empty] | 0.1662958 | 0.02647243 |  |  | 0.1662958 | 0.02647243 | 0.5386662 | 0.06055073 | 0.8869454 | 0.06053016
[5 empty] | 0.1666315 | 0.02689941 |  |  | 0.1666315 | 0.02689941 | 0.5406266 | 0.06152736 | 0.8825651 | 0.06150645
[5 empty] | 0.1669527 | 0.02732638 |  |  | 0.1669527 | 0.02732638 | 0.5440941 | 0.06250398 | 0.8810153 | 0.06248275
[5 empty] | 0.1672597 | 0.02775336 |  |  | 0.1672597 | 0.02775336 | 0.5399675 | 0.06348061 | 0.8839933 | 0.06345904
[5 empty] | 0.1675529 | 0.02818033 |  |  | 0.1675529 | 0.02818033 | 0.5413459 | 0.06445723 | 0.8844962 | 0.06443533
[5 empty] | 0.1678325 | 0.02860731 |  |  | 0.1678325 | 0.02860731 | 0.5386281 | 0.06543386 | 0.8821213 | 0.06541163
[5 empty] | 0.1680988 | 0.02903428 |  |  | 0.1680988 | 0.02903428 | 0.5407131 | 0.06641048 | 0.8769658 | 0.06638792
[5 empty] | 0.1683522 | 0.02946126 |  |  | 0.1683522 | 0.02946126 | 0.5412996 | 0.0673871 | 0.8799269 | 0.06736421
[5 empty] | 0.1685928 | 0.02988823 |  |  | 0.1685928 | 0.02988823 | 0.5403868 | 0.06836373 | 0.876202 | 0.06834051
[5 empty] | 0.1688211 | 0.03031521 |  |  | 0.1688211 | 0.03031521 | 0.5413733 | 0.06934035 | 0.8767882 | 0.0693168
[5 empty] | 0.1690373 | 0.03074218 |  |  | 0.1690373 | 0.03074218 | 0.5393583 | 0.07031698 | 0.8777827 | 0.07029309
[5 empty] | 0.1692417 | 0.03116916 |  |  | 0.1692417 | 0.03116916 | 0.5390406 | 0.0712936 | 0.8771828 | 0.07126938
[5 empty] | 0.1694346 | 0.03159613 |  |  | 0.1694346 | 0.03159613 | 0.541719 | 0.07227023 | 0.8774857 | 0.07224568
[5 empty] | 0.1696163 | 0.0320231 |  |  | 0.1696163 | 0.0320231 | 0.5444926 | 0.07324685 | 0.8774887 | 0.07322197
[5 empty] | 0.1697871 | 0.03245008 |  |  | 0.1697871 | 0.03245008 | 0.5425602 | 0.07422348 | 0.881389 | 0.07419826
[5 empty] | 0.1699473 | 0.03287705 |  |  | 0.1699473 | 0.03287705 | 0.5409207 | 0.0752001 | 0.8725838 | 0.07517456
[5 empty] | 0.1700972 | 0.03330403 |  |  | 0.1700972 | 0.03330403 | 0.540173 | 0.07617673 | 0.8766703 | 0.07615085
[5 empty] | 0.1702371 | 0.033731 |  |  | 0.1702371 | 0.033731 | 0.5429162 | 0.07715335 | 0.8723459 | 0.07712714
[5 empty] | 0.1703673 | 0.03415798 |  |  | 0.1703673 | 0.03415798 | 0.540749 | 0.07812998 | 0.8759076 | 0.07810343
[5 empty] | 0.170488 | 0.03458495 |  |  | 0.170488 | 0.03458495 | 0.5443703 | 0.0791066 | 0.8744528 | 0.07907973
[5 empty] | 0.1705997 | 0.03501193 |  |  | 0.1705997 | 0.03501193 | 0.5429792 | 0.08008323 | 0.8763787 | 0.08005602
[5 empty] | 0.1707025 | 0.0354389 |  |  | 0.1707025 | 0.0354389 | 0.5399432 | 0.08105985 | 0.8756975 | 0.08103231
[5 empty] | 0.1707967 | 0.03586588 |  |  | 0.1707967 | 0.03586588 | 0.5450078 | 0.08203648 | 0.8687314 | 0.08200861
[5 empty] | 0.1708828 | 0.03629285 |  |  | 0.1708828 | 0.03629285 | 0.5403765 | 0.0830131 | 0.8750793 | 0.0829849
[5 empty] | 0.1709609 | 0.03671983 |  |  | 0.1709609 | 0.03671983 | 0.5402545 | 0.08398972 | 0.8677402 | 0.08396119
[5 empty] | 0.1710313 | 0.0371468 |  |  | 0.1710313 | 0.0371468 | 0.5388466 | 0.08496635 | 0.8678126 | 0.08493748
[5 empty] | 0.1710945 | 0.03757378 |  |  | 0.1710945 | 0.03757378 | 0.5419577 | 0.08594297 | 0.8738955 | 0.08591378
[5 empty] | 0.1711505 | 0.03800075 |  |  | 0.1711505 | 0.03800075 | 0.5425928 | 0.0869196 | 0.8721876 | 0.08689007
[5 empty] | 0.1711999 | 0.03842773 |  |  | 0.1711999 | 0.03842773 | 0.5368568 | 0.08789622 | 0.8663876 | 0.08786636
[5 empty] | 0.1712428 | 0.0388547 |  |  | 0.1712428 | 0.0388547 | 0.5365546 | 0.08887285 | 0.8671943 | 0.08884266
[5 empty] | 0.1712795 | 0.03928167 |  |  | 0.1712795 | 0.03928167 | 0.5408913 | 0.08984947 | 0.8719066 | 0.08981895
[5 empty] | 0.1713103 | 0.03970865 |  |  | 0.1713103 | 0.03970865 | 0.5398717 | 0.0908261 | 0.8639232 | 0.09079524
[5 empty] | 0.1713357 | 0.04013562 |  |  | 0.1713357 | 0.04013562 | 0.5362007 | 0.09180272 | 0.8656428 | 0.09177154
[5 empty] | 0.1713557 | 0.0405626 |  |  | 0.1713557 | 0.0405626 | 0.5330834 | 0.09277935 | 0.8645642 | 0.09274783
[5 empty] | 0.1713708 | 0.04098957 |  |  | 0.1713708 | 0.04098957 | 0.5334246 | 0.09375597 | 0.8626862 | 0.09372412
[5 empty] | 0.1713812 | 0.04141655 |  |  | 0.1713812 | 0.04141655 | 0.5337293 | 0.0947326 | 0.8678076 | 0.09470041
[5 empty] | 0.1713872 | 0.04184352 |  |  | 0.1713872 | 0.04184352 | 0.5325024 | 0.09570922 | 0.8692272 | 0.09567671
[5 empty] | 0.1713891 | 0.0422705 |  |  | 0.1713891 | 0.0422705 | 0.5311488 | 0.09668585 | 0.8653437 | 0.096653
[5 empty] | 0.1713891 | 0.0422705 |  |  | 0.1713891 | 0.0422705 | 0.5325735 | 0.09766247 | 0.8681558 | 0.09762929
[5 empty] | 0.1688751 | 0.04227023 |  |  | 0.1688751 | 0.04227023 | 0.5266815 | 0.0986391 | 0.8684625 | 0.09860559
[5 empty] | 0.1663859 | 0.04226996 |  |  | 0.1663859 | 0.04226996 | 0.5292776 | 0.09961572 | 0.8608624 | 0.09958188
[5 empty] | 0.1639224 | 0.04226969 |  |  | 0.1639224 | 0.04226969 | 0.5260668 | 0.1005923 | 0.8604543 | 0.1005582
[5 empty] | 0.1614853 | 0.04226942 |  |  | 0.1614853 | 0.04226942 | 0.5258541 | 0.101569 | 0.863737 | 0.1015345
[5 empty] | 0.1590755 | 0.04226916 |  |  | 0.1590755 | 0.04226916 | 0.5252443 | 0.1025456 | 0.8605092 | 0.1025108
[5 empty] | 0.1566936 | 0.04226889 |  |  | 0.1566936 | 0.04226889 | 0.5243425 | 0.1035222 | 0.8642698 | 0.1034871
[5 empty] | 0.1543405 | 0.04226862 |  |  | 0.1543405 | 0.04226862 | 0.5228534 | 0.1044988 | 0.8575175 | 0.1044633
[5 empty] | 0.152017 | 0.04226835 |  |  | 0.152017 | 0.04226835 | 0.5197822 | 0.1054755 | 0.8581511 | 0.1054396
[5 empty] | 0.1497238 | 0.04226808 |  |  | 0.1497238 | 0.04226808 | 0.5198337 | 0.1064521 | 0.8602694 | 0.1064159
[5 empty] | 0.1474618 | 0.04226781 |  |  | 0.1474618 | 0.04226781 | 0.5211129 | 0.1074287 | 0.8615711 | 0.1073922
[5 empty] | 0.1452317 | 0.04226754 |  |  | 0.1452317 | 0.04226754 | 0.5207246 | 0.1084053 | 0.8542549 | 0.1083685
[5 empty] | 0.1430342 | 0.04226728 |  |  | 0.1430342 | 0.04226728 | 0.5169739 | 0.109382 | 0.8570198 | 0.1093448
[5 empty] | 0.1408703 | 0.04226701 |  |  | 0.1408703 | 0.04226701 | 0.5169656 | 0.1103586 | 0.8575644 | 0.1103211
[5 empty] | 0.1387406 | 0.04226674 |  |  | 0.1387406 | 0.04226674 | 0.5138048 | 0.1113352 | 0.8534876 | 0.1112974
[5 empty] | 0.136646 | 0.04226647 |  |  | 0.136646 | 0.04226647 | 0.5172963 | 0.1123118 | 0.858088 | 0.1122737
[5 empty] | 0.1345872 | 0.0422662 |  |  | 0.1345872 | 0.0422662 | 0.5160451 | 0.1132885 | 0.8537645 | 0.11325
[5 empty] | 0.132565 | 0.04226593 |  |  | 0.132565 | 0.04226593 | 0.5121561 | 0.1142651 | 0.8536159 | 0.1142263
[5 empty] | 0.1305802 | 0.04226566 |  |  | 0.1305802 | 0.04226566 | 0.5121342 | 0.1152417 | 0.8571409 | 0.1152026
[5 empty] | 0.1286335 | 0.0422654 |  |  | 0.1286335 | 0.0422654 | 0.5114844 | 0.1162183 | 0.8564383 | 0.1161789
[5 empty] | 0.1267259 | 0.04226513 |  |  | 0.1267259 | 0.04226513 | 0.5111117 | 0.117195 | 0.8511068 | 0.1171552
[5 empty] | 0.1248579 | 0.04226486 |  |  | 0.1248579 | 0.04226486 | 0.5106159 | 0.1181716 | 0.8530363 | 0.1181314
[5 empty] | 0.1230306 | 0.04226459 |  |  | 0.1230306 | 0.04226459 | 0.5139523 | 0.1191482 | 0.8489526 | 0.1191077
[5 empty] | 0.1212445 | 0.04226432 |  |  | 0.1212445 | 0.04226432 | 0.5108079 | 0.1201248 | 0.8459454 | 0.120084
[5 empty] | 0.1195005 | 0.04226405 |  |  | 0.1195005 | 0.04226405 | 0.5100818 | 0.1211015 | 0.8447224 | 0.1210603
[5 empty] | 0.1177962 | 0.04226378 |  |  | 0.1177962 | 0.04226378 | 0.5082726 | 0.1220781 | 0.8446909 | 0.1220366
[5 empty] | 0.1161131 | 0.04226352 |  |  | 0.1161131 | 0.04226352 | 0.5086793 | 0.1230547 | 0.8429584 | 0.1230129
[5 empty] | 0.114449 | 0.04226325 |  |  | 0.114449 | 0.04226325 | 0.5101006 | 0.1240313 | 0.8462326 | 0.1239892
[5 empty] | 0.1128045 | 0.04226298 |  |  | 0.1128045 | 0.04226298 | 0.5085354 | 0.125008 | 0.8379207 | 0.1249655
[5 empty] | 0.1111804 | 0.04226271 |  |  | 0.1111804 | 0.04226271 | 0.5063825 | 0.1259846 | 0.8397304 | 0.1259418
[5 empty] | 0.1095775 | 0.04226244 |  |  | 0.1095775 | 0.04226244 | 0.5083407 | 0.1269612 | 0.8353691 | 0.1269181
[5 empty] | 0.1079966 | 0.04226217 |  |  | 0.1079966 | 0.04226217 | 0.5088089 | 0.1279378 | 0.8326443 | 0.1278944
[5 empty] | 0.1064385 | 0.04226191 |  |  | 0.1064385 | 0.04226191 | 0.5097858 | 0.1289145 | 0.8303636 | 0.1288707
[5 empty] | 0.1049039 | 0.04226164 |  |  | 0.1049039 | 0.04226164 | 0.5103704 | 0.1298911 | 0.8363343 | 0.129847
[5 empty] | 0.1033937 | 0.04226137 |  |  | 0.1033937 | 0.04226137 | 0.5050614 | 0.1308677 | 0.826964 | 0.1308233
[5 empty] | 0.1019087 | 0.0422611 |  |  | 0.1019087 | 0.0422611 | 0.5062576 | 0.1318443 | 0.8264602 | 0.1317995
[5 empty] | 0.1004495 | 0.04226083 |  |  | 0.1004495 | 0.04226083 | 0.5076579 | 0.132821 | 0.8279304 | 0.1327758
[5 empty] | 0.09901704 | 0.04226056 |  |  | 0.09901704 | 0.04226056 | 0.5080611 | 0.1337976 | 0.8231821 | 0.1337521
[5 empty] | 0.09761205 | 0.04226029 |  |  | 0.09761205 | 0.04226029 | 0.5056661 | 0.1347742 | 0.8223227 | 0.1347284
[5 empty] | 0.09623532 | 0.04226003 |  |  | 0.09623532 | 0.04226003 | 0.5042716 | 0.1357508 | 0.8202597 | 0.1357047
[5 empty] | 0.09488763 | 0.04225976 |  |  | 0.09488763 | 0.04225976 | 0.5092765 | 0.1367275 | 0.8206007 | 0.136681
[5 empty] | 0.09356977 | 0.04225949 |  |  | 0.09356977 | 0.04225949 | 0.5089796 | 0.1377041 | 0.8174532 | 0.1376573
[5 empty] | 0.09228251 | 0.04225922 |  |  | 0.09228251 | 0.04225922 | 0.5038797 | 0.1386807 | 0.8156245 | 0.1386336
[5 empty] | 0.09102665 | 0.04225895 |  |  | 0.09102665 | 0.04225895 | 0.5060757 | 0.1396573 | 0.8127223 | 0.1396099
[5 empty] | 0.08980296 | 0.04225868 |  |  | 0.08980296 | 0.04225868 | 0.5054663 | 0.140634 | 0.806254 | 0.1405862
[5 empty] | 0.08861223 | 0.04225841 |  |  | 0.08861223 | 0.04225841 | 0.5054505 | 0.1416106 | 0.8067271 | 0.1415625
[5 empty] | 0.08745525 | 0.04225815 |  |  | 0.08745525 | 0.04225815 | 0.508327 | 0.1425872 | 0.8036491 | 0.1425388
[5 empty] | 0.08633278 | 0.04225788 |  |  | 0.08633278 | 0.04225788 | 0.5071947 | 0.1435638 | 0.8047275 | 0.1435151
[5 empty] | 0.08524562 | 0.04225761 |  |  | 0.08524562 | 0.04225761 | 0.5069523 | 0.1445405 | 0.8049697 | 0.1444914
[5 empty] | 0.08419456 | 0.04225734 |  |  | 0.08419456 | 0.04225734 | 0.5032988 | 0.1455171 | 0.8009834 | 0.1454676
[5 empty] | 0.08419456 | 0.04225734 |  |  | 0.08419456 | 0.04225734 | 0.5023329 | 0.1464937 | 0.7989758 | 0.1464439
[5 empty] | 0.0821785 | 0.04224852 |  |  | 0.0821785 | 0.04224852 | 0.5036535 | 0.1474703 | 0.8023547 | 0.1474202
[5 empty] | 0.08017722 | 0.04223969 |  |  | 0.08017722 | 0.04223969 | 0.5039593 | 0.148447 | 0.7986273 | 0.1483965
[5 empty] | 0.07819098 | 0.04223087 |  |  | 0.07819098 | 0.04223087 | 0.5036493 | 0.1494236 | 0.7968014 | 0.1493728
[5 empty] | 0.07622003 | 0.04222204 |  |  | 0.07622003 | 0.04222204 | 0.5062222 | 0.1504002 | 0.7992842 | 0.1503491
[5 empty] | 0.07426463 | 0.04221322 |  |  | 0.07426463 | 0.04221322 | 0.5047768 | 0.1513768 | 0.7965834 | 0.1513254
[5 empty] | 0.07232504 | 0.04220439 |  |  | 0.07232504 | 0.04220439 | 0.5053125 | 0.1523535 | 0.7885816 | 0.1523017
[5 empty] | 0.07040152 | 0.04219557 |  |  | 0.07040152 | 0.04219557 | 0.5037304 | 0.1533301 | 0.7959913 | 0.153278
[5 empty] | 0.06849431 | 0.04218675 |  |  | 0.06849431 | 0.04218675 | 0.5040309 | 0.1543067 | 0.7895049 | 0.1542543
[5 empty] | 0.06660368 | 0.04217792 |  |  | 0.06660368 | 0.04217792 | 0.5010142 | 0.1552833 | 0.794123 | 0.1552306
[5 empty] | 0.06472988 | 0.0421691 |  |  | 0.06472988 | 0.0421691 | 0.4984806 | 0.15626 | 0.7920466 | 0.1562069
[5 empty] | 0.06287317 | 0.04216027 |  |  | 0.06287317 | 0.04216027 | 0.4990303 | 0.1572366 | 0.7860763 | 0.1571832
[5 empty] | 0.0610338 | 0.04215145 |  |  | 0.0610338 | 0.04215145 | 0.5019636 | 0.1582132 | 0.783413 | 0.1581595
[5 empty] | 0.05921204 | 0.04214262 |  |  | 0.05921204 | 0.04214262 | 0.4994807 | 0.1591898 | 0.7809575 | 0.1591357
[5 empty] | 0.05740813 | 0.0421338 |  |  | 0.05740813 | 0.0421338 | 0.4981819 | 0.1601665 | 0.7848105 | 0.160112
[5 empty] | 0.05562233 | 0.04212497 |  |  | 0.05562233 | 0.04212497 | 0.4979674 | 0.1611431 | 0.7813728 | 0.1610883
[5 empty] | 0.05385491 | 0.04211615 |  |  | 0.05385491 | 0.04211615 | 0.4986374 | 0.1621197 | 0.7810452 | 0.1620646
[5 empty] | 0.05210611 | 0.04210733 |  |  | 0.05210611 | 0.04210733 | 0.4990922 | 0.1630963 | 0.7783285 | 0.1630409
[5 empty] | 0.05037619 | 0.0420985 |  |  | 0.05037619 | 0.0420985 | 0.499232 | 0.164073 | 0.7792234 | 0.1640172
[5 empty] | 0.04866541 | 0.04208968 |  |  | 0.04866541 | 0.04208968 | 0.4948572 | 0.1650496 | 0.7763309 | 0.1649935
[5 empty] | 0.04697403 | 0.04208085 |  |  | 0.04697403 | 0.04208085 | 0.4969678 | 0.1660262 | 0.7799516 | 0.1659698
[5 empty] | 0.0453023 | 0.04207203 |  |  | 0.0453023 | 0.04207203 | 0.4932642 | 0.1670028 | 0.7751863 | 0.1669461
[5 empty] | 0.04365048 | 0.0420632 |  |  | 0.04365048 | 0.0420632 | 0.4922466 | 0.1679794 | 0.7780358 | 0.1679224
[5 empty] | 0.04201882 | 0.04205438 |  |  | 0.04201882 | 0.04205438 | 0.4950153 | 0.1689561 | 0.7763009 | 0.1688987
[5 empty] | 0.04040758 | 0.04204556 |  |  | 0.04040758 | 0.04204556 | 0.4927705 | 0.1699327 | 0.7754825 | 0.169875
[5 empty] | 0.03881597 | 0.04203673 |  |  | 0.03881597 | 0.04203673 | 0.4939124 | 0.1709093 | 0.7764812 | 0.1708513
[5 empty] | 0.03723796 | 0.04202791 |  |  | 0.03723796 | 0.04202791 | 0.4943413 | 0.1718859 | 0.7774978 | 0.1718276
[5 empty] | 0.03567278 | 0.04201908 |  |  | 0.03567278 | 0.04201908 | 0.4886574 | 0.1728626 | 0.7765332 | 0.1728038
[5 empty] | 0.03412066 | 0.04201026 |  |  | 0.03412066 | 0.04201026 | 0.4889611 | 0.1738392 | 0.7741881 | 0.1737801
[5 empty] | 0.03258188 | 0.04200143 |  |  | 0.03258188 | 0.04200143 | 0.4901524 | 0.1748158 | 0.7710634 | 0.1747564
[5 empty] | 0.03105668 | 0.04199261 |  |  | 0.03105668 | 0.04199261 | 0.4898317 | 0.1757924 | 0.7757597 | 0.1757327
[5 empty] | 0.02954532 | 0.04198379 |  |  | 0.02954532 | 0.04198379 | 0.4860992 | 0.1767691 | 0.774978 | 0.176709
[5 empty] | 0.02804806 | 0.04197496 |  |  | 0.02804806 | 0.04197496 | 0.4887552 | 0.1777457 | 0.7689189 | 0.1776853
[5 empty] | 0.02656516 | 0.04196614 |  |  | 0.02656516 | 0.04196614 | 0.4872998 | 0.1787223 | 0.7661832 | 0.1786616
[5 empty] | 0.02509686 | 0.04195731 |  |  | 0.02509686 | 0.04195731 | 0.4869334 | 0.1796989 | 0.7677719 | 0.1796379
[5 empty] | 0.02364343 | 0.04194849 |  |  | 0.02364343 | 0.04194849 | 0.4871562 | 0.1806756 | 0.7685855 | 0.1806142
[5 empty] | 0.02220513 | 0.04193966 |  |  | 0.02220513 | 0.04193966 | 0.4864685 | 0.1816522 | 0.7678249 | 0.1815905
[5 empty] | 0.0207822 | 0.04193084 |  |  | 0.0207822 | 0.04193084 | 0.4856703 | 0.1826288 | 0.770791 | 0.1825668
[5 empty] | 0.01937491 | 0.04192201 |  |  | 0.01937491 | 0.04192201 | 0.4808622 | 0.1836054 | 0.7628844 | 0.1835431
[5 empty] | 0.01798352 | 0.04191319 |  |  | 0.01798352 | 0.04191319 | 0.4839441 | 0.1845821 | 0.761406 | 0.1845194
[5 empty] | 0.01660827 | 0.04190437 |  |  | 0.01660827 | 0.04190437 | 0.4826165 | 0.1855587 | 0.7628566 | 0.1854957
[5 empty] | 0.01524942 | 0.04189554 |  |  | 0.01524942 | 0.04189554 | 0.4783796 | 0.1865353 | 0.7694369 | 0.1864719
[5 empty] | 0.01390724 | 0.04188672 |  |  | 0.01390724 | 0.04188672 | 0.4807335 | 0.1875119 | 0.7663478 | 0.1874482
[5 empty] | 0.01258198 | 0.04187789 |  |  | 0.01258198 | 0.04187789 | 0.4796786 | 0.1884886 | 0.7673899 | 0.1884245
[5 empty] | 0.01127388 | 0.04186907 |  |  | 0.01127388 | 0.04186907 | 0.476315 | 0.1894652 | 0.7627641 | 0.1894008
[5 empty] | 0.009983221 | 0.04186024 |  |  | 0.009983221 | 0.04186024 | 0.4750431 | 0.1904418 | 0.7641713 | 0.1903771
[5 empty] | 0.008710246 | 0.04185142 |  |  | 0.008710246 | 0.04185142 | 0.478063 | 0.1914184 | 0.7611121 | 0.1913534
[5 empty] | 0.007455213 | 0.0418426 |  |  | 0.007455213 | 0.0418426 | 0.4740751 | 0.1923951 | 0.7613873 | 0.1923297
[5 empty] | 0.006218379 | 0.04183377 |  |  | 0.006218379 | 0.04183377 | 0.4754795 | 0.1933717 | 0.7671978 | 0.193306
[5 empty] | 0.005 | 0.04182495 |  |  | 0.005 | 0.04182495 | 0.4747766 | 0.1943483 | 0.7589443 | 0.1942823
[5 empty] | 0.005 | 0.04181179 |  |  | 0.005 | 0.04181179
[5 empty] | 0.006945572 | 0.04181206 |  |  | 0.006945572 | 0.04181206
[5 empty] | 0.008884519 | 0.04181233 |  |  | 0.008884519 | 0.04181233
[5 empty] | 0.0108168 | 0.04181259 |  |  | 0.0108168 | 0.04181259
[5 empty] | 0.01274238 | 0.04181286 |  |  | 0.01274238 | 0.04181286
[5 empty] | 0.01466121 | 0.04181313 |  |  | 0.01466121 | 0.04181313
[5 empty] | 0.01657325 | 0.0418134 |  |  | 0.01657325 | 0.0418134
[5 empty] | 0.01847847 | 0.04181367 |  |  | 0.01847847 | 0.04181367
[5 empty] | 0.02037682 | 0.04181394 |  |  | 0.02037682 | 0.04181394
[5 empty] | 0.02226826 | 0.04181421 |  |  | 0.02226826 | 0.04181421
[5 empty] | 0.02415276 | 0.04181447 |  |  | 0.02415276 | 0.04181447
[5 empty] | 0.02603026 | 0.04181474 |  |  | 0.02603026 | 0.04181474
[5 empty] | 0.02790074 | 0.04181501 |  |  | 0.02790074 | 0.04181501
[5 empty] | 0.02976415 | 0.04181528 |  |  | 0.02976415 | 0.04181528
[5 empty] | 0.03162046 | 0.04181555 |  |  | 0.03162046 | 0.04181555
[5 empty] | 0.03346961 | 0.04181582 |  |  | 0.03346961 | 0.04181582
[5 empty] | 0.03531157 | 0.04181609 |  |  | 0.03531157 | 0.04181609
[5 empty] | 0.03714631 | 0.04181635 |  |  | 0.03714631 | 0.04181635
[5 empty] | 0.03897377 | 0.04181662 |  |  | 0.03897377 | 0.04181662
[5 empty] | 0.04079393 | 0.04181689 |  |  | 0.04079393 | 0.04181689
[5 empty] | 0.04260673 | 0.04181716 |  |  | 0.04260673 | 0.04181716
[5 empty] | 0.04441215 | 0.04181743 |  |  | 0.04441215 | 0.04181743
[5 empty] | 0.04621013 | 0.0418177 |  |  | 0.04621013 | 0.0418177
[5 empty] | 0.04800064 | 0.04181796 |  |  | 0.04800064 | 0.04181796
[5 empty] | 0.04978364 | 0.04181823 |  |  | 0.04978364 | 0.04181823
[5 empty] | 0.05155925 | 0.0418185 |  |  | 0.05155925 | 0.0418185
[5 empty] | 0.05332843 | 0.04181877 |  |  | 0.05332843 | 0.04181877
[5 empty] | 0.05509128 | 0.04181904 |  |  | 0.05509128 | 0.04181904
[5 empty] | 0.05684778 | 0.04181931 |  |  | 0.05684778 | 0.04181931
[5 empty] | 0.05859788 | 0.04181958 |  |  | 0.05859788 | 0.04181958
[5 empty] | 0.06034155 | 0.04181984 |  |  | 0.06034155 | 0.04181984
[5 empty] | 0.06207874 | 0.04182011 |  |  | 0.06207874 | 0.04182011
[5 empty] | 0.06380941 | 0.04182038 |  |  | 0.06380941 | 0.04182038
[5 empty] | 0.06553352 | 0.04182065 |  |  | 0.06553352 | 0.04182065
[5 empty] | 0.06725103 | 0.04182092 |  |  | 0.06725103 | 0.04182092
[5 empty] | 0.06896191 | 0.04182119 |  |  | 0.06896191 | 0.04182119
[5 empty] | 0.07066611 | 0.04182146 |  |  | 0.07066611 | 0.04182146
[5 empty] | 0.07236358 | 0.04182172 |  |  | 0.07236358 | 0.04182172
[5 empty] | 0.0740543 | 0.04182199 |  |  | 0.0740543 | 0.04182199
[5 empty] | 0.07573822 | 0.04182226 |  |  | 0.07573822 | 0.04182226
[5 empty] | 0.0774153 | 0.04182253 |  |  | 0.0774153 | 0.04182253
[5 empty] | 0.0790855 | 0.0418228 |  |  | 0.0790855 | 0.0418228
[5 empty] | 0.08074877 | 0.04182307 |  |  | 0.08074877 | 0.04182307
[5 empty] | 0.08240509 | 0.04182334 |  |  | 0.08240509 | 0.04182334
[5 empty] | 0.08405441 | 0.0418236 |  |  | 0.08405441 | 0.0418236
[5 empty] | 0.08569668 | 0.04182387 |  |  | 0.08569668 | 0.04182387
[5 empty] | 0.08733187 | 0.04182414 |  |  | 0.08733187 | 0.04182414
[5 empty] | 0.08895994 | 0.04182441 |  |  | 0.08895994 | 0.04182441
[5 empty] | 0.09058085 | 0.04182468 |  |  | 0.09058085 | 0.04182468
[5 empty] | 0.09219456 | 0.04182495 |  |  | 0.09219456 | 0.04182495
[5 empty] | 0.09219456 | 0.04181179 |  |  | 0.09219456 | 0.04181179
[5 empty] | 0.09406792 | 0.04182115 |  |  | 0.09406792 | 0.04182115
[5 empty] | 0.09592994 | 0.04183051 |  |  | 0.09592994 | 0.04183051
[5 empty] | 0.09778046 | 0.04183987 |  |  | 0.09778046 | 0.04183987
[5 empty] | 0.09961936 | 0.04184923 |  |  | 0.09961936 | 0.04184923
[5 empty] | 0.1014465 | 0.0418586 |  |  | 0.1014465 | 0.0418586
[5 empty] | 0.1032616 | 0.04186796 |  |  | 0.1032616 | 0.04186796
[5 empty] | 0.1050648 | 0.04187732 |  |  | 0.1050648 | 0.04187732
[5 empty] | 0.1068556 | 0.04188668 |  |  | 0.1068556 | 0.04188668
[5 empty] | 0.1086342 | 0.04189604 |  |  | 0.1086342 | 0.04189604
[5 empty] | 0.1104002 | 0.0419054 |  |  | 0.1104002 | 0.0419054
[5 empty] | 0.1121535 | 0.04191476 |  |  | 0.1121535 | 0.04191476
[5 empty] | 0.1138941 | 0.04192413 |  |  | 0.1138941 | 0.04192413
[5 empty] | 0.1156217 | 0.04193349 |  |  | 0.1156217 | 0.04193349
[5 empty] | 0.1173361 | 0.04194285 |  |  | 0.1173361 | 0.04194285
[5 empty] | 0.1190374 | 0.04195221 |  |  | 0.1190374 | 0.04195221
[5 empty] | 0.1207253 | 0.04196157 |  |  | 0.1207253 | 0.04196157
[5 empty] | 0.1223996 | 0.04197093 |  |  | 0.1223996 | 0.04197093
[5 empty] | 0.1240602 | 0.04198029 |  |  | 0.1240602 | 0.04198029
[5 empty] | 0.125707 | 0.04198966 |  |  | 0.125707 | 0.04198966
[5 empty] | 0.1273399 | 0.04199902 |  |  | 0.1273399 | 0.04199902
[5 empty] | 0.1289586 | 0.04200838 |  |  | 0.1289586 | 0.04200838
[5 empty] | 0.130563 | 0.04201774 |  |  | 0.130563 | 0.04201774
[5 empty] | 0.1321531 | 0.0420271 |  |  | 0.1321531 | 0.0420271
[5 empty] | 0.1337285 | 0.04203646 |  |  | 0.1337285 | 0.04203646
[5 empty] | 0.1352899 | 0.04204582 |  |  | 0.1352899 | 0.04204582
[5 empty] | 0.1368406 | 0.04205519 |  |  | 0.1368406 | 0.04205519
[5 empty] | 0.1383811 | 0.04206455 |  |  | 0.1383811 | 0.04206455
[5 empty] | 0.1399111 | 0.04207391 |  |  | 0.1399111 | 0.04207391
[5 empty] | 0.1414307 | 0.04208327 |  |  | 0.1414307 | 0.04208327
[5 empty] | 0.1429397 | 0.04209263 |  |  | 0.1429397 | 0.04209263
[5 empty] | 0.1444378 | 0.04210199 |  |  | 0.1444378 | 0.04210199
[5 empty] | 0.1459249 | 0.04211135 |  |  | 0.1459249 | 0.04211135
[5 empty] | 0.147401 | 0.04212072 |  |  | 0.147401 | 0.04212072
[5 empty] | 0.1488658 | 0.04213008 |  |  | 0.1488658 | 0.04213008
[5 empty] | 0.1503192 | 0.04213944 |  |  | 0.1503192 | 0.04213944
[5 empty] | 0.1517611 | 0.0421488 |  |  | 0.1517611 | 0.0421488
[5 empty] | 0.1531913 | 0.04215816 |  |  | 0.1531913 | 0.04215816
[5 empty] | 0.1546097 | 0.04216752 |  |  | 0.1546097 | 0.04216752
[5 empty] | 0.1560161 | 0.04217688 |  |  | 0.1560161 | 0.04217688
[5 empty] | 0.1574104 | 0.04218625 |  |  | 0.1574104 | 0.04218625
[5 empty] | 0.1587924 | 0.04219561 |  |  | 0.1587924 | 0.04219561
[5 empty] | 0.1601619 | 0.04220497 |  |  | 0.1601619 | 0.04220497
[5 empty] | 0.161519 | 0.04221433 |  |  | 0.161519 | 0.04221433
[5 empty] | 0.1628633 | 0.04222369 |  |  | 0.1628633 | 0.04222369
[5 empty] | 0.1641947 | 0.04223305 |  |  | 0.1641947 | 0.04223305
[5 empty] | 0.1655132 | 0.04224241 |  |  | 0.1655132 | 0.04224241
[5 empty] | 0.1668185 | 0.04225178 |  |  | 0.1668185 | 0.04225178
[5 empty] | 0.1681105 | 0.04226114 |  |  | 0.1681105 | 0.04226114
[5 empty] | 0.1693891 | 0.0422705 |  |  | 0.1693891 | 0.0422705
[5 empty] | 0.1693891 | 0.0422705 |  |  | 0.1693891 | 0.0422705
[5 empty] | 0.1665073 | 0.04545092 |  |  | 0.1665073 | 0.04545092
[5 empty] | 0.1639647 | 0.04863135 |  |  | 0.1639647 | 0.04863135
[5 empty] | 0.1617413 | 0.05181178 |  |  | 0.1617413 | 0.05181178
[5 empty] | 0.1598167 | 0.0549922 |  |  | 0.1598167 | 0.0549922
[5 empty] | 0.1581707 | 0.05817263 |  |  | 0.1581707 | 0.05817263
[5 empty] | 0.1567832 | 0.06135306 |  |  | 0.1567832 | 0.06135306
[5 empty] | 0.1556339 | 0.06453348 |  |  | 0.1556339 | 0.06453348
[5 empty] | 0.1547025 | 0.06771391 |  |  | 0.1547025 | 0.06771391
[5 empty] | 0.1539689 | 0.07089434 |  |  | 0.1539689 | 0.07089434
[5 empty] | 0.1534128 | 0.07407476 |  |  | 0.1534128 | 0.07407476
[5 empty] | 0.153014 | 0.07725519 |  |  | 0.153014 | 0.07725519
[5 empty] | 0.1527524 | 0.08043561 |  |  | 0.1527524 | 0.08043561
[5 empty] | 0.1526076 | 0.08361604 |  |  | 0.1526076 | 0.08361604
[5 empty] | 0.1525594 | 0.08679647 |  |  | 0.1525594 | 0.08679647
[5 empty] | 0.1530589 | 0.08997689 |  |  | 0.1530589 | 0.08997689
[5 empty] | 0.1545537 | 0.09315732 |  |  | 0.1545537 | 0.09315732
[5 empty] | 0.1567225 | 0.09633775 |  |  | 0.1567225 | 0.09633775
[5 empty] | 0.1592395 | 0.09951817 |  |  | 0.1592395 | 0.09951817
[5 empty] | 0.1617785 | 0.1026986 |  |  | 0.1617785 | 0.1026986
[5 empty] | 0.1640137 | 0.105879 |  |  | 0.1640137 | 0.105879
[5 empty] | 0.1656191 | 0.1090595 |  |  | 0.1656191 | 0.1090595
[5 empty] | 0.1662687 | 0.1122399 |  |  | 0.1662687 | 0.1122399
[5 empty] | 0.1659793 | 0.1154203 |  |  | 0.1659793 | 0.1154203
[5 empty] | 0.1650813 | 0.1186007 |  |  | 0.1650813 | 0.1186007
[5 empty] | 0.1636314 | 0.1217812 |  |  | 0.1636314 | 0.1217812
[5 empty] | 0.1616853 | 0.1249616 |  |  | 0.1616853 | 0.1249616
[5 empty] | 0.1592991 | 0.128142 |  |  | 0.1592991 | 0.128142
[5 empty] | 0.1565285 | 0.1313224 |  |  | 0.1565285 | 0.1313224
[5 empty] | 0.1534296 | 0.1345029 |  |  | 0.1534296 | 0.1345029
[5 empty] | 0.1500582 | 0.1376833 |  |  | 0.1500582 | 0.1376833
[5 empty] | 0.1464701 | 0.1408637 |  |  | 0.1464701 | 0.1408637
[5 empty] | 0.1427213 | 0.1440441 |  |  | 0.1427213 | 0.1440441
[5 empty] | 0.1388677 | 0.1472246 |  |  | 0.1388677 | 0.1472246
[5 empty] | 0.1346248 | 0.15 |  |  | 0.1346248 | 0.15
[5 empty] | 0.1273174 | 0.1535854 |  |  | 0.1273174 | 0.1535854
[5 empty] | 0.119156 | 0.1567658 |  |  | 0.119156 | 0.1567658
[5 empty] | 0.1136421 | 0.1599463 |  |  | 0.1136421 | 0.1599463
[5 empty] | 0.1129628 | 0.1631267 |  |  | 0.1129628 | 0.1631267
[5 empty] | 0.1130038 | 0.1663071 |  |  | 0.1130038 | 0.1663071
[5 empty] | 0.1130863 | 0.1694876 |  |  | 0.1130863 | 0.1694876
[5 empty] | 0.1132131 | 0.172668 |  |  | 0.1132131 | 0.172668
[5 empty] | 0.1133869 | 0.1758484 |  |  | 0.1133869 | 0.1758484
[5 empty] | 0.1136106 | 0.1790288 |  |  | 0.1136106 | 0.1790288
[5 empty] | 0.113887 | 0.1822093 |  |  | 0.113887 | 0.1822093
[5 empty] | 0.1142189 | 0.1853897 |  |  | 0.1142189 | 0.1853897
[5 empty] | 0.114831 | 0.1885701 |  |  | 0.114831 | 0.1885701
[5 empty] | 0.1177224 | 0.1917505 |  |  | 0.1177224 | 0.1917505
[5 empty] | 0.1217795 | 0.194931 |  |  | 0.1217795 | 0.194931
[5 empty] | 0.1250176 | 0.1981114 |  |  | 0.1250176 | 0.1981114
[5 empty] | 0.1273386 | 0.2012918 |  |  | 0.1273386 | 0.2012918
[5 empty] | 0.1294318 | 0.2044722 |  |  | 0.1294318 | 0.2044722
[5 empty] | 0.1313606 | 0.2076527 |  |  | 0.1313606 | 0.2076527
[5 empty] | 0.1331882 | 0.2108331 |  |  | 0.1331882 | 0.2108331
[5 empty] | 0.1349778 | 0.2140135 |  |  | 0.1349778 | 0.2140135
[5 empty] | 0.1367691 | 0.2171939 |  |  | 0.1367691 | 0.2171939
[5 empty] | 0.1383662 | 0.2203744 |  |  | 0.1383662 | 0.2203744
[5 empty] | 0.1398806 | 0.2235548 |  |  | 0.1398806 | 0.2235548
[5 empty] | 0.1415268 | 0.2267352 |  |  | 0.1415268 | 0.2267352
[5 empty] | 0.1435195 | 0.2299157 |  |  | 0.1435195 | 0.2299157
[5 empty] | 0.1462104 | 0.2330961 |  |  | 0.1462104 | 0.2330961
[5 empty] | 0.1497591 | 0.2362765 |  |  | 0.1497591 | 0.2362765
[5 empty] | 0.1540494 | 0.2394569 |  |  | 0.1540494 | 0.2394569
[5 empty] | 0.1589648 | 0.2426374 |  |  | 0.1589648 | 0.2426374
[5 empty] | 0.1643888 | 0.2458178 |  |  | 0.1643888 | 0.2458178
[5 empty] | 0.1702048 | 0.2489982 |  |  | 0.1702048 | 0.2489982
[5 empty] | 0.1762965 | 0.2521786 |  |  | 0.1762965 | 0.2521786
[5 empty] | 0.1825472 | 0.2553591 |  |  | 0.1825472 | 0.2553591
[5 empty] | 0.1888404 | 0.2585395 |  |  | 0.1888404 | 0.2585395
[5 empty] | 0.1950598 | 0.2617199 |  |  | 0.1950598 | 0.2617199
[5 empty] | 0.2010887 | 0.2649003 |  |  | 0.2010887 | 0.2649003
[5 empty] | 0.2068108 | 0.2680808 |  |  | 0.2068108 | 0.2680808
[5 empty] | 0.2121093 | 0.2712612 |  |  | 0.2121093 | 0.2712612
[5 empty] | 0.216868 | 0.2744416 |  |  | 0.216868 | 0.2744416
[5 empty] | 0.2209703 | 0.277622 |  |  | 0.2209703 | 0.277622
[5 empty] | 0.2242996 | 0.2808025 |  |  | 0.2242996 | 0.2808025
[5 empty] | 0.2267395 | 0.2839829 |  |  | 0.2267395 | 0.2839829
[5 empty] | 0.2285188 | 0.2871633 |  |  | 0.2285188 | 0.2871633
[5 empty] | 0.2282769 | 0.2903438 |  |  | 0.2282769 | 0.2903438
[5 empty] | 0.2224063 | 0.2935242 |  |  | 0.2224063 | 0.2935242
[5 empty] | 0.2102976 | 0.2967046 |  |  | 0.2102976 | 0.2967046
[5 empty] | 0.1941005 | 0.299885 |  |  | 0.1941005 | 0.299885
[5 empty] | 0.1759653 | 0.3030655 |  |  | 0.1759653 | 0.3030655
[5 empty] | 0.1580416 | 0.3062459 |  |  | 0.1580416 | 0.3062459
[5 empty] | 0.1424797 | 0.3094263 |  |  | 0.1424797 | 0.3094263
[5 empty] | 0.1314293 | 0.3126067 |  |  | 0.1314293 | 0.3126067
[5 empty] | 0.1254779 | 0.3157872 |  |  | 0.1254779 | 0.3157872
[5 empty] | 0.1201978 | 0.3189676 |  |  | 0.1201978 | 0.3189676
[5 empty] | 0.1151597 | 0.322148 |  |  | 0.1151597 | 0.322148
[5 empty] | 0.1103948 | 0.3253284 |  |  | 0.1103948 | 0.3253284
[5 empty] | 0.1059347 | 0.3285089 |  |  | 0.1059347 | 0.3285089
[5 empty] | 0.1018108 | 0.3316893 |  |  | 0.1018108 | 0.3316893
[5 empty] | 0.09805437 | 0.3348697 |  |  | 0.09805437 | 0.3348697
[5 empty] | 0.09469691 | 0.3380501 |  |  | 0.09469691 | 0.3380501
[5 empty] | 0.09176983 | 0.3412306 |  |  | 0.09176983 | 0.3412306
[5 empty] | 0.08930451 | 0.344411 |  |  | 0.08930451 | 0.344411
[5 empty] | 0.08733237 | 0.3475914 |  |  | 0.08733237 | 0.3475914
[5 empty] | 0.08588481 | 0.3507719 |  |  | 0.08588481 | 0.3507719
[5 empty] | 0.08499324 | 0.3539523 |  |  | 0.08499324 | 0.3539523
[5 empty] | 0.08468907 | 0.3571327 |  |  | 0.08468907 | 0.3571327