## 1
Общество с ограниченной ответственностью "Инженерная геология" (ООО "ИнжГео") | [11 empty] | Общество с ограниченной ответственностью "Инженерная геология" (ООО "ИнжГео")
Юр. адрес: 117279, г. Москва, ул. Миклухо-Маклая, 36 а, этаж 5, пом. XXIII к. 76-84 | [11 empty] | Юр. адрес: 117279, г. Москва, ул. Миклухо-Маклая, 36 а, этаж 5, пом. XXIII к. 76-84 | [8 empty] | нагр |  |  | X0 | Y0 | R |  | нагр |  |  |  | X0 | Y0 | R | нагр |  |  |  | X0 | Y0 | R |  | нагр |  |  |  | X0 | Y0 | R
Телефон/факс +7 (495) 132-30-00, Адрес электронной почты inbox@inj-geo.ru | [11 empty] | Телефон/факс +7 (495) 132-30-00, Адрес электронной почты inbox@inj-geo.ru | [12 empty] | 0 | [7 empty] | 0 | [6 empty] | 0 | [7 empty] | 0
[21 empty] | девиатор | [6 empty] | девиатор | [6 empty] | девиатор | [7 empty] | девиатор
Испытательная лаборатория ООО «ИнжГео» | [11 empty] | Испытательная лаборатория ООО «ИнжГео» | [8 empty] | x0 | Угол | X | Y |  |  |  | x0 |  | Угол | X | Y |  |  | x0 |  | Угол | X | Y |  |  |  | x0 |  | Угол | X | Y
Адрес места осуществления деятельности лаборатории: г. Москва, просп. Вернадского, д. 51, стр. 1 | [11 empty] | Адрес места осуществления деятельности лаборатории: г. Москва, просп. Вернадского, д. 51, стр. 1 | [9 empty] | 0 | [7 empty] | 0 | [6 empty] | 0 | [7 empty] | 0
Телефон +7(910)4557682, E-mail: slg85@mail.ru | [11 empty] | Телефон +7(910)4557682, E-mail: slg85@mail.ru | [9 empty] | 5 | [7 empty] | 5 | [6 empty] | 5 | [7 empty] | 5
[22 empty] | 10 | [7 empty] | 10 | [6 empty] | 10 | [7 empty] | 10
[12 empty] | Протокол испытаний № 13-63/330 от 24-09-2023 | [9 empty] | 15 | [7 empty] | 15 | [6 empty] | 15 | [7 empty] | 15
[22 empty] | 20 | [7 empty] | 20 | [6 empty] | 20 | [7 empty] | 20
[12 empty] | Наименование и адрес заказчика: Переход трубопровода через р. Енисей | [9 empty] | 25 | [7 empty] | 25 | [6 empty] | 25 | [7 empty] | 25
[12 empty] | Наименование объекта: ООО Регионстрой | [9 empty] | 30 | [7 empty] | 30 | [6 empty] | 30 | [7 empty] | 30
Наименование используемого метода/методики: ГОСТ 12248.4-2020 | [11 empty] | Наименование используемого метода/методики: ГОСТ 12248.3-2020 | [9 empty] | 35 | [7 empty] | 35 | [6 empty] | 35 | [7 empty] | 35
Условия проведения испытания: температура окружающей среды (18 - 25)0С, влажность воздуха (40 - 75)% | [11 empty] | Условия проведения испытания: температура окружающей среды (18 - 25)0С, влажность воздуха (40 - 75)% | [9 empty] | 40 | [7 empty] | 40 | [6 empty] | 40 | [7 empty] | 40
[12 empty] | Дата получение объекта подлежащего испытаниям: 28-08-2023 | [9 empty] | 45 | [7 empty] | 45 | [6 empty] | 45 | [7 empty] | 45
[12 empty] | Дата испытания: 25.10.2022-19.11.2330 | [9 empty] | 50 | [7 empty] | 50 | [6 empty] | 50 | [7 empty] | 50
[22 empty] | 55 | [7 empty] | 55 | [6 empty] | 55 | [7 empty] | 55
Испытание грунтов методом трехосного сжатия | [11 empty] | Испытание грунтов методом трехосного сжатия | [9 empty] | 60 | [7 empty] | 60 | [6 empty] | 60 | [7 empty] | 60
[22 empty] | 65 | [7 empty] | 65 | [6 empty] | 65 | [7 empty] | 65
Лабораторный номер: | [6 empty] | We, д.е. = |  |  |  |  | Лабораторный номер: |  | 1365 |  |  |  | We, д.е. = | 0.199 |  |  | 70 | [7 empty] | 70 | [6 empty] | 70 | [7 empty] | 70
Номер скважины: | [6 empty] | ρ, г/см3 = |  |  |  |  | Номер скважины: |  | BH-066 |  |  |  | ρ, г/см3 = | 2.03 |  |  | 75 | [7 empty] | 75 | [6 empty] | 75 | [7 empty] | 75
Глубина отбора, м: | [6 empty] | ρs, г/см3 = |  |  |  |  | Глубина отбора, м: |  | 1.3 |  |  |  | ρs, г/см3 = | 2.74 |  |  | 80 | [7 empty] | 80 | [6 empty] | 80 | [7 empty] | 80
Наименование грунта: | [6 empty] | e, д.е. = |  |  |  |  | Наименование грунта: |  | Щебенистый грунт, заполнитель суглинок, слабольдистый, легкий пылеватый, после оттаивания текучепластичный |  |  |  | e, д.е. = | 0.6183547 |  |  | 85 | [7 empty] | 85 | [6 empty] | 85 | [7 empty] | 85
Схема проведения опыта: | [6 empty] | IL, д.е. = |  |  |  |  | Схема проведения опыта: |  | КД |  |  |  | IL, д.е. = | 0.9295654 |  |  | 90 | [7 empty] | 90 | [6 empty] | 90 | [7 empty] | 90
[22 empty] | 95 | [7 empty] | 95 | [6 empty] | 95 | [7 empty] | 95
[22 empty] | 100 | [7 empty] | 100 | [6 empty] | 100 | [7 empty] | 100
Результаты испытаний | [11 empty] | Результаты испытаний | [9 empty] | 105 | [7 empty] | 105 | [6 empty] | 105 | [7 empty] | 105
[22 empty] | 110 | [7 empty] | 110 | [6 empty] | 110 | [7 empty] | 110
[22 empty] | 115 | [7 empty] | 115 | [6 empty] | 115 | [7 empty] | 115
[22 empty] | 120 | [7 empty] | 120 | [6 empty] | 120 | [7 empty] | 120
[22 empty] | 125 | [7 empty] | 125 | [6 empty] | 125 | [7 empty] | 125
[22 empty] | 130 | [7 empty] | 130 | [6 empty] | 130 | [7 empty] | 130
[22 empty] | 135 | [7 empty] | 135 | [6 empty] | 135 | [7 empty] | 135
[22 empty] | 140 | [7 empty] | 140 | [6 empty] | 140 | [7 empty] | 140
[22 empty] | 145 | [7 empty] | 145 | [6 empty] | 145 | [7 empty] | 145
[22 empty] | 150 | [7 empty] | 150 | [6 empty] | 150 | [7 empty] | 150
[22 empty] | 155 | [7 empty] | 155 | [6 empty] | 155 | [7 empty] | 155
[22 empty] | 160 | [7 empty] | 160 | [6 empty] | 160 | [7 empty] | 160
[22 empty] | 165 | [7 empty] | 165 | [6 empty] | 165 | [7 empty] | 165
[22 empty] | 170 | [7 empty] | 170 | [6 empty] | 170 | [7 empty] | 170
[22 empty] | 175 | [7 empty] | 175 | [6 empty] | 175 | [7 empty] | 175
[22 empty] | 180 | [7 empty] | 180 | [6 empty] | 180 | [7 empty] | 180
[13 empty] | Давление в камере, Мпа σ3 | Вертикальная нагрузка, Мпа σ1 | Поровое давление, Мпа u
[7 empty] | Коэфф. Точки | [5 empty] | 0.05 | 0.1451712 | [5 empty] | 1 | [6 empty] | σ3,кПа | σ1,кПа | u, кПа |  |  |  | 4
[13 empty] | 0.15 | 0.3915625 | [27 empty] | δ3, Мпа | δ1-δ3, МПа | δ1, МПа | δ1, КПа
|  |  | Модуль деформации, МПа: | [9 empty] | 0.25 | 0.6379538 | [21 empty] | С, МПа:
|  |  | Е0= | [32 empty] | φ, град:
|  |  | E50 = | [32 empty] | E, Мпа
|  |  | Коэф. Поперечной деформации, ϑ = | [9 empty] | Эффективные значения угла внутреннего трения и удельного сцепления ϕ', С' | [13 empty] | x | 0
[13 empty] | ϕ', град. = | 25 | [12 empty] | y |  |  |  | С, кПа | φ,°
[13 empty] | С', МПа = | 0.007
| Исполнитель: | [6 empty] | Морозов Д.С. |  |  |  |  | Исполнитель: |  |  |  |  | Морозов Д.С.
| Начальник исп. лаборатории: | [6 empty] | Семиколенова Л.Г. |  |  |  |  | Начальник исп. лаборатории: |  |  |  |  | Семиколенова Л.Г.
Лист 1 , всего листов 2 | [11 empty] | Лист 2 , всего листов 2
Частичное воспроизведение протокола испытаний без письменного разрешения ООО «ИнжГео» ЗАПРЕЩАЕТСЯ | [11 empty] | Частичное воспроизведение протокола испытаний без письменного разрешения ООО «ИнжГео» ЗАПРЕЩАЕТСЯ
[5 empty] | второй график |  | первый график | [9 empty] | К Пуассона
dev50 | epsE50 | ind | devE0 | epsE0 | dev | eps | sigma |  | dev1 | eps1 | dev2 | eps2 | dev3 | eps3 |  | Глины
0.04758562 | 0.001051524 |  |  |  | 0 | 0 |  |  | 0 | 0 | 0.05314375 | 0.0002609656 | 0.08534984 | 0.0002514693 |  | < 0 | 0,20-0,30
ind |  |  |  |  | 0.01998596 | 0.0003091482 |  |  | 0.01998596 | 0.0003091482 | 0.1207813 | 0.000847291 | 0.1939769 | 0.0008164589 |  | 0-0,25 | 0,30-0,38
2 |  |  |  |  | 0.04372842 | 0.0008287177 |  |  | 0.04372842 | 0.0008287177 | 0.1327786 | 0.00193972 | 0.2145412 | 0.00193941 |  | 0,25< | 0,38-0,45
E0 |  |  |  |  | 0.04758562 | 0.001051524 |  |  | 0.04758562 | 0.001051524 | 0.1437181 | 0.00290958 | 0.2311788 | 0.002909116 |  | Суглинки | 0,35-0,37
epsE0 | devE0 |  |  |  | 0.04860139 | 0.001657435 |  |  | 0.04860139 | 0.001657435 | 0.1548824 | 0.003879441 | 0.2478647 | 0.003878821 |  | Пески и супеси | 0,30-0,35
0.0003091482 | 0.01998596 |  |  |  | 0.04927917 | 0.002071794 |  |  | 0.04927917 | 0.002071794 | 0.1640996 | 0.004849301 | 0.2644441 | 0.004848526
[5 empty] | 0.0499434 | 0.002486153 |  |  | 0.0499434 | 0.002486153 | 0.1726972 | 0.005819161 | 0.2782621 | 0.005818231
График E50 |  | График E |  |  | 0.05059422 | 0.002900512 |  |  | 0.05059422 | 0.002900512 | 0.1815032 | 0.006789021 | 0.2918638 | 0.006787937
eps | q | sigma |  |  | 0.05123177 | 0.003314871 |  |  | 0.05123177 | 0.003314871 | 0.1879452 | 0.007758881 | 0.3037945 | 0.007757642
Горизонтальная линия E50 |  | Касательная |  |  | 0.05185618 | 0.003729229 |  |  | 0.05185618 | 0.003729229 | 0.1955511 | 0.008728741 | 0.3120993 | 0.008727347
0 |  | a | b |  | 0.05246759 | 0.004143588 |  |  | 0.05246759 | 0.004143588 | 0.2014487 | 0.009698602 | 0.3254233 | 0.009697052
|  |  | 0 |  | 0.05306613 | 0.004557947 |  |  | 0.05306613 | 0.004557947 | 0.2055657 | 0.01066846 | 0.3325118 | 0.01066676
Вертикальная линия E50 |  | p1 и p2 |  |  | 0.05365195 | 0.004972306 |  |  | 0.05365195 | 0.004972306 | 0.21163 | 0.01163832 | 0.3425098 | 0.01163646
| 0 | 0 |  |  | 0.05422518 | 0.005386665 |  |  | 0.05422518 | 0.005386665 | 0.2175692 | 0.01260818 | 0.3483626 | 0.01260617
[5 empty] | 0.05478595 | 0.005801024 |  |  | 0.05478595 | 0.005801024 | 0.2209112 | 0.01357804 | 0.3544152 | 0.01357587
Касательная линия E50 |  |  |  |  | 0.0553344 | 0.006215382 |  |  | 0.0553344 | 0.006215382 | 0.2245838 | 0.0145479 | 0.361413 | 0.01454558
0 | 0 | Горизонтальная 1 |  |  | 0.05587067 | 0.006629741 |  |  | 0.05587067 | 0.006629741 | 0.2273148 | 0.01551776 | 0.3653009 | 0.01551528
[5 empty] | 0.05639489 | 0.0070441 |  |  | 0.05639489 | 0.0070441 | 0.2301318 | 0.01648762 | 0.3688242 | 0.01648499
Горизонтальная линия qкр |  |  |  |  | 0.0569072 | 0.007458459 |  |  | 0.0569072 | 0.007458459 | 0.2311628 | 0.01745748 | 0.3712281 | 0.01745469
Горизонтальная линия q |  | Горизонтальная 2 |  |  | 0.05740774 | 0.007872818 |  |  | 0.05740774 | 0.007872818 | 0.2342355 | 0.01842734 | 0.3773577 | 0.0184244
0 |  | 0 |  |  | 0.05789664 | 0.008287177 |  |  | 0.05789664 | 0.008287177 | 0.2350776 | 0.0193972 | 0.3775581 | 0.0193941
[5 empty] | 0.05837404 | 0.008701535 |  |  | 0.05837404 | 0.008701535 | 0.237017 | 0.02036706 | 0.3808745 | 0.02036381
Вертикальная линия q |  |  |  |  | 0.05884008 | 0.009115894 |  |  | 0.05884008 | 0.009115894 | 0.2382815 | 0.02133692 | 0.3809522 | 0.02133352
| 0 |  |  |  | 0.05929488 | 0.009530253 |  |  | 0.05929488 | 0.009530253 | 0.2379987 | 0.02230678 | 0.3846362 | 0.02230322
[5 empty] | 0.0597386 | 0.009944612 |  |  | 0.0597386 | 0.009944612 | 0.2407966 | 0.02327664 | 0.3842717 | 0.02327293
[5 empty] | 0.06017136 | 0.01035897 |  |  | 0.06017136 | 0.01035897 | 0.2391028 | 0.0242465 | 0.3841038 | 0.02424263
[5 empty] | 0.0605933 | 0.01077333 |  |  | 0.0605933 | 0.01077333 | 0.2415625 | 0.02521636 | 0.3879538 | 0.02521234
[5 empty] | 0.06100456 | 0.01118769 |  |  | 0.06100456 | 0.01118769 | 0.2410516 | 0.02618622 | 0.3876388 | 0.02618204
[5 empty] | 0.06140527 | 0.01160205 |  |  | 0.06140527 | 0.01160205 | 0.2396458 | 0.02715608 | 0.3865251 | 0.02715175
[5 empty] | 0.06179557 | 0.01201641 |  |  | 0.06179557 | 0.01201641 | 0.239827 | 0.02812594 | 0.3862354 | 0.02812145
[5 empty] | 0.06217559 | 0.01243076 |  |  | 0.06217559 | 0.01243076 | 0.2394008 | 0.0290958 | 0.3836786 | 0.02909116
[5 empty] | 0.06254548 | 0.01284512 |  |  | 0.06254548 | 0.01284512 | 0.2392749 | 0.03006567 | 0.3841664 | 0.03006086
[5 empty] | 0.06290537 | 0.01325948 |  |  | 0.06290537 | 0.01325948 | 0.2392573 | 0.03103553 | 0.3860108 | 0.03103057
[5 empty] | 0.06325539 | 0.01367384 |  |  | 0.06325539 | 0.01367384 | 0.2380557 | 0.03200539 | 0.3830236 | 0.03200027
[5 empty] | 0.06359569 | 0.0140882 |  |  | 0.06359569 | 0.0140882 | 0.2378781 | 0.03297525 | 0.3827167 | 0.03296998
[5 empty] | 0.06392639 | 0.01450256 |  |  | 0.06392639 | 0.01450256 | 0.2386321 | 0.03394511 | 0.380402 | 0.03393968
[5 empty] | 0.06424764 | 0.01491692 |  |  | 0.06424764 | 0.01491692 | 0.2366257 | 0.03491497 | 0.3787913 | 0.03490939
[5 empty] | 0.06455956 | 0.01533128 |  |  | 0.06455956 | 0.01533128 | 0.2357667 | 0.03588483 | 0.3785965 | 0.03587909
[5 empty] | 0.06486231 | 0.01574564 |  |  | 0.06486231 | 0.01574564 | 0.236463 | 0.03685469 | 0.3771296 | 0.0368488
[5 empty] | 0.065156 | 0.01615999 |  |  | 0.065156 | 0.01615999 | 0.2356222 | 0.03782455 | 0.3771023 | 0.0378185
[5 empty] | 0.06544079 | 0.01657435 |  |  | 0.06544079 | 0.01657435 | 0.2335524 | 0.03879441 | 0.3767265 | 0.03878821
[5 empty] | 0.0657168 | 0.01698871 |  |  | 0.0657168 | 0.01698871 | 0.2335613 | 0.03976427 | 0.3754142 | 0.03975791
[5 empty] | 0.06598417 | 0.01740307 |  |  | 0.06598417 | 0.01740307 | 0.2321568 | 0.04073413 | 0.3742772 | 0.04072762
[5 empty] | 0.06624305 | 0.01781743 |  |  | 0.06624305 | 0.01781743 | 0.2308466 | 0.04170399 | 0.3723273 | 0.04169732
[5 empty] | 0.06649355 | 0.01823179 |  |  | 0.06649355 | 0.01823179 | 0.2302387 | 0.04267385 | 0.3712765 | 0.04266703
[5 empty] | 0.06673583 | 0.01864615 |  |  | 0.06673583 | 0.01864615 | 0.2293408 | 0.04364371 | 0.3668366 | 0.04363674
[5 empty] | 0.06697002 | 0.01906051 |  |  | 0.06697002 | 0.01906051 | 0.2289609 | 0.04461357 | 0.3684195 | 0.04460644
[5 empty] | 0.06719625 | 0.01947487 |  |  | 0.06719625 | 0.01947487 | 0.2275066 | 0.04558343 | 0.3645371 | 0.04557615
[5 empty] | 0.06741466 | 0.01988922 |  |  | 0.06741466 | 0.01988922 | 0.2273859 | 0.04655329 | 0.3622012 | 0.04654585
[5 empty] | 0.06762538 | 0.02030358 |  |  | 0.06762538 | 0.02030358 | 0.2257067 | 0.04752315 | 0.3615237 | 0.04751556
[5 empty] | 0.06782856 | 0.02071794 |  |  | 0.06782856 | 0.02071794 | 0.2240766 | 0.04849301 | 0.3621165 | 0.04848526
[5 empty] | 0.06802433 | 0.0211323 |  |  | 0.06802433 | 0.0211323 | 0.2241036 | 0.04946287 | 0.3587915 | 0.04945497
[5 empty] | 0.06821283 | 0.02154666 |  |  | 0.06821283 | 0.02154666 | 0.2248955 | 0.05043273 | 0.3592605 | 0.05042467
[5 empty] | 0.06839418 | 0.02196102 |  |  | 0.06839418 | 0.02196102 | 0.2226601 | 0.05140259 | 0.3596354 | 0.05139438
[5 empty] | 0.06856854 | 0.02237538 |  |  | 0.06856854 | 0.02237538 | 0.2235053 | 0.05237245 | 0.3578281 | 0.05236408
[5 empty] | 0.06873603 | 0.02278974 |  |  | 0.06873603 | 0.02278974 | 0.2215388 | 0.05334231 | 0.3580505 | 0.05333379
[5 empty] | 0.06889679 | 0.02320409 |  |  | 0.06889679 | 0.02320409 | 0.2230677 | 0.05431217 | 0.3572125 | 0.05430349
[5 empty] | 0.06905095 | 0.02361845 |  |  | 0.06905095 | 0.02361845 | 0.2218393 | 0.05528203 | 0.3551274 | 0.0552732
[5 empty] | 0.06919866 | 0.02403281 |  |  | 0.06919866 | 0.02403281 | 0.2206195 | 0.05625189 | 0.3552452 | 0.0562429
[5 empty] | 0.06934006 | 0.02444717 |  |  | 0.06934006 | 0.02444717 | 0.220408 | 0.05722175 | 0.3537672 | 0.05721261
[5 empty] | 0.06947526 | 0.02486153 |  |  | 0.06947526 | 0.02486153 | 0.2208047 | 0.05819161 | 0.3554948 | 0.05818231
[5 empty] | 0.06960442 | 0.02527589 |  |  | 0.06960442 | 0.02527589 | 0.2215094 | 0.05916147 | 0.3540293 | 0.05915202
[5 empty] | 0.06972767 | 0.02569025 |  |  | 0.06972767 | 0.02569025 | 0.2217217 | 0.06013133 | 0.3537722 | 0.06012172
[5 empty] | 0.06984514 | 0.02610461 |  |  | 0.06984514 | 0.02610461 | 0.2195416 | 0.06110119 | 0.3518249 | 0.06109143
[5 empty] | 0.06995698 | 0.02651897 |  |  | 0.06995698 | 0.02651897 | 0.2205687 | 0.06207105 | 0.3514886 | 0.06206113
[5 empty] | 0.07006331 | 0.02693332 |  |  | 0.07006331 | 0.02693332 | 0.2214029 | 0.06304091 | 0.3537648 | 0.06303084
[5 empty] | 0.07016428 | 0.02734768 |  |  | 0.07016428 | 0.02734768 | 0.2192439 | 0.06401077 | 0.3499549 | 0.06400055
[5 empty] | 0.07026002 | 0.02776204 |  |  | 0.07026002 | 0.02776204 | 0.2188915 | 0.06498063 | 0.3513602 | 0.06497025
[5 empty] | 0.07035067 | 0.0281764 |  |  | 0.07035067 | 0.0281764 | 0.2193456 | 0.06595049 | 0.3519822 | 0.06593996
[5 empty] | 0.07043635 | 0.02859076 |  |  | 0.07043635 | 0.02859076 | 0.2185058 | 0.06692035 | 0.3511222 | 0.06690966
[5 empty] | 0.07051722 | 0.02900512 |  |  | 0.07051722 | 0.02900512 | 0.2190721 | 0.06789021 | 0.3521816 | 0.06787937
[5 empty] | 0.07059341 | 0.02941948 |  |  | 0.07059341 | 0.02941948 | 0.219244 | 0.06886007 | 0.3505617 | 0.06884907
[5 empty] | 0.07066504 | 0.02983384 |  |  | 0.07066504 | 0.02983384 | 0.2195215 | 0.06982993 | 0.3488641 | 0.06981878
[5 empty] | 0.07073227 | 0.03024819 |  |  | 0.07073227 | 0.03024819 | 0.2185044 | 0.07079979 | 0.3479899 | 0.07078848
[5 empty] | 0.07079522 | 0.03066255 |  |  | 0.07079522 | 0.03066255 | 0.2183923 | 0.07176965 | 0.3508407 | 0.07175819
[5 empty] | 0.07085403 | 0.03107691 |  |  | 0.07085403 | 0.03107691 | 0.2177851 | 0.07273951 | 0.3475178 | 0.07272789
[5 empty] | 0.07090884 | 0.03149127 |  |  | 0.07090884 | 0.03149127 | 0.2176826 | 0.07370937 | 0.3477225 | 0.0736976
[5 empty] | 0.07095979 | 0.03190563 |  |  | 0.07095979 | 0.03190563 | 0.2189846 | 0.07467923 | 0.3494564 | 0.0746673
[5 empty] | 0.071007 | 0.03231999 |  |  | 0.071007 | 0.03231999 | 0.2181907 | 0.07564909 | 0.3503207 | 0.07563701
[5 empty] | 0.07105062 | 0.03273435 |  |  | 0.07105062 | 0.03273435 | 0.2180009 | 0.07661895 | 0.3480168 | 0.07660671
[5 empty] | 0.07109079 | 0.03314871 |  |  | 0.07109079 | 0.03314871 | 0.2196149 | 0.07758881 | 0.3489461 | 0.07757642
[5 empty] | 0.07112763 | 0.03356307 |  |  | 0.07112763 | 0.03356307 | 0.2184325 | 0.07855867 | 0.34911 | 0.07854612
[5 empty] | 0.07116129 | 0.03397742 |  |  | 0.07116129 | 0.03397742 | 0.2192538 | 0.07952853 | 0.3469017 | 0.07951583
[5 empty] | 0.0711919 | 0.03439178 |  |  | 0.0711919 | 0.03439178 | 0.21888 | 0.08049839 | 0.3474959 | 0.08048553
[5 empty] | 0.0712196 | 0.03480614 |  |  | 0.0712196 | 0.03480614 | 0.2178109 | 0.08146825 | 0.3491906 | 0.08145524
[5 empty] | 0.07124453 | 0.0352205 |  |  | 0.07124453 | 0.0352205 | 0.2181462 | 0.08243811 | 0.3469857 | 0.08242494
[5 empty] | 0.07126681 | 0.03563486 |  |  | 0.07126681 | 0.03563486 | 0.2179857 | 0.08340797 | 0.3469812 | 0.08339465
[5 empty] | 0.0712866 | 0.03604922 |  |  | 0.0712866 | 0.03604922 | 0.2171289 | 0.08437783 | 0.3499771 | 0.08436436
[5 empty] | 0.07130401 | 0.03646358 |  |  | 0.07130401 | 0.03646358 | 0.2190757 | 0.08534769 | 0.3469733 | 0.08533406
[5 empty] | 0.0713192 | 0.03687794 |  |  | 0.0713192 | 0.03687794 | 0.2170258 | 0.08631755 | 0.3481699 | 0.08630377
[5 empty] | 0.07133229 | 0.03729229 |  |  | 0.07133229 | 0.03729229 | 0.2183788 | 0.08728741 | 0.3499668 | 0.08727347
[5 empty] | 0.07134343 | 0.03770665 |  |  | 0.07134343 | 0.03770665 | 0.2172344 | 0.08825728 | 0.348364 | 0.08824318
[5 empty] | 0.07135275 | 0.03812101 |  |  | 0.07135275 | 0.03812101 | 0.2165924 | 0.08922714 | 0.3489615 | 0.08921288
[5 empty] | 0.07136038 | 0.03853537 |  |  | 0.07136038 | 0.03853537 | 0.2171524 | 0.090197 | 0.3471592 | 0.09018259
[5 empty] | 0.07136646 | 0.03894973 |  |  | 0.07136646 | 0.03894973 | 0.2186143 | 0.09116686 | 0.347857 | 0.09115229
[5 empty] | 0.07137113 | 0.03936409 |  |  | 0.07137113 | 0.03936409 | 0.2170776 | 0.09213672 | 0.3465551 | 0.092122
[5 empty] | 0.07137453 | 0.03977845 |  |  | 0.07137453 | 0.03977845 | 0.218642 | 0.09310658 | 0.3469533 | 0.0930917
[5 empty] | 0.07137679 | 0.04019281 |  |  | 0.07137679 | 0.04019281 | 0.2177074 | 0.09407644 | 0.3490517 | 0.09406141
[5 empty] | 0.07137804 | 0.04060717 |  |  | 0.07137804 | 0.04060717 | 0.2177734 | 0.0950463 | 0.3482501 | 0.09503111
[5 empty] | 0.07137843 | 0.04102152 |  |  | 0.07137843 | 0.04102152 | 0.2167397 | 0.09601616 | 0.3491487 | 0.09600082
[5 empty] | 0.07137843 | 0.04102152 |  |  | 0.07137843 | 0.04102152 | 0.2184059 | 0.09698602 | 0.3471473 | 0.09697052
[5 empty] | 0.07020623 | 0.04102126 |  |  | 0.07020623 | 0.04102126 | 0.2181719 | 0.09795588 | 0.3480459 | 0.09794023
[5 empty] | 0.069047 | 0.04102099 |  |  | 0.069047 | 0.04102099 | 0.2168373 | 0.09892574 | 0.3500445 | 0.09890993
[5 empty] | 0.06790133 | 0.04102072 |  |  | 0.06790133 | 0.04102072 | 0.2179019 | 0.0998956 | 0.3499431 | 0.09987964
[5 empty] | 0.06676978 | 0.04102045 |  |  | 0.06676978 | 0.04102045 | 0.2161653 | 0.1008655 | 0.3499416 | 0.1008493
[5 empty] | 0.06565294 | 0.04102018 |  |  | 0.06565294 | 0.04102018 | 0.2178272 | 0.1018353 | 0.34744 | 0.101819
[5 empty] | 0.06455139 | 0.04101991 |  |  | 0.06455139 | 0.04101991 | 0.2166874 | 0.1028052 | 0.3480384 | 0.1027888
[5 empty] | 0.06346571 | 0.04101964 |  |  | 0.06346571 | 0.04101964 | 0.2163455 | 0.103775 | 0.3479366 | 0.1037585
[5 empty] | 0.06239647 | 0.04101938 |  |  | 0.06239647 | 0.04101938 | 0.2160013 | 0.1047449 | 0.3466347 | 0.1047282
[5 empty] | 0.06134427 | 0.04101911 |  |  | 0.06134427 | 0.04101911 | 0.2164544 | 0.1057148 | 0.3475325 | 0.1056979
[5 empty] | 0.06030966 | 0.04101884 |  |  | 0.06030966 | 0.04101884 | 0.2179046 | 0.1066846 | 0.3501302 | 0.1066676
[5 empty] | 0.05929325 | 0.04101857 |  |  | 0.05929325 | 0.04101857 | 0.2171516 | 0.1076545 | 0.3474276 | 0.1076373
[5 empty] | 0.0582956 | 0.0410183 |  |  | 0.0582956 | 0.0410183 | 0.2170951 | 0.1086243 | 0.3489248 | 0.108607
[5 empty] | 0.05731729 | 0.04101803 |  |  | 0.05731729 | 0.04101803 | 0.2171348 | 0.1095942 | 0.3467217 | 0.1095767
[5 empty] | 0.05635891 | 0.04101776 |  |  | 0.05635891 | 0.04101776 | 0.2169704 | 0.1105641 | 0.3478183 | 0.1105464
[5 empty] | 0.05542103 | 0.0410175 |  |  | 0.05542103 | 0.0410175 | 0.2165016 | 0.1115339 | 0.3495145 | 0.1115161
[5 empty] | 0.05450424 | 0.04101723 |  |  | 0.05450424 | 0.04101723 | 0.2166281 | 0.1125038 | 0.3476104 | 0.1124858
[5 empty] | 0.05360911 | 0.04101696 |  |  | 0.05360911 | 0.04101696 | 0.2160496 | 0.1134736 | 0.3499059 | 0.1134555
[5 empty] | 0.05273622 | 0.04101669 |  |  | 0.05273622 | 0.04101669 | 0.2159658 | 0.1144435 | 0.349601 | 0.1144252
[5 empty] | 0.05188616 | 0.04101642 |  |  | 0.05188616 | 0.04101642 | 0.2161765 | 0.1154134 | 0.3482956 | 0.1153949
[5 empty] | 0.05105949 | 0.04101615 |  |  | 0.05105949 | 0.04101615 | 0.2162813 | 0.1163832 | 0.3465898 | 0.1163646
[5 empty] | 0.05025681 | 0.04101588523 |  |  | 0.05025681 | 0.04101588523 | 0.2163381 | 0.1173531 | 0.349204 | 0.1173343
[5 empty] | 0.04947868 | 0.04101562 |  |  | 0.04947868 | 0.04101562 | 0.2170979 | 0.1183229 | 0.3478492 | 0.118304
[5 empty] | 0.0487257 | 0.04101535 |  |  | 0.0487257 | 0.04101535 | 0.2153665 | 0.1192928 | 0.3468354 | 0.1192737
[5 empty] | 0.04799844 | 0.04101508 |  |  | 0.04799844 | 0.04101508 | 0.21585 | 0.1202627 | 0.3460729 | 0.1202434
[5 empty] | 0.04729511 | 0.04101481 |  |  | 0.04729511 | 0.04101481 | 0.2136543 | 0.1212325 | 0.3450718 | 0.1212132
[5 empty] | 0.04660209 | 0.04101454 |  |  | 0.04660209 | 0.04101454 | 0.2151856 | 0.1222024 | 0.3465423 | 0.1221829
[5 empty] | 0.0459176 | 0.04101427 |  |  | 0.0459176 | 0.04101427 | 0.2146499 | 0.1231722 | 0.3454948 | 0.1231526
[5 empty] | 0.04524222 | 0.04101401 |  |  | 0.04524222 | 0.04101401 | 0.2122531 | 0.1241421 | 0.3429395 | 0.1241223
[5 empty] | 0.04457652 | 0.04101374 |  |  | 0.04457652 | 0.04101374 | 0.2129014 | 0.125112 | 0.3418865 | 0.125092
[5 empty] | 0.04392109 | 0.04101347 |  |  | 0.04392109 | 0.04101347 | 0.2104008 | 0.1260818 | 0.3422461 | 0.1260617
[5 empty] | 0.04327651 | 0.0410132 |  |  | 0.04327651 | 0.0410132 | 0.2107572 | 0.1270517 | 0.3386285 | 0.1270314
[5 empty] | 0.04264335 | 0.04101293 |  |  | 0.04264335 | 0.04101293 | 0.2106768 | 0.1280215 | 0.337544 | 0.1280011
[5 empty] | 0.04202219 | 0.04101266 |  |  | 0.04202219 | 0.04101266 | 0.2096656 | 0.1289914 | 0.3370028 | 0.1289708
[5 empty] | 0.04141362 | 0.04101239 |  |  | 0.04141362 | 0.04101239 | 0.2082297 | 0.1299613 | 0.3339151 | 0.1299405
[5 empty] | 0.04081822 | 0.04101213 |  |  | 0.04081822 | 0.04101213 | 0.2059749 | 0.1309311 | 0.3328912 | 0.1309102
[5 empty] | 0.04023655 | 0.04101186 |  |  | 0.04023655 | 0.04101186 | 0.2067075 | 0.131901 | 0.3306412 | 0.1318799
[5 empty] | 0.03966921 | 0.04101159 |  |  | 0.03966921 | 0.04101159 | 0.2055334 | 0.1328708 | 0.3308754 | 0.1328496
[5 empty] | 0.03911677 | 0.04101132 |  |  | 0.03911677 | 0.04101132 | 0.2050587 | 0.1338407 | 0.3278041 | 0.1338193
[5 empty] | 0.03857981 | 0.04101105 |  |  | 0.03857981 | 0.04101105 | 0.2020894 | 0.1348106 | 0.3282374 | 0.134789
[5 empty] | 0.03805892 | 0.04101078 |  |  | 0.03805892 | 0.04101078 | 0.2024315 | 0.1357804 | 0.3241856 | 0.1357587
[5 empty] | 0.03755466 | 0.04101051 |  |  | 0.03755466 | 0.04101051 | 0.2017911 | 0.1367503 | 0.3231589 | 0.1367284
[5 empty] | 0.03706763 | 0.04101025 |  |  | 0.03706763 | 0.04101025 | 0.2001742 | 0.1377201 | 0.3246676 | 0.1376981
[5 empty] | 0.03659839 | 0.04100998 |  |  | 0.03659839 | 0.04100998 | 0.1995868 | 0.13869 | 0.3204218 | 0.1386678
[5 empty] | 0.03614753 | 0.04100971 |  |  | 0.03614753 | 0.04100971 | 0.1973351 | 0.1396599 | 0.3208319 | 0.1396376
[5 empty] | 0.03571563 | 0.04100944 |  |  | 0.03571563 | 0.04100944 | 0.1971249 | 0.1406297 | 0.3187079 | 0.1406073
[5 empty] | 0.03530327 | 0.04100917 |  |  | 0.03530327 | 0.04100917 | 0.1972624 | 0.1415996 | 0.3173603 | 0.141577
[5 empty] | 0.03491103 | 0.0410089 |  |  | 0.03491103 | 0.0410089 | 0.1970537 | 0.1425694 | 0.3180991 | 0.1425467
[5 empty] | 0.03453948 | 0.04100863 |  |  | 0.03453948 | 0.04100863 | 0.1955046 | 0.1435393 | 0.3171347 | 0.1435164
[5 empty] | 0.03418921 | 0.04100837 |  |  | 0.03418921 | 0.04100837 | 0.1957213 | 0.1445092 | 0.3142771 | 0.1444861
[5 empty] | 0.03418921 | 0.04100837 |  |  | 0.03418921 | 0.04100837 | 0.1951098 | 0.145479 | 0.3121368 | 0.1454558
[5 empty] | 0.03331393 | 0.04100514 |  |  | 0.03331393 | 0.04100514 | 0.1950762 | 0.1464489 | 0.3137239 | 0.1464255
[5 empty] | 0.03244781 | 0.04100191 |  |  | 0.03244781 | 0.04100191 | 0.1938264 | 0.1474187 | 0.3104486 | 0.1473952
[5 empty] | 0.0315912 | 0.04099868 |  |  | 0.0315912 | 0.04099868 | 0.1935666 | 0.1483886 | 0.3116212 | 0.1483649
[5 empty] | 0.03074443 | 0.04099545 |  |  | 0.03074443 | 0.04099545 | 0.1940027 | 0.1493585 | 0.3126518 | 0.1493346
[5 empty] | 0.02990785 | 0.04099222 |  |  | 0.02990785 | 0.04099222 | 0.1942408 | 0.1503283 | 0.3133508 | 0.1503043
[5 empty] | 0.02908179 | 0.04098899 |  |  | 0.02908179 | 0.04098899 | 0.1929404 | 0.1512982 | 0.3102503 | 0.151274
[5 empty] | 0.02826659 | 0.04098576 |  |  | 0.02826659 | 0.04098576 | 0.1919405 | 0.152268 | 0.3124503 | 0.1522437
[5 empty] | 0.02746259 | 0.04098253 |  |  | 0.02746259 | 0.04098253 | 0.1922408 | 0.1532379 | 0.3096505 | 0.1532134
[5 empty] | 0.02667013 | 0.0409793 |  |  | 0.02667013 | 0.0409793 | 0.1940414 | 0.1542078 | 0.3119508 | 0.1541831
[5 empty] | 0.02588955 | 0.04097607 |  |  | 0.02588955 | 0.04097607 | 0.1938423 | 0.1551776 | 0.3099513 | 0.1551528
[5 empty] | 0.02512118 | 0.04097284 |  |  | 0.02512118 | 0.04097284 | 0.1940437 | 0.1561475 | 0.3124521 | 0.1561225
[5 empty] | 0.02436536 | 0.04096961 |  |  | 0.02436536 | 0.04096961 | 0.1923456 | 0.1571173 | 0.3130532 | 0.1570922
[5 empty] | 0.02362243 | 0.04096638 |  |  | 0.02362243 | 0.04096638 | 0.1933482 | 0.1580872 | 0.3095546 | 0.158062
[5 empty] | 0.02289274 | 0.04096315 |  |  | 0.02289274 | 0.04096315 | 0.1929515 | 0.1590571 | 0.3132565 | 0.1590317
[5 empty] | 0.02217661 | 0.04095992 |  |  | 0.02217661 | 0.04095992 | 0.1942557 | 0.1600269 | 0.3114588 | 0.1600014
[5 empty] | 0.02147439 | 0.04095669 |  |  | 0.02147439 | 0.04095669 | 0.1921608 | 0.1609968 | 0.3096616 | 0.1609711
[5 empty] | 0.02078642 | 0.04095346 |  |  | 0.02078642 | 0.04095346 | 0.192467 | 0.1619666 | 0.311665 | 0.1619408
[5 empty] | 0.02011303 | 0.04095023 |  |  | 0.02011303 | 0.04095023 | 0.1935742 | 0.1629365 | 0.3108691 | 0.1629105
[5 empty] | 0.01945457 | 0.04094701 |  |  | 0.01945457 | 0.04094701 | 0.1929827 | 0.1639064 | 0.3123738 | 0.1638802
[5 empty] | 0.01881136 | 0.04094378 |  |  | 0.01881136 | 0.04094378 | 0.1921925 | 0.1648762 | 0.3130792 | 0.1648499
[5 empty] | 0.01818376 | 0.04094055 |  |  | 0.01818376 | 0.04094055 | 0.1935037 | 0.1658461 | 0.3124854 | 0.1658196
[5 empty] | 0.01757209 | 0.04093732 |  |  | 0.01757209 | 0.04093732 | 0.1923164 | 0.1668159 | 0.3126925 | 0.1667893
[5 empty] | 0.0169767 | 0.04093409 |  |  | 0.0169767 | 0.04093409 | 0.1942306 | 0.1677858 | 0.3126004 | 0.167759
[5 empty] | 0.01639793 | 0.04093086 |  |  | 0.01639793 | 0.04093086 | 0.1928466 | 0.1687557 | 0.3096092 | 0.1687287
[5 empty] | 0.01583472 | 0.04092763 |  |  | 0.01583472 | 0.04092763 | 0.1942644 | 0.1697255 | 0.3113191 | 0.1696984
[5 empty] | 0.01527914 | 0.0409244 |  |  | 0.01527914 | 0.0409244 | 0.193584 | 0.1706954 | 0.31103 | 0.1706681
[5 empty] | 0.01473013 | 0.04092117 |  |  | 0.01473013 | 0.04092117 | 0.1922056 | 0.1716652 | 0.311142 | 0.1716378
[5 empty] | 0.01418803 | 0.04091794 |  |  | 0.01418803 | 0.04091794 | 0.1935292 | 0.1726351 | 0.3098551 | 0.1726075
[5 empty] | 0.01365318 | 0.04091471 |  |  | 0.01365318 | 0.04091471 | 0.192655 | 0.173605 | 0.3102694 | 0.1735772
[5 empty] | 0.01312591 | 0.04091148 |  |  | 0.01312591 | 0.04091148 | 0.1923831 | 0.1745748 | 0.312285 | 0.1745469
[5 empty] | 0.01260658 | 0.04090825 |  |  | 0.01260658 | 0.04090825 | 0.1940135 | 0.1755447 | 0.3123018 | 0.1755166
[5 empty] | 0.01209551 | 0.04090502 |  |  | 0.01209551 | 0.04090502 | 0.1935463 | 0.1765146 | 0.3127201 | 0.1764864
[5 empty] | 0.01159305 | 0.04090179 |  |  | 0.01159305 | 0.04090179 | 0.1940817 | 0.1774844 | 0.3115397 | 0.1774561
[5 empty] | 0.01109952 | 0.04089856 |  |  | 0.01109952 | 0.04089856 | 0.1946197 | 0.1784543 | 0.3112608 | 0.1784258
[5 empty] | 0.01061528 | 0.04089533 |  |  | 0.01061528 | 0.04089533 | 0.1945604 | 0.1794241 | 0.3118834 | 0.1793955
[5 empty] | 0.01014066 | 0.0408921 |  |  | 0.01014066 | 0.0408921 | 0.193804 | 0.180394 | 0.3130075 | 0.1803652
[5 empty] | 0.009675999 | 0.04088887 |  |  | 0.009675999 | 0.04088887 | 0.1927504 | 0.1813639 | 0.3107333 | 0.1813349
[5 empty] | 0.009221633 | 0.04088564 |  |  | 0.009221633 | 0.04088564 | 0.1934999 | 0.1823337 | 0.3115607 | 0.1823046
[5 empty] | 0.008777903 | 0.04088241 |  |  | 0.008777903 | 0.04088241 | 0.1932524 | 0.1833036 | 0.3119899 | 0.1832743
[5 empty] | 0.008345146 | 0.04087918 |  |  | 0.008345146 | 0.04087918 | 0.1945082 | 0.1842734 | 0.3107208 | 0.184244
[5 empty] | 0.007923701 | 0.04087596 |  |  | 0.007923701 | 0.04087596 | 0.1948672 | 0.1852433 | 0.3126535 | 0.1852137
[5 empty] | 0.007513907 | 0.04087273 |  |  | 0.007513907 | 0.04087273 | 0.1927296 | 0.1862132 | 0.3101882 | 0.1861834
[5 empty] | 0.007116102 | 0.0408695 |  |  | 0.007116102 | 0.0408695 | 0.1942955 | 0.187183 | 0.3118247 | 0.1871531
[5 empty] | 0.006730624 | 0.04086627 |  |  | 0.006730624 | 0.04086627 | 0.1938649 | 0.1881529 | 0.3136632 | 0.1881228
[5 empty] | 0.006357813 | 0.04086304 |  |  | 0.006357813 | 0.04086304 | 0.1932381 | 0.1891227 | 0.3105038 | 0.1890925
[5 empty] | 0.005998007 | 0.04085981 |  |  | 0.005998007 | 0.04085981 | 0.1952149 | 0.1900926 | 0.3118464 | 0.1900622
[5 empty] | 0.005651543 | 0.04085658 |  |  | 0.005651543 | 0.04085658 | 0.1936956 | 0.1910625 | 0.3123912 | 0.1910319
[5 empty] | 0.005318762 | 0.04085335 |  |  | 0.005318762 | 0.04085335 | 0.1932803 | 0.1920323 | 0.3108382 | 0.1920016
[5 empty] | 0.005 | 0.04085012 |  |  | 0.005 | 0.04085012 | 0.194469 | 0.1930022 | 0.3134874 | 0.1929713
[5 empty] | 0.005 | 0.04083696 |  |  | 0.005 | 0.04083696
[5 empty] | 0.005876852 | 0.04083723 |  |  | 0.005876852 | 0.04083723
[5 empty] | 0.006749141 | 0.0408375 |  |  | 0.006749141 | 0.0408375
[5 empty] | 0.007616818 | 0.04083777 |  |  | 0.007616818 | 0.04083777
[5 empty] | 0.008479837 | 0.04083804 |  |  | 0.008479837 | 0.04083804
[5 empty] | 0.009338149 | 0.0408383 |  |  | 0.009338149 | 0.0408383
[5 empty] | 0.01019171 | 0.04083857 |  |  | 0.01019171 | 0.04083857
[5 empty] | 0.01104047 | 0.04083884 |  |  | 0.01104047 | 0.04083884
[5 empty] | 0.01188437 | 0.04083911 |  |  | 0.01188437 | 0.04083911
[5 empty] | 0.01272339 | 0.04083938 |  |  | 0.01272339 | 0.04083938
[5 empty] | 0.01355745 | 0.04083965 |  |  | 0.01355745 | 0.04083965
[5 empty] | 0.01438653 | 0.04083992 |  |  | 0.01438653 | 0.04083992
[5 empty] | 0.01521057 | 0.04084018 |  |  | 0.01521057 | 0.04084018
[5 empty] | 0.01602952 | 0.04084045 |  |  | 0.01602952 | 0.04084045
[5 empty] | 0.01684334 | 0.04084072 |  |  | 0.01684334 | 0.04084072
[5 empty] | 0.01765198 | 0.04084099 |  |  | 0.01765198 | 0.04084099
[5 empty] | 0.01845538 | 0.04084126 |  |  | 0.01845538 | 0.04084126
[5 empty] | 0.01925351 | 0.04084153 |  |  | 0.01925351 | 0.04084153
[5 empty] | 0.02004632 | 0.04084179 |  |  | 0.02004632 | 0.04084179
[5 empty] | 0.02083375 | 0.04084206 |  |  | 0.02083375 | 0.04084206
[5 empty] | 0.02161577 | 0.04084233 |  |  | 0.02161577 | 0.04084233
[5 empty] | 0.02239232 | 0.0408426 |  |  | 0.02239232 | 0.0408426
[5 empty] | 0.02316335 | 0.04084287 |  |  | 0.02316335 | 0.04084287
[5 empty] | 0.02392882 | 0.04084314 |  |  | 0.02392882 | 0.04084314
[5 empty] | 0.02468869 | 0.04084341 |  |  | 0.02468869 | 0.04084341
[5 empty] | 0.02544309 | 0.04084367 |  |  | 0.02544309 | 0.04084367
[5 empty] | 0.02619314 | 0.04084394 |  |  | 0.02619314 | 0.04084394
[5 empty] | 0.026939 | 0.04084421 |  |  | 0.026939 | 0.04084421
[5 empty] | 0.0276806 | 0.04084448 |  |  | 0.0276806 | 0.04084448
[5 empty] | 0.02841792 | 0.04084475 |  |  | 0.02841792 | 0.04084475
[5 empty] | 0.02915089 | 0.04084502 |  |  | 0.02915089 | 0.04084502
[5 empty] | 0.02987948 | 0.04084529 |  |  | 0.02987948 | 0.04084529
[5 empty] | 0.03060362 | 0.04084555 |  |  | 0.03060362 | 0.04084555
[5 empty] | 0.03132328 | 0.04084582 |  |  | 0.03132328 | 0.04084582
[5 empty] | 0.03203841 | 0.04084609 |  |  | 0.03203841 | 0.04084609
[5 empty] | 0.03274896 | 0.04084636 |  |  | 0.03274896 | 0.04084636
[5 empty] | 0.03345489 | 0.04084663 |  |  | 0.03345489 | 0.04084663
[5 empty] | 0.03415614 | 0.0408469 |  |  | 0.03415614 | 0.0408469
[5 empty] | 0.03485266 | 0.04084717 |  |  | 0.03485266 | 0.04084717
[5 empty] | 0.03554442 | 0.04084743 |  |  | 0.03554442 | 0.04084743
[5 empty] | 0.03623136 | 0.0408477 |  |  | 0.03623136 | 0.0408477
[5 empty] | 0.03691344 | 0.04084797 |  |  | 0.03691344 | 0.04084797
[5 empty] | 0.0375906 | 0.04084824 |  |  | 0.0375906 | 0.04084824
[5 empty] | 0.03826281 | 0.04084851 |  |  | 0.03826281 | 0.04084851
[5 empty] | 0.03893 | 0.04084878 |  |  | 0.03893 | 0.04084878
[5 empty] | 0.03959215 | 0.04084904 |  |  | 0.03959215 | 0.04084904
[5 empty] | 0.04024918 | 0.04084931 |  |  | 0.04024918 | 0.04084931
[5 empty] | 0.04090107 | 0.04084958 |  |  | 0.04090107 | 0.04084958
[5 empty] | 0.04154777 | 0.04084985 |  |  | 0.04154777 | 0.04084985
[5 empty] | 0.04218921 | 0.04085012 |  |  | 0.04218921 | 0.04085012
[5 empty] | 0.04218921 | 0.04083696 |  |  | 0.04218921 | 0.04083696
[5 empty] | 0.042935 | 0.04084073 |  |  | 0.042935 | 0.04084073
[5 empty] | 0.04367464 | 0.04084449 |  |  | 0.04367464 | 0.04084449
[5 empty] | 0.044408 | 0.04084826 |  |  | 0.044408 | 0.04084826
[5 empty] | 0.04513496 | 0.04085203 |  |  | 0.04513496 | 0.04085203
[5 empty] | 0.04585538 | 0.04085579 |  |  | 0.04585538 | 0.04085579
[5 empty] | 0.04656913 | 0.04085956 |  |  | 0.04656913 | 0.04085956
[5 empty] | 0.04727609 | 0.04086333 |  |  | 0.04727609 | 0.04086333
[5 empty] | 0.04797611 | 0.04086709 |  |  | 0.04797611 | 0.04086709
[5 empty] | 0.04866907 | 0.04087086 |  |  | 0.04866907 | 0.04087086
[5 empty] | 0.04935484 | 0.04087463 |  |  | 0.04935484 | 0.04087463
[5 empty] | 0.05003329 | 0.04087839 |  |  | 0.05003329 | 0.04087839
[5 empty] | 0.05070428 | 0.04088216 |  |  | 0.05070428 | 0.04088216
[5 empty] | 0.05136769 | 0.04088593 |  |  | 0.05136769 | 0.04088593
[5 empty] | 0.05202338 | 0.04088969 |  |  | 0.05202338 | 0.04088969
[5 empty] | 0.05267123 | 0.04089346 |  |  | 0.05267123 | 0.04089346
[5 empty] | 0.05331111 | 0.04089723 |  |  | 0.05331111 | 0.04089723
[5 empty] | 0.05394287 | 0.04090099 |  |  | 0.05394287 | 0.04090099
[5 empty] | 0.0545664 | 0.04090476 |  |  | 0.0545664 | 0.04090476
[5 empty] | 0.05518156 | 0.04090853 |  |  | 0.05518156 | 0.04090853
[5 empty] | 0.05578822 | 0.04091229 |  |  | 0.05578822 | 0.04091229
[5 empty] | 0.05638625 | 0.04091606 |  |  | 0.05638625 | 0.04091606
[5 empty] | 0.05697552 | 0.04091983 |  |  | 0.05697552 | 0.04091983
[5 empty] | 0.05755589 | 0.04092359 |  |  | 0.05755589 | 0.04092359
[5 empty] | 0.05812725 | 0.04092736 |  |  | 0.05812725 | 0.04092736
[5 empty] | 0.05868998 | 0.04093113 |  |  | 0.05868998 | 0.04093113
[5 empty] | 0.05924717 | 0.04093489 |  |  | 0.05924717 | 0.04093489
[5 empty] | 0.05979921 | 0.04093866 |  |  | 0.05979921 | 0.04093866
[5 empty] | 0.06034599 | 0.04094243 |  |  | 0.06034599 | 0.04094243
[5 empty] | 0.06088735 | 0.04094619 |  |  | 0.06088735 | 0.04094619
[5 empty] | 0.06142319 | 0.04094996 |  |  | 0.06142319 | 0.04094996
[5 empty] | 0.06195335 | 0.04095373 |  |  | 0.06195335 | 0.04095373
[5 empty] | 0.06247772 | 0.04095749 |  |  | 0.06247772 | 0.04095749
[5 empty] | 0.06299617 | 0.04096126 |  |  | 0.06299617 | 0.04096126
[5 empty] | 0.06350855 | 0.04096503 |  |  | 0.06350855 | 0.04096503
[5 empty] | 0.06401475 | 0.04096879 |  |  | 0.06401475 | 0.04096879
[5 empty] | 0.06451463 | 0.04097256 |  |  | 0.06451463 | 0.04097256
[5 empty] | 0.06500805 | 0.04097633 |  |  | 0.06500805 | 0.04097633
[5 empty] | 0.0654949 | 0.04098009 |  |  | 0.0654949 | 0.04098009
[5 empty] | 0.06597503 | 0.04098386 |  |  | 0.06597503 | 0.04098386
[5 empty] | 0.06644832 | 0.04098762 |  |  | 0.06644832 | 0.04098762
[5 empty] | 0.06691464 | 0.04099139 |  |  | 0.06691464 | 0.04099139
[5 empty] | 0.06737385 | 0.04099516 |  |  | 0.06737385 | 0.04099516
[5 empty] | 0.06782583 | 0.04099892 |  |  | 0.06782583 | 0.04099892
[5 empty] | 0.06827044 | 0.04100269 |  |  | 0.06827044 | 0.04100269
[5 empty] | 0.06870756 | 0.04100646 |  |  | 0.06870756 | 0.04100646
[5 empty] | 0.06913704 | 0.04101022 |  |  | 0.06913704 | 0.04101022
[5 empty] | 0.06955877 | 0.04101399 |  |  | 0.06955877 | 0.04101399
[5 empty] | 0.06997261 | 0.04101776 |  |  | 0.06997261 | 0.04101776
[5 empty] | 0.07037843 | 0.04102152 |  |  | 0.07037843 | 0.04102152
[5 empty] | 0.07037843 | 0.04102152 |  |  | 0.07037843 | 0.04102152
[5 empty] | 0.06919741 | 0.04420195 |  |  | 0.06919741 | 0.04420195
[5 empty] | 0.0681571 | 0.04738238 |  |  | 0.0681571 | 0.04738238
[5 empty] | 0.06724896 | 0.0505628 |  |  | 0.06724896 | 0.0505628
[5 empty] | 0.06646442 | 0.05374323 |  |  | 0.06646442 | 0.05374323
[5 empty] | 0.06579495 | 0.05692366 |  |  | 0.06579495 | 0.05692366
[5 empty] | 0.06523198 | 0.06010408 |  |  | 0.06523198 | 0.06010408
[5 empty] | 0.06476697 | 0.06328451 |  |  | 0.06476697 | 0.06328451
[5 empty] | 0.06439136 | 0.06646494 |  |  | 0.06439136 | 0.06646494
[5 empty] | 0.06409662 | 0.06964536 |  |  | 0.06409662 | 0.06964536
[5 empty] | 0.06387417 | 0.07282579 |  |  | 0.06387417 | 0.07282579
[5 empty] | 0.06371548 | 0.07600621 |  |  | 0.06371548 | 0.07600621
[5 empty] | 0.063612 | 0.07918664 |  |  | 0.063612 | 0.07918664
[5 empty] | 0.06355516 | 0.08236707 |  |  | 0.06355516 | 0.08236707
[5 empty] | 0.06353643 | 0.08554749 |  |  | 0.06353643 | 0.08554749
[5 empty] | 0.06374443 | 0.08872792 |  |  | 0.06374443 | 0.08872792
[5 empty] | 0.06436697 | 0.09190835 |  |  | 0.06436697 | 0.09190835
[5 empty] | 0.06527023 | 0.09508877 |  |  | 0.06527023 | 0.09508877
[5 empty] | 0.06631846 | 0.0982692 |  |  | 0.06631846 | 0.0982692
[5 empty] | 0.0673759 | 0.1014496 |  |  | 0.0673759 | 0.1014496
[5 empty] | 0.0683068 | 0.1046301 |  |  | 0.0683068 | 0.1046301
[5 empty] | 0.0689754 | 0.1078105 |  |  | 0.0689754 | 0.1078105
[5 empty] | 0.06924595 | 0.1109909 |  |  | 0.06924595 | 0.1109909
[5 empty] | 0.06912542 | 0.1141713 |  |  | 0.06912542 | 0.1141713
[5 empty] | 0.06875143 | 0.1173518 |  |  | 0.06875143 | 0.1173518
[5 empty] | 0.06814755 | 0.1205322 |  |  | 0.06814755 | 0.1205322
[5 empty] | 0.06733708 | 0.1237126 |  |  | 0.06733708 | 0.1237126
[5 empty] | 0.06634329 | 0.126893 |  |  | 0.06634329 | 0.126893
[5 empty] | 0.06518945 | 0.1300735 |  |  | 0.06518945 | 0.1300735
[5 empty] | 0.06389884 | 0.1332539 |  |  | 0.06389884 | 0.1332539
[5 empty] | 0.06249474 | 0.1364343 |  |  | 0.06249474 | 0.1364343
[5 empty] | 0.06100042 | 0.1396147 |  |  | 0.06100042 | 0.1396147
[5 empty] | 0.05943916 | 0.1427952 |  |  | 0.05943916 | 0.1427952
[5 empty] | 0.05783424 | 0.1459756 |  |  | 0.05783424 | 0.1459756
[5 empty] | 0.05606719 | 0.15 |  |  | 0.05606719 | 0.15
[5 empty] | 0.05302386 | 0.1523364 |  |  | 0.05302386 | 0.1523364
[5 empty] | 0.0496249 | 0.1555169 |  |  | 0.0496249 | 0.1555169
[5 empty] | 0.04732853 | 0.1586973 |  |  | 0.04732853 | 0.1586973
[5 empty] | 0.04704562 | 0.1618777 |  |  | 0.04704562 | 0.1618777
[5 empty] | 0.04706272 | 0.1650582 |  |  | 0.04706272 | 0.1650582
[5 empty] | 0.04709707 | 0.1682386 |  |  | 0.04709707 | 0.1682386
[5 empty] | 0.04714984 | 0.171419 |  |  | 0.04714984 | 0.171419
[5 empty] | 0.04722223 | 0.1745994 |  |  | 0.04722223 | 0.1745994
[5 empty] | 0.04731539 | 0.1777799 |  |  | 0.04731539 | 0.1777799
[5 empty] | 0.04743051 | 0.1809603 |  |  | 0.04743051 | 0.1809603
[5 empty] | 0.04756876 | 0.1841407 |  |  | 0.04756876 | 0.1841407
[5 empty] | 0.04782368 | 0.1873211 |  |  | 0.04782368 | 0.1873211
[5 empty] | 0.04902786 | 0.1905016 |  |  | 0.04902786 | 0.1905016
[5 empty] | 0.05071753 | 0.193682 |  |  | 0.05071753 | 0.193682
[5 empty] | 0.05206608 | 0.1968624 |  |  | 0.05206608 | 0.1968624
[5 empty] | 0.05303271 | 0.2000428 |  |  | 0.05303271 | 0.2000428
[5 empty] | 0.05390448 | 0.2032233 |  |  | 0.05390448 | 0.2032233
[5 empty] | 0.05470775 | 0.2064037 |  |  | 0.05470775 | 0.2064037
[5 empty] | 0.05546888 | 0.2095841 |  |  | 0.05546888 | 0.2095841
[5 empty] | 0.05621423 | 0.2127645 |  |  | 0.05621423 | 0.2127645
[5 empty] | 0.05696022 | 0.215945 |  |  | 0.05696022 | 0.215945
[5 empty] | 0.05762539 | 0.2191254 |  |  | 0.05762539 | 0.2191254
[5 empty] | 0.05825607 | 0.2223058 |  |  | 0.05825607 | 0.2223058
[5 empty] | 0.05894166 | 0.2254863 |  |  | 0.05894166 | 0.2254863
[5 empty] | 0.05977158 | 0.2286667 |  |  | 0.05977158 | 0.2286667
[5 empty] | 0.06089226 | 0.2318471 |  |  | 0.06089226 | 0.2318471
[5 empty] | 0.0623702 | 0.2350275 |  |  | 0.0623702 | 0.2350275
[5 empty] | 0.06415698 | 0.238208 |  |  | 0.06415698 | 0.238208
[5 empty] | 0.06620409 | 0.2413884 |  |  | 0.06620409 | 0.2413884
[5 empty] | 0.068463 | 0.2445688 |  |  | 0.068463 | 0.2445688
[5 empty] | 0.07088521 | 0.2477492 |  |  | 0.07088521 | 0.2477492
[5 empty] | 0.07342219 | 0.2509297 |  |  | 0.07342219 | 0.2509297
[5 empty] | 0.07602542 | 0.2541101 |  |  | 0.07602542 | 0.2541101
[5 empty] | 0.07864639 | 0.2572905 |  |  | 0.07864639 | 0.2572905
[5 empty] | 0.08123656 | 0.2604709 |  |  | 0.08123656 | 0.2604709
[5 empty] | 0.08374743 | 0.2636514 |  |  | 0.08374743 | 0.2636514
[5 empty] | 0.08613048 | 0.2668318 |  |  | 0.08613048 | 0.2668318
[5 empty] | 0.08833719 | 0.2700122 |  |  | 0.08833719 | 0.2700122
[5 empty] | 0.09031903 | 0.2731926 |  |  | 0.09031903 | 0.2731926
[5 empty] | 0.09202749 | 0.2763731 |  |  | 0.09202749 | 0.2763731
[5 empty] | 0.09341405 | 0.2795535 |  |  | 0.09341405 | 0.2795535
[5 empty] | 0.09443019 | 0.2827339 |  |  | 0.09443019 | 0.2827339
[5 empty] | 0.09517124 | 0.2859144 |  |  | 0.09517124 | 0.2859144
[5 empty] | 0.09507049 | 0.2890948 |  |  | 0.09507049 | 0.2890948
[5 empty] | 0.09262557 | 0.2922752 |  |  | 0.09262557 | 0.2922752
[5 empty] | 0.08758263 | 0.2954556 |  |  | 0.08758263 | 0.2954556
[5 empty] | 0.08083706 | 0.2986361 |  |  | 0.08083706 | 0.2986361
[5 empty] | 0.07328426 | 0.3018165 |  |  | 0.07328426 | 0.3018165
[5 empty] | 0.06581961 | 0.3049969 |  |  | 0.06581961 | 0.3049969
[5 empty] | 0.05933851 | 0.3081773 |  |  | 0.05933851 | 0.3081773
[5 empty] | 0.05473636 | 0.3113578 |  |  | 0.05473636 | 0.3113578
[5 empty] | 0.05225778 | 0.3145382 |  |  | 0.05225778 | 0.3145382
[5 empty] | 0.05005879 | 0.3177186 |  |  | 0.05005879 | 0.3177186
[5 empty] | 0.04796055 | 0.320899 |  |  | 0.04796055 | 0.320899
[5 empty] | 0.04597614 | 0.3240795 |  |  | 0.04597614 | 0.3240795
[5 empty] | 0.04411864 | 0.3272599 |  |  | 0.04411864 | 0.3272599
[5 empty] | 0.04240114 | 0.3304403 |  |  | 0.04240114 | 0.3304403
[5 empty] | 0.04083671 | 0.3336207 |  |  | 0.04083671 | 0.3336207
[5 empty] | 0.03943843 | 0.3368012 |  |  | 0.03943843 | 0.3368012
[5 empty] | 0.03821938 | 0.3399816 |  |  | 0.03821938 | 0.3399816
[5 empty] | 0.03719265 | 0.343162 |  |  | 0.03719265 | 0.343162
[5 empty] | 0.03637131 | 0.3463425 |  |  | 0.03637131 | 0.3463425
[5 empty] | 0.03576845 | 0.3495229 |  |  | 0.03576845 | 0.3495229
[5 empty] | 0.03539714 | 0.3527033 |  |  | 0.03539714 | 0.3527033
[5 empty] | 0.03527046 | 0.3558837 |  |  | 0.03527046 | 0.3558837