## 1
Общество с ограниченной ответственностью "Инженерная геология" (ООО "ИнжГео") | [11 empty] | Общество с ограниченной ответственностью "Инженерная геология" (ООО "ИнжГео")
Юр. адрес: 117279, г. Москва, ул. Миклухо-Маклая, 36 а, этаж 5, пом. XXIII к. 76-84 | [11 empty] | Юр. адрес: 117279, г. Москва, ул. Миклухо-Маклая, 36 а, этаж 5, пом. XXIII к. 76-84 | [8 empty] | нагр |  |  | X0 | Y0 | R |  | нагр |  |  |  | X0 | Y0 | R | нагр |  |  |  | X0 | Y0 | R |  | нагр |  |  |  | X0 | Y0 | R
Телефон/факс +7 (495) 132-30-00, Адрес электронной почты inbox@inj-geo.ru | [11 empty] | Телефон/факс +7 (495) 132-30-00, Адрес электронной почты inbox@inj-geo.ru | [12 empty] | 0 | [7 empty] | 0 | [6 empty] | 0 | [7 empty] | 0
[21 empty] | девиатор | [6 empty] | девиатор | [6 empty] | девиатор | [7 empty] | девиатор
Испытательная лаборатория ООО «ИнжГео» | [11 empty] | Испытательная лаборатория ООО «ИнжГео» | [8 empty] | x0 | Угол | X | Y |  |  |  | x0 |  | Угол | X | Y |  |  | x0 |  | Угол | X | Y |  |  |  | x0 |  | Угол | X | Y
Адрес места осуществления деятельности лаборатории: г. Москва, просп. Вернадского, д. 51, стр. 1 | [11 empty] | Адрес места осуществления деятельности лаборатории: г. Москва, просп. Вернадского, д. 51, стр. 1 | [9 empty] | 0 | [7 empty] | 0 | [6 empty] | 0 | [7 empty] | 0
Телефон +7(910)4557682, E-mail: slg85@mail.ru | [11 empty] | Телефон +7(910)4557682, E-mail: slg85@mail.ru | [9 empty] | 5 | [7 empty] | 5 | [6 empty] | 5 | [7 empty] | 5
[22 empty] | 10 | [7 empty] | 10 | [6 empty] | 10 | [7 empty] | 10
[12 empty] | Протокол испытаний № 13-63/346 от 10-10-2023 | [9 empty] | 15 | [7 empty] | 15 | [6 empty] | 15 | [7 empty] | 15
[22 empty] | 20 | [7 empty] | 20 | [6 empty] | 20 | [7 empty] | 20
[12 empty] | Наименование и адрес заказчика: Переход трубопровода через р. Енисей | [9 empty] | 25 | [7 empty] | 25 | [6 empty] | 25 | [7 empty] | 25
[12 empty] | Наименование объекта: ООО Регионстрой | [9 empty] | 30 | [7 empty] | 30 | [6 empty] | 30 | [7 empty] | 30
Наименование используемого метода/методики: ГОСТ 12248.4-2020 | [11 empty] | Наименование используемого метода/методики: ГОСТ 12248.3-2020 | [9 empty] | 35 | [7 empty] | 35 | [6 empty] | 35 | [7 empty] | 35
Условия проведения испытания: температура окружающей среды (18 - 25)0С, влажность воздуха (40 - 75)% | [11 empty] | Условия проведения испытания: температура окружающей среды (18 - 25)0С, влажность воздуха (40 - 75)% | [9 empty] | 40 | [7 empty] | 40 | [6 empty] | 40 | [7 empty] | 40
[12 empty] | Дата получение объекта подлежащего испытаниям: 13-09-2023 | [9 empty] | 45 | [7 empty] | 45 | [6 empty] | 45 | [7 empty] | 45
[12 empty] | Дата испытания: 25.10.2022-19.11.2346 | [9 empty] | 50 | [7 empty] | 50 | [6 empty] | 50 | [7 empty] | 50
[22 empty] | 55 | [7 empty] | 55 | [6 empty] | 55 | [7 empty] | 55
Испытание грунтов методом трехосного сжатия | [11 empty] | Испытание грунтов методом трехосного сжатия | [9 empty] | 60 | [7 empty] | 60 | [6 empty] | 60 | [7 empty] | 60
[22 empty] | 65 | [7 empty] | 65 | [6 empty] | 65 | [7 empty] | 65
Лабораторный номер: | [6 empty] | We, д.е. = |  |  |  |  | Лабораторный номер: |  | 1381 |  |  |  | We, д.е. = | 0.167 |  |  | 70 | [7 empty] | 70 | [6 empty] | 70 | [7 empty] | 70
Номер скважины: | [6 empty] | ρ, г/см3 = |  |  |  |  | Номер скважины: |  | BH-149 |  |  |  | ρ, г/см3 = | 2.03 |  |  | 75 | [7 empty] | 75 | [6 empty] | 75 | [7 empty] | 75
Глубина отбора, м: | [6 empty] | ρs, г/см3 = |  |  |  |  | Глубина отбора, м: |  | 6.5 |  |  |  | ρs, г/см3 = | 2.74 |  |  | 80 | [7 empty] | 80 | [6 empty] | 80 | [7 empty] | 80
Наименование грунта: | [6 empty] | e, д.е. = |  |  |  |  | Наименование грунта: |  | Щебенистый грунт, заполнитель суглинок, слабольдистый, легкий пылеватый, после оттаивания текучепластичный |  |  |  | e, д.е. = | 0.5751626 |  |  | 85 | [7 empty] | 85 | [6 empty] | 85 | [7 empty] | 85
Схема проведения опыта: | [6 empty] | IL, д.е. = |  |  |  |  | Схема проведения опыта: |  | КД |  |  |  | IL, д.е. = | 0.8096165 |  |  | 90 | [7 empty] | 90 | [6 empty] | 90 | [7 empty] | 90
[22 empty] | 95 | [7 empty] | 95 | [6 empty] | 95 | [7 empty] | 95
[22 empty] | 100 | [7 empty] | 100 | [6 empty] | 100 | [7 empty] | 100
Результаты испытаний | [11 empty] | Результаты испытаний | [9 empty] | 105 | [7 empty] | 105 | [6 empty] | 105 | [7 empty] | 105
[22 empty] | 110 | [7 empty] | 110 | [6 empty] | 110 | [7 empty] | 110
[22 empty] | 115 | [7 empty] | 115 | [6 empty] | 115 | [7 empty] | 115
[22 empty] | 120 | [7 empty] | 120 | [6 empty] | 120 | [7 empty] | 120
[22 empty] | 125 | [7 empty] | 125 | [6 empty] | 125 | [7 empty] | 125
[22 empty] | 130 | [7 empty] | 130 | [6 empty] | 130 | [7 empty] | 130
[22 empty] | 135 | [7 empty] | 135 | [6 empty] | 135 | [7 empty] | 135
[22 empty] | 140 | [7 empty] | 140 | [6 empty] | 140 | [7 empty] | 140
[22 empty] | 145 | [7 empty] | 145 | [6 empty] | 145 | [7 empty] | 145
[22 empty] | 150 | [7 empty] | 150 | [6 empty] | 150 | [7 empty] | 150
[22 empty] | 155 | [7 empty] | 155 | [6 empty] | 155 | [7 empty] | 155
[22 empty] | 160 | [7 empty] | 160 | [6 empty] | 160 | [7 empty] | 160
[22 empty] | 165 | [7 empty] | 165 | [6 empty] | 165 | [7 empty] | 165
[22 empty] | 170 | [7 empty] | 170 | [6 empty] | 170 | [7 empty] | 170
[22 empty] | 175 | [7 empty] | 175 | [6 empty] | 175 | [7 empty] | 175
[22 empty] | 180 | [7 empty] | 180 | [6 empty] | 180 | [7 empty] | 180
[13 empty] | Давление в камере, Мпа σ3 | Вертикальная нагрузка, Мпа σ1 | Поровое давление, Мпа u
[7 empty] | Коэфф. Точки | [5 empty] | 0.129311 | 0.6533464 | [5 empty] | 1 | [6 empty] | σ3,кПа | σ1,кПа | u, кПа |  |  |  | 4
[13 empty] | 0.229311 | 1.134841 | [27 empty] | δ3, Мпа | δ1-δ3, МПа | δ1, МПа | δ1, КПа
|  |  | Модуль деформации, МПа: | [9 empty] | 0.329311 | 1.616337 | [21 empty] | С, МПа:
|  |  | Е0= | [32 empty] | φ, град:
|  |  | E50 = | [32 empty] | E, Мпа
|  |  | Коэф. Поперечной деформации, ϑ = | [9 empty] | Эффективные значения угла внутреннего трения и удельного сцепления ϕ', С' | [13 empty] | x | 0
[13 empty] | ϕ', град. = | 41 | [12 empty] | y |  |  |  | С, кПа | φ,°
[13 empty] | С', МПа = | 0.007
| Исполнитель: | [6 empty] | Морозов Д.С. |  |  |  |  | Исполнитель: |  |  |  |  | Морозов Д.С.
| Начальник исп. лаборатории: | [6 empty] | Семиколенова Л.Г. |  |  |  |  | Начальник исп. лаборатории: |  |  |  |  | Семиколенова Л.Г.
Лист 1 , всего листов 2 | [11 empty] | Лист 2 , всего листов 2
Частичное воспроизведение протокола испытаний без письменного разрешения ООО «ИнжГео» ЗАПРЕЩАЕТСЯ | [11 empty] | Частичное воспроизведение протокола испытаний без письменного разрешения ООО «ИнжГео» ЗАПРЕЩАЕТСЯ
[5 empty] | второй график |  | первый график | [9 empty] | К Пуассона
dev50 | epsE50 | ind | devE0 | epsE0 | dev | eps | sigma |  | dev1 | eps1 | dev2 | eps2 | dev3 | eps3 |  | Глины
0.2620177 | 0.006550442 |  |  |  | 0 | 0 |  |  | 0 | 0 | 0 | 0 | 0 | 0 |  | < 0 | 0,20-0,30
ind |  |  |  |  | 0.02894822 | 0.0004699035 |  |  | 0.02894822 | 0.0004699035 | 0.1375866 | 0.001318219 | 0.1975866 | 0.001444431 |  | 0-0,25 | 0,30-0,38
2 |  |  |  |  | 0.05635435 | 0.0009398069 |  |  | 0.05635435 | 0.0009398069 | 0.1901667 | 0.001993487 | 0.2477037 | 0.001998747 |  | 0,25< | 0,38-0,45
E0 |  |  |  |  | 0.0775866 | 0.0013577655 |  |  | 0.0775866 | 0.0013577655 | 0.2682831 | 0.00299023 | 0.3577937 | 0.002998121 |  | Суглинки | 0,35-0,37
epsE0 | devE0 |  |  |  | 0.1018195 | 0.001879614 |  |  | 0.1018195 | 0.001879614 | 0.3386135 | 0.003986974 | 0.4445672 | 0.003997494 |  | Пески и супеси | 0,30-0,35
0.0013577655 | 0.0775866 |  |  |  | 0.1238221 | 0.002349517 |  |  | 0.1238221 | 0.002349517 | 0.3943905 | 0.004983717 | 0.5343086 | 0.004996868
[5 empty] | 0.1455779 | 0.002819421 |  |  | 0.1455779 | 0.002819421 | 0.4527652 | 0.006197071 | 0.6003021 | 0.005996241
График E50 |  | График E |  |  | 0.1666825 | 0.003289324 |  |  | 0.1666825 | 0.003289324 | 0.4724672 | 0.006977204 | 0.6435128 | 0.006720454
eps | q | sigma |  |  | 0.1867318 | 0.003759228 |  |  | 0.1867318 | 0.003759228 | 0.5034069 | 0.007973948 | 0.6862798 | 0.007994988
Горизонтальная линия E50 |  | Касательная |  |  | 0.2053214 | 0.004229131 |  |  | 0.2053214 | 0.004229131 | 0.5324599 | 0.008970691 | 0.7343876 | 0.008994362
0 |  | a | b |  | 0.2220471 | 0.004699035 |  |  | 0.2220471 | 0.004699035 | 0.5630961 | 0.009967435 | 0.7702871 | 0.009993735
|  |  | 0 |  | 0.2365047 | 0.005168938 |  |  | 0.2365047 | 0.005168938 | 0.5907855 | 0.01096418 | 0.810723 | 0.01099311
Вертикальная линия E50 |  | p1 и p2 |  |  | 0.2482899 | 0.005638841 |  |  | 0.2482899 | 0.005638841 | 0.619498 | 0.01196092 | 0.8507403 | 0.01199248
| 0 | 0 |  |  | 0.2569983 | 0.006108745 |  |  | 0.2569983 | 0.006108745 | 0.6465033 | 0.01295767 | 0.8914837 | 0.01299186
[5 empty] | 0.2620177 | 0.006550442 |  |  | 0.2620177 | 0.006550442 | 0.6695715 | 0.01395441 | 0.9280981 | 0.01399123
Касательная линия E50 |  |  |  |  | 0.2657841 | 0.007048552 |  |  | 0.2657841 | 0.007048552 | 0.6902724 | 0.01495115 | 0.9637283 | 0.0149906
0 | 0 | Горизонтальная 1 |  |  | 0.2692759 | 0.007518455 |  |  | 0.2692759 | 0.007518455 | 0.7145759 | 0.0159479 | 0.9929191 | 0.01598998
[5 empty] | 0.2727087 | 0.007988359 |  |  | 0.2727087 | 0.007988359 | 0.736852 | 0.01694464 | 1.023915 | 0.01698935
Горизонтальная линия qкр |  |  |  |  | 0.2760828 | 0.008458262 |  |  | 0.2760828 | 0.008458262 | 0.7557704 | 0.01794138 | 1.057762 | 0.01798872
Горизонтальная линия q |  | Горизонтальная 2 |  |  | 0.2793986 | 0.008928166 |  |  | 0.2793986 | 0.008928166 | 0.7738011 | 0.01893813 | 1.079703 | 0.0189881
0 |  | 0 |  |  | 0.2826567 | 0.009398069 |  |  | 0.2826567 | 0.009398069 | 0.7944141 | 0.01993487 | 1.109285 | 0.01998747
[5 empty] | 0.2858574 | 0.009867973 |  |  | 0.2858574 | 0.009867973 | 0.8062791 | 0.02093161 | 1.132751 | 0.02098684
Вертикальная линия q |  |  |  |  | 0.289001 | 0.01033788 |  |  | 0.289001 | 0.01033788 | 0.8227662 | 0.02192836 | 1.158846 | 0.02198622
| 0 |  |  |  | 0.2920881 | 0.01080778 |  |  | 0.2920881 | 0.01080778 | 0.8421451 | 0.0229251 | 1.178616 | 0.02298559
[5 empty] | 0.2951191 | 0.01127768 |  |  | 0.2951191 | 0.01127768 | 0.8540858 | 0.02392184 | 1.196705 | 0.02398497
[5 empty] | 0.2980943 | 0.01174759 |  |  | 0.2980943 | 0.01174759 | 0.8605582 | 0.02491859 | 1.210058 | 0.02498434
[5 empty] | 0.3010142 | 0.01221749 |  |  | 0.3010142 | 0.01221749 | 0.8729322 | 0.02591533 | 1.22612 | 0.02598371
[5 empty] | 0.3038793 | 0.01268739 |  |  | 0.3038793 | 0.01268739 | 0.8841777 | 0.02691207 | 1.242135 | 0.02698309
[5 empty] | 0.3066898 | 0.0131573 |  |  | 0.3066898 | 0.0131573 | 0.8908645 | 0.02790882 | 1.255549 | 0.02798246
[5 empty] | 0.3094463 | 0.0136272 |  |  | 0.3094463 | 0.0136272 | 0.8944626 | 0.02890556 | 1.270406 | 0.02898183
[5 empty] | 0.3121492 | 0.0140971 |  |  | 0.3121492 | 0.0140971 | 0.8997418 | 0.0299023 | 1.278751 | 0.02998121
[5 empty] | 0.3147989 | 0.01456701 |  |  | 0.3147989 | 0.01456701 | 0.9055305 | 0.03089905 | 1.280529 | 0.03098058
[5 empty] | 0.3173957 | 0.01503691 |  |  | 0.3173957 | 0.01503691 | 0.8997234 | 0.03189579 | 1.287026 | 0.03197995
[5 empty] | 0.3199402 | 0.01550681 |  |  | 0.3199402 | 0.01550681 | 0.8988285 | 0.03289253 | 1.283461 | 0.03297933
[5 empty] | 0.3224327 | 0.01597672 |  |  | 0.3224327 | 0.01597672 | 0.9018585 | 0.03388928 | 1.282298 | 0.0339787
[5 empty] | 0.3248737 | 0.01644662 |  |  | 0.3248737 | 0.01644662 | 0.9004546 | 0.03488602 | 1.281988 | 0.03497807
[5 empty] | 0.3272635 | 0.01691652 |  |  | 0.3272635 | 0.01691652 | 0.8949533 | 0.03588277 | 1.278872 | 0.03597745
[5 empty] | 0.3296027 | 0.01738643 |  |  | 0.3296027 | 0.01738643 | 0.893591 | 0.03687951 | 1.278987 | 0.03697682
[5 empty] | 0.3318915 | 0.01785633 |  |  | 0.3318915 | 0.01785633 | 0.8956042 | 0.03787625 | 1.267473 | 0.03797619
[5 empty] | 0.3341305 | 0.01832623 |  |  | 0.3341305 | 0.01832623 | 0.8892292 | 0.038873 | 1.273968 | 0.03897557
[5 empty] | 0.33632 | 0.01879614 |  |  | 0.33632 | 0.01879614 | 0.8901026 | 0.03986974 | 1.260712 | 0.03997494
[5 empty] | 0.3384605 | 0.01926604 |  |  | 0.3384605 | 0.01926604 | 0.8809607 | 0.04086648 | 1.263642 | 0.04097432
[5 empty] | 0.3405524 | 0.01973595 |  |  | 0.3405524 | 0.01973595 | 0.87964 | 0.04186323 | 1.259999 | 0.04197369
[5 empty] | 0.3425961 | 0.02020585 |  |  | 0.3425961 | 0.02020585 | 0.8773769 | 0.04285997 | 1.25022 | 0.04297306
[5 empty] | 0.344592 | 0.02067575 |  |  | 0.344592 | 0.02067575 | 0.8712079 | 0.04385671 | 1.244945 | 0.04397244
[5 empty] | 0.3465405 | 0.02114566 |  |  | 0.3465405 | 0.02114566 | 0.8758694 | 0.04485346 | 1.247312 | 0.04497181
[5 empty] | 0.3484421 | 0.02161556 |  |  | 0.3484421 | 0.02161556 | 0.8673979 | 0.0458502 | 1.243761 | 0.04597118
[5 empty] | 0.3502972 | 0.02208546 |  |  | 0.3502972 | 0.02208546 | 0.8617297 | 0.04684694 | 1.23993 | 0.04697056
[5 empty] | 0.3521062 | 0.02255537 |  |  | 0.3521062 | 0.02255537 | 0.8653013 | 0.04784369 | 1.228558 | 0.04796993
[5 empty] | 0.3538695 | 0.02302527 |  |  | 0.3538695 | 0.02302527 | 0.8584492 | 0.04884043 | 1.225385 | 0.0489693
[5 empty] | 0.3555875 | 0.02349517 |  |  | 0.3555875 | 0.02349517 | 0.8588098 | 0.04983717 | 1.220448 | 0.04996868
[5 empty] | 0.3572606 | 0.02396508 |  |  | 0.3572606 | 0.02396508 | 0.8559195 | 0.05083392 | 1.219486 | 0.05096805
[5 empty] | 0.3588894 | 0.02443498 |  |  | 0.3588894 | 0.02443498 | 0.8509148 | 0.05183066 | 1.214939 | 0.05196742
[5 empty] | 0.3604741 | 0.02490488 |  |  | 0.3604741 | 0.02490488 | 0.844232 | 0.0528274 | 1.214846 | 0.0529668
[5 empty] | 0.3620152 | 0.02537479 |  |  | 0.3620152 | 0.02537479 | 0.8398077 | 0.05382415 | 1.203545 | 0.05396617
[5 empty] | 0.3635131 | 0.02584469 |  |  | 0.3635131 | 0.02584469 | 0.8462782 | 0.05482089 | 1.207775 | 0.05496555
[5 empty] | 0.3649683 | 0.02631459 |  |  | 0.3649683 | 0.02631459 | 0.8446801 | 0.05581763 | 1.204375 | 0.05596492
[5 empty] | 0.3663812 | 0.0267845 |  |  | 0.3663812 | 0.0267845 | 0.8356497 | 0.05681438 | 1.188884 | 0.05696429
[5 empty] | 0.3677521 | 0.0272544 |  |  | 0.3677521 | 0.0272544 | 0.8373235 | 0.05781112 | 1.19774 | 0.05796367
[5 empty] | 0.3690815 | 0.0277243 |  |  | 0.3690815 | 0.0277243 | 0.8379378 | 0.05880787 | 1.192083 | 0.05896304
[5 empty] | 0.3703698 | 0.02819421 |  |  | 0.3703698 | 0.02819421 | 0.8338148 | 0.05980461 | 1.185552 | 0.05996241
[5 empty] | 0.3716175 | 0.02866411 |  |  | 0.3716175 | 0.02866411 | 0.8387184 | 0.06080135 | 1.17998 | 0.06096179
[5 empty] | 0.3728249 | 0.02913401 |  |  | 0.3728249 | 0.02913401 | 0.8378455 | 0.0617981 | 1.189602 | 0.06196116
[5 empty] | 0.3739925 | 0.02960392 |  |  | 0.3739925 | 0.02960392 | 0.8350852 | 0.06279484 | 1.176525 | 0.06296053
[5 empty] | 0.3751206 | 0.03007382 |  |  | 0.3751206 | 0.03007382 | 0.8340261 | 0.06379158 | 1.181654 | 0.06395991
[5 empty] | 0.3762098 | 0.03054372 |  |  | 0.3762098 | 0.03054372 | 0.8381573 | 0.06478833 | 1.182898 | 0.06495928
[5 empty] | 0.3772604 | 0.03101363 |  |  | 0.3772604 | 0.03101363 | 0.8393676 | 0.06578507 | 1.182464 | 0.06595865
[5 empty] | 0.3782728 | 0.03148353 |  |  | 0.3782728 | 0.03148353 | 0.842246 | 0.06678181 | 1.172559 | 0.06695803
[5 empty] | 0.3792475 | 0.03195343 |  |  | 0.3792475 | 0.03195343 | 0.8417812 | 0.06777856 | 1.173289 | 0.0679574
[5 empty] | 0.3801849 | 0.03242334 |  |  | 0.3801849 | 0.03242334 | 0.8370622 | 0.0687753 | 1.174463 | 0.06895677
[5 empty] | 0.3810854 | 0.03289324 |  |  | 0.3810854 | 0.03289324 | 0.8398779 | 0.06977204 | 1.165887 | 0.06995615
[5 empty] | 0.3819494 | 0.03336315 |  |  | 0.3819494 | 0.03336315 | 0.8413172 | 0.07076879 | 1.169069 | 0.07095552
[5 empty] | 0.3827773 | 0.03383305 |  |  | 0.3827773 | 0.03383305 | 0.842669 | 0.07176553 | 1.165216 | 0.0719549
[5 empty] | 0.3835696 | 0.03430295 |  |  | 0.3835696 | 0.03430295 | 0.8429221 | 0.07276227 | 1.170335 | 0.07295427
[5 empty] | 0.3843266 | 0.03477286 |  |  | 0.3843266 | 0.03477286 | 0.8432654 | 0.07375902 | 1.159033 | 0.07395364
[5 empty] | 0.3850488 | 0.03524276 |  |  | 0.3850488 | 0.03524276 | 0.8472879 | 0.07475576 | 1.161718 | 0.07495302
[5 empty] | 0.3857367 | 0.03571266 |  |  | 0.3857367 | 0.03571266 | 0.8509783 | 0.0757525 | 1.157696 | 0.07595239
[5 empty] | 0.3863905 | 0.03618257 |  |  | 0.3863905 | 0.03618257 | 0.8513257 | 0.07674925 | 1.157276 | 0.07695176
[5 empty] | 0.3870108 | 0.03665247 |  |  | 0.3870108 | 0.03665247 | 0.8463189 | 0.07774599 | 1.161464 | 0.07795114
[5 empty] | 0.387598 | 0.03712237 |  |  | 0.387598 | 0.03712237 | 0.8476467 | 0.07874273 | 1.162367 | 0.07895051
[5 empty] | 0.3881525 | 0.03759228 |  |  | 0.3881525 | 0.03759228 | 0.8515981 | 0.07973948 | 1.160393 | 0.07994988
[5 empty] | 0.3886746 | 0.03806218 |  |  | 0.3886746 | 0.03806218 | 0.845862 | 0.08073622 | 1.160948 | 0.08094926
[5 empty] | 0.3891649 | 0.03853208 |  |  | 0.3891649 | 0.03853208 | 0.8504272 | 0.08173297 | 1.158741 | 0.08194863
[5 empty] | 0.3896237 | 0.03900199 |  |  | 0.3896237 | 0.03900199 | 0.8480827 | 0.08272971 | 1.150478 | 0.082948
[5 empty] | 0.3900514 | 0.03947189 |  |  | 0.3900514 | 0.03947189 | 0.8466172 | 0.08372645 | 1.153767 | 0.08394738
[5 empty] | 0.3904485 | 0.03994179 |  |  | 0.3904485 | 0.03994179 | 0.85562 | 0.0847232 | 1.150414 | 0.08494675
[5 empty] | 0.3908155 | 0.0404117 |  |  | 0.3908155 | 0.0404117 | 0.8477872 | 0.08571994 | 1.158895 | 0.08594612
[5 empty] | 0.3911526 | 0.0408816 |  |  | 0.3911526 | 0.0408816 | 0.8503233 | 0.08671668 | 1.154691 | 0.0869455
[5 empty] | 0.3914603 | 0.0413515 |  |  | 0.3914603 | 0.0413515 | 0.8500333 | 0.08771343 | 1.161295 | 0.08794487
[5 empty] | 0.3917391 | 0.04182141 |  |  | 0.3917391 | 0.04182141 | 0.8517221 | 0.08871017 | 1.153402 | 0.08894425
[5 empty] | 0.3919894 | 0.04229131 |  |  | 0.3919894 | 0.04229131 | 0.8517949 | 0.08970691 | 1.159203 | 0.08994362
[5 empty] | 0.3922115 | 0.04276121 |  |  | 0.3922115 | 0.04276121 | 0.8493564 | 0.09070366 | 1.153693 | 0.09094299
[5 empty] | 0.3924059 | 0.04323112 |  |  | 0.3924059 | 0.04323112 | 0.8481119 | 0.0917004 | 1.163466 | 0.09194237
[5 empty] | 0.3925731 | 0.04370102 |  |  | 0.3925731 | 0.04370102 | 0.8504661 | 0.09269714 | 1.155814 | 0.09294174
[5 empty] | 0.3927134 | 0.04417092 |  |  | 0.3927134 | 0.04417092 | 0.8417242 | 0.09369389 | 1.153032 | 0.09394111
[5 empty] | 0.3928272 | 0.04464083 |  |  | 0.3928272 | 0.04464083 | 0.8436911 | 0.09469063 | 1.156112 | 0.09494049
[5 empty] | 0.392915 | 0.04511073 |  |  | 0.392915 | 0.04511073 | 0.8394719 | 0.09568737 | 1.166349 | 0.09593986
[5 empty] | 0.3929773 | 0.04558064 |  |  | 0.3929773 | 0.04558064 | 0.8453714 | 0.09668412 | 1.160835 | 0.09693923
[5 empty] | 0.3930143 | 0.04605054 |  |  | 0.3930143 | 0.04605054 | 0.8391947 | 0.09768086 | 1.166264 | 0.09793861
[5 empty] | 0.3930265 | 0.04652044 |  |  | 0.3930265 | 0.04652044 | 0.8373468 | 0.0986776 | 1.165929 | 0.09893798
[5 empty] | 0.3930265 | 0.04652044 |  |  | 0.3930265 | 0.04652044 | 0.8369327 | 0.09967435 | 1.169225 | 0.09993735
[5 empty] | 0.3872856 | 0.04652017 |  |  | 0.3872856 | 0.04652017 | 0.8364573 | 0.1006711 | 1.169544 | 0.1009367
[5 empty] | 0.3816019 | 0.04651991 |  |  | 0.3816019 | 0.04651991 | 0.8368256 | 0.1016678 | 1.168981 | 0.1019361
[5 empty] | 0.3759774 | 0.04651964 |  |  | 0.3759774 | 0.04651964 | 0.8361428 | 0.1026646 | 1.173628 | 0.1029355
[5 empty] | 0.3704139 | 0.04651937 |  |  | 0.3704139 | 0.04651937 | 0.8344136 | 0.1036613 | 1.168978 | 0.1039348
[5 empty] | 0.3649132 | 0.0465191 |  |  | 0.3649132 | 0.0465191 | 0.8330432 | 0.1046581 | 1.171627 | 0.1049342
[5 empty] | 0.3594772 | 0.04651883 |  |  | 0.3594772 | 0.04651883 | 0.8290364 | 0.1056548 | 1.167166 | 0.1059336
[5 empty] | 0.3541078 | 0.04651856 |  |  | 0.3541078 | 0.04651856 | 0.8220984 | 0.1066516 | 1.177089 | 0.106933
[5 empty] | 0.3488067 | 0.04651829 |  |  | 0.3488067 | 0.04651829 | 0.8197341 | 0.1076483 | 1.171391 | 0.1079323
[5 empty] | 0.3435758 | 0.04651803 |  |  | 0.3435758 | 0.04651803 | 0.8185484 | 0.108645 | 1.177463 | 0.1089317
[5 empty] | 0.338417 | 0.04651776 |  |  | 0.338417 | 0.04651776 | 0.8236465 | 0.1096418 | 1.173501 | 0.1099311
[5 empty] | 0.333332 | 0.04651749 |  |  | 0.333332 | 0.04651749 | 0.8169332 | 0.1106385 | 1.175497 | 0.1109305
[5 empty] | 0.3283229 | 0.04651722 |  |  | 0.3283229 | 0.04651722 | 0.8131135 | 0.1116353 | 1.176144 | 0.1119298
[5 empty] | 0.3233913 | 0.04651695 |  |  | 0.3233913 | 0.04651695 | 0.8157925 | 0.112632 | 1.174237 | 0.1129292
[5 empty] | 0.3185392 | 0.04651668 |  |  | 0.3185392 | 0.04651668 | 0.8146751 | 0.1136288 | 1.175769 | 0.1139286
[5 empty] | 0.3137684 | 0.04651641 |  |  | 0.3137684 | 0.04651641 | 0.8147663 | 0.1146255 | 1.178832 | 0.114928
[5 empty] | 0.3090808 | 0.04651615 |  |  | 0.3090808 | 0.04651615 | 0.8060712 | 0.1156222 | 1.186822 | 0.1159273
[5 empty] | 0.3044781 | 0.04651588 |  |  | 0.3044781 | 0.04651588 | 0.8081946 | 0.116619 | 1.17953 | 0.1169267
[5 empty] | 0.2999622 | 0.04651561 |  |  | 0.2999622 | 0.04651561 | 0.8073417 | 0.1176157 | 1.181952 | 0.1179261
[5 empty] | 0.2955351 | 0.04651534 |  |  | 0.2955351 | 0.04651534 | 0.7985173 | 0.1186125 | 1.179879 | 0.1189255
[5 empty] | 0.2911984 | 0.04651507 |  |  | 0.2911984 | 0.04651507 | 0.8023265 | 0.1196092 | 1.183506 | 0.1199248
[5 empty] | 0.2869542 | 0.0465148 |  |  | 0.2869542 | 0.0465148 | 0.7974743 | 0.120606 | 1.186026 | 0.1209242
[5 empty] | 0.2828041 | 0.04651453 |  |  | 0.2828041 | 0.04651453 | 0.8002656 | 0.1216027 | 1.181432 | 0.1219236
[5 empty] | 0.2787502 | 0.04651427 |  |  | 0.2787502 | 0.04651427 | 0.7996381 | 0.1225994 | 1.182158 | 0.1229229
[5 empty] | 0.2747941 | 0.046514 |  |  | 0.2747941 | 0.046514 | 0.7905664 | 0.1235962 | 1.188869 | 0.1239223
[5 empty] | 0.2709302 | 0.04651373 |  |  | 0.2709302 | 0.04651373 | 0.7921591 | 0.1245929 | 1.187263 | 0.1249217
[5 empty] | 0.2671152 | 0.04651346 |  |  | 0.2671152 | 0.04651346 | 0.7892281 | 0.1255897 | 1.179364 | 0.1259211
[5 empty] | 0.2633433 | 0.04651319 |  |  | 0.2633433 | 0.04651319 | 0.7900858 | 0.1265864 | 1.183797 | 0.1269204
[5 empty] | 0.2596165 | 0.04651292 |  |  | 0.2596165 | 0.04651292 | 0.7811442 | 0.1275832 | 1.175486 | 0.1279198
[5 empty] | 0.2559364 | 0.04651265 |  |  | 0.2559364 | 0.04651265 | 0.7804153 | 0.1285799 | 1.173754 | 0.1289192
[5 empty] | 0.252305 | 0.04651239 |  |  | 0.252305 | 0.04651239 | 0.7779115 | 0.1295767 | 1.171627 | 0.1299186
[5 empty] | 0.2487242 | 0.04651212 |  |  | 0.2487242 | 0.04651212 | 0.7752447 | 0.1305734 | 1.163327 | 0.1309179
[5 empty] | 0.2451957 | 0.04651185 |  |  | 0.2451957 | 0.04651185 | 0.7777272 | 0.1315701 | 1.166579 | 0.1319173
[5 empty] | 0.2417214 | 0.04651158 |  |  | 0.2417214 | 0.04651158 | 0.773371 | 0.1325669 | 1.156908 | 0.1329167
[5 empty] | 0.2383032 | 0.04651131 |  |  | 0.2383032 | 0.04651131 | 0.7654883 | 0.1335636 | 1.159937 | 0.1339161
[5 empty] | 0.2349429 | 0.04651104 |  |  | 0.2349429 | 0.04651104 | 0.7716913 | 0.1345604 | 1.15169 | 0.1349154
[5 empty] | 0.2316424 | 0.04651078 |  |  | 0.2316424 | 0.04651078 | 0.768492 | 0.1355571 | 1.147192 | 0.1359148
[5 empty] | 0.2284035 | 0.04651051 |  |  | 0.2284035 | 0.04651051 | 0.7628026 | 0.1365539 | 1.151366 | 0.1369142
[5 empty] | 0.225228 | 0.04651024 |  |  | 0.225228 | 0.04651024 | 0.7553352 | 0.1375506 | 1.144638 | 0.1379135
[5 empty] | 0.2221178 | 0.04650997 |  |  | 0.2221178 | 0.04650997 | 0.7551019 | 0.1385473 | 1.14363 | 0.1389129
[5 empty] | 0.2190747 | 0.0465097 |  |  | 0.2190747 | 0.0465097 | 0.752115 | 0.1395441 | 1.135368 | 0.1399123
[5 empty] | 0.2161007 | 0.04650943 |  |  | 0.2161007 | 0.04650943 | 0.7542865 | 0.1405408 | 1.135674 | 0.1409117
[5 empty] | 0.2131974 | 0.04650916 |  |  | 0.2131974 | 0.04650916 | 0.7462285 | 0.1415376 | 1.123574 | 0.141911
[5 empty] | 0.2103669 | 0.0465089 |  |  | 0.2103669 | 0.0465089 | 0.7435532 | 0.1425343 | 1.121292 | 0.1429104
[5 empty] | 0.2076109 | 0.04650863 |  |  | 0.2076109 | 0.04650863 | 0.7482727 | 0.1435311 | 1.12315 | 0.1439098
[5 empty] | 0.2049312 | 0.04650836 |  |  | 0.2049312 | 0.04650836 | 0.7389991 | 0.1445278 | 1.118575 | 0.1449092
[5 empty] | 0.2023298 | 0.04650809 |  |  | 0.2023298 | 0.04650809 | 0.7417446 | 0.1455245 | 1.108489 | 0.1459085
[5 empty] | 0.1998084 | 0.04650782 |  |  | 0.1998084 | 0.04650782 | 0.7363214 | 0.1465213 | 1.105317 | 0.1469079
[5 empty] | 0.197369 | 0.04650755 |  |  | 0.197369 | 0.04650755 | 0.7352415 | 0.147518 | 1.104984 | 0.1479073
[5 empty] | 0.1950133 | 0.04650728 |  |  | 0.1950133 | 0.04650728 | 0.734817 | 0.1485148 | 1.099012 | 0.1489067
[5 empty] | 0.1950133 | 0.04650728 |  |  | 0.1950133 | 0.04650728 | 0.7377602 | 0.1495115 | 1.101227 | 0.149906
[5 empty] | 0.1902163 | 0.04648202 |  |  | 0.1902163 | 0.04648202 | 0.7359831 | 0.1505083 | 1.087552 | 0.1509054
[5 empty] | 0.1854536 | 0.04645676 |  |  | 0.1854536 | 0.04645676 | 0.7285979 | 0.151505 | 1.084311 | 0.1519048
[5 empty] | 0.1807255 | 0.0464315 |  |  | 0.1807255 | 0.0464315 | 0.7297166 | 0.1525018 | 1.080229 | 0.1529042
[5 empty] | 0.1760328 | 0.04640623 |  |  | 0.1760328 | 0.04640623 | 0.7312515 | 0.1534985 | 1.07763 | 0.1539035
[5 empty] | 0.1713759 | 0.04638097 |  |  | 0.1713759 | 0.04638097 | 0.7334147 | 0.1544952 | 1.075638 | 0.1549029
[5 empty] | 0.1667554 | 0.04635571 |  |  | 0.1667554 | 0.04635571 | 0.7312183 | 0.155492 | 1.074477 | 0.1559023
[5 empty] | 0.1621719 | 0.04633045 |  |  | 0.1621719 | 0.04633045 | 0.7256048 | 0.1564887 | 1.0768 | 0.1569016
[5 empty] | 0.1576259 | 0.04630519 |  |  | 0.1576259 | 0.04630519 | 0.7327006 | 0.1574855 | 1.070554 | 0.157901
[5 empty] | 0.1531181 | 0.04627992 |  |  | 0.1531181 | 0.04627992 | 0.7275964 | 0.1584822 | 1.078914 | 0.1589004
[5 empty] | 0.1486489 | 0.04625466 |  |  | 0.1486489 | 0.04625466 | 0.7323924 | 0.159479 | 1.069881 | 0.1598998
[5 empty] | 0.144219 | 0.0462294 |  |  | 0.144219 | 0.0462294 | 0.7307885 | 0.1604757 | 1.065558 | 0.1608991
[5 empty] | 0.1398288 | 0.04620414 |  |  | 0.1398288 | 0.04620414 | 0.7255847 | 0.1614724 | 1.070845 | 0.1618985
[5 empty] | 0.135479 | 0.04617887 |  |  | 0.135479 | 0.04617887 | 0.724681 | 0.1624692 | 1.066745 | 0.1628979
[5 empty] | 0.1311702 | 0.04615361 |  |  | 0.1311702 | 0.04615361 | 0.7284774 | 0.1634659 | 1.071958 | 0.1638973
[5 empty] | 0.1269029 | 0.04612835 |  |  | 0.1269029 | 0.04612835 | 0.7319739 | 0.1644627 | 1.071687 | 0.1648966
[5 empty] | 0.1226776 | 0.04610309 |  |  | 0.1226776 | 0.04610309 | 0.7283706 | 0.1654594 | 1.069133 | 0.165896
[5 empty] | 0.1184949 | 0.04607782 |  |  | 0.1184949 | 0.04607782 | 0.7289673 | 0.1664562 | 1.059297 | 0.1668954
[5 empty] | 0.1143555 | 0.04605256 |  |  | 0.1143555 | 0.04605256 | 0.7279642 | 0.1674529 | 1.067481 | 0.1678948
[5 empty] | 0.1102598 | 0.0460273 |  |  | 0.1102598 | 0.0460273 | 0.7308611 | 0.1684496 | 1.058386 | 0.1688941
[5 empty] | 0.1062084 | 0.04600204 |  |  | 0.1062084 | 0.04600204 | 0.7299582 | 0.1694464 | 1.061215 | 0.1698935
[5 empty] | 0.1022019 | 0.04597678 |  |  | 0.1022019 | 0.04597678 | 0.7296554 | 0.1704431 | 1.056468 | 0.1708929
[5 empty] | 0.09824084 | 0.04595151 |  |  | 0.09824084 | 0.04595151 | 0.7317526 | 0.1714399 | 1.058347 | 0.1718922
[5 empty] | 0.0943258 | 0.04592625 |  |  | 0.0943258 | 0.04592625 | 0.73065 | 0.1724366 | 1.060254 | 0.1728916
[5 empty] | 0.09045734 | 0.04590099 |  |  | 0.09045734 | 0.04590099 | 0.7321475 | 0.1734334 | 1.05119 | 0.173891
[5 empty] | 0.08663371 | 0.04587573 |  |  | 0.08663371 | 0.04587573 | 0.7280451 | 0.1744301 | 1.052257 | 0.1748904
[5 empty] | 0.08284166 | 0.04585046 |  |  | 0.08284166 | 0.04585046 | 0.7305428 | 0.1754269 | 1.053256 | 0.1758897
[5 empty] | 0.07907944 | 0.0458252 |  |  | 0.07907944 | 0.0458252 | 0.7321406 | 0.1764236 | 1.043589 | 0.1768891
[5 empty] | 0.07534761 | 0.04579994 |  |  | 0.07534761 | 0.04579994 | 0.7260385 | 0.1774203 | 1.043157 | 0.1778885
[5 empty] | 0.07164673 | 0.04577468 |  |  | 0.07164673 | 0.04577468 | 0.7292365 | 0.1784171 | 1.044062 | 0.1788879
[5 empty] | 0.06797738 | 0.04574941 |  |  | 0.06797738 | 0.04574941 | 0.7269346 | 0.1794138 | 1.050605 | 0.1798872
[5 empty] | 0.06434012 | 0.04572415 |  |  | 0.06434012 | 0.04572415 | 0.7249329 | 0.1804106 | 1.039689 | 0.1808866
[5 empty] | 0.06073551 | 0.04569889 |  |  | 0.06073551 | 0.04569889 | 0.7267312 | 0.1814073 | 1.043614 | 0.181886
[5 empty] | 0.05716412 | 0.04567363 |  |  | 0.05716412 | 0.04567363 | 0.7262296 | 0.1824041 | 1.037982 | 0.1828854
[5 empty] | 0.05362651 | 0.04564837 |  |  | 0.05362651 | 0.04564837 | 0.7327281 | 0.1834008 | 1.046594 | 0.1838847
[5 empty] | 0.05012325 | 0.0456231 |  |  | 0.05012325 | 0.0456231 | 0.7253267 | 0.1843975 | 1.043553 | 0.1848841
[5 empty] | 0.04665489 | 0.04559784 |  |  | 0.04665489 | 0.04559784 | 0.7303254 | 0.1853943 | 1.042159 | 0.1858835
[5 empty] | 0.04322201 | 0.04557258 |  |  | 0.04322201 | 0.04557258 | 0.7292242 | 0.186391 | 1.034714 | 0.1868829
[5 empty] | 0.03982517 | 0.04554732 |  |  | 0.03982517 | 0.04554732 | 0.7316232 | 0.1873878 | 1.03962 | 0.1878822
[5 empty] | 0.03646493 | 0.04552205 |  |  | 0.03646493 | 0.04552205 | 0.7327222 | 0.1883845 | 1.034679 | 0.1888816
[5 empty] | 0.03314187 | 0.04549679 |  |  | 0.03314187 | 0.04549679 | 0.7330213 | 0.1893813 | 1.032091 | 0.189881
[5 empty] | 0.02985653 | 0.04547153 |  |  | 0.02985653 | 0.04547153 | 0.7289205 | 0.190378 | 1.037059 | 0.1908803
[5 empty] | 0.0266095 | 0.04544627 |  |  | 0.0266095 | 0.04544627 | 0.7272198 | 0.1913747 | 1.038383 | 0.1918797
[5 empty] | 0.02340132 | 0.045421 |  |  | 0.02340132 | 0.045421 | 0.7265192 | 0.1923715 | 1.030666 | 0.1928791
[5 empty] | 0.02023257 | 0.04539574 |  |  | 0.02023257 | 0.04539574 | 0.7242186 | 0.1933682 | 1.042409 | 0.1938785
[5 empty] | 0.01710382 | 0.04537048 |  |  | 0.01710382 | 0.04537048 | 0.7258182 | 0.194365 | 1.039113 | 0.1948778
[5 empty] | 0.01401562 | 0.04534522 |  |  | 0.01401562 | 0.04534522 | 0.7250179 | 0.1953617 | 1.03528 | 0.1958772
[5 empty] | 0.01096854 | 0.04531995 |  |  | 0.01096854 | 0.04531995 | 0.7300177 | 0.1963585 | 1.035412 | 0.1968766
[5 empty] | 0.007963144 | 0.04529469 |  |  | 0.007963144 | 0.04529469 | 0.7287175 | 0.1973552 | 1.03041 | 0.197876
[5 empty] | 0.005 | 0.04526943 |  |  | 0.005 | 0.04526943 | 0.7299175 | 0.198352 | 1.036276 | 0.1988753
[5 empty] | 0.005 | 0.04525627 |  |  | 0.005 | 0.04525627
[5 empty] | 0.009414591 | 0.04525654 |  |  | 0.009414591 | 0.04525654
[5 empty] | 0.01381428 | 0.04525681 |  |  | 0.01381428 | 0.04525681
[5 empty] | 0.01819897 | 0.04525708 |  |  | 0.01819897 | 0.04525708
[5 empty] | 0.02256858 | 0.04525735 |  |  | 0.02256858 | 0.04525735
[5 empty] | 0.02692301 | 0.04525761 |  |  | 0.02692301 | 0.04525761
[5 empty] | 0.03126218 | 0.04525788 |  |  | 0.03126218 | 0.04525788
[5 empty] | 0.03558599 | 0.04525815 |  |  | 0.03558599 | 0.04525815
[5 empty] | 0.03989437 | 0.04525842 |  |  | 0.03989437 | 0.04525842
[5 empty] | 0.0441872 | 0.04525869 |  |  | 0.0441872 | 0.04525869
[5 empty] | 0.04846442 | 0.04525896 |  |  | 0.04846442 | 0.04525896
[5 empty] | 0.05272592 | 0.04525923 |  |  | 0.05272592 | 0.04525923
[5 empty] | 0.05697163 | 0.04525949 |  |  | 0.05697163 | 0.04525949
[5 empty] | 0.06120144 | 0.04525976 |  |  | 0.06120144 | 0.04525976
[5 empty] | 0.06541526 | 0.04526003 |  |  | 0.06541526 | 0.04526003
[5 empty] | 0.06961302 | 0.0452603 |  |  | 0.06961302 | 0.0452603
[5 empty] | 0.07379461 | 0.04526057 |  |  | 0.07379461 | 0.04526057
[5 empty] | 0.07795996 | 0.04526084 |  |  | 0.07795996 | 0.04526084
[5 empty] | 0.08210896 | 0.04526111 |  |  | 0.08210896 | 0.04526111
[5 empty] | 0.08624153 | 0.04526137 |  |  | 0.08624153 | 0.04526137
[5 empty] | 0.09035759 | 0.04526164 |  |  | 0.09035759 | 0.04526164
[5 empty] | 0.09445703 | 0.04526191 |  |  | 0.09445703 | 0.04526191
[5 empty] | 0.09853977 | 0.04526218 |  |  | 0.09853977 | 0.04526218
[5 empty] | 0.1026057 | 0.04526245 |  |  | 0.1026057 | 0.04526245
[5 empty] | 0.1066548 | 0.04526272 |  |  | 0.1066548 | 0.04526272
[5 empty] | 0.1106873 | 0.04526299 |  |  | 0.1106873 | 0.04526299
[5 empty] | 0.1147053 | 0.04526325 |  |  | 0.1147053 | 0.04526325
[5 empty] | 0.118709 | 0.04526352 |  |  | 0.118709 | 0.04526352
[5 empty] | 0.1226985 | 0.04526379 |  |  | 0.1226985 | 0.04526379
[5 empty] | 0.1266735 | 0.04526406 |  |  | 0.1266735 | 0.04526406
[5 empty] | 0.1306341 | 0.04526433 |  |  | 0.1306341 | 0.04526433
[5 empty] | 0.1345801 | 0.0452646 |  |  | 0.1345801 | 0.0452646
[5 empty] | 0.1385114 | 0.04526487 |  |  | 0.1385114 | 0.04526487
[5 empty] | 0.142428 | 0.04526513 |  |  | 0.142428 | 0.04526513
[5 empty] | 0.1463297 | 0.0452654 |  |  | 0.1463297 | 0.0452654
[5 empty] | 0.1502165 | 0.04526567 |  |  | 0.1502165 | 0.04526567
[5 empty] | 0.1540883 | 0.04526594 |  |  | 0.1540883 | 0.04526594
[5 empty] | 0.157945 | 0.04526621 |  |  | 0.157945 | 0.04526621
[5 empty] | 0.1617864 | 0.04526648 |  |  | 0.1617864 | 0.04526648
[5 empty] | 0.1656126 | 0.04526674 |  |  | 0.1656126 | 0.04526674
[5 empty] | 0.1694233 | 0.04526701 |  |  | 0.1694233 | 0.04526701
[5 empty] | 0.1732187 | 0.04526728 |  |  | 0.1732187 | 0.04526728
[5 empty] | 0.1769984 | 0.04526755 |  |  | 0.1769984 | 0.04526755
[5 empty] | 0.1807625 | 0.04526782 |  |  | 0.1807625 | 0.04526782
[5 empty] | 0.1845108 | 0.04526809 |  |  | 0.1845108 | 0.04526809
[5 empty] | 0.1882433 | 0.04526836 |  |  | 0.1882433 | 0.04526836
[5 empty] | 0.1919599 | 0.04526862 |  |  | 0.1919599 | 0.04526862
[5 empty] | 0.1956605 | 0.04526889 |  |  | 0.1956605 | 0.04526889
[5 empty] | 0.199345 | 0.04526916 |  |  | 0.199345 | 0.04526916
[5 empty] | 0.2030133 | 0.04526943 |  |  | 0.2030133 | 0.04526943
[5 empty] | 0.2030133 | 0.04525627 |  |  | 0.2030133 | 0.04525627
[5 empty] | 0.2075333 | 0.04528207 |  |  | 0.2075333 | 0.04528207
[5 empty] | 0.2120273 | 0.04530787 |  |  | 0.2120273 | 0.04530787
[5 empty] | 0.2164948 | 0.04533367 |  |  | 0.2164948 | 0.04533367
[5 empty] | 0.2209355 | 0.04535947 |  |  | 0.2209355 | 0.04535947
[5 empty] | 0.2253491 | 0.04538527 |  |  | 0.2253491 | 0.04538527
[5 empty] | 0.2297352 | 0.04541107 |  |  | 0.2297352 | 0.04541107
[5 empty] | 0.2340937 | 0.04543687 |  |  | 0.2340937 | 0.04543687
[5 empty] | 0.2384241 | 0.04546267 |  |  | 0.2384241 | 0.04546267
[5 empty] | 0.2427262 | 0.04548847 |  |  | 0.2427262 | 0.04548847
[5 empty] | 0.2469996 | 0.04551427 |  |  | 0.2469996 | 0.04551427
[5 empty] | 0.251244 | 0.04554007 |  |  | 0.251244 | 0.04554007
[5 empty] | 0.2554591 | 0.04556586 |  |  | 0.2554591 | 0.04556586
[5 empty] | 0.2596445 | 0.04559166 |  |  | 0.2596445 | 0.04559166
[5 empty] | 0.2638001 | 0.04561746 |  |  | 0.2638001 | 0.04561746
[5 empty] | 0.2679254 | 0.04564326 |  |  | 0.2679254 | 0.04564326
[5 empty] | 0.2720201 | 0.04566906 |  |  | 0.2720201 | 0.04566906
[5 empty] | 0.2760839 | 0.04569486 |  |  | 0.2760839 | 0.04569486
[5 empty] | 0.2801166 | 0.04572066 |  |  | 0.2801166 | 0.04572066
[5 empty] | 0.2841177 | 0.04574646 |  |  | 0.2841177 | 0.04574646
[5 empty] | 0.288087 | 0.04577226 |  |  | 0.288087 | 0.04577226
[5 empty] | 0.2920242 | 0.04579806 |  |  | 0.2920242 | 0.04579806
[5 empty] | 0.2959288 | 0.04582386 |  |  | 0.2959288 | 0.04582386
[5 empty] | 0.2998008 | 0.04584966 |  |  | 0.2998008 | 0.04584966
[5 empty] | 0.3036396 | 0.04587546 |  |  | 0.3036396 | 0.04587546
[5 empty] | 0.3074463 | 0.04590126 |  |  | 0.3074463 | 0.04590126
[5 empty] | 0.3112283 | 0.04592706 |  |  | 0.3112283 | 0.04592706
[5 empty] | 0.3149866 | 0.04595286 |  |  | 0.3149866 | 0.04595286
[5 empty] | 0.3187208 | 0.04597866 |  |  | 0.3187208 | 0.04597866
[5 empty] | 0.3224307 | 0.04600445 |  |  | 0.3224307 | 0.04600445
[5 empty] | 0.3261159 | 0.04603025 |  |  | 0.3261159 | 0.04603025
[5 empty] | 0.3297761 | 0.04605605 |  |  | 0.3297761 | 0.04605605
[5 empty] | 0.333411 | 0.04608185 |  |  | 0.333411 | 0.04608185
[5 empty] | 0.3370203 | 0.04610765 |  |  | 0.3370203 | 0.04610765
[5 empty] | 0.3406036 | 0.04613345 |  |  | 0.3406036 | 0.04613345
[5 empty] | 0.3441607 | 0.04615925 |  |  | 0.3441607 | 0.04615925
[5 empty] | 0.3476912 | 0.04618505 |  |  | 0.3476912 | 0.04618505
[5 empty] | 0.3511949 | 0.04621085 |  |  | 0.3511949 | 0.04621085
[5 empty] | 0.3546713 | 0.04623665 |  |  | 0.3546713 | 0.04623665
[5 empty] | 0.3581202 | 0.04626245 |  |  | 0.3581202 | 0.04626245
[5 empty] | 0.3615413 | 0.04628825 |  |  | 0.3615413 | 0.04628825
[5 empty] | 0.3649342 | 0.04631405 |  |  | 0.3649342 | 0.04631405
[5 empty] | 0.3682987 | 0.04633985 |  |  | 0.3682987 | 0.04633985
[5 empty] | 0.3716344 | 0.04636565 |  |  | 0.3716344 | 0.04636565
[5 empty] | 0.374941 | 0.04639145 |  |  | 0.374941 | 0.04639145
[5 empty] | 0.3782182 | 0.04641724 |  |  | 0.3782182 | 0.04641724
[5 empty] | 0.3814656 | 0.04644304 |  |  | 0.3814656 | 0.04644304
[5 empty] | 0.3846831 | 0.04646884 |  |  | 0.3846831 | 0.04646884
[5 empty] | 0.3878701 | 0.04649464 |  |  | 0.3878701 | 0.04649464
[5 empty] | 0.3910265 | 0.04652044 |  |  | 0.3910265 | 0.04652044
[5 empty] | 0.3910265 | 0.04652044 |  |  | 0.3910265 | 0.04652044
[5 empty] | 0.384121 | 0.04970087 |  |  | 0.384121 | 0.04970087
[5 empty] | 0.3780028 | 0.05288129 |  |  | 0.3780028 | 0.05288129
[5 empty] | 0.3726276 | 0.05606172 |  |  | 0.3726276 | 0.05606172
[5 empty] | 0.3679509 | 0.05924215 |  |  | 0.3679509 | 0.05924215
[5 empty] | 0.3639285 | 0.06242257 |  |  | 0.3639285 | 0.06242257
[5 empty] | 0.3605159 | 0.065603 |  |  | 0.3605159 | 0.065603
[5 empty] | 0.3576689 | 0.06878343 |  |  | 0.3576689 | 0.06878343
[5 empty] | 0.355343 | 0.07196385 |  |  | 0.355343 | 0.07196385
[5 empty] | 0.3534938 | 0.07514428 |  |  | 0.3534938 | 0.07514428
[5 empty] | 0.3520771 | 0.07832471 |  |  | 0.3520771 | 0.07832471
[5 empty] | 0.3510484 | 0.08150513 |  |  | 0.3510484 | 0.08150513
[5 empty] | 0.3503633 | 0.08468556 |  |  | 0.3503633 | 0.08468556
[5 empty] | 0.3499776 | 0.08786598 |  |  | 0.3499776 | 0.08786598
[5 empty] | 0.3498468 | 0.09104641 |  |  | 0.3498468 | 0.09104641
[5 empty] | 0.3509919 | 0.09422684 |  |  | 0.3509919 | 0.09422684
[5 empty] | 0.3544198 | 0.09740726 |  |  | 0.3544198 | 0.09740726
[5 empty] | 0.3593934 | 0.1005877 |  |  | 0.3593934 | 0.1005877
[5 empty] | 0.3651652 | 0.1037681 |  |  | 0.3651652 | 0.1037681
[5 empty] | 0.3709877 | 0.1069485 |  |  | 0.3709877 | 0.1069485
[5 empty] | 0.3761134 | 0.110129 |  |  | 0.3761134 | 0.110129
[5 empty] | 0.3797949 | 0.1133094 |  |  | 0.3797949 | 0.1133094
[5 empty] | 0.3812846 | 0.1164898 |  |  | 0.3812846 | 0.1164898
[5 empty] | 0.3806209 | 0.1196702 |  |  | 0.3806209 | 0.1196702
[5 empty] | 0.3785616 | 0.1228507 |  |  | 0.3785616 | 0.1228507
[5 empty] | 0.3752366 | 0.1260311 |  |  | 0.3752366 | 0.1260311
[5 empty] | 0.3707739 | 0.1292115 |  |  | 0.3707739 | 0.1292115
[5 empty] | 0.3653018 | 0.132392 |  |  | 0.3653018 | 0.132392
[5 empty] | 0.3589485 | 0.1355724 |  |  | 0.3589485 | 0.1355724
[5 empty] | 0.3518421 | 0.1387528 |  |  | 0.3518421 | 0.1387528
[5 empty] | 0.3441108 | 0.1419332 |  |  | 0.3441108 | 0.1419332
[5 empty] | 0.3358827 | 0.1451137 |  |  | 0.3358827 | 0.1451137
[5 empty] | 0.3272861 | 0.1482941 |  |  | 0.3272861 | 0.1482941
[5 empty] | 0.318449 | 0.15 |  |  | 0.318449 | 0.15
[5 empty] | 0.3087192 | 0.1546549 |  |  | 0.3087192 | 0.1546549
[5 empty] | 0.2919619 | 0.1578354 |  |  | 0.2919619 | 0.1578354
[5 empty] | 0.2732464 | 0.1610158 |  |  | 0.2732464 | 0.1610158
[5 empty] | 0.2606021 | 0.1641962 |  |  | 0.2606021 | 0.1641962
[5 empty] | 0.2590443 | 0.1673766 |  |  | 0.2590443 | 0.1673766
[5 empty] | 0.2591385 | 0.1705571 |  |  | 0.2591385 | 0.1705571
[5 empty] | 0.2593276 | 0.1737375 |  |  | 0.2593276 | 0.1737375
[5 empty] | 0.2596182 | 0.1769179 |  |  | 0.2596182 | 0.1769179
[5 empty] | 0.2600168 | 0.1800983 |  |  | 0.2600168 | 0.1800983
[5 empty] | 0.2605297 | 0.1832788 |  |  | 0.2605297 | 0.1832788
[5 empty] | 0.2611636 | 0.1864592 |  |  | 0.2611636 | 0.1864592
[5 empty] | 0.2619248 | 0.1896396 |  |  | 0.2619248 | 0.1896396
[5 empty] | 0.2633285 | 0.1928201 |  |  | 0.2633285 | 0.1928201
[5 empty] | 0.269959 | 0.1960005 |  |  | 0.269959 | 0.1960005
[5 empty] | 0.2792627 | 0.1991809 |  |  | 0.2792627 | 0.1991809
[5 empty] | 0.2866881 | 0.2023613 |  |  | 0.2866881 | 0.2023613
[5 empty] | 0.2920107 | 0.2055418 |  |  | 0.2920107 | 0.2055418
[5 empty] | 0.2968108 | 0.2087222 |  |  | 0.2968108 | 0.2087222
[5 empty] | 0.3012338 | 0.2119026 |  |  | 0.3012338 | 0.2119026
[5 empty] | 0.3054248 | 0.215083 |  |  | 0.3054248 | 0.215083
[5 empty] | 0.3095288 | 0.2182635 |  |  | 0.3095288 | 0.2182635
[5 empty] | 0.3136364 | 0.2214439 |  |  | 0.3136364 | 0.2214439
[5 empty] | 0.317299 | 0.2246243 |  |  | 0.317299 | 0.2246243
[5 empty] | 0.3207717 | 0.2278047 |  |  | 0.3207717 | 0.2278047
[5 empty] | 0.3245468 | 0.2309852 |  |  | 0.3245468 | 0.2309852
[5 empty] | 0.3291165 | 0.2341656 |  |  | 0.3291165 | 0.2341656
[5 empty] | 0.3352872 | 0.237346 |  |  | 0.3352872 | 0.237346
[5 empty] | 0.3434251 | 0.2405264 |  |  | 0.3434251 | 0.2405264
[5 empty] | 0.3532635 | 0.2437069 |  |  | 0.3532635 | 0.2437069
[5 empty] | 0.3645354 | 0.2468873 |  |  | 0.3645354 | 0.2468873
[5 empty] | 0.3769735 | 0.2500677 |  |  | 0.3769735 | 0.2500677
[5 empty] | 0.3903108 | 0.2532482 |  |  | 0.3903108 | 0.2532482
[5 empty] | 0.40428 | 0.2564286 |  |  | 0.40428 | 0.2564286
[5 empty] | 0.418614 | 0.259609 |  |  | 0.418614 | 0.259609
[5 empty] | 0.4330456 | 0.2627894 |  |  | 0.4330456 | 0.2627894
[5 empty] | 0.4473077 | 0.2659699 |  |  | 0.4473077 | 0.2659699
[5 empty] | 0.4611332 | 0.2691503 |  |  | 0.4611332 | 0.2691503
[5 empty] | 0.4742548 | 0.2723307 |  |  | 0.4742548 | 0.2723307
[5 empty] | 0.4864055 | 0.2755111 |  |  | 0.4864055 | 0.2755111
[5 empty] | 0.497318 | 0.2786916 |  |  | 0.497318 | 0.2786916
[5 empty] | 0.5067251 | 0.281872 |  |  | 0.5067251 | 0.281872
[5 empty] | 0.5143599 | 0.2850524 |  |  | 0.5143599 | 0.2850524
[5 empty] | 0.519955 | 0.2882328 |  |  | 0.519955 | 0.2882328
[5 empty] | 0.5240354 | 0.2914133 |  |  | 0.5240354 | 0.2914133
[5 empty] | 0.5234806 | 0.2945937 |  |  | 0.5234806 | 0.2945937
[5 empty] | 0.5100183 | 0.2977741 |  |  | 0.5100183 | 0.2977741
[5 empty] | 0.4822507 | 0.3009545 |  |  | 0.4822507 | 0.3009545
[5 empty] | 0.445108 | 0.304135 |  |  | 0.445108 | 0.304135
[5 empty] | 0.4035205 | 0.3073154 |  |  | 0.4035205 | 0.3073154
[5 empty] | 0.3624183 | 0.3104958 |  |  | 0.3624183 | 0.3104958
[5 empty] | 0.3267319 | 0.3136763 |  |  | 0.3267319 | 0.3136763
[5 empty] | 0.3013914 | 0.3168567 |  |  | 0.3013914 | 0.3168567
[5 empty] | 0.2877437 | 0.3200371 |  |  | 0.2877437 | 0.3200371
[5 empty] | 0.2756355 | 0.3232175 |  |  | 0.2756355 | 0.3232175
[5 empty] | 0.2640821 | 0.326398 |  |  | 0.2640821 | 0.326398
[5 empty] | 0.2531555 | 0.3295784 |  |  | 0.2531555 | 0.3295784
[5 empty] | 0.2429277 | 0.3327588 |  |  | 0.2429277 | 0.3327588
[5 empty] | 0.2334707 | 0.3359392 |  |  | 0.2334707 | 0.3359392
[5 empty] | 0.2248566 | 0.3391197 |  |  | 0.2248566 | 0.3391197
[5 empty] | 0.2171573 | 0.3423001 |  |  | 0.2171573 | 0.3423001
[5 empty] | 0.210445 | 0.3454805 |  |  | 0.210445 | 0.3454805
[5 empty] | 0.2047915 | 0.3486609 |  |  | 0.2047915 | 0.3486609
[5 empty] | 0.2002691 | 0.3518414 |  |  | 0.2002691 | 0.3518414
[5 empty] | 0.1969495 | 0.3550218 |  |  | 0.1969495 | 0.3550218
[5 empty] | 0.194905 | 0.3582022 |  |  | 0.194905 | 0.3582022
[5 empty] | 0.1942075 | 0.3613827 |  |  | 0.1942075 | 0.3613827